## аномалии
Расстояние, м | От левого шва до точки максимума, м | От левого шва до начала, м | От правого шва до точки максимума, м | От правого шва до начала, м | От продольного шва до точки начала дефекта, мм | От продольного шва до точки максимума, мм | От продольного шва до центра, мм | Минимальное расстояние до продольного шва, мм | Минимальное расстояние до кольцевого шва, мм | Номер трубы | описание | Характер аббр. | Класс размера аббр. | Ориентация точки начала дефекта, ч:мин | Ориентация точки максимума, ч:мин | Ориентация центра, ч:мин | Длина, мм | Ширина, мм | Значение глубины | Расположение | Комментарий | КБД | Опасность
3.870000 | 0.000000 | -0.028000 | -0.975000 | -1.003000 | 311.000000 | 1423.000000 | 1501.000000 | 311.000000 |  | 3б | Нарушение формы кольцевого шва | GWAN |  | 02:46 | 05:46 | 05:58 | 0 | 2380 |  | INT | Нарушение формы кольцевого шва |  | (c)
7.100000 | 0.000000 | -0.030000 | -0.600000 | -0.630000 | -1304.000000 | -409.000000 | -267.000000 | 769.000000 |  | 4б | Нарушение формы кольцевого шва | GWAN |  | 10:11 | 00:35 | 00:58 | 0 | 2073 |  | INT | Нарушение формы кольцевого шва |  | (c)
7.700000 | 0.000000 | -0.032000 | -2.125000 | -2.157000 | -1195.000000 | -526.000000 | -80.000000 | 6.504587 |  | 5а | Нарушение формы кольцевого шва | GWAN |  | 08:59 | 10:47 | 11:59 | 0 | 2230 |  | INT | Нарушение формы кольцевого шва |  | (c)
9.825000 | 0.000000 | -0.035000 | -11.655000 | -11.690000 | -1205.000000 | -1839.000000 | 799.000000 | 28.027598 |  | 6а | Нарушение формы кольцевого шва | GWAN |  | 06:35 | 04:52 | 11:58 | 0 | 4009 |  | EXT | Нарушение формы кольцевого шва |  | (c)
21.480000 | 0.000000 | -0.029000 | -6.050000 | -6.079000 | -442.000000 | 430.000000 | 1205.000000 | 0.000000 |  | 7а | Нарушение формы кольцевого шва | GWAN |  | 01:46 | 04:07 | 06:12 | 0 | 3295 |  | EXT | Нарушение формы кольцевого шва. Аномалия находится на упругопластическом изгибе: R=412 Дн, максимальное растяжение на 8.7 час. |  | (c)
27.530000 | 0.000000 | -0.008000 | -2.830000 | -2.838000 | 2078.000000 | -1809.000000 | -1882.000000 | 0.000000 |  | 7б | Непровар / утяжина | GWAN |  | 04:36 | 06:09 | 05:57 | 0 | 1003 | 19.000000 | INT | Непровар / утяжина. Аномалия находится на упругопластическом изгибе: R=635 Дн, максимальное растяжение на 8.1 час. |  | (b)
27.530000 | 0.000000 | -0.048000 | -2.830000 | -2.878000 | -1054.000000 | -934.000000 | -683.000000 | 0.000000 |  | 7б | Нарушение формы кольцевого шва | GWAN |  | 08:11 | 08:30 | 09:11 | 0 | 742 |  | EXT | Нарушение формы кольцевого шва. Аномалия находится на упругопластическом изгибе: R=635 Дн, максимальное растяжение на 8.1 час. |  | (c)
61.565000 | 0.000000 | -0.024000 | -10.895000 | -10.919000 | 1321.000000 | 1512.000000 | 1536.000000 | 1321.000000 |  | 12 | Вышлифовка на шве | GWAN |  | 11:53 | 00:24 | 00:27 | 44 | 430 | 11.000000 | EXT | Вышлифовка на шве |  | (c)
90.665000 | 0.000000 | -0.016000 | -11.170000 | -11.186000 | -1702.000000 | -1536.000000 | -1516.000000 | 1330.000000 |  | 15 | Смещение кромок | GWAN |  | 07:16 | 07:43 | 07:46 | 0 | 372 | 3.398000 | EXT | Смещение кромок. Вовнутрь. Величина смещения - 3.4 мм. |  | (c)
127.934000 | 2.874000 | 2.859000 | -8.276000 | -8.291000 | 1083.000000 | 1284.000000 | 1184.000000 | 1083.000000 | 2859.000000 | 18 |  | CORR | СIGR | 05:36 | 06:08 | 05:52 | 27 | 201 | 10.000000 | EXT | - |  | (c)
131.347000 | 6.287000 | 6.287000 | -4.863000 | -4.863000 | 389.000000 | 390.000000 | 406.000000 | 389.000000 | 4621.000000 | 18 |  | CORR | AXGR | 03:44 | 03:44 | 03:47 | 242 | 34 | 12.000000 | EXT | - |  | (c)
131.369000 | 6.309000 | 6.280000 | -4.841000 | -4.870000 | 529.000000 | 755.000000 | 662.000000 | 529.000000 | 4830.000000 | 18 |  | CORR | СIGR | 04:07 | 04:43 | 04:28 | 40 | 267 | 10.000000 | EXT | - |  | (c)
131.480000 | 6.420000 | 6.408000 | -4.730000 | -4.742000 | 830.000000 | 886.000000 | 885.000000 | 830.000000 | 4719.000000 | 18 |  | CORR | СIGR | 04:55 | 05:04 | 05:04 | 23 | 108 | 13.000000 | EXT | - |  | (c)
131.632000 | 6.572000 | 6.559000 | -4.578000 | -4.591000 | 385.000000 | 482.000000 | 657.000000 | 385.000000 | 4561.000000 | 18 |  | CORR | СIGR | 03:43 | 03:59 | 04:27 | 30 | 544 | 15.000000 | EXT | - |  | (c)
131.821000 | 6.761000 | 6.753000 | -4.389000 | -4.397000 | 334.000000 | 601.000000 | 613.000000 | 334.000000 | 4358.000000 | 18 |  | CORR | СIGR | 03:35 | 04:18 | 04:20 | 39 | 559 | 10.000000 | EXT | - |  | (c)
132.213000 | 7.153000 | 7.143000 | -3.997000 | -4.007000 | 806.000000 | 862.000000 | 864.000000 | 806.000000 | 3986.000000 | 18 |  | CORR | СIGR | 04:51 | 05:00 | 05:01 | 21 | 116 | 12.000000 | EXT | - |  | (c)
132.225000 | 7.165000 | 6.870000 | -3.985000 | -4.280000 | 389.000000 | 421.000000 | 499.000000 | 389.000000 | 3930.000000 | 18 |  | CORR | GENE | 03:44 | 03:49 | 04:02 | 350 | 220 | 15.000000 | EXT | - |  | (c)
145.656000 | 9.446000 | 9.418000 | -1.384000 | -1.412000 | 1045.000000 | 1123.000000 | 1084.000000 | 1045.000000 | 1384.000000 | 19 |  | CORR | СIGR | 05:09 | 05:22 | 05:16 | 28 | 78 | 10.000000 | EXT | - |  | (c)
145.916000 | 9.706000 | 9.688000 | -1.124000 | -1.142000 | 537.000000 | 663.000000 | 624.000000 | 537.000000 | 1115.000000 | 19 |  | CORR | СIGR | 03:47 | 04:08 | 04:01 | 27 | 174 | 11.000000 | EXT | - |  | (c)
146.013000 | 9.803000 | 9.792000 | -1.027000 | -1.038000 | 742.000000 | 828.000000 | 812.000000 | 742.000000 | 1010.000000 | 19 |  | CORR | СIGR | 04:20 | 04:34 | 04:32 | 28 | 141 | 13.000000 | EXT | - |  | (c)
146.041000 | 9.831000 | 9.821000 | -0.999000 | -1.009000 | 1090.000000 | 1176.000000 | 1181.000000 | 1090.000000 | 982.000000 | 19 |  | CORR | СIGR | 05:16 | 05:30 | 05:31 | 27 | 182 | 14.000000 | EXT | - |  | (c)
146.265000 | 10.055000 | 10.012000 | -0.775000 | -0.818000 | 930.000000 | 1160.000000 | 1067.000000 | 930.000000 | 767.000000 | 19 |  | CORR | СIGR | 04:51 | 05:28 | 05:13 | 51 | 275 | 13.000000 | EXT | - |  | (c)
146.392000 | 10.182000 | 10.171000 | -0.648000 | -0.659000 | 930.000000 | 948.000000 | 946.000000 | 930.000000 | 639.000000 | 19 |  | CORR | PITT | 04:51 | 04:54 | 04:53 | 20 | 32 | 15.000000 | EXT | - |  | (c)
147.040000 | 0.000000 | -0.023000 | -10.805000 | -10.828000 | -964.000000 | -213.000000 | -309.000000 | 0.000000 |  | 20 | Нарушение формы кольцевого шва | GWAN |  | 04:47 | 06:48 | 06:32 | 0 | 1311 |  | EXT | Нарушение формы кольцевого шва |  | (c)
147.119000 | 0.079000 | 0.060000 | -10.726000 | -10.745000 | -364.000000 | -311.000000 | -193.000000 | 21.000000 | 60.000000 | 20 |  | CORR | СIGR | 06:23 | 06:32 | 06:51 | 46 | 342 | 15.000000 | EXT | - |  | (c)
147.636000 | 0.596000 | 0.523000 | -10.209000 | -10.282000 | -215.000000 | -204.000000 | -204.000000 | 192.000000 | 523.000000 | 20 |  | CORR | AXGR | 06:47 | 06:49 | 06:49 | 109 | 23 | 10.000000 | EXT | - |  | (c)
147.758000 | 0.718000 | 0.707000 | -10.087000 | -10.098000 | -822.000000 | -772.000000 | -773.000000 | 723.000000 | 707.000000 | 20 |  | CORR | СIGR | 05:10 | 05:18 | 05:17 | 22 | 99 | 14.000000 | EXT | - |  | (c)
150.341000 | 3.301000 | 3.272000 | -7.504000 | -7.533000 | 42.000000 | 79.000000 | 124.000000 | 42.000000 | 3272.000000 | 20 |  | CORR | СIGR | 07:29 | 07:35 | 07:42 | 34 | 163 | 10.000000 | EXT | - |  | (c)
151.166000 | 4.126000 | 3.795000 | -6.679000 | -7.010000 | -106.000000 | -65.000000 | -85.000000 | 65.000000 | 3795.000000 | 20 |  | CORR | AXGR | 07:05 | 07:12 | 07:08 | 611 | 41 | 10.000000 | EXT | - |  | (c)
154.281000 | 7.241000 | 6.713000 | -3.564000 | -4.092000 | -1432.000000 | -1330.000000 | -1381.000000 | 1330.000000 | 3516.000000 | 20 |  | CORR | GENE | 03:31 | 03:48 | 03:39 | 576 | 102 | 11.000000 | EXT | - |  | (c)
154.566000 | 7.526000 | 7.510000 | -3.279000 | -3.295000 | -1355.000000 | -1347.000000 | -1342.000000 | 1329.000000 | 3046.000000 | 20 |  | CORR | AXGR | 03:44 | 03:45 | 03:46 | 249 | 26 | 12.000000 | EXT | - |  | (c)
154.853000 | 7.813000 | 7.680000 | -2.992000 | -3.125000 | -1267.000000 | -995.000000 | -1076.000000 | 886.000000 | 2946.000000 | 20 |  | CORR | GENE | 03:58 | 04:42 | 04:28 | 179 | 380 | 11.000000 | EXT | - |  | (c)
156.368000 | 9.328000 | 9.294000 | -1.477000 | -1.511000 | -1337.000000 | -1324.000000 | -1325.000000 | 1312.000000 | 1440.000000 | 20 |  | CORR | AXGR | 03:46 | 03:48 | 03:48 | 71 | 26 | 17.000000 | EXT | - |  | (c)
159.297000 | 1.452000 | 1.435000 | -9.463000 | -9.480000 | 847.000000 | 910.000000 | 908.000000 | 847.000000 | 1435.000000 | 21 |  | CORR | СIGR | 02:39 | 02:49 | 02:49 | 31 | 123 | 11.000000 | EXT | - |  | (c)
163.966000 | 6.121000 | 6.112000 | -4.794000 | -4.803000 | 1307.000000 | 1369.000000 | 1376.000000 | 1307.000000 | 4780.000000 | 21 |  | CORR | СIGR | 03:53 | 04:03 | 04:04 | 23 | 138 | 11.000000 | EXT | - |  | (c)
166.685000 | 8.840000 | 8.832000 | -2.075000 | -2.083000 | 1412.000000 | 1423.000000 | 1422.000000 | 1412.000000 | 2062.000000 | 21 |  | CORR | PITT | 04:10 | 04:12 | 04:12 | 21 | 21 | 23.000000 | EXT | - |  | (c)
167.237000 | 9.392000 | 9.380000 | -1.523000 | -1.535000 | -2004.000000 | -1944.000000 | -1955.000000 | 1906.000000 | 1509.000000 | 21 |  | CORR | СIGR | 06:59 | 07:09 | 07:07 | 26 | 98 | 13.000000 | EXT | - |  | (c)
167.676000 | 9.831000 | 9.820000 | -1.084000 | -1.095000 | 1863.000000 | 1906.000000 | 1901.000000 | 1863.000000 | 1070.000000 | 21 |  | CORR | СIGR | 05:23 | 05:30 | 05:29 | 25 | 75 | 10.000000 | EXT | - |  | (c)
167.696000 | 9.851000 | 9.825000 | -1.064000 | -1.090000 | 1496.000000 | 1507.000000 | 1507.000000 | 1496.000000 | 1032.000000 | 21 |  | CORR | AXGR | 04:24 | 04:26 | 04:26 | 58 | 24 | 10.000000 | EXT | - |  | (c)
168.162000 | 10.317000 | 10.297000 | -0.598000 | -0.618000 | 1779.000000 | 1877.000000 | 1834.000000 | 1779.000000 | 586.000000 | 21 |  | CORR | СIGR | 05:10 | 05:25 | 05:18 | 32 | 110 | 12.000000 | EXT | - |  | (c)
168.488000 | 10.643000 | 10.610000 | -0.272000 | -0.305000 | 1294.000000 | 1314.000000 | 1307.000000 | 1294.000000 | 245.000000 | 21 |  | CORR | AXGR | 03:51 | 03:55 | 03:53 | 60 | 25 | 13.000000 | EXT | - |  | (c)
168.746000 | 10.901000 | 10.884000 | -0.014000 | -0.031000 | 1561.000000 | 1831.000000 | 1741.000000 | 1561.000000 | 10.000000 | 21 |  | CORR | СIGR | 04:34 | 05:18 | 05:03 | 21 | 361 | 31.000000 | EXT | - |  | (c)
168.754000 | 10.909000 | 10.869000 | -0.006000 | -0.046000 | 1298.000000 | 1314.000000 | 1308.000000 | 1298.000000 | 6.000000 | 21 |  | CORR | AXGR | 03:52 | 03:55 | 03:54 | 40 | 20 | 13.000000 | EXT | - |  | (c)
168.761000 | 0.001000 | 0.001000 | -11.529000 | -11.529000 | 429.000000 | 450.000000 | 440.000000 | 429.000000 | 1.000000 | 22 |  | CORR | AXGR | 03:51 | 03:54 | 03:53 | 49 | 21 | 11.000000 | EXT | - |  | (c)
169.418000 | 0.658000 | 0.623000 | -10.872000 | -10.907000 | 339.000000 | 456.000000 | 402.000000 | 339.000000 | 623.000000 | 22 |  | CORR | GENE | 03:37 | 03:55 | 03:47 | 281 | 126 | 11.000000 | EXT | - |  | (c)
169.616000 | 0.856000 | 0.826000 | -10.674000 | -10.704000 | 892.000000 | 1039.000000 | 982.000000 | 892.000000 | 826.000000 | 22 |  | CORR | СIGR | 05:06 | 05:30 | 05:20 | 48 | 180 | 23.000000 | EXT | - |  | (c)
170.220000 | 1.460000 | 1.452000 | -10.070000 | -10.078000 | 391.000000 | 477.000000 | 434.000000 | 391.000000 | 1452.000000 | 22 |  | CORR | СIGR | 03:45 | 03:59 | 03:52 | 25 | 86 | 11.000000 | EXT | - |  | (c)
170.244000 | 1.484000 | 1.474000 | -10.046000 | -10.056000 | 892.000000 | 901.000000 | 904.000000 | 892.000000 | 1474.000000 | 22 |  | CORR | PITT | 05:06 | 05:07 | 05:08 | 22 | 24 | 15.000000 | EXT | - |  | (c)
170.495000 | 1.735000 | 1.695000 | -9.795000 | -9.835000 | 678.000000 | 820.000000 | 797.000000 | 678.000000 | 1695.000000 | 22 |  | CORR | GENE | 04:31 | 04:54 | 04:50 | 114 | 237 | 34.000000 | EXT | - |  | (c)
172.505000 | 3.745000 | 3.728000 | -7.785000 | -7.802000 | 577.000000 | 585.000000 | 588.000000 | 577.000000 | 3728.000000 | 22 |  | CORR | PITT | 04:15 | 04:16 | 04:17 | 29 | 21 | 15.000000 | EXT | - |  | (c)
187.946000 | 7.656000 | 7.615000 | -3.094000 | -3.135000 | -2116.000000 | -2078.000000 | -1975.000000 | 1833.000000 | 3054.000000 | 23 |  | CORR | GENE | 07:01 | 07:08 | 07:24 | 81 | 283 | 15.000000 | EXT | - |  | (c)
188.795000 | 8.505000 | 8.490000 | -2.245000 | -2.260000 | -1955.000000 | -1836.000000 | -1886.000000 | 1817.000000 | 2235.000000 | 23 |  | CORR | СIGR | 07:27 | 07:47 | 07:39 | 25 | 138 | 14.000000 | EXT | - |  | (c)
188.890000 | 8.600000 | 8.585000 | -2.150000 | -2.165000 | -1669.000000 | -1599.000000 | -1614.000000 | 1559.000000 | 2140.000000 | 23 |  | CORR | СIGR | 08:14 | 08:25 | 08:22 | 25 | 110 | 15.000000 | EXT | - |  | (c)
191.040000 | 0.000000 | -0.018000 | -10.840000 | -10.858000 | -1987.000000 | -1475.000000 | -1603.000000 | 1218.000000 |  | 24 | Коррозия на шве | GWAN |  | 03:15 | 04:38 | 04:17 | 39 | 768 | 22.000000 | EXT | Коррозия на шве |  | (c)
191.088000 | 0.048000 | 0.034000 | -10.792000 | -10.806000 | -1794.000000 | -1775.000000 | -1778.000000 | 1762.000000 | 34.000000 | 24 |  | CORR | PITT | 03:46 | 03:49 | 03:49 | 25 | 32 | 38.000000 | EXT | - |  | (c)
191.976000 | 0.936000 | 0.936000 | -9.904000 | -9.904000 | -1231.000000 | -1110.000000 | -1160.000000 | 1088.000000 | 936.000000 | 24 |  | CORR | СIGR | 05:17 | 05:37 | 05:29 | 36 | 143 | 11.000000 | EXT | - |  | (c)
192.163000 | 1.123000 | 1.104000 | -9.717000 | -9.736000 | -1211.000000 | -1185.000000 | -1180.000000 | 1148.000000 | 1104.000000 | 24 |  | CORR | СIGR | 05:20 | 05:25 | 05:25 | 19 | 63 | 14.000000 | EXT | - |  | (c)
193.720000 | 2.680000 | 2.663000 | -8.160000 | -8.177000 | -1520.000000 | -1322.000000 | -1394.000000 | 1269.000000 | 2663.000000 | 24 |  | CORR | GENE | 04:31 | 05:02 | 04:51 | 85 | 251 | 25.000000 | EXT | - |  | (c)
193.923000 | 2.883000 | 2.858000 | -7.957000 | -7.982000 | -1484.000000 | -1328.000000 | -1405.000000 | 1326.000000 | 2858.000000 | 24 |  | CORR | СIGR | 04:36 | 05:02 | 04:49 | 40 | 158 | 13.000000 | EXT | - |  | (c)
194.018000 | 2.978000 | 2.936000 | -7.862000 | -7.904000 | -1447.000000 | -1122.000000 | -1281.000000 | 1114.000000 | 2936.000000 | 24 |  | CORR | GENE | 04:42 | 05:35 | 05:09 | 57 | 333 | 14.000000 | EXT | - |  | (c)
195.378000 | 4.338000 | 4.319000 | -6.502000 | -6.521000 | -1662.000000 | -1489.000000 | -1562.000000 | 1461.000000 | 4319.000000 | 24 |  | CORR | СIGR | 04:08 | 04:36 | 04:24 | 47 | 201 | 12.000000 | EXT | - |  | (c)
195.985000 | 4.945000 | 4.877000 | -5.895000 | -5.963000 | -1822.000000 | -1750.000000 | -1587.000000 | 1353.000000 | 4877.000000 | 24 |  | CORR | GENE | 03:42 | 03:53 | 04:20 | 92 | 469 | 11.000000 | EXT | - |  | (c)
196.249000 | 5.209000 | 5.125000 | -5.631000 | -5.715000 | -1492.000000 | -1466.000000 | -1469.000000 | 1446.000000 | 5125.000000 | 24 |  | SCC | AXGR | 04:35 | 04:39 | 04:39 | 146 | 45 | 27.000000 | EXT | - |  | (c)
196.353000 | 5.313000 | 5.118000 | -5.527000 | -5.722000 | -1478.000000 | -1364.000000 | -1406.000000 | 1333.000000 | 5118.000000 | 24 |  | CORR | GENE | 04:37 | 04:56 | 04:49 | 227 | 145 | 10.000000 | EXT | - |  | (c)
196.967000 | 5.927000 | 5.918000 | -4.913000 | -4.922000 | -1338.000000 | -1328.000000 | -1321.000000 | 1305.000000 | 4898.000000 | 24 |  | CORR | PITT | 05:00 | 05:01 | 05:03 | 24 | 33 | 15.000000 | EXT | - |  | (c)
197.116000 | 6.076000 | 6.042000 | -4.764000 | -4.798000 | -474.000000 | -215.000000 | -339.000000 | 204.000000 | 4736.000000 | 24 |  | CORR | GENE | 07:19 | 08:01 | 07:41 | 62 | 270 | 10.000000 | EXT | - |  | (c)
197.275000 | 6.235000 | 6.214000 | -4.605000 | -4.626000 | -1272.000000 | -1271.000000 | -1226.000000 | 1179.000000 | 4598.000000 | 24 |  | CORR | СIGR | 05:11 | 05:11 | 05:18 | 28 | 93 | 12.000000 | EXT | - |  | (c)
199.880000 | 8.840000 | 8.788000 | -2.000000 | -2.052000 | -637.000000 | -209.000000 | -408.000000 | 179.000000 | 1974.000000 | 24 |  | CORR | GENE | 06:53 | 08:02 | 07:30 | 78 | 458 | 11.000000 | EXT | - |  | (c)
201.516000 | 10.476000 | 10.429000 | -0.364000 | -0.411000 | -772.000000 | -186.000000 | -479.000000 | 186.000000 | 278.000000 | 24 |  | CORR | GENE | 06:31 | 08:06 | 07:19 | 133 | 586 | 10.000000 | EXT | - |  | (c)
203.412000 | 1.532000 | 1.517000 | -9.528000 | -9.543000 | 465.000000 | 563.000000 | 534.000000 | 465.000000 | 1517.000000 | 25 |  | CORR | СIGR | 04:19 | 04:35 | 04:30 | 33 | 138 | 10.000000 | EXT | - |  | (c)
219.597000 | 6.657000 | 6.645000 | -4.263000 | -4.275000 | -1663.000000 | -1600.000000 | -1596.000000 | 1530.000000 | 4243.000000 | 26 |  | CORR | СIGR | 03:08 | 03:18 | 03:19 | 32 | 133 | 10.000000 | EXT | - |  | (c)
220.073000 | 7.133000 | 7.112000 | -3.787000 | -3.808000 | -1598.000000 | -1254.000000 | -1304.000000 | 1011.000000 | 3769.000000 | 26 |  | CORR | СIGR | 03:18 | 04:14 | 04:06 | 39 | 587 | 10.000000 | EXT | - |  | (c)
236.119000 | 0.729000 | 0.721000 | -10.551000 | -10.559000 | 1446.000000 | 1484.000000 | 1489.000000 | 1446.000000 | 721.000000 | 28 |  | CORR | СIGR | 09:57 | 10:03 | 10:04 | 21 | 87 | 14.000000 | EXT | - |  | (c)
253.583000 | 6.913000 | 6.885000 | -2.357000 | -2.385000 | 730.000000 | 760.000000 | 755.000000 | 730.000000 | 2329.000000 | 29 |  | ARTD | PITT | 09:25 | 09:30 | 09:29 | 56 | 50 |  | EXT | -. Наплавка. |  | (c)
255.940000 | 0.000000 | -0.021000 | -11.580000 | -11.601000 | 1358.000000 | 1454.000000 | 1490.000000 | 1358.000000 |  | 30 | Смещение кромок | GWAN |  | 06:19 | 06:34 | 06:40 | 0 | 264 | 3.599000 | EXT | Смещение кромок. Наружу. Величина смещения - 3.6 мм. |  | (c)
290.415000 | 0.000000 | -0.016000 | -11.245000 | -11.261000 | 1401.000000 | 1613.000000 | 1999.000000 | 1401.000000 |  | 33 | Нарушение формы кольцевого шва | GWAN |  | 03:34 | 04:09 | 05:11 | 0 | 1196 |  | EXT | Нарушение формы кольцевого шва |  | (c)
338.142000 | 2.862000 | 2.840000 | -8.188000 | -8.210000 | -1719.000000 | -1701.000000 | -1683.000000 | 1647.000000 | 2840.000000 | 37 |  | CORR | СIGR | 04:08 | 04:11 | 04:14 | 23 | 72 | 10.000000 | EXT | - |  | (c)
338.283000 | 3.003000 | 2.989000 | -8.047000 | -8.061000 | -1844.000000 | -1833.000000 | -1831.000000 | 1819.000000 | 2989.000000 | 37 |  | CORR | PITT | 03:48 | 03:50 | 03:50 | 28 | 25 | 26.000000 | EXT | - |  | (c)
338.604000 | 3.324000 | 3.284000 | -7.726000 | -7.766000 | -1654.000000 | -1640.000000 | -1637.000000 | 1620.000000 | 3284.000000 | 37 |  | CORR | AXGR | 04:19 | 04:21 | 04:21 | 84 | 34 | 10.000000 | EXT | - |  | (c)
338.882000 | 3.602000 | 3.577000 | -7.448000 | -7.473000 | -2067.000000 | -2057.000000 | -2055.000000 | 2043.000000 | 3577.000000 | 37 |  | CORR | PITT | 03:12 | 03:14 | 03:14 | 33 | 24 | 19.000000 | EXT | - |  | (c)
339.172000 | 3.892000 | 3.874000 | -7.158000 | -7.176000 | -237.000000 | -178.000000 | -165.000000 | 93.000000 | 3874.000000 | 37 |  | CORR | СIGR | 08:07 | 08:17 | 08:19 | 42 | 144 | 10.000000 | EXT | - |  | (c)
339.243000 | 3.963000 | 3.954000 | -7.087000 | -7.096000 | -2052.000000 | -1994.000000 | -1999.000000 | 1945.000000 | 3954.000000 | 37 |  | CORR | СIGR | 03:14 | 03:24 | 03:23 | 26 | 107 | 10.000000 | EXT | - |  | (c)
346.413000 | 0.083000 | 0.083000 | -11.592000 | -11.592000 | -2143.000000 | -1991.000000 | -2057.000000 | 1972.000000 | 83.000000 | 38 |  | CORR | GENE | 03:58 | 04:23 | 04:12 | 56 | 171 | 11.000000 | EXT | - |  | (c)
348.145000 | 1.815000 | 1.768000 | -9.860000 | -9.907000 | 1574.000000 | 1896.000000 | 1788.000000 | 1574.000000 | 1768.000000 | 38 |  | CORR | GENE | 01:58 | 02:50 | 02:33 | 127 | 427 | 10.000000 | EXT | - |  | (c)
348.230000 | 1.900000 | 1.885000 | -9.775000 | -9.790000 | 2048.000000 | 2059.000000 | 2060.000000 | 2048.000000 | 1885.000000 | 38 |  | CORR | PITT | 03:15 | 03:16 | 03:17 | 31 | 25 | 15.000000 | EXT | - |  | (c)
349.094000 | 2.764000 | 2.719000 | -8.911000 | -8.956000 | 2007.000000 | 2079.000000 | 2114.000000 | 2007.000000 | 2719.000000 | 38 |  | CORR | GENE | 03:08 | 03:20 | 03:25 | 69 | 214 | 15.000000 | EXT | - |  | (c)
349.441000 | 3.111000 | 2.647000 | -8.564000 | -9.028000 | 1485.000000 | 1607.000000 | 1669.000000 | 1485.000000 | 2647.000000 | 38 |  | CORR | GENE | 01:44 | 02:03 | 02:14 | 1311 | 369 | 10.000000 | EXT | - |  | (c)
350.701000 | 4.371000 | 4.352000 | -7.304000 | -7.323000 | 2156.000000 | -2208.000000 | -2214.000000 | 2122.000000 | 4352.000000 | 38 |  | CORR | СIGR | 03:32 | 03:48 | 03:47 | 29 | 183 | 11.000000 | EXT | - |  | (c)
357.965000 | 11.635000 | 11.623000 | -0.040000 | -0.052000 | 1853.000000 | 1898.000000 | 1900.000000 | 1853.000000 | 23.000000 | 38 |  | CORR | СIGR | 02:43 | 02:50 | 02:51 | 29 | 94 | 10.000000 | EXT | - |  | (c)
358.970000 | 0.965000 | 0.843000 | -9.645000 | -9.767000 | -536.000000 | -502.000000 | -509.000000 | 483.000000 | 843.000000 | 39 |  | CORR | AXGR | 04:48 | 04:54 | 04:52 | 188 | 53 | 10.000000 | EXT | - |  | (c)
368.617000 | 0.002000 | 0.002000 | -11.643000 | -11.643000 | 907.000000 | 930.000000 | 930.000000 | 907.000000 | 2.000000 | 40 |  | CORR | AXGR | 03:30 | 03:34 | 03:34 | 92 | 46 | 14.000000 | EXT | - |  | (c)
376.220000 | 7.605000 | 7.591000 | -4.040000 | -4.054000 | 1371.000000 | 1427.000000 | 1451.000000 | 1371.000000 | 4028.000000 | 40 |  | CORR | СIGR | 04:45 | 04:54 | 04:58 | 26 | 161 | 11.000000 | EXT | - |  | (c)
381.670000 | 1.410000 | 1.350000 | -9.540000 | -9.600000 | -1295.000000 | -1225.000000 | -1200.000000 | 1105.000000 | 1350.000000 | 41 |  | CORR | GENE | 09:54 | 10:05 | 10:09 | 114 | 190 | 10.000000 | EXT | - |  | (c)
391.210000 | 0.000000 | -0.026000 | -11.635000 | -11.661000 | -1270.000000 | -1203.000000 | -1194.000000 | 1119.000000 |  | 42 | Смещение кромок | GWAN |  | 09:17 | 09:27 | 09:29 | 0 | 151 | 2.720000 | EXT | Смещение кромок. Наружу. Величина смещения - 2.7 мм. |  | (c)
397.938000 | 6.728000 | 6.615000 | -4.907000 | -5.020000 | -1932.000000 | -1878.000000 | -1869.000000 | 1807.000000 | 4871.000000 | 42 |  | DENT |  | 07:30 | 07:38 | 07:40 | 149 | 125 | 0.492958 |  | - |  | (c)
400.754000 | 9.544000 | 9.495000 | -2.091000 | -2.140000 | 811.000000 | 982.000000 | 897.000000 | 811.000000 | 2083.000000 | 42 |  | CORR | GENE | 02:53 | 03:20 | 03:06 | 57 | 171 | 10.000000 | EXT | - |  | (c)
403.399000 | 0.554000 | 0.155000 | -10.566000 | -10.965000 | -1933.000000 | -1824.000000 | -1879.000000 | 1824.000000 | 155.000000 | 43 |  | CORR | GENE | 03:44 | 04:01 | 03:52 | 481 | 109 | 12.000000 | EXT | - |  | (c)
418.157000 | 4.192000 | 4.126000 | -5.078000 | -5.144000 | -799.000000 | -573.000000 | -508.000000 | 217.000000 | 4126.000000 | 44 |  | CORR | GENE | 07:10 | 07:46 | 07:57 | 120 | 582 | 14.000000 | EXT | - |  | (c)
418.622000 | 4.657000 | 4.605000 | -4.613000 | -4.665000 | -1129.000000 | -1096.000000 | -1107.000000 | 1085.000000 | 4483.000000 | 44 |  | CORR | AXGR | 06:16 | 06:22 | 06:20 | 182 | 44 | 10.000000 | EXT | - |  | (c)
418.906000 | 4.941000 | 4.793000 | -4.329000 | -4.477000 | -1796.000000 | -1264.000000 | -1292.000000 | 787.000000 | 4321.000000 | 44 |  | CORR | GENE | 04:29 | 05:55 | 05:50 | 156 | 1009 | 12.000000 | EXT | - |  | (c)
419.276000 | 5.311000 | 5.274000 | -3.959000 | -3.996000 | -1298.000000 | -1079.000000 | -1189.000000 | 1079.000000 | 3932.000000 | 44 |  | CORR | GENE | 05:49 | 06:24 | 06:07 | 64 | 219 | 10.000000 | EXT | - |  | (c)
419.314000 | 5.349000 | 4.961000 | -3.921000 | -4.309000 | -1063.000000 | -1018.000000 | -997.000000 | 930.000000 | 3809.000000 | 44 |  | CORR | GENE | 06:27 | 06:34 | 06:38 | 500 | 133 | 15.000000 | EXT | - |  | (c)
433.016000 | 9.781000 | 7.414000 | -1.694000 | -4.061000 | 260.000000 | 487.000000 | 433.000000 | 260.000000 | 1117.000000 | 45 |  | CORR | GENE | 05:12 | 05:49 | 05:40 | 2944 | 346 | 10.000000 | EXT | - |  | (c)
433.110000 | 9.875000 | 9.771000 | -1.600000 | -1.704000 | -495.000000 | -454.000000 | -474.000000 | 453.000000 | 1446.000000 | 45 |  | CORR | AXGR | 03:10 | 03:17 | 03:14 | 258 | 42 | 10.000000 | EXT | - |  | (c)
440.172000 | 5.462000 | 5.379000 | -6.028000 | -6.111000 | 917.000000 | 1020.000000 | 1062.000000 | 917.000000 | 5379.000000 | 46 |  | CORR | GENE | 07:20 | 07:36 | 07:43 | 93 | 290 | 11.000000 | EXT | - |  | (c)
440.709000 | 5.999000 | 5.985000 | -5.491000 | -5.505000 | 170.000000 | 253.000000 | 214.000000 | 170.000000 | 5474.000000 | 46 |  | CORR | СIGR | 05:19 | 05:32 | 05:26 | 31 | 88 | 10.000000 | EXT | - |  | (c)
440.949000 | 6.239000 | 6.176000 | -5.251000 | -5.314000 | 1157.000000 | 1209.000000 | 1210.000000 | 1157.000000 | 5192.000000 | 46 |  | DENT |  | 07:59 | 08:07 | 08:07 | 122 | 106 | 0.422535 |  | - |  | (c)
445.117000 | 10.407000 | 10.331000 | -1.083000 | -1.159000 | -172.000000 | -120.000000 | -134.000000 | 97.000000 | 845.000000 | 46 |  | CORR | GENE | 04:24 | 04:32 | 04:30 | 314 | 75 | 10.000000 | EXT | - |  | (c)
456.914000 | 10.714000 | 10.672000 | -0.311000 | -0.353000 | 1995.000000 | 2008.000000 | 2008.000000 | 1995.000000 | 234.000000 | 47 |  | CORR | AXGR | 03:27 | 03:29 | 03:29 | 119 | 25 | 11.000000 | EXT | - |  | (c)
457.225000 | 0.000000 | -0.031000 | -11.740000 | -11.771000 | -1151.000000 | -1087.000000 | -1095.000000 | 1038.000000 |  | 48 | Смещение кромок | GWAN |  | 11:29 | 11:39 | 11:38 | 0 | 113 | 3.447000 | EXT | Смещение кромок. Наружу. Величина смещения - 3.4 мм. |  | (c)
460.481000 | 3.256000 | 3.240000 | -8.484000 | -8.500000 | 435.000000 | 475.000000 | 482.000000 | 435.000000 | 3240.000000 | 48 |  | CORR | СIGR | 03:45 | 03:51 | 03:52 | 31 | 94 | 11.000000 | EXT | - |  | (c)
468.965000 | 0.000000 | -0.021000 | -11.275000 | -11.296000 | -192.000000 | -27.000000 | 61.000000 | 0.000000 |  | 49 | Смещение кромок | GWAN |  | 03:52 | 04:18 | 04:32 | 0 | 505 | 3.602000 | EXT | Смещение кромок. Наружу. Величина смещения - 3.6 мм. |  | (c)
468.965000 | 0.000000 | -0.011000 | -11.275000 | -11.286000 | 400.000000 | 525.000000 | 527.000000 | 400.000000 |  | 49 | Смещение кромок | GWAN |  | 05:27 | 05:47 | 05:48 | 0 | 253 | 2.978000 | EXT | Смещение кромок. Вовнутрь. Величина смещения - 3 мм. |  | (c)
513.465000 | 0.000000 | -0.026000 | -11.645000 | -11.671000 | -456.000000 | 35.000000 | 3.000000 | 0.000000 |  | 53 | Смещение кромок | GWAN |  | 02:52 | 04:12 | 04:06 | 0 | 918 | 3.006000 | EXT | Смещение кромок. Наружу. Величина смещения - 3 мм. |  | (c)
517.699000 | 4.234000 | 4.136000 | -7.411000 | -7.509000 | -2.000000 | 26.000000 | 16.000000 | 0.000000 | 4136.000000 | 53 |  | LWAN |  | 04:06 | 04:10 | 04:09 | 224 | 36 | 10.000000 | INT | -. Эквивалент потери металла 10%. |  | (c)
518.730000 | 5.265000 | 5.233000 | -6.380000 | -6.412000 | 212.000000 | 320.000000 | 302.000000 | 212.000000 | 5233.000000 | 53 |  | CORR | СIGR | 04:40 | 04:58 | 04:55 | 40 | 180 | 12.000000 | EXT | - |  | (c)
521.640000 | 8.175000 | 8.168000 | -3.470000 | -3.477000 | 121.000000 | 324.000000 | 301.000000 | 121.000000 | 3436.000000 | 53 |  | CORR | СIGR | 04:25 | 04:58 | 04:54 | 41 | 360 | 11.000000 | EXT | - |  | (c)
523.294000 | 9.829000 | 9.655000 | -1.816000 | -1.990000 | -2.000000 | 14.000000 | 12.000000 | 0.000000 | 1680.000000 | 53 |  | LWAN |  | 04:06 | 04:08 | 04:08 | 310 | 27 | 12.861071 | INT | -. Эквивалент потери металла 13%. |  | (c)
536.217000 | 11.107000 | 11.089000 | -0.143000 | -0.161000 | -1753.000000 | -1248.000000 | -1453.000000 | 1152.000000 | 54.000000 | 54 |  | CORR | GENE | 07:06 | 08:28 | 07:55 | 107 | 602 | 10.000000 | EXT | - |  | (c)
557.144000 | 9.359000 | 9.334000 | -1.966000 | -1.991000 | -916.000000 | -830.000000 | -783.000000 | 649.000000 | 1957.000000 | 56 |  | CORR | СIGR | 03:06 | 03:19 | 03:27 | 34 | 268 | 10.000000 | EXT | - |  | (c)
562.362000 | 3.252000 | 3.233000 | -8.173000 | -8.192000 | -1377.000000 | -1317.000000 | -1322.000000 | 1266.000000 | 3233.000000 | 57 |  | CORR | СIGR | 10:15 | 10:25 | 10:24 | 33 | 111 | 10.000000 | EXT | - |  | (c)
564.726000 | 5.616000 | 4.946000 | -5.809000 | -6.479000 | -1286.000000 | -1206.000000 | -1246.000000 | 1205.000000 | 4946.000000 | 57 |  | GOUG | GENE | 10:30 | 10:43 | 10:36 | 1122 | 80 | 10.000000 | EXT | -. Задир. |  | (c)
565.672000 | 6.562000 | 6.111000 | -4.863000 | -5.314000 | -978.000000 | -903.000000 | -937.000000 | 896.000000 | 4856.000000 | 57 |  | GOUG | GENE | 11:20 | 11:32 | 11:26 | 458 | 82 | 8.000000 | EXT | -. Задир. |  | (c)
568.046000 | 8.936000 | 8.834000 | -2.489000 | -2.591000 | 1833.000000 | 1968.000000 | 2068.000000 | 1833.000000 | 2455.000000 | 57 |  | CORR | GENE | 06:53 | 07:15 | 07:31 | 136 | 470 | 10.000000 | EXT | - |  | (c)
573.729000 | 3.194000 | 3.185000 | -8.416000 | -8.425000 | 587.000000 | 803.000000 | 729.000000 | 587.000000 | 3185.000000 | 58 |  | CORR | GENE | 04:22 | 04:57 | 04:45 | 74 | 284 | 10.000000 | EXT | - |  | (c)
582.991000 | 0.846000 | 0.787000 | -10.079000 | -10.138000 | 1241.000000 | 1498.000000 | 1479.000000 | 1241.000000 | 787.000000 | 59 |  | CORR | GENE | 07:36 | 08:17 | 08:14 | 107 | 478 | 10.000000 | EXT | - |  | (c)
590.760000 | 8.615000 | 8.605000 | -2.310000 | -2.320000 | 362.000000 | 439.000000 | 426.000000 | 362.000000 | 2297.000000 | 59 |  | CORR | СIGR | 05:14 | 05:27 | 05:24 | 23 | 128 | 11.000000 | EXT | - |  | (c)
650.800000 | 1.150000 | 1.041000 | -10.000000 | -10.109000 | -1267.000000 | -1144.000000 | -1199.000000 | 1132.000000 | 1041.000000 | 65 |  | CORR | GENE | 05:51 | 06:11 | 06:02 | 120 | 135 | 10.000000 | EXT | - |  | (c)
661.114000 | 0.314000 | 0.300000 | -10.676000 | -10.690000 | 1117.000000 | 1172.000000 | 1173.000000 | 1117.000000 | 300.000000 | 66 |  | CORR | СIGR | 06:37 | 06:46 | 06:47 | 25 | 112 | 10.000000 | EXT | - |  | (c)
661.502000 | 0.702000 | 0.588000 | -10.288000 | -10.402000 | 946.000000 | 1170.000000 | 1195.000000 | 946.000000 | 588.000000 | 66 |  | CORR | GENE | 06:10 | 06:46 | 06:50 | 188 | 496 | 10.000000 | EXT | - |  | (c)
662.084000 | 1.284000 | 1.270000 | -9.706000 | -9.720000 | 1236.000000 | 1278.000000 | 1290.000000 | 1236.000000 | 1270.000000 | 66 |  | CORR | СIGR | 06:57 | 07:03 | 07:05 | 29 | 108 | 12.000000 | EXT | - |  | (c)
662.236000 | 1.436000 | 1.423000 | -9.554000 | -9.567000 | 1204.000000 | 1278.000000 | 1269.000000 | 1204.000000 | 1423.000000 | 66 |  | CORR | СIGR | 06:51 | 07:03 | 07:02 | 25 | 130 | 13.000000 | EXT | - |  | (c)
663.081000 | 2.281000 | 2.269000 | -8.709000 | -8.721000 | 1174.000000 | 1273.000000 | 1272.000000 | 1174.000000 | 2269.000000 | 66 |  | CORR | СIGR | 06:47 | 07:03 | 07:02 | 24 | 197 | 13.000000 | EXT | - |  | (c)
692.839000 | 9.404000 | 9.344000 | -1.851000 | -1.911000 | 371.000000 | 534.000000 | 463.000000 | 371.000000 | 1821.000000 | 68 |  | CORR | GENE | 04:37 | 05:03 | 04:52 | 90 | 185 | 11.000000 | EXT | - |  | (c)
695.753000 | 1.063000 | 1.051000 | -10.122000 | -10.134000 | 1327.000000 | 1491.000000 | 1445.000000 | 44.188608 | 1051.000000 | 69 |  | CORR | СIGR | 05:09 | 05:35 | 05:28 | 37 | 238 | 12.000000 | EXT | - |  | (c)
706.575000 | 0.700000 | 0.688000 | -10.700000 | -10.712000 | 1820.000000 | 1872.000000 | 1875.000000 | 19.925893 | 688.000000 | 70 |  | CORR | СIGR | 05:18 | 05:27 | 05:27 | 29 | 109 | 10.000000 | EXT | - |  | (c)
709.408000 | 3.533000 | 3.506000 | -7.867000 | -7.894000 | -1762.000000 | -1714.000000 | -1691.000000 | 43.506050 | 3506.000000 | 70 |  | CORR | СIGR | 07:40 | 07:48 | 07:51 | 39 | 142 | 10.000000 | EXT | - |  | (c)
718.557000 | 1.282000 | 1.270000 | -9.958000 | -9.970000 | 1448.000000 | 1646.000000 | 1591.000000 | 28.705264 | 1270.000000 | 71 |  | CORR | СIGR | 04:25 | 04:57 | 04:48 | 29 | 284 | 10.000000 | EXT | - |  | (c)
774.498000 | 0.918000 | 0.912000 | -10.722000 | -10.728000 | -1108.000000 | -994.000000 | -1028.000000 | 948.000000 | 912.000000 | 76 |  | CORR | СIGR | 05:46 | 06:05 | 05:59 | 28 | 159 | 10.000000 | EXT | - |  | (c)
796.358000 | 11.138000 | 11.002000 | -0.242000 | -0.378000 | -1237.000000 | -1176.000000 | -1131.000000 | 1025.000000 | 226.000000 | 77 |  | CORR | GENE | 03:29 | 03:39 | 03:46 | 152 | 213 | 10.000000 | EXT | - |  | (c)
797.554000 | 0.954000 | 0.931000 | -10.451000 | -10.474000 | 86.000000 | 159.000000 | 185.000000 | 86.000000 | 931.000000 | 78 |  | CORR | СIGR | 05:31 | 05:43 | 05:47 | 26 | 198 | 10.000000 | EXT | - |  | (c)
798.976000 | 2.376000 | 2.331000 | -9.029000 | -9.074000 | 86.000000 | 220.000000 | 191.000000 | 86.000000 | 2331.000000 | 78 |  | CORR | GENE | 05:31 | 05:52 | 05:48 | 63 | 210 | 11.000000 | EXT | - |  | (c)
800.651000 | 4.051000 | 4.039000 | -7.354000 | -7.366000 | 158.000000 | 237.000000 | 220.000000 | 158.000000 | 4039.000000 | 78 |  | CORR | СIGR | 05:42 | 05:55 | 05:52 | 32 | 122 | 10.000000 | EXT | - |  | (c)
800.727000 | 4.127000 | 4.116000 | -7.278000 | -7.289000 | 167.000000 | 385.000000 | 328.000000 | 167.000000 | 4116.000000 | 78 |  | CORR | СIGR | 05:44 | 06:19 | 06:10 | 30 | 322 | 12.000000 | EXT | - |  | (c)
800.893000 | 4.293000 | 4.261000 | -7.112000 | -7.144000 | 146.000000 | 421.000000 | 315.000000 | 146.000000 | 4261.000000 | 78 |  | CORR | СIGR | 05:40 | 06:25 | 06:08 | 45 | 337 | 11.000000 | EXT | - |  | (c)
801.453000 | 4.853000 | 4.774000 | -6.552000 | -6.631000 | 102.000000 | 217.000000 | 265.000000 | 102.000000 | 4774.000000 | 78 |  | CORR | GENE | 05:33 | 05:52 | 06:00 | 251 | 325 | 13.000000 | EXT | - |  | (c)
802.397000 | 5.797000 | 5.710000 | -5.608000 | -5.695000 | 198.000000 | 332.000000 | 355.000000 | 198.000000 | 5583.000000 | 78 |  | CORR | GENE | 05:49 | 06:10 | 06:14 | 112 | 313 | 10.000000 | EXT | - |  | (c)
802.763000 | 6.163000 | 6.141000 | -5.242000 | -5.264000 | 1117.000000 | 1216.000000 | 1206.000000 | 1117.000000 | 5213.000000 | 78 |  | CORR | СIGR | 08:17 | 08:33 | 08:32 | 51 | 179 | 10.000000 | EXT | - |  | (c)
806.280000 | 9.680000 | 9.621000 | -1.725000 | -1.784000 | 246.000000 | 302.000000 | 349.000000 | 246.000000 | 1716.000000 | 78 |  | CORR | GENE | 05:57 | 06:06 | 06:13 | 68 | 207 | 14.000000 | EXT | - |  | (c)
814.844000 | 6.839000 | 6.832000 | -4.446000 | -4.453000 | 1284.000000 | 1295.000000 | 1296.000000 | 1284.000000 | 4430.000000 | 79 |  | CORR | PITT | 05:02 | 05:03 | 05:04 | 23 | 25 | 23.000000 | EXT | - |  | (c)
837.639000 | 6.869000 | 6.849000 | -4.181000 | -4.201000 | 204.000000 | 333.000000 | 355.000000 | 204.000000 | 4163.000000 | 81 |  | CORR | СIGR | 05:06 | 05:27 | 05:30 | 38 | 302 | 10.000000 | EXT | - |  | (c)
857.151000 | 4.401000 | 4.386000 | -7.084000 | -7.099000 | 617.000000 | 624.000000 | 627.000000 | 617.000000 | 4386.000000 | 83 |  | CORR | PITT | 09:42 | 09:43 | 09:44 | 28 | 20 | 17.000000 | EXT | - |  | (c)
934.207000 | 3.512000 | 3.505000 | -7.643000 | -7.650000 | -2150.000000 | -2118.000000 | -2071.000000 | 1993.000000 | 3505.000000 | 90 |  | CORR | GENE | 04:50 | 04:55 | 05:03 | 83 | 157 | 10.000000 | EXT | - |  | (c)
1032.200000 | 0.000000 | -0.024000 | -10.415000 | -10.439000 | -2082.000000 | -1977.000000 | -1672.000000 | 11.982559 |  | 99 | Нарушение формы кольцевого шва | GWAN |  | 04:33 | 04:50 | 05:39 | 0 | 819 |  | EXT | Нарушение формы кольцевого шва |  | (c)
1042.615000 | 0.000000 | -0.037000 | -11.235000 | -11.272000 | -878.000000 | 1306.000000 | 805.000000 | 20.845121 |  | 100 | Нарушение формы кольцевого шва | GWAN |  | 06:48 | 00:40 | 11:20 | 0 | 3367 |  | EXT | Нарушение формы кольцевого шва |  | (c)
1087.610000 | 0.000000 | -0.036000 | -11.340000 | -11.376000 | 970.000000 | 1103.000000 | 1081.000000 | 970.000000 |  | 104 | Смещение кромок | GWAN |  | 04:02 | 04:24 | 04:20 | 0 | 224 | 2.827000 | EXT | Смещение кромок. Наружу. Величина смещения - 2.8 мм. |  | (c)
1121.400000 | 0.000000 | -0.031000 | -10.695000 | -10.726000 | -1577.000000 | -875.000000 | -1118.000000 | 660.000000 |  | 107 | Смещение кромок | GWAN |  | 10:18 | 00:11 | 11:32 | 0 | 918 | 3.407000 | EXT | Смещение кромок. Вовнутрь. Величина смещения - 3.4 мм. |  | (c)
1121.400000 | 0.000000 | -0.043000 | -10.695000 | -10.738000 | -1390.000000 | -802.000000 | -1005.000000 | 621.000000 |  | 107 | Вышлифовка на шве | GWAN |  | 10:48 | 00:23 | 11:50 | 53 | 768 | 12.000000 | EXT | Вышлифовка на шве |  | (c)
1132.573000 | 0.478000 | 0.460000 | -8.612000 | -8.630000 | 466.000000 | 568.000000 | 591.000000 | 466.000000 | 460.000000 | 108 |  | CORR | GENE | 09:05 | 09:21 | 09:25 | 98 | 251 | 11.000000 | EXT | - |  | (c)
1222.850000 | 0.000000 | -0.021000 | -10.975000 | -10.996000 | 1208.000000 | 1280.000000 | 1277.000000 | 1208.000000 |  | 118 | Смещение кромок | GWAN |  | 04:00 | 04:11 | 04:11 | 0 | 139 | 2.918000 | EXT | Смещение кромок. Наружу. Величина смещения - 2.9 мм. |  | (c)
1244.423000 | 10.598000 | 10.589000 | -0.642000 | -0.651000 | -712.000000 | -635.000000 | -653.000000 | 593.000000 | 621.000000 | 119 |  | CORR | СIGR | 06:04 | 06:16 | 06:13 | 30 | 119 | 11.000000 | EXT | - |  | (c)
1256.205000 | 0.000000 | -0.051000 | -11.275000 | -11.326000 | -1789.000000 | -1481.000000 | -1530.000000 | 1272.000000 |  | 121 | Смещение кромок | GWAN |  | 10:26 | 11:15 | 11:07 | 0 | 517 | 2.734000 | EXT | Смещение кромок. Наружу. Величина смещения - 2.7 мм. |  | (c)
1315.642000 | 2.692000 | 2.665000 | -8.898000 | -8.925000 | -2194.000000 | -2071.000000 | -2045.000000 | 1895.000000 | 2665.000000 | 126 |  | CORR | GENE | 03:15 | 03:35 | 03:40 | 104 | 299 | 11.000000 | EXT | - |  | (c)
1430.027000 | 4.457000 | 4.382000 | -6.828000 | -6.903000 | 1496.000000 | 1537.000000 | 1516.000000 | 1496.000000 | 4382.000000 | 136 |  | CORR | AXGR | 04:46 | 04:53 | 04:49 | 383 | 41 | 11.000000 | EXT | - |  | (c)
1436.055000 | 10.485000 | 10.269000 | -0.800000 | -1.016000 | 1594.000000 | 1819.000000 | 1770.000000 | 1594.000000 | 756.000000 | 136 |  | CORR | GENE | 05:02 | 05:38 | 05:30 | 260 | 351 | 11.000000 | EXT | - |  | (c)
1436.298000 | 10.728000 | 10.684000 | -0.557000 | -0.601000 | -2227.000000 | -2207.000000 | -2206.000000 | 2185.000000 | 477.000000 | 136 |  | CORR | AXGR | 06:45 | 06:48 | 06:49 | 124 | 41 | 10.000000 | EXT | - |  | (c)
1436.809000 | 11.239000 | 10.799000 | -0.046000 | -0.486000 | 1675.000000 | 2016.000000 | 1938.000000 | 1675.000000 | 17.000000 | 136 |  | CORR | GENE | 05:15 | 06:10 | 05:57 | 469 | 526 | 13.000000 | EXT | - |  | (c)
1438.071000 | 1.216000 | 0.079000 | -10.024000 | -11.161000 | -2166.000000 | -1938.000000 | -1963.000000 | 1760.000000 | 79.000000 | 137 |  | CORR | GENE | 05:27 | 06:03 | 05:59 | 1479 | 406 | 15.000000 | EXT | - |  | (c)
1438.753000 | 1.898000 | 1.565000 | -9.342000 | -9.675000 | -1812.000000 | -1680.000000 | -1680.000000 | 1549.000000 | 1565.000000 | 137 |  | CORR | GENE | 06:24 | 06:45 | 06:45 | 386 | 263 | 14.000000 | EXT | - |  | (c)
1438.876000 | 2.021000 | 1.919000 | -9.219000 | -9.321000 | -1884.000000 | -1822.000000 | -1852.000000 | 1820.000000 | 1919.000000 | 137 |  | CORR | GENE | 06:12 | 06:22 | 06:17 | 306 | 64 | 10.000000 | EXT | - |  | (c)
1439.376000 | 2.521000 | 2.138000 | -8.719000 | -9.102000 | -2114.000000 | -1986.000000 | -2007.000000 | 1899.000000 | 2138.000000 | 137 |  | CORR | GENE | 05:35 | 05:56 | 05:52 | 1177 | 215 | 16.000000 | EXT | - |  | (c)
1440.294000 | 3.439000 | 3.336000 | -7.801000 | -7.904000 | -2048.000000 | -1920.000000 | -1923.000000 | 1798.000000 | 3336.000000 | 137 |  | CORR | GENE | 05:46 | 06:06 | 06:06 | 1281 | 250 | 15.000000 | EXT | - |  | (c)
1441.833000 | 4.978000 | 4.900000 | -6.262000 | -6.340000 | -2073.000000 | -1905.000000 | -1922.000000 | 1772.000000 | 4900.000000 | 137 |  | CORR | GENE | 05:42 | 06:09 | 06:06 | 1266 | 301 | 11.000000 | EXT | - |  | (c)
1481.850000 | 0.000000 | -0.011000 | -11.575000 | -11.586000 | 1004.000000 | -1966.000000 | -1842.000000 | 226.000000 |  | 142 | Нарушение формы кольцевого шва | GWAN |  | 08:28 | 00:29 | 00:49 | 0 | 3231 |  | INT | Нарушение формы кольцевого шва |  | (c)
1515.310000 | 10.245000 | 10.216000 | -1.390000 | -1.419000 | -850.000000 | -835.000000 | -835.000000 | 821.000000 | 1254.000000 | 144 |  | CORR | AXGR | 07:45 | 07:47 | 07:47 | 165 | 29 | 15.000000 | EXT | - |  | (c)
1516.700000 | 0.000000 | -0.032000 | -11.000000 | -11.032000 | -942.000000 | -161.000000 | -322.000000 | 0.000000 |  | 145 | Нарушение формы кольцевого шва | GWAN |  | 00:52 | 02:58 | 02:32 | 0 | 1242 |  | INT | Нарушение формы кольцевого шва |  | (c)
1572.190000 | 0.000000 | -0.031000 | -11.300000 | -11.331000 | -725.000000 | -452.000000 | -527.000000 | 330.000000 |  | 150 | Смещение кромок | GWAN |  | 01:32 | 02:16 | 02:03 | 0 | 395 | 2.841000 | EXT | Смещение кромок. Вовнутрь. Величина смещения - 2.8 мм. |  | (c)
1572.190000 | 0.000000 | -0.016000 | -11.300000 | -11.316000 | 748.000000 | 902.000000 | 1000.000000 | 748.000000 |  | 150 | Смещение кромок | GWAN |  | 05:29 | 05:54 | 06:10 | 0 | 505 | 3.926000 | EXT | Смещение кромок. Наружу. Величина смещения - 3.9 мм. |  | (c)
1580.701000 | 8.511000 | 8.496000 | -2.789000 | -2.804000 | 14.000000 | 74.000000 | 64.000000 | 14.000000 | 2770.000000 | 150 |  | GOUG | СIGR | 03:31 | 03:40 | 03:39 | 34 | 99 | 10.000000 | EXT | -. Задир. |  | (c)
1605.930000 | 0.000000 | -0.016000 | -0.545000 | -0.561000 | 1939.000000 | -1788.000000 | -1743.000000 | 963.000000 |  | 153 | Нарушение формы кольцевого шва | GWAN |  | 04:31 | 06:30 | 06:37 | 0 | 1560 |  | INT | Нарушение формы кольцевого шва |  | (c)
1608.545000 | 0.000000 | -0.027000 | -0.505000 | -0.532000 | -1715.000000 | -1265.000000 | -132.000000 | 1452.000000 |  | 155 | Нарушение формы кольцевого шва | GWAN |  | 08:26 | 09:38 | 00:41 | 0 | 3166 |  | INT | Нарушение формы кольцевого шва. Аномалия находится на упругопластическом изгибе: R=559 Дн, максимальное растяжение на 6 час. |  | (c)
1609.050000 | 0.000000 | -0.025000 | -11.570000 | -11.595000 | 1553.000000 | -1988.000000 | -1984.000000 | 1059.000000 |  | 156 | Нарушение формы кольцевого шва | GWAN |  | 09:14 | 11:43 | 11:43 | 0 | 1849 |  | INT | Нарушение формы кольцевого шва. Аномалия находится на упругопластическом изгибе: R=509 Дн, максимальное растяжение на 6 час. |  | (c)
1650.020000 | 0.000000 | -0.016000 | -0.530000 | -0.546000 | 707.000000 | 2028.000000 | 1993.000000 | 707.000000 |  | 160 | Нарушение формы кольцевого шва | GWAN |  | 02:08 | 05:41 | 05:36 | 0 | 2572 |  | INT | Нарушение формы кольцевого шва |  | (c)
1652.630000 | 0.000000 | -0.023000 | -0.505000 | -0.528000 | 1975.000000 | -947.000000 | -1471.000000 | 457.000000 |  | 162 | Нарушение формы кольцевого шва | GWAN |  | 10:22 | 02:30 | 01:05 | 0 | 2029 |  | INT | Нарушение формы кольцевого шва |  | (c)
1653.135000 | 0.000000 | -0.009000 | -4.840000 | -4.849000 | 2048.000000 | -1707.000000 | -1099.000000 | 0.000000 |  | 163 | Нарушение формы кольцевого шва | GWAN |  | 01:52 | 03:46 | 05:24 | 0 | 2629 |  | EXT | Нарушение формы кольцевого шва |  | (c)
1729.920000 | 0.000000 | -0.022000 | -1.475000 | -1.497000 | -944.000000 | -48.000000 | 82.000000 | 0.000000 |  | 171 | Нарушение формы кольцевого шва | GWAN |  | 03:19 | 05:43 | 06:04 | 0 | 2052 |  | INT | Нарушение формы кольцевого шва |  | (c)
1729.920000 | 0.000000 | -0.048000 | -1.475000 | -1.523000 | 2145.000000 | -2023.000000 | -2027.000000 | 1737.000000 |  | 171 | Вышлифовка на шве | GWAN |  | 11:37 | 00:25 | 00:24 | 55 | 580 | 16.000000 | EXT | Вышлифовка на шве |  | (c)
1734.795000 | 0.000000 | -0.006000 | -0.510000 | -0.516000 | 1790.000000 | -1843.000000 | -1962.000000 | 1253.000000 |  | 174 | Нарушение формы кольцевого шва | GWAN |  | 07:56 | 10:10 | 09:51 | 0 | 1417 |  | EXT | Нарушение формы кольцевого шва |  | (c)
1736.810000 | 0.000000 | -0.014000 | -5.940000 | -5.954000 | 769.000000 | 1797.000000 | 1503.000000 | 0.534066 |  | 176 | Нарушение формы кольцевого шва | GWAN |  | 11:40 | 02:26 | 01:38 | 0 | 1468 |  | EXT | Нарушение формы кольцевого шва |  | (c)
1751.390000 | 0.000000 | -0.026000 | -2.390000 | -2.416000 | -1504.000000 | -1100.000000 | -1242.000000 | 981.000000 |  | 178 | Смещение кромок | GWAN |  | 08:41 | 09:46 | 09:23 | 0 | 523 | 3.718000 | EXT | Смещение кромок. Наружу. Величина смещения - 3.7 мм. |  | (c)
1770.449000 | 6.624000 | 6.591000 | -4.986000 | -5.019000 | 892.000000 | 973.000000 | 946.000000 | 892.000000 | 4889.000000 | 180 |  | ARTD | GENE | 09:00 | 09:13 | 09:09 | 130 | 109 | 10.000000 | EXT | -. Эквивалент потери металла 10%. |  | (c)
1855.601000 | 1.321000 | 1.252000 | -8.849000 | -8.918000 | 1355.000000 | 1456.000000 | 1479.000000 | 40.755578 | 1252.000000 | 189 |  | CORR | GENE | 05:34 | 05:50 | 05:54 | 204 | 247 | 12.000000 | EXT | - |  | (c)
1864.450000 | 0.000000 | -0.039000 | -11.400000 | -11.439000 | -46.000000 | 1482.000000 | 1165.000000 | 11.756535 |  | 190 | Нарушение формы кольцевого шва | GWAN |  | 09:54 | 02:01 | 01:10 | 0 | 2422 |  | EXT | Нарушение формы кольцевого шва. Аномалия находится на упругопластическом изгибе: R=900 Дн, максимальное растяжение на 5.9 час. |  | (c)
1933.000000 | 0.000000 | -0.026000 | -11.260000 | -11.286000 | -231.000000 | 1399.000000 | 1639.000000 | 0.000000 |  | 196 | Нарушение формы кольцевого шва | GWAN |  | 09:01 | 01:25 | 02:03 | 0 | 3739 |  | EXT | Нарушение формы кольцевого шва |  | (c)
1956.599000 | 0.769000 | 0.002000 | -10.276000 | -11.043000 | 2225.000000 | -2227.000000 | -2047.000000 | 0.000000 | 2.000000 | 198 |  | ARTD | GENE | 05:34 | 05:35 | 06:04 | 1292 | 377 | 10.000000 | INT | -. Эквивалент потери металла 10%. |  | (c)
1973.856000 | 6.981000 | 6.900000 | -4.394000 | -4.475000 | 1501.000000 | 1673.000000 | 1643.000000 | 24.582249 | 4313.000000 | 199 |  | DENT |  | 06:13 | 06:40 | 06:36 | 162 | 283 | 0.352113 |  | - |  | (c)
1986.884000 | 8.634000 | 8.625000 | -2.786000 | -2.795000 | -1594.000000 | -1526.000000 | -1385.000000 | 51.362936 | 2762.000000 | 200 |  | CORR | СIGR | 05:10 | 05:21 | 05:44 | 33 | 419 | 11.000000 | EXT | - |  | (c)
2002.826000 | 1.856000 | 1.593000 | -9.359000 | -9.622000 | 1914.000000 | 2091.000000 | 2095.000000 | 0.000000 | 1593.000000 | 202 |  | DENT |  | 05:29 | 05:57 | 05:58 | 543 | 362 | 0.352113 |  | -. Аномалия находится вблизи продольного шва. |  | (c)
2011.825000 | 10.855000 | 10.824000 | -0.360000 | -0.391000 | -2083.000000 | -1586.000000 | -1749.000000 | 38.892728 | 253.000000 | 202 |  | CORR | GENE | 06:44 | 08:04 | 07:38 | 138 | 668 | 10.000000 | EXT | - |  | (c)
2024.213000 | 0.868000 | 0.853000 | -10.207000 | -10.222000 | -1777.000000 | -1699.000000 | -1650.000000 | 1524.000000 | 853.000000 | 204 |  | CORR | СIGR | 05:37 | 05:50 | 05:58 | 29 | 253 | 10.000000 | EXT | - |  | (c)
2026.437000 | 3.092000 | 3.071000 | -7.983000 | -8.004000 | -1932.000000 | -1820.000000 | -1848.000000 | 1764.000000 | 3071.000000 | 204 |  | CORR | GENE | 05:12 | 05:30 | 05:26 | 63 | 168 | 10.000000 | EXT | - |  | (c)
2045.363000 | 10.943000 | 10.903000 | -0.457000 | -0.497000 | 101.000000 | 235.000000 | 230.000000 | 101.000000 | 449.000000 | 205 |  | CORR | СIGR | 02:56 | 03:17 | 03:16 | 48 | 257 | 10.000000 | EXT | - |  | (c)
2184.189000 | 2.274000 | 1.215000 | -9.376000 | -10.435000 | 70.000000 | 123.000000 | 187.000000 | 70.000000 | 1215.000000 | 218 |  | CORR | GENE | 01:59 | 02:07 | 02:17 | 1916 | 233 | 13.000000 | EXT | -. Аномалия находится на упругопластическом изгибе: R=496 Дн, максимальное растяжение на 6.8 час. |  | (c)
2185.744000 | 3.829000 | 3.801000 | -7.821000 | -7.849000 | 114.000000 | 182.000000 | 208.000000 | 114.000000 | 3801.000000 | 218 |  | CORR | GENE | 02:05 | 02:16 | 02:21 | 147 | 188 | 12.000000 | EXT | -. Аномалия находится на упругопластическом изгибе: R=521 Дн, максимальное растяжение на 6.7 час. |  | (c)
2187.255000 | 5.340000 | 5.243000 | -6.310000 | -6.407000 | 127.000000 | 181.000000 | 227.000000 | 127.000000 | 5243.000000 | 218 |  | CORR | GENE | 02:08 | 02:16 | 02:24 | 268 | 199 | 11.000000 | EXT | -. Аномалия находится на упругопластическом изгибе: R=547 Дн, максимальное растяжение на 6.4 час. |  | (c)
2188.503000 | 6.588000 | 6.588000 | -5.062000 | -5.062000 | 130.000000 | 315.000000 | 242.000000 | 130.000000 | 4906.000000 | 218 |  | CORR | GENE | 02:08 | 02:38 | 02:26 | 156 | 223 | 12.000000 | EXT | -. Аномалия находится на упругопластическом изгибе: R=543 Дн, максимальное растяжение на 6.3 час. |  | (c)
2189.048000 | 7.133000 | 7.113000 | -4.517000 | -4.537000 | 85.000000 | 154.000000 | 171.000000 | 85.000000 | 4461.000000 | 218 |  | CORR | GENE | 02:01 | 02:12 | 02:15 | 76 | 172 | 12.000000 | EXT | -. Аномалия находится на упругопластическом изгибе: R=544 Дн, максимальное растяжение на 6.3 час. |  | (c)
2189.409000 | 7.494000 | 7.462000 | -4.156000 | -4.188000 | 87.000000 | 161.000000 | 169.000000 | 87.000000 | 4131.000000 | 218 |  | CORR | GENE | 02:01 | 02:13 | 02:14 | 57 | 164 | 12.000000 | EXT | -. Аномалия находится на упругопластическом изгибе: R=543 Дн, максимальное растяжение на 6.3 час. |  | (c)
2190.255000 | 8.340000 | 7.757000 | -3.310000 | -3.893000 | 85.000000 | 203.000000 | 201.000000 | 85.000000 | 3190.000000 | 218 |  | CORR | GENE | 02:01 | 02:20 | 02:20 | 703 | 232 | 13.000000 | EXT | -. Аномалия находится на упругопластическом изгибе: R=537 Дн, максимальное растяжение на 6.3 час. |  | (c)
2190.937000 | 9.022000 | 8.988000 | -2.628000 | -2.662000 | 20.000000 | 161.000000 | 186.000000 | 20.000000 | 2574.000000 | 218 |  | CORR | GENE | 01:50 | 02:13 | 02:17 | 88 | 332 | 15.000000 | EXT | -. Аномалия находится на упругопластическом изгибе: R=537 Дн, максимальное растяжение на 6.3 час. |  | (c)
2191.359000 | 9.444000 | 9.418000 | -2.206000 | -2.232000 | 97.000000 | 183.000000 | 188.000000 | 97.000000 | 2184.000000 | 218 |  | CORR | СIGR | 02:03 | 02:17 | 02:17 | 48 | 183 | 12.000000 | EXT | -. Аномалия находится на упругопластическом изгибе: R=541 Дн, максимальное растяжение на 6.3 час. |  | (c)
2191.918000 | 10.003000 | 9.895000 | -1.647000 | -1.755000 | 86.000000 | 134.000000 | 185.000000 | 86.000000 | 1611.000000 | 218 |  | CORR | GENE | 02:01 | 02:09 | 02:17 | 144 | 198 | 13.000000 | EXT | -. Аномалия находится на упругопластическом изгибе: R=546 Дн, максимальное растяжение на 6.3 час. |  | (c)
2192.612000 | 10.697000 | 10.603000 | -0.953000 | -1.047000 | 99.000000 | 135.000000 | 194.000000 | 99.000000 | 754.000000 | 218 |  | CORR | GENE | 02:03 | 02:09 | 02:18 | 293 | 190 | 11.000000 | EXT | -. Аномалия находится на упругопластическом изгибе: R=556 Дн, максимальное растяжение на 6.4 час. |  | (c)
2193.116000 | 11.201000 | 11.147000 | -0.449000 | -0.503000 | 67.000000 | 154.000000 | 159.000000 | 67.000000 | 430.000000 | 218 |  | CORR | GENE | 01:58 | 02:12 | 02:13 | 73 | 185 | 10.000000 | EXT | -. Аномалия находится на упругопластическом изгибе: R=566 Дн, максимальное растяжение на 6.4 час. |  | (c)
2193.287000 | 11.372000 | 11.358000 | -0.278000 | -0.292000 | 129.000000 | 183.000000 | 205.000000 | 129.000000 | 260.000000 | 218 |  | CORR | СIGR | 02:08 | 02:17 | 02:20 | 32 | 152 | 10.000000 | EXT | -. Аномалия находится на упругопластическом изгибе: R=572 Дн, максимальное растяжение на 6.4 час. |  | (c)
2227.515000 | 0.000000 | -0.036000 | -11.440000 | -11.476000 | -1459.000000 | -1329.000000 | -1343.000000 | 71.639123 |  | 222 | Смещение кромок | GWAN |  | 09:40 | 10:01 | 09:59 | 0 | 232 | 2.845000 | EXT | Смещение кромок. Наружу. Величина смещения - 2.8 мм. |  | (c)
2295.295000 | 0.000000 | -0.016000 | -11.525000 | -11.541000 | 1880.000000 | 2147.000000 | 2085.000000 | 1880.000000 |  | 228 | Смещение кромок | GWAN |  | 05:43 | 06:26 | 06:16 | 0 | 410 | 3.329000 | EXT | Смещение кромок. Наружу. Величина смещения - 3.3 мм. |  | (c)
2295.295000 | 0.000000 | -0.031000 | -11.525000 | -11.556000 | -2130.000000 | -1750.000000 | -1779.000000 | 1428.000000 |  | 228 | Смещение кромок | GWAN |  | 06:55 | 07:57 | 07:52 | 0 | 703 | 2.820000 | EXT | Смещение кромок. Наружу. Величина смещения - 2.8 мм. |  | (c)
2295.295000 | 0.000000 | -0.031000 | -11.525000 | -11.556000 | -1248.000000 | -1140.000000 | -1038.000000 | 829.000000 |  | 228 | Смещение кромок | GWAN |  | 09:18 | 09:35 | 09:52 | 0 | 418 | 4.056000 | EXT | Смещение кромок. Наружу. Величина смещения - 4.1 мм. |  | (c)
2340.010000 | 0.000000 | -0.027000 | -11.405000 | -11.432000 | 1566.000000 | 2015.000000 | 1957.000000 | 0.000000 |  | 232 | Нарушение формы кольцевого шва | GWAN |  | 06:49 | 08:01 | 07:52 | 0 | 783 |  | EXT | Нарушение формы кольцевого шва |  | (c)
2350.375000 | 10.365000 | 10.348000 | -1.040000 | -1.057000 | 1955.000000 | 2043.000000 | 2035.000000 | 2.889442 | 1023.000000 | 232 |  | CORR | СIGR | 07:52 | 08:06 | 08:05 | 34 | 160 | 10.000000 | EXT | - |  | (c)
2355.019000 | 3.604000 | 3.543000 | -7.566000 | -7.627000 | 1987.000000 | -2106.000000 | -2126.000000 | 8.445188 | 3543.000000 | 233 |  | CORR | GENE | 08:00 | 08:59 | 08:56 | 67 | 697 | 10.000000 | EXT | - |  | (c)
2386.061000 | 0.806000 | 0.685000 | -10.449000 | -10.570000 | 2227.000000 | -2098.000000 | -1724.000000 | 40.857136 | 685.000000 | 236 |  | CORR | GENE | 06:45 | 07:07 | 08:07 | 165 | 1019 | 10.000000 | EXT | - |  | (c)
2396.510000 | 0.000000 | -0.026000 | -11.040000 | -11.066000 | 677.000000 | 770.000000 | 824.000000 | 54.660238 |  | 237 | Смещение кромок | GWAN |  | 02:01 | 02:16 | 02:24 | 0 | 293 | 2.945000 | EXT | Смещение кромок. Вовнутрь. Величина смещения - 2.9 мм. |  | (c)
2418.950000 | 0.000000 | -0.038000 | -11.640000 | -11.678000 | -983.000000 | -171.000000 | 347.000000 | 0.000000 |  | 239 | Нарушение формы кольцевого шва | GWAN |  | 08:39 | 10:50 | 00:14 | 0 | 2659 |  | INT | Нарушение формы кольцевого шва |  | (c)
2422.843000 | 3.893000 | 3.816000 | -7.747000 | -7.824000 | 2042.000000 | -2086.000000 | -2119.000000 | 1819.000000 | 3816.000000 | 239 |  | CORR | GENE | 04:47 | 05:41 | 05:36 | 134 | 600 | 10.000000 | EXT | - |  | (c)
2423.899000 | 4.949000 | 4.898000 | -6.691000 | -6.742000 | 1455.000000 | 1619.000000 | 1605.000000 | 1455.000000 | 4898.000000 | 239 |  | CORR | GENE | 03:13 | 03:39 | 03:37 | 64 | 301 | 10.000000 | EXT | - |  | (c)
2433.848000 | 3.258000 | 3.248000 | -8.387000 | -8.397000 | 1117.000000 | 1131.000000 | 1132.000000 | 1117.000000 | 3248.000000 | 240 |  | CORR | PITT | 03:22 | 03:24 | 03:25 | 20 | 30 | 19.000000 | EXT | - |  | (c)
2434.607000 | 4.017000 | 3.998000 | -7.628000 | -7.647000 | 1245.000000 | 1394.000000 | 1373.000000 | 1245.000000 | 3998.000000 | 240 |  | CORR | СIGR | 03:43 | 04:07 | 04:03 | 37 | 256 | 10.000000 | EXT | - |  | (c)
2436.003000 | 5.413000 | 5.336000 | -6.232000 | -6.309000 | 1240.000000 | 1295.000000 | 1460.000000 | 1240.000000 | 5336.000000 | 240 |  | CORR | GENE | 03:42 | 03:51 | 04:18 | 107 | 441 | 11.000000 | EXT | - |  | (c)
2442.079000 | 11.489000 | 11.444000 | -0.156000 | -0.201000 | -2197.000000 | -2063.000000 | -1917.000000 | 1637.000000 | 125.000000 | 240 |  | CORR | GENE | 06:27 | 06:49 | 07:13 | 76 | 560 | 15.000000 | EXT | - |  | (c)
2442.235000 | 0.000000 | -0.011000 | -11.390000 | -11.401000 | 849.000000 | 1547.000000 | 1340.000000 | 849.000000 |  | 241 | Коррозия на шве | GWAN |  | 04:53 | 06:46 | 06:13 | 44 | 983 | 20.000000 | EXT | Коррозия на шве |  | (c)
2466.971000 | 2.481000 | 2.472000 | -9.104000 | -9.113000 | 1877.000000 | 1954.000000 | 1949.000000 | 1877.000000 | 2472.000000 | 243 |  | CORR | СIGR | 02:48 | 03:00 | 03:00 | 16 | 145 | 12.000000 | EXT | - |  | (c)
2470.811000 | 6.321000 | 6.161000 | -5.264000 | -5.424000 | -1592.000000 | -1416.000000 | -1440.000000 | 1289.000000 | 5105.000000 | 243 |  | CORR | GENE | 05:28 | 05:56 | 05:53 | 319 | 303 | 11.000000 | EXT | - |  | (c)
2485.425000 | 0.000000 | -0.024000 | -0.520000 | -0.544000 | -704.000000 | 691.000000 | 370.000000 | 0.000000 |  | 245 | Нарушение формы кольцевого шва | GWAN |  | 02:10 | 05:55 | 05:03 | 0 | 2148 |  | INT | Нарушение формы кольцевого шва |  | (c)
2488.025000 | 0.000000 | -0.031000 | -0.510000 | -0.541000 | -909.000000 | -51.000000 | 647.000000 | 0.000000 |  | 247 | Нарушение формы кольцевого шва | GWAN |  | 07:43 | 10:02 | 11:54 | 0 | 3111 |  | INT | Нарушение формы кольцевого шва |  | (c)
2488.535000 | 0.000000 | -0.027000 | -1.960000 | -1.987000 | -118.000000 | 1150.000000 | 1395.000000 | 0.000000 |  | 248 | Нарушение формы кольцевого шва | GWAN |  | 07:55 | 11:19 | 11:59 | 0 | 3025 |  | INT | Нарушение формы кольцевого шва |  | (c)
2498.686000 | 5.561000 | 5.532000 | -5.779000 | -5.808000 | -1402.000000 | -1075.000000 | -1119.000000 | 837.000000 | 5532.000000 | 250 |  | CORR | GENE | 05:13 | 06:06 | 05:59 | 97 | 565 | 10.000000 | EXT | - |  | (c)
2558.863000 | 8.883000 | 8.874000 | -1.757000 | -1.766000 | 1247.000000 | 1292.000000 | 1289.000000 | 69.136638 | 1744.000000 | 255 |  | CORR | СIGR | 04:43 | 04:50 | 04:49 | 22 | 85 | 11.000000 | EXT | - |  | (c)
2559.483000 | 9.503000 | 9.491000 | -1.137000 | -1.149000 | 2096.000000 | 2135.000000 | 2146.000000 | 0.000000 | 1130.000000 | 255 |  | CORR | СIGR | 07:00 | 07:06 | 07:08 | 19 | 102 | 10.000000 | EXT | - |  | (c)
2560.620000 | 0.000000 | -0.014000 | -7.600000 | -7.614000 | -2149.000000 | -1032.000000 | -932.000000 | 0.000000 |  | 256а | Нарушение формы кольцевого шва | GWAN |  | 02:30 | 05:30 | 05:46 | 0 | 2434 |  | INT | Нарушение формы кольцевого шва |  | (c)
2560.620000 | 0.000000 | -0.022000 | -7.600000 | -7.622000 | 391.000000 | 617.000000 | 1176.000000 | 391.000000 |  | 256а | Нарушение формы кольцевого шва | GWAN |  | 09:20 | 09:57 | 11:27 | 0 | 1570 |  | EXT | Нарушение формы кольцевого шва |  | (c)
2562.378000 | 1.758000 | 1.749000 | -5.842000 | -5.851000 | 1691.000000 | 1761.000000 | 1772.000000 | 1691.000000 | 1749.000000 | 256а |  | CORR | СIGR | 00:50 | 01:01 | 01:03 | 41 | 162 | 10.000000 | EXT | - |  | (c)
2562.704000 | 2.084000 | 2.057000 | -5.516000 | -5.543000 | 1627.000000 | 1743.000000 | 1772.000000 | 1627.000000 | 2057.000000 | 256а |  | CORR | СIGR | 00:40 | 00:58 | 01:03 | 39 | 289 | 10.000000 | EXT | - |  | (c)
2568.220000 | 0.000000 | -0.021000 | -3.840000 | -3.861000 | 1901.000000 | -2214.000000 | -2131.000000 | 1701.000000 |  | 256б | Вышлифовка на шве | GWAN |  | 00:35 | 01:31 | 01:44 | 43 | 859 | 13.000000 | EXT | Вышлифовка на шве |  | (c)
2568.220000 | 0.000000 | -0.025000 | -3.840000 | -3.865000 | 800.000000 | 1072.000000 | 1076.000000 | 800.000000 |  | 256б | Вышлифовка на шве | GWAN |  | 09:37 | 10:21 | 10:22 | 40 | 553 | 10.000000 | EXT | Вышлифовка на шве |  | (c)
2569.632000 | 1.412000 | 1.395000 | -2.428000 | -2.445000 | -2097.000000 | -1749.000000 | -1863.000000 | 1628.000000 | 1395.000000 | 256б |  | CORR | GENE | 01:50 | 02:46 | 02:27 | 75 | 470 | 10.000000 | EXT | - |  | (c)
2571.145000 | 2.925000 | 2.902000 | -0.915000 | -0.938000 | -1990.000000 | -1908.000000 | -1810.000000 | 1629.000000 | 789.000000 | 256б |  | CORR | GENE | 02:07 | 02:20 | 02:36 | 149 | 361 | 11.000000 | EXT | - |  | (c)
2571.853000 | 3.633000 | 3.611000 | -0.207000 | -0.229000 | -1944.000000 | -1831.000000 | -1838.000000 | 1731.000000 | 186.000000 | 256б |  | CORR | СIGR | 02:14 | 02:33 | 02:31 | 43 | 213 | 11.000000 | EXT | - |  | (c)
2572.600000 | 0.540000 | 0.533000 | -10.550000 | -10.557000 | -1957.000000 | -1901.000000 | -1891.000000 | 1824.000000 | 533.000000 | 256в |  | CORR | СIGR | 05:45 | 05:54 | 05:56 | 20 | 133 | 11.000000 | EXT | - |  | (c)
2572.962000 | 0.902000 | 0.895000 | -10.188000 | -10.195000 | -1925.000000 | -1763.000000 | -1812.000000 | 1699.000000 | 895.000000 | 256в |  | CORR | СIGR | 05:50 | 06:16 | 06:08 | 20 | 226 | 11.000000 | EXT | - |  | (c)
2574.139000 | 2.079000 | 2.022000 | -9.011000 | -9.068000 | -657.000000 | -93.000000 | -372.000000 | 87.000000 | 2022.000000 | 256в |  | CORR | GENE | 09:15 | 10:46 | 10:01 | 90 | 570 | 11.000000 | EXT | - |  | (c)
2583.150000 | 0.000000 | -0.012000 | -11.325000 | -11.337000 | 647.000000 | 1557.000000 | 1323.000000 | 647.000000 |  | 258 | Нарушение формы кольцевого шва | GWAN |  | 01:23 | 03:49 | 03:12 | 0 | 1352 |  | EXT | Нарушение формы кольцевого шва |  | (c)
2583.150000 | 0.000000 | -0.016000 | -11.325000 | -11.341000 | -815.000000 | -312.000000 | -226.000000 | 0.000000 |  | 258 | Нарушение формы кольцевого шва | GWAN |  | 09:27 | 10:48 | 11:02 | 0 | 1178 |  | INT | Нарушение формы кольцевого шва |  | (c)
2623.964000 | 6.239000 | 6.081000 | -4.181000 | -4.339000 | 156.000000 | 416.000000 | 354.000000 | 156.000000 | 4030.000000 | 261 |  | DENT |  | 06:18 | 07:00 | 06:50 | 309 | 397 | 0.563380 |  | -. Аномалия находится на отводе. |  | (c)
2642.075000 | 3.165000 | 3.045000 | -5.305000 | -5.425000 | 1155.000000 | 1204.000000 | 1326.000000 | 1155.000000 | 3045.000000 | 262в |  | ARTD | GENE | 02:28 | 02:36 | 02:56 | 409 | 342 |  | EXT | -. Наплавка. |  | (c)
2647.380000 | 0.000000 | -0.015000 | -1.915000 | -1.930000 | -194.000000 | 292.000000 | 986.000000 | 0.000000 |  | 263а | Нарушение формы кольцевого шва | GWAN |  | 01:59 | 03:18 | 05:10 | 0 | 2360 |  | INT | Нарушение формы кольцевого шва |  | (c)
2663.065000 | 0.000000 | -0.026000 | -11.575000 | -11.601000 | -1503.000000 | -498.000000 | -338.000000 | 826.000000 |  | 265а | Нарушение формы кольцевого шва | GWAN |  | 08:25 | 11:07 | 11:33 | 0 | 2329 |  | INT | Нарушение формы кольцевого шва |  | (c)
2674.640000 | 0.000000 | -0.028000 | -5.550000 | -5.578000 | -537.000000 | -257.000000 | -292.000000 | 0.000000 |  | 266а | Вышлифовка на шве | GWAN |  | 07:56 | 08:41 | 08:35 | 59 | 489 | 18.000000 | EXT | Вышлифовка на шве |  | (c)
2674.640000 | 0.000000 | -0.024000 | -5.550000 | -5.574000 | 888.000000 | -2179.000000 | 1848.000000 | 46.573657 |  | 266а | Нарушение формы кольцевого шва | GWAN |  | 11:46 | 03:31 | 02:21 | 0 | 1920 |  | EXT | Нарушение формы кольцевого шва |  | (c)
2710.857000 | 2.627000 | 2.596000 | -9.013000 | -9.044000 | -2057.000000 | -1970.000000 | -1922.000000 | 1788.000000 | 2596.000000 | 269 |  | ARTD | GENE | 01:42 | 01:56 | 02:04 | 87 | 269 | 10.229307 | EXT | -. Эквивалент потери металла 10%. |  | (c)
2712.380000 | 4.150000 | 3.770000 | -7.490000 | -7.870000 | -1411.000000 | -1391.000000 | -1277.000000 | 1143.000000 | 3770.000000 | 269 |  | ARTD | GENE | 03:26 | 03:29 | 03:48 | 536 | 268 | 10.038426 | EXT | -. Эквивалент потери металла 10%. |  | (c)
2731.150000 | 0.000000 | -0.025000 | -11.670000 | -11.695000 | 2225.000000 | -2131.000000 | -2067.000000 | 1898.000000 |  | 271 | Вышлифовка на шве | GWAN |  | 10:49 | 11:06 | 11:16 | 47 | 338 | 10.000000 | EXT | Вышлифовка на шве |  | (c)
2741.945000 | 10.795000 | 10.741000 | -0.875000 | -0.929000 | 1714.000000 | 1803.000000 | 1795.000000 | 1714.000000 | 852.000000 | 271 |  | CORR | GENE | 09:26 | 09:41 | 09:39 | 77 | 163 | 12.000000 | EXT | - |  | (c)
2955.856000 | 9.786000 | 9.755000 | -1.424000 | -1.455000 | -2206.000000 | -2144.000000 | -2168.000000 | 2130.000000 | 1386.000000 | 290 |  | ARTD | GENE | 08:52 | 09:02 | 08:59 | 69 | 77 |  | EXT | -. Наплавка. |  | (c)
2957.507000 | 0.227000 | 0.215000 | -11.098000 | -11.110000 | -1865.000000 | -1799.000000 | -1790.000000 | 1715.000000 | 215.000000 | 291 |  | ARTD | СIGR | 06:34 | 06:44 | 06:46 | 29 | 150 | 10.000000 | EXT | -. Эквивалент потери металла 10%. |  | (c)
3081.730000 | 0.000000 | -0.042000 | -11.320000 | -11.362000 | -443.000000 | -146.000000 | -5.000000 | 0.000000 |  | 302 | Нарушение формы кольцевого шва | GWAN |  | 00:09 | 00:57 | 01:20 | 0 | 877 |  | EXT | Нарушение формы кольцевого шва |  | (c)
3081.730000 | 0.000000 | -0.030000 | -11.320000 | -11.350000 | -1779.000000 | -1598.000000 | -1498.000000 | 59.074515 |  | 302 | Нарушение формы кольцевого шва | GWAN |  | 08:33 | 09:03 | 09:19 | 0 | 561 |  | EXT | Нарушение формы кольцевого шва |  | (c)
3183.282000 | 11.197000 | 11.142000 | -0.208000 | -0.263000 | 1287.000000 | 1313.000000 | 1305.000000 | 71.894191 | 129.000000 | 310 | Металлургический дефект | MIAN | AXGR | 05:06 | 05:10 | 05:09 | 134 | 35 | 16.101898 | INT | Металлургический дефект. Эквивалент потери металла 16%. |  | (c)
3213.635000 | 7.865000 | 7.835000 | -3.130000 | -3.160000 | 1112.000000 | 1367.000000 | 1267.000000 | 1112.000000 | 2920.000000 | 313 |  | ARTD | GENE | 08:35 | 09:16 | 09:00 | 240 | 311 |  | EXT | -. Наплавка/вышлифовка 10%. |  | (c)
3276.095000 | 3.545000 | 3.525000 | -7.885000 | -7.905000 | 555.000000 | 661.000000 | 660.000000 | 44.760590 | 3525.000000 | 319 |  | CORR | СIGR | 04:26 | 04:44 | 04:43 | 33 | 210 | 10.000000 | EXT | -. Аномалия находится на отводе. |  | (c)
3276.840000 | 4.290000 | 4.192000 | -7.140000 | -7.238000 | 1057.000000 | 1148.000000 | 1214.000000 | 56.597374 | 4192.000000 | 319 |  | CORR | GENE | 05:48 | 06:02 | 06:13 | 105 | 315 | 11.000000 | EXT | -. Аномалия находится на отводе. |  | (c)
3279.002000 | 6.452000 | 6.365000 | -4.978000 | -5.065000 | -2194.000000 | -2082.000000 | -2041.000000 | 15.306390 | 4746.000000 | 319 |  | DENT |  | 09:03 | 09:21 | 09:28 | 319 | 307 | 0.422535 |  | -. Аномалия находится на отводе. Аномалия находится вблизи продольного шва. |  | (c)
3306.805000 | 0.000000 | -0.033000 | -11.565000 | -11.598000 | 533.000000 | 1169.000000 | 1333.000000 | 7.841739 |  | 322 | Нарушение формы кольцевого шва | GWAN |  | 00:59 | 02:41 | 03:08 | 0 | 1600 |  | EXT | Нарушение формы кольцевого шва |  | (c)
3327.135000 | 8.765000 | 8.708000 | -2.760000 | -2.817000 | -1252.000000 | -1201.000000 | -1141.000000 | 74.225865 | 2706.000000 | 323 |  | DENT |  | 06:01 | 06:10 | 06:19 | 111 | 222 | 0.422535 |  | - |  | (c)
3329.895000 | 0.000000 | -0.016000 | -11.470000 | -11.486000 | 1596.000000 | 1675.000000 | 1694.000000 | 27.627136 |  | 324 | Смещение кромок | GWAN |  | 04:25 | 04:37 | 04:40 | 0 | 195 | 3.023000 | EXT | Смещение кромок. Наружу. Аномалия находится на отводе. Величина смещения - 3 мм. |  | (c)
3329.895000 | 0.000000 | -0.027000 | -11.470000 | -11.497000 | 1990.000000 | -1080.000000 | -1690.000000 | 43.621118 |  | 324 | Нарушение формы кольцевого шва | GWAN |  | 05:28 | 09:13 | 07:34 | 0 | 1563 |  | EXT | Нарушение формы кольцевого шва. Аномалия находится на отводе. |  | (c)
3364.355000 | 0.000000 | -0.031000 | -11.130000 | -11.161000 | -250.000000 | 5.000000 | -73.000000 | 8.406848 |  | 327 | Смещение кромок | GWAN |  | 11:22 | 00:03 | 11:50 | 0 | 354 | 2.932000 | EXT | Смещение кромок. Наружу. Аномалия находится на отводе. Величина смещения - 2.9 мм. |  | (c)
3364.355000 | 0.000000 | -0.025000 | -11.130000 | -11.155000 | -141.000000 | 5.000000 | 8.000000 | 11.411606 |  | 327 | Вышлифовка на шве | GWAN |  | 11:39 | 00:03 | 00:03 | 40 | 299 | 9.000000 | EXT | Вышлифовка на шве. Аномалия находится на отводе. |  | (c)
3385.857000 | 10.372000 | 10.354000 | -1.123000 | -1.141000 | -2002.000000 | -1882.000000 | -1817.000000 | 33.354322 | 1106.000000 | 328 |  | CORR | СIGR | 08:33 | 08:52 | 09:03 | 35 | 369 | 14.000000 | EXT | - |  | (c)
3548.663000 | 2.518000 | 2.387000 | -8.892000 | -9.023000 | 1396.000000 | 1418.000000 | 1409.000000 | 1396.000000 | 2387.000000 | 343 |  | CORR | AXGR | 04:51 | 04:54 | 04:53 | 272 | 27 | 10.000000 | EXT | - |  | (c)
3626.284000 | 0.169000 | 0.159000 | -11.241000 | -11.251000 | 1564.000000 | 1613.000000 | 1622.000000 | 1564.000000 | 159.000000 | 350 |  | CORR | СIGR | 05:36 | 05:44 | 05:45 | 32 | 116 | 13.000000 | EXT | - |  | (c)
3628.513000 | 2.398000 | 2.388000 | -9.012000 | -9.022000 | 808.000000 | 857.000000 | 863.000000 | 808.000000 | 2388.000000 | 350 |  | CORR | СIGR | 03:34 | 03:42 | 03:43 | 19 | 110 | 14.000000 | EXT | - |  | (c)
3706.845000 | 0.000000 | -0.006000 | -11.530000 | -11.536000 | [5 empty] | 357 | Смещение кромок | GWAN |  | 04:20 | 04:54 | 05:14 | 0 | 671 | 3.326000 | EXT | Смещение кромок. Вовнутрь. Величина смещения - 3.3 мм. |  | (c)
3709.753000 | 2.908000 | 2.890000 | -8.622000 | -8.640000 |  |  |  |  | 2890.000000 | 357 |  | SWAN |  | 07:46 | 07:54 | 07:52 | 30 | 74 | 10.000000 | EXT | -. Эквивалент потери металла 10%. |  | (b)
3740.390000 | 0.000000 | -0.021000 | -11.570000 | -11.591000 | [5 empty] | 360 | Смещение кромок | GWAN |  | 03:37 | 04:21 | 04:26 | 0 | 610 | 2.552000 | EXT | Смещение кромок. Наружу. Величина смещения - 2.6 мм. |  | (c)
3742.757000 | 2.367000 | 2.250000 | -9.203000 | -9.320000 |  |  |  |  | 2250.000000 | 360 |  | CORR | AXGR | 05:08 | 05:08 | 05:11 | 156 | 29 | 12.000000 | EXT | - |  | (c)
3772.680000 | 0.000000 | -0.016000 | -11.480000 | -11.496000 | [5 empty] | 363 | Смещение кромок | GWAN |  | 04:50 | 05:18 | 05:11 | 0 | 264 | 4.055000 | EXT | Смещение кромок. Наружу. Величина смещения - 4.1 мм. |  | (c)
3852.185000 | 0.000000 | -0.014000 | -11.365000 | -11.379000 | 428.000000 | 1912.000000 | 1607.000000 | 428.000000 |  | 370а | Нарушение формы кольцевого шва | GWAN |  | 01:33 | 05:33 | 04:44 | 0 | 2358 |  | INT | Нарушение формы кольцевого шва |  | (c)
3879.783000 | 2.293000 | 2.285000 | -5.052000 | -5.060000 | 685.000000 | 765.000000 | 761.000000 | 685.000000 | 2285.000000 | 372а |  | CORR | СIGR | 03:21 | 03:34 | 03:33 | 36 | 153 | 11.000000 | EXT | -. Аномалия находится на упругопластическом изгибе: R=723 Дн, максимальное растяжение на 6.9 час. |  | (c)
3883.166000 | 5.676000 | 5.602000 | -1.669000 | -1.743000 | -2119.000000 | -1802.000000 | -1884.000000 | 1649.000000 | 1587.000000 | 372а |  | ARTD | GENE | 07:49 | 08:40 | 08:27 | 156 | 471 | 12.000000 | EXT | -. Эквивалент потери металла 12%. Аномалия находится на упругопластическом изгибе: R=738 Дн, максимальное растяжение на 6.9 час. |  | (c)
3883.581000 | 6.091000 | 6.054000 | -1.254000 | -1.291000 | -2113.000000 | -1802.000000 | -1887.000000 | 1661.000000 | 1185.000000 | 372а |  | ARTD | GENE | 07:50 | 08:40 | 08:26 | 106 | 452 | 14.000000 | EXT | -. Эквивалент потери металла 14%. Аномалия находится на упругопластическом изгибе: R=744 Дн, максимальное растяжение на 6.9 час. |  | (c)
3884.835000 | 0.000000 | -0.025000 | -10.865000 | -10.890000 | -431.000000 | 92.000000 | 712.000000 | 30.280977 |  | 373 | Нарушение формы кольцевого шва | GWAN |  | 09:52 | 11:16 | 00:56 | 0 | 2287 |  | INT | Нарушение формы кольцевого шва. Аномалия находится на упругопластическом изгибе: R=808 Дн, максимальное растяжение на 6.9 час. |  | (c)
3896.642000 | 0.942000 | 0.905000 | -10.253000 | -10.290000 | -1279.000000 | -1246.000000 | -1254.000000 | 1230.000000 | 905.000000 | 374 |  | CORR | GENE | 04:27 | 04:32 | 04:31 | 50 | 49 | 10.000000 | EXT | - |  | (c)
3897.247000 | 1.547000 | 1.540000 | -9.648000 | -9.655000 | -1047.000000 | -1036.000000 | -1037.000000 | 1027.000000 | 1540.000000 | 374 |  | CORR | PITT | 05:04 | 05:06 | 05:06 | 18 | 20 | 18.000000 | EXT | - |  | (c)
3897.446000 | 1.746000 | 1.733000 | -9.449000 | -9.462000 | -1314.000000 | -1254.000000 | -1227.000000 | 1141.000000 | 1733.000000 | 374 |  | CORR | СIGR | 04:21 | 04:31 | 04:35 | 24 | 173 | 13.000000 | EXT | - |  | (c)
3899.525000 | 3.825000 | 3.812000 | -7.370000 | -7.383000 | -800.000000 | -677.000000 | -729.000000 | 659.000000 | 3812.000000 | 374 |  | CORR | СIGR | 05:44 | 06:04 | 05:55 | 34 | 141 | 10.000000 | EXT | - |  | (c)
3900.017000 | 4.317000 | 4.298000 | -6.878000 | -6.897000 | -908.000000 | -841.000000 | -815.000000 | 722.000000 | 4298.000000 | 374 |  | CORR | СIGR | 05:27 | 05:38 | 05:42 | 26 | 186 | 11.000000 | EXT | - |  | (c)
3900.297000 | 4.597000 | 4.570000 | -6.598000 | -6.625000 | -841.000000 | -769.000000 | -750.000000 | 658.000000 | 4570.000000 | 374 |  | CORR | GENE | 05:38 | 05:49 | 05:52 | 70 | 182 | 15.000000 | EXT | - |  | (c)
3900.459000 | 4.759000 | 4.689000 | -6.436000 | -6.506000 | -823.000000 | -615.000000 | -597.000000 | 371.000000 | 4689.000000 | 374 |  | CORR | GENE | 05:40 | 06:14 | 06:17 | 254 | 452 | 10.000000 | EXT | - |  | (c)
3902.227000 | 6.527000 | 6.225000 | -4.668000 | -4.970000 | -821.000000 | -694.000000 | -674.000000 | 527.000000 | 4477.000000 | 374 |  | CORR | GENE | 05:41 | 06:01 | 06:04 | 493 | 294 | 10.000000 | EXT | - |  | (c)
3904.419000 | 8.719000 | 8.634000 | -2.476000 | -2.561000 | -527.000000 | -471.000000 | -269.000000 | 12.000000 | 2470.000000 | 374 |  | CORR | GENE | 06:28 | 06:37 | 07:10 | 91 | 515 | 11.000000 | EXT | - |  | (c)
3910.085000 | 3.190000 | 3.171000 | -8.040000 | -8.059000 | -1215.000000 | -1196.000000 | -1199.000000 | 1182.000000 | 3171.000000 | 375 |  | CORR | PITT | 08:50 | 08:54 | 08:53 | 34 | 34 | 15.000000 | EXT | - |  | (c)
3950.101000 | 8.746000 | 8.686000 | -2.859000 | -2.919000 | 410.000000 | 453.000000 | 466.000000 | 410.000000 | 2812.000000 | 378 |  | DENT |  | 03:52 | 03:59 | 04:01 | 107 | 113 | 0.563380 |  | - |  | (c)
4067.312000 | 2.802000 | 2.617000 | -8.338000 | -8.523000 | 530.000000 | 682.000000 | 616.000000 | 530.000000 | 2617.000000 | 389 |  | CORR | GENE | 07:56 | 08:20 | 08:10 | 293 | 172 | 10.000000 | EXT | - |  | (c)
4132.832000 | 0.427000 | 0.172000 | -10.798000 | -11.053000 | 18.000000 | 49.000000 | 49.000000 | 18.000000 | 172.000000 | 395 |  | CORR | GENE | 03:17 | 03:22 | 03:22 | 445 | 62 | 11.000000 | EXT | - |  | (c)
4133.137000 | 0.732000 | 0.679000 | -10.493000 | -10.546000 | 91.000000 | 176.000000 | 277.000000 | 91.000000 | 679.000000 | 395 |  | CORR | GENE | 03:29 | 03:43 | 03:59 | 73 | 372 | 10.000000 | EXT | - |  | (c)
4133.583000 | 1.178000 | 1.130000 | -10.047000 | -10.095000 | 24.000000 | 178.000000 | 229.000000 | 24.000000 | 1130.000000 | 395 |  | CORR | GENE | 03:18 | 03:43 | 03:51 | 84 | 411 | 10.000000 | EXT | - |  | (c)
4133.725000 | 1.320000 | 1.220000 | -9.905000 | -10.005000 | 28.000000 | 45.000000 | 43.000000 | 28.000000 | 1220.000000 | 395 |  | CORR | AXGR | 03:19 | 03:22 | 03:21 | 378 | 29 | 11.000000 | EXT | - |  | (c)
4135.495000 | 3.090000 | 2.012000 | -8.135000 | -9.213000 | 9.000000 | 98.000000 | 66.000000 | 9.000000 | 2012.000000 | 395 |  | CORR | GENE | 03:16 | 03:30 | 03:25 | 1629 | 115 | 13.000000 | EXT | - |  | (c)
4178.977000 | 0.962000 | 0.914000 | -10.358000 | -10.406000 | 1039.000000 | 1165.000000 | 1191.000000 | 59.441889 | 914.000000 | 399 |  | CORR | GENE | 02:57 | 03:18 | 03:22 | 64 | 303 | 15.000000 | EXT | - |  | (c)
4200.805000 | 0.000000 | -0.048000 | -11.450000 | -11.498000 | 647.000000 | 1888.000000 | 1768.000000 | 647.000000 |  | 401 | Нарушение формы кольцевого шва | GWAN |  | 08:31 | 11:52 | 11:32 | 0 | 2243 |  | EXT | Нарушение формы кольцевого шва |  | (c)
4267.855000 | 10.045000 | 10.026000 | -1.450000 | -1.469000 | 1088.000000 | 1156.000000 | 1191.000000 | 1088.000000 | 1442.000000 | 406 |  | CORR | СIGR | 03:26 | 03:37 | 03:42 | 27 | 206 | 14.000000 | EXT | - |  | (c)
4272.728000 | 3.423000 | 3.407000 | -7.977000 | -7.993000 | 660.000000 | 760.000000 | 785.000000 | 660.000000 | 3407.000000 | 407 |  | CORR | СIGR | 03:57 | 04:14 | 04:18 | 37 | 250 | 13.000000 | EXT | - |  | (c)
4276.507000 | 7.202000 | 7.152000 | -4.198000 | -4.248000 | 2157.000000 | -2196.000000 | -2161.000000 | 2019.000000 | 4165.000000 | 407 |  | CORR | GENE | 07:59 | 08:16 | 08:22 | 83 | 285 | 11.000000 | EXT | - |  | (c)
4277.915000 | 8.610000 | 8.370000 | -2.790000 | -3.030000 | 524.000000 | 583.000000 | 569.000000 | 524.000000 | 2279.000000 | 407 |  | CORR | GENE | 03:35 | 03:45 | 03:43 | 751 | 90 | 10.000000 | EXT | - |  | (c)
4278.237000 | 8.932000 | 8.710000 | -2.468000 | -2.690000 | 181.000000 | 344.000000 | 284.000000 | 181.000000 | 1729.000000 | 407 |  | CORR | GENE | 02:40 | 03:06 | 02:57 | 961 | 205 | 11.000000 | EXT | - |  | (c)
4282.414000 | 1.709000 | 1.696000 | -9.451000 | -9.464000 | 286.000000 | 460.000000 | 429.000000 | 286.000000 | 1696.000000 | 408 |  | CORR | СIGR | 04:18 | 04:47 | 04:42 | 24 | 287 | 10.000000 | EXT | - |  | (c)
4282.751000 | 2.046000 | 1.981000 | -9.114000 | -9.179000 | 36.000000 | 241.000000 | 318.000000 | 36.000000 | 1981.000000 | 408 |  | CORR | GENE | 03:38 | 04:11 | 04:24 | 114 | 565 | 12.000000 | EXT | - |  | (c)
4283.090000 | 2.385000 | 0.681000 | -8.775000 | -10.479000 | -67.000000 | 1.000000 | -26.000000 | 0.000000 | 681.000000 | 408 |  | CORR | GENE | 03:21 | 03:32 | 03:28 | 2109 | 81 | 11.000000 | EXT | - |  | (c)
4291.865000 | 0.000000 | -0.019000 | -9.640000 | -9.659000 | -2170.000000 | -552.000000 | -990.000000 | 0.000000 |  | 409а | Нарушение формы кольцевого шва | GWAN |  | 04:00 | 08:21 | 07:10 | 0 | 2360 |  | INT | Нарушение формы кольцевого шва |  | (c)
4294.471000 | 2.606000 | 2.585000 | -7.034000 | -7.055000 | 78.000000 | 275.000000 | 255.000000 | 78.000000 | 2585.000000 | 409а |  | ARTD | СIGR | 10:03 | 10:35 | 10:31 | 49 | 354 | 10.000000 | EXT | -. Эквивалент потери металла 10%. |  | (c)
4297.502000 | 5.637000 | 5.604000 | -4.003000 | -4.036000 | -768.000000 | -489.000000 | -503.000000 | 239.000000 | 3971.000000 | 409а |  | ARTD | GENE | 07:46 | 08:31 | 08:29 | 65 | 529 | 13.000000 | EXT | -. Эквивалент потери металла 13%. |  | (c)
4297.949000 | 6.084000 | 6.052000 | -3.556000 | -3.588000 | -973.000000 | -542.000000 | -502.000000 | 30.000000 | 3526.000000 | 409а |  | ARTD | GENE | 07:13 | 08:23 | 08:29 | 62 | 943 | 11.000000 | EXT | -. Эквивалент потери металла 11%. |  | (c)
4313.162000 | 0.567000 | 0.546000 | -2.138000 | -2.159000 | 1628.000000 | 1703.000000 | 1759.000000 | 1628.000000 | 546.000000 | 410а |  | CORR | GENE | 03:15 | 03:27 | 03:36 | 108 | 261 | 10.000000 | EXT | - |  | (c)
4314.171000 | 1.576000 | 1.526000 | -1.129000 | -1.179000 | 1304.000000 | 1391.000000 | 1442.000000 | 1304.000000 | 1013.000000 | 410а |  | CORR | GENE | 02:23 | 02:37 | 02:45 | 166 | 277 | 10.000000 | EXT | - |  | (c)
4315.361000 | 0.061000 | 0.040000 | -11.154000 | -11.175000 | 1946.000000 | -2030.000000 | -2167.000000 | 1820.000000 | 40.000000 | 411а |  | CORR | GENE | 05:27 | 06:45 | 06:23 | 80 | 696 | 13.000000 | EXT | - |  | (c)
4315.757000 | 0.457000 | 0.378000 | -10.758000 | -10.837000 | 2040.000000 | -2167.000000 | -2108.000000 | 1796.000000 | 378.000000 | 411а |  | CORR | GENE | 05:42 | 06:23 | 06:32 | 114 | 625 | 12.000000 | EXT | - |  | (c)
4315.914000 | 0.614000 | 0.601000 | -10.601000 | -10.614000 | -445.000000 | -355.000000 | -384.000000 | 322.000000 | 601.000000 | 411а |  | CORR | СIGR | 11:01 | 11:15 | 11:11 | 38 | 123 | 13.000000 | EXT | - |  | (c)
4316.101000 | 0.801000 | 0.700000 | -10.414000 | -10.515000 | 2124.000000 | -2165.000000 | -2037.000000 | 1737.000000 | 700.000000 | 411а |  | CORR | GENE | 05:55 | 06:23 | 06:44 | 489 | 601 | 13.000000 | EXT | - |  | (c)
4317.710000 | 2.410000 | 2.380000 | -8.805000 | -8.835000 | 2049.000000 | 2149.000000 | 2206.000000 | 2049.000000 | 2380.000000 | 411а |  | CORR | GENE | 05:43 | 05:59 | 06:09 | 137 | 314 | 13.000000 | EXT | - |  | (c)
4318.592000 | 3.292000 | 3.199000 | -7.923000 | -8.016000 | 1417.000000 | 1529.000000 | 1499.000000 | 1417.000000 | 3199.000000 | 411а |  | GOUG | GENE | 04:01 | 04:19 | 04:15 | 120 | 164 | 9.000000 | EXT | -. Задир. |  | (c)
4330.101000 | 3.586000 | 3.360000 | -7.874000 | -8.100000 | 1383.000000 | 1542.000000 | 1551.000000 | 1383.000000 | 3360.000000 | 412а |  | DENT |  | 01:17 | 01:43 | 01:45 | 333 | 336 | 0.563380 |  | - |  | (c)
4332.229000 | 5.714000 | 5.702000 | -5.746000 | -5.758000 | -344.000000 | -271.000000 | -282.000000 | 219.000000 | 5702.000000 | 412а |  | CORR | СIGR | 08:39 | 08:51 | 08:49 | 31 | 125 | 10.000000 | EXT | - |  | (c)
4333.114000 | 6.599000 | 6.574000 | -4.861000 | -4.886000 | -673.000000 | -596.000000 | -614.000000 | 555.000000 | 4841.000000 | 412а |  | CORR | СIGR | 07:46 | 07:58 | 07:55 | 45 | 118 | 14.000000 | EXT | - |  | (c)
4349.100000 | 0.000000 | -0.020000 | -9.610000 | -9.630000 | 1671.000000 | -957.000000 | -1407.000000 | 1.838367 |  | 414а | Нарушение формы кольцевого шва | GWAN |  | 05:58 | 10:53 | 09:41 | 0 | 2768 |  | INT | Нарушение формы кольцевого шва |  | (c)
4357.192000 | 8.092000 | 8.039000 | -1.518000 | -1.571000 | 1509.000000 | 1600.000000 | 1674.000000 | 18.257276 | 1511.000000 | 414а |  | CORR | GENE | 05:32 | 05:46 | 05:58 | 60 | 330 | 11.000000 | EXT | - |  | (c)
4357.896000 | 8.796000 | 8.766000 | -0.814000 | -0.844000 | 1171.000000 | 1373.000000 | 1331.000000 | 46.638896 | 662.000000 | 414а |  | ARTD | GENE | 04:37 | 05:09 | 05:03 | 182 | 321 |  | EXT | -. Наплавка/вышлифовка 11%. |  | (c)
4383.180000 | 0.000000 | -0.041000 | -10.765000 | -10.806000 | 2131.000000 | -1845.000000 | -1700.000000 | 42.819218 |  | 417аа | Смещение кромок | GWAN |  | 08:12 | 09:30 | 09:53 | 0 | 1260 | 3.961000 | EXT | Смещение кромок. Вовнутрь. Величина смещения - 4 мм. |  | (c)
4385.367000 | 2.187000 | 2.150000 | -8.578000 | -8.615000 | 1204.000000 | 1241.000000 | 1248.000000 | 72.020412 | 2150.000000 | 417аа |  | DENT |  | 05:42 | 05:48 | 05:49 | 78 | 90 | 0.281690 |  | -. Аномалия находится вблизи дефекта потери металла. |  | (c)
4385.388000 | 2.208000 | 2.198000 | -8.557000 | -8.567000 | 1220.000000 | 1225.000000 | 1262.000000 | 71.537040 | 2198.000000 | 417аа |  | GOUG | СIGR | 05:45 | 05:45 | 05:51 | 15 | 82 | 7.000000 | EXT | -. Задир. |  | (c)
4393.945000 | 0.000000 | -0.021000 | -1.615000 | -1.636000 | 945.000000 | 2107.000000 | 1693.000000 | 945.000000 |  | 417аб | Нарушение формы кольцевого шва | GWAN |  | 03:43 | 06:51 | 05:44 | 0 | 1497 |  | INT | Нарушение формы кольцевого шва |  | (c)
4393.945000 | 0.000000 | -0.038000 | -1.615000 | -1.653000 | -1633.000000 | -1019.000000 | -372.000000 | 890.000000 |  | 417аб | Нарушение формы кольцевого шва | GWAN |  | 08:47 | 10:26 | 00:11 | 0 | 2522 |  | EXT | Нарушение формы кольцевого шва |  | (c)
4406.422000 | 0.272000 | 0.162000 | -10.238000 | -10.348000 | 98.000000 | 134.000000 | 160.000000 | 98.000000 | 162.000000 | 419а |  | ARTD | GENE | 11:05 | 11:11 | 11:15 | 236 | 124 | 10.000000 | EXT | -. Эквивалент потери металла 10%. |  | (c)
4407.048000 | 0.898000 | 0.760000 | -9.612000 | -9.750000 | 1873.000000 | 1995.000000 | 1963.000000 | 1873.000000 | 760.000000 | 419а |  | ARTD | GENE | 03:52 | 04:11 | 04:06 | 302 | 182 | 12.000000 | EXT | -. Эквивалент потери металла 12%. |  | (c)
4412.750000 | 6.600000 | 6.514000 | -3.910000 | -3.996000 | -1940.000000 | -1565.000000 | -1598.000000 | 1256.000000 | 3864.000000 | 419а |  | ARTD | GENE | 05:36 | 06:37 | 06:31 | 132 | 684 | 10.000000 | EXT | -. Эквивалент потери металла 10%. |  | (c)
4414.355000 | 8.205000 | 8.173000 | -2.305000 | -2.337000 | -1949.000000 | -1578.000000 | -1698.000000 | 1447.000000 | 2281.000000 | 419а |  | ARTD | GENE | 05:35 | 06:35 | 06:15 | 56 | 502 | 13.000000 | EXT | -. Эквивалент потери металла 13%. |  | (c)
4415.692000 | 9.542000 | 9.438000 | -0.968000 | -1.072000 | 407.000000 | 502.000000 | 508.000000 | 407.000000 | 904.000000 | 419а |  | ARTD | GENE | 11:55 | 00:11 | 00:11 | 168 | 202 | 11.000000 | EXT | -. Эквивалент потери металла 11%. |  | (c)
4416.660000 | 0.000000 | -0.028000 | -11.335000 | -11.363000 | -1761.000000 | -7.000000 | -492.000000 | 14.738347 |  | 420 | Нарушение формы кольцевого шва | GWAN |  | 08:53 | 01:36 | 00:18 | 0 | 2540 |  | EXT | Нарушение формы кольцевого шва |  | (c)
4437.458000 | 9.463000 | 9.394000 | -1.562000 | -1.631000 | -1652.000000 | -1458.000000 | -1512.000000 | 46.675928 | 1512.000000 | 421 |  | CORR | GENE | 05:54 | 06:25 | 06:16 | 119 | 281 | 10.000000 | EXT | - |  | (c)
4438.354000 | 10.359000 | 10.217000 | -0.666000 | -0.808000 | -2016.000000 | -1866.000000 | -1668.000000 | 17.301754 | 461.000000 | 421 |  | CORR | GENE | 04:55 | 05:19 | 05:51 | 347 | 696 | 10.000000 | EXT | - |  | (c)
4438.926000 | 10.931000 | 10.894000 | -0.094000 | -0.131000 | -1966.000000 | -1773.000000 | -1711.000000 | 21.336668 | 91.000000 | 421 |  | CORR | СIGR | 05:03 | 05:34 | 05:44 | 40 | 511 | 11.000000 | EXT | - |  | (c)
4439.022000 | 0.002000 | 0.002000 | -11.528000 | -11.528000 | -2068.000000 | -1333.000000 | -1701.000000 | 13.109447 | 2.000000 | 422 |  | CORR | GENE | 04:27 | 06:26 | 05:26 | 151 | 735 | 11.000000 | EXT | -. Аномалия находится на отводе. |  | (c)
4439.393000 | 0.373000 | 0.215000 | -11.157000 | -11.315000 | -1667.000000 | -1629.000000 | -1630.000000 | 45.469457 | 215.000000 | 422 |  | CORR | GENE | 05:32 | 05:38 | 05:38 | 303 | 75 | 13.000000 | EXT | -. Аномалия находится на отводе. |  | (c)
4445.677000 | 6.657000 | 6.647000 | -4.873000 | -4.883000 | -1107.000000 | -1046.000000 | -979.000000 | 58.230318 | 4845.000000 | 422 |  | CORR | СIGR | 07:02 | 07:12 | 07:23 | 38 | 257 | 10.000000 | EXT | -. Аномалия находится на отводе. |  | (c)
4446.070000 | 7.050000 | 7.024000 | -4.480000 | -4.506000 | -1356.000000 | -1186.000000 | -1221.000000 | 70.575952 | 4469.000000 | 422 |  | CORR | СIGR | 06:22 | 06:49 | 06:44 | 37 | 270 | 10.000000 | EXT | -. Аномалия находится на отводе. |  | (c)
4477.722000 | 4.547000 | 4.320000 | -6.208000 | -6.435000 | 89.000000 | 154.000000 | 135.000000 | 89.000000 | 4320.000000 | 425 |  | CORR | GENE | 04:08 | 04:18 | 04:15 | 469 | 92 | 14.000000 | EXT | - |  | (c)
4529.568000 | 0.063000 | 0.041000 | -10.832000 | -10.854000 | 902.000000 | 1012.000000 | 1011.000000 | 902.000000 | 41.000000 | 430 |  | CORR | СIGR | 03:28 | 03:46 | 03:46 | 38 | 219 | 10.000000 | EXT | - |  | (c)
4592.300000 | 0.000000 | -0.011000 | -2.980000 | -2.991000 | 286.000000 | 1171.000000 | 1320.000000 | 286.000000 |  | 435б | Нарушение формы кольцевого шва | GWAN |  | 03:06 | 05:29 | 05:53 | 0 | 2068 |  | INT | Нарушение формы кольцевого шва |  | (c)
4592.300000 | 0.000000 | -0.037000 | -2.980000 | -3.017000 | -2001.000000 | -1712.000000 | -1029.000000 | 56.000000 |  | 435б | Нарушение формы кольцевого шва | GWAN |  | 08:57 | 09:43 | 11:34 | 0 | 1946 |  | EXT | Нарушение формы кольцевого шва |  | (c)
4600.297000 | 1.717000 | 1.703000 | -2.743000 | -2.757000 | -1710.000000 | -1595.000000 | -1598.000000 | 1486.000000 | 1703.000000 | 436а |  | CORR | СIGR | 07:35 | 07:53 | 07:53 | 47 | 224 | 11.000000 | EXT | - |  | (c)
4606.360000 | 0.000000 | -0.029000 | -10.460000 | -10.489000 | 1912.000000 | -758.000000 | -1113.000000 | 324.000000 |  | 437 | Нарушение формы кольцевого шва | GWAN |  | 08:45 | 01:33 | 00:36 | 0 | 2872 |  | INT | Нарушение формы кольцевого шва |  | (c)
4629.522000 | 1.067000 | 1.050000 | -10.278000 | -10.295000 | 853.000000 | 897.000000 | 939.000000 | 68.816359 | 1050.000000 | 439 |  | CORR | СIGR | 03:50 | 03:57 | 04:04 | 24 | 173 | 10.000000 | EXT | - |  | (c)
4629.850000 | 1.395000 | 1.393000 | -9.950000 | -9.952000 | 833.000000 | 898.000000 | 893.000000 | 67.199119 | 1393.000000 | 439 |  | CORR | GENE | 03:47 | 03:57 | 03:57 | 58 | 121 | 12.000000 | EXT | - |  | (c)
4672.093000 | 9.593000 | 9.510000 | -1.622000 | -1.705000 | -47.000000 | -38.000000 | -37.000000 | 1.276721 | 1510.000000 | 442 |  | LWAN |  | 09:00 | 09:01 | 09:02 | 195 | 21 | 10.000000 | EXT | -. Эквивалент потери металла 10%. |  | (c)
4694.686000 | 9.421000 | 9.377000 | -2.119000 | -2.163000 | -2199.000000 | -2174.000000 | -2184.000000 | 3.774725 | 2078.000000 | 444 |  | CORR | AXGR | 06:36 | 06:40 | 06:39 | 85 | 31 | 13.000000 | EXT | - |  | (c)
4699.329000 | 2.524000 | 2.452000 | -8.921000 | -8.993000 | 2139.000000 | 2155.000000 | 2155.000000 | 3.494835 | 2452.000000 | 445 |  | CORR | AXGR | 05:49 | 05:52 | 05:52 | 177 | 32 | 12.000000 | EXT | - |  | (c)
4749.358000 | 7.083000 | 7.071000 | -3.607000 | -3.619000 | -308.000000 | -256.000000 | -258.000000 | 207.000000 | 3587.000000 | 449а |  | CORR | СIGR | 08:14 | 08:23 | 08:23 | 32 | 101 | 11.000000 | EXT | - |  | (c)
4751.064000 | 8.789000 | 8.772000 | -1.901000 | -1.918000 | -872.000000 | -783.000000 | -797.000000 | 723.000000 | 1886.000000 | 449а |  | CORR | СIGR | 06:43 | 06:58 | 06:55 | 32 | 149 | 10.000000 | EXT | - |  | (c)
4752.965000 | 0.000000 | -0.012000 | -8.485000 | -8.497000 | 863.000000 | 1769.000000 | 1882.000000 | 863.000000 |  | 449б | Нарушение формы кольцевого шва | GWAN |  | 03:36 | 06:02 | 06:20 | 0 | 2039 |  | INT | Нарушение формы кольцевого шва |  | (c)
4752.965000 | 0.000000 | -0.036000 | -8.485000 | -8.521000 | -1108.000000 | 666.000000 | -131.000000 | 845.000000 |  | 449б | Нарушение формы кольцевого шва | GWAN |  | 10:18 | 03:04 | 00:55 | 0 | 1953 |  | EXT | Нарушение формы кольцевого шва |  | (c)
4809.300000 | 0.000000 | -0.034000 | -10.975000 | -11.009000 | -1289.000000 | -426.000000 | -179.000000 | 932.000000 |  | 455 | Нарушение формы кольцевого шва | GWAN |  | 09:26 | 11:45 | 00:25 | 0 | 2221 |  | INT | Нарушение формы кольцевого шва |  | (c)
4821.800000 | 1.525000 | 1.460000 | -9.660000 | -9.725000 | -1950.000000 | -1519.000000 | -1735.000000 | 1519.000000 | 1460.000000 | 456 |  | GOUG | GENE | 03:55 | 05:05 | 04:30 | 236 | 431 | 6.000000 | EXT | -. Задир. |  | (c)
4870.475000 | 4.445000 | 4.426000 | -7.070000 | -7.089000 | -1430.000000 | -1036.000000 | -1217.000000 | 1003.000000 | 4426.000000 | 460 |  | CORR | GENE | 03:47 | 04:51 | 04:22 | 92 | 427 | 10.000000 | EXT | - |  | (c)
4870.666000 | 4.636000 | 4.534000 | -6.879000 | -6.981000 | -244.000000 | 14.000000 | -18.000000 | 0.000000 | 4534.000000 | 460 |  | CORR | GENE | 06:59 | 07:40 | 07:35 | 108 | 452 | 10.000000 | EXT | - |  | (c)
4871.098000 | 5.068000 | 4.986000 | -6.447000 | -6.529000 | -981.000000 | -918.000000 | -875.000000 | 770.000000 | 4986.000000 | 460 |  | CORR | GENE | 05:00 | 05:10 | 05:17 | 110 | 211 | 10.000000 | EXT | - |  | (c)
4877.545000 | 0.000000 | -0.014000 | -10.845000 | -10.859000 | 1567.000000 | 2163.000000 | -1777.000000 | 659.000000 |  | 461а | Нарушение формы кольцевого шва | GWAN |  | 02:20 | 03:56 | 05:20 | 0 | 2235 |  | INT | Нарушение формы кольцевого шва |  | (c)
4877.877000 | 0.332000 | 0.051000 | -10.513000 | -10.794000 | 1789.000000 | 1827.000000 | 1963.000000 | 1789.000000 | 51.000000 | 461а |  | ARTD | GENE | 02:56 | 03:02 | 03:24 | 560 | 350 | 10.000000 | EXT | -. Эквивалент потери металла 10%. |  | (c)
4879.244000 | 1.699000 | 0.786000 | -9.146000 | -10.059000 | -2224.000000 | -1311.000000 | -1711.000000 | 1199.000000 | 786.000000 | 461а |  | ARTD | GENE | 04:08 | 06:35 | 05:31 | 2077 | 1025 | 10.000000 | EXT | -. Эквивалент потери металла 10%. |  | (c)
4887.918000 | 10.373000 | 10.335000 | -0.472000 | -0.510000 | 1785.000000 | 1880.000000 | 1876.000000 | 1785.000000 | 438.000000 | 461а |  | ARTD | GENE | 02:55 | 03:10 | 03:10 | 72 | 182 | 13.000000 | EXT | -. Эквивалент потери металла 13%. Аномалия находится на упругопластическом изгибе: R=408 Дн, максимальное растяжение на 6.9 час. |  | (c)
4888.390000 | 0.000000 | -0.022000 | -11.575000 | -11.597000 | 346.000000 | 849.000000 | 803.000000 | 346.000000 |  | 461б | Нарушение формы кольцевого шва | GWAN |  | 02:31 | 03:52 | 03:44 | 0 | 915 |  | EXT | Нарушение формы кольцевого шва. Аномалия находится на упругопластическом изгибе: R=400 Дн, максимальное растяжение на 6.9 час. |  | (c)
4905.702000 | 3.832000 | 3.814000 | -6.003000 | -6.021000 | -214.000000 | -163.000000 | -177.000000 | 140.000000 | 3814.000000 | 463а |  | CORR | СIGR | 10:20 | 10:28 | 10:26 | 37 | 74 | 13.000000 | EXT | - |  | (c)
4910.881000 | 9.011000 | 8.561000 | -0.824000 | -1.274000 | 1674.000000 | 1957.000000 | 1915.000000 | 1674.000000 | 822.000000 | 463а |  | GOUG | GENE | 03:25 | 04:11 | 04:04 | 452 | 482 | 7.000000 | EXT | -. Задир. |  | (c)
4911.350000 | 9.480000 | 9.405000 | -0.355000 | -0.430000 | 1647.000000 | -2143.000000 | 2066.000000 | 1647.000000 | 340.000000 | 463а |  | CORR | GENE | 03:21 | 05:09 | 04:28 | 90 | 838 | 12.000000 | EXT | - |  | (c)
4915.484000 | 3.779000 | 3.600000 | -6.751000 | -6.930000 | -250.000000 | -162.000000 | -186.000000 | 122.000000 | 3600.000000 | 464а |  | ARTD | GENE | 06:37 | 06:51 | 06:47 | 347 | 127 | 10.000000 | EXT | -. Эквивалент потери металла 10%. |  | (c)
4948.499000 | 3.254000 | 3.242000 | -8.336000 | -8.348000 | 1585.000000 | 1644.000000 | 1637.000000 | 39.624451 | 3242.000000 | 467 |  | CORR | СIGR | 04:36 | 04:45 | 04:44 | 27 | 103 | 10.000000 | EXT | - |  | (c)
5038.688000 | 2.698000 | 2.564000 | -8.917000 | -9.051000 | 1459.000000 | 1603.000000 | 1892.000000 | 1459.000000 | 2564.000000 | 475 |  | CORR | GENE | 02:37 | 03:00 | 03:47 | 148 | 866 | 10.000000 | EXT | - |  | (c)
5041.848000 | 5.858000 | 5.825000 | -5.757000 | -5.790000 | 1599.000000 | 1714.000000 | 1702.000000 | 1599.000000 | 5732.000000 | 475 |  | CORR | GENE | 03:00 | 03:18 | 03:16 | 58 | 206 | 10.000000 | EXT | - |  | (c)
5042.674000 | 6.684000 | 6.625000 | -4.931000 | -4.990000 | 1470.000000 | 1594.000000 | 1756.000000 | 1470.000000 | 4905.000000 | 475 |  | CORR | GENE | 02:39 | 02:59 | 03:25 | 85 | 573 | 10.000000 | EXT | - |  | (c)
5043.195000 | 7.205000 | 7.064000 | -4.410000 | -4.551000 | 1631.000000 | 1827.000000 | 1941.000000 | 1631.000000 | 4391.000000 | 475 |  | CORR | GENE | 03:05 | 03:36 | 03:55 | 160 | 619 | 10.000000 | EXT | - |  | (c)
5046.067000 | 10.077000 | 9.827000 | -1.538000 | -1.788000 | 1600.000000 | 1728.000000 | 1693.000000 | 1600.000000 | 28.000000 | 475 |  | CORR | GENE | 03:00 | 03:20 | 03:15 | 1760 | 186 | 10.000000 | EXT | - |  | (c)
5048.973000 | 1.368000 | 1.278000 | -9.832000 | -9.922000 | -110.000000 | 150.000000 | 92.000000 | 0.000000 | 1278.000000 | 476 |  | CORR | GENE | 04:54 | 05:36 | 05:27 | 90 | 404 | 11.000000 | EXT | - |  | (c)
5051.419000 | 3.814000 | 3.789000 | -7.386000 | -7.411000 | -745.000000 | -296.000000 | -391.000000 | 37.000000 | 3789.000000 | 476 |  | CORR | GENE | 03:12 | 04:24 | 04:09 | 143 | 708 | 10.000000 | EXT | - |  | (c)
5082.099000 | 0.474000 | 0.414000 | -11.001000 | -11.061000 | -543.000000 | -413.000000 | -354.000000 | 165.000000 | 414.000000 | 479 |  | CORR | GENE | 03:39 | 04:00 | 04:10 | 172 | 378 | 10.000000 | EXT | - |  | (c)
5082.310000 | 0.685000 | 0.671000 | -10.790000 | -10.804000 | -384.000000 | -325.000000 | -322.000000 | 261.000000 | 671.000000 | 479 |  | CORR | СIGR | 04:05 | 04:15 | 04:15 | 22 | 123 | 11.000000 | EXT | - |  | (c)
5093.100000 | 0.000000 | -0.023000 | -11.310000 | -11.333000 | 860.000000 | 1393.000000 | 1572.000000 | 860.000000 |  | 480 | Нарушение формы кольцевого шва | GWAN |  | 00:43 | 02:09 | 02:38 | 0 | 1425 |  | EXT | Нарушение формы кольцевого шва |  | (c)
5139.603000 | 0.638000 | 0.631000 | -10.737000 | -10.744000 | -2099.000000 | -2091.000000 | -2089.000000 | 2079.000000 | 631.000000 | 484 |  | CORR | PITT | 05:11 | 05:12 | 05:13 | 19 | 20 | 21.000000 | EXT | - |  | (c)
5144.875000 | 5.910000 | 5.848000 | -5.465000 | -5.527000 | 2097.000000 | -1951.000000 | -2046.000000 | 1727.000000 | 5368.000000 | 484 |  | CORR | GENE | 04:28 | 05:35 | 05:20 | 159 | 637 | 23.000000 | EXT | - |  | (c)
5196.540000 | 0.000000 | -0.018000 | -11.435000 | -11.453000 | 890.000000 | -2098.000000 | -2201.000000 | 0.000000 |  | 489 | Нарушение формы кольцевого шва | GWAN |  | 01:02 | 05:00 | 04:43 | 0 | 2740 |  | INT | Нарушение формы кольцевого шва |  | (c)
5203.042000 | 6.502000 | 6.193000 | -4.933000 | -5.242000 | 80.000000 | 135.000000 | 301.000000 | 24.251088 | 4511.000000 | 489 |  | ARTD | GENE | 10:51 | 11:00 | 11:27 | 731 | 442 |  | EXT | -. Наплавка/вышлифовка 10%. |  | (c)
5229.297000 | 10.107000 | 9.845000 | -1.323000 | -1.585000 | 469.000000 | 621.000000 | 638.000000 | 469.000000 | 1153.000000 | 491 |  | CORR | GENE | 03:13 | 03:38 | 03:40 | 432 | 338 | 13.000000 | EXT | - |  | (c)
5230.620000 | 0.000000 | -0.021000 | -11.285000 | -11.306000 | -847.000000 | -63.000000 | 233.000000 | 0.000000 |  | 492 | Нарушение формы кольцевого шва | GWAN |  | 07:50 | 09:56 | 10:44 | 0 | 2161 |  | EXT | Нарушение формы кольцевого шва |  | (c)
5242.910000 | 1.005000 | 0.955000 | -10.510000 | -10.560000 | -1762.000000 | -1742.000000 | -1749.000000 | 1736.000000 | 955.000000 | 493 |  | CORR | AXGR | 04:21 | 04:24 | 04:23 | 307 | 27 | 13.000000 | EXT | - |  | (c)
5243.681000 | 1.776000 | 1.436000 | -9.739000 | -10.079000 | -1835.000000 | -1757.000000 | -1769.000000 | 1704.000000 | 1436.000000 | 493 |  | CORR | GENE | 04:09 | 04:22 | 04:20 | 491 | 131 | 15.000000 | EXT | - |  | (c)
5259.328000 | 5.908000 | 5.889000 | -5.747000 | -5.766000 | 682.000000 | 722.000000 | 713.000000 | 682.000000 | 5747.000000 | 494 |  | CORR | СIGR | 05:31 | 05:37 | 05:36 | 19 | 63 | 12.000000 | EXT | - |  | (c)
5259.785000 | 6.365000 | 6.353000 | -5.290000 | -5.302000 | 521.000000 | 573.000000 | 573.000000 | 521.000000 | 5218.000000 | 494 |  | CORR | GENE | 05:05 | 05:13 | 05:13 | 84 | 103 | 12.000000 | EXT | - |  | (c)
5259.814000 | 6.394000 | 6.380000 | -5.261000 | -5.275000 | 75.000000 | 86.000000 | 200.000000 | 75.000000 | 5224.000000 | 494 |  | CORR | GENE | 03:53 | 03:55 | 04:13 | 51 | 251 | 11.000000 | EXT | - |  | (c)
5260.932000 | 7.512000 | 7.480000 | -4.143000 | -4.175000 | 482.000000 | 616.000000 | 654.000000 | 482.000000 | 4076.000000 | 494 |  | CORR | GENE | 04:58 | 05:20 | 05:26 | 99 | 344 | 11.000000 | EXT | - |  | (c)
5261.060000 | 7.640000 | 7.628000 | -4.015000 | -4.027000 | 4.000000 | 96.000000 | 74.000000 | 4.000000 | 3993.000000 | 494 |  | CORR | СIGR | 03:41 | 03:56 | 03:53 | 34 | 141 | 21.000000 | EXT | - |  | (c)
5261.781000 | 8.361000 | 8.318000 | -3.294000 | -3.337000 | -8.000000 | 76.000000 | 173.000000 | 0.000000 | 3056.000000 | 494 |  | CORR | GENE | 03:39 | 03:53 | 04:09 | 281 | 363 | 10.000000 | EXT | - |  | (c)
5262.243000 | 8.823000 | 8.776000 | -2.832000 | -2.879000 | -7.000000 | 126.000000 | 156.000000 | 0.000000 | 2811.000000 | 494 |  | CORR | GENE | 03:40 | 04:01 | 04:06 | 68 | 326 | 22.000000 | EXT | - |  | (c)
5262.656000 | 9.236000 | 9.147000 | -2.419000 | -2.508000 | -3.000000 | 145.000000 | 270.000000 | 0.000000 | 2394.000000 | 494 |  | CORR | GENE | 03:40 | 04:04 | 04:24 | 114 | 547 | 19.000000 | EXT | - |  | (c)
5265.864000 | 0.789000 | 0.777000 | -10.646000 | -10.658000 | 221.000000 | 253.000000 | 273.000000 | 221.000000 | 777.000000 | 495 |  | CORR | СIGR | 05:31 | 05:36 | 05:39 | 21 | 105 | 10.000000 | EXT | - |  | (c)
5266.011000 | 0.936000 | 0.856000 | -10.499000 | -10.579000 | -11.000000 | 15.000000 | 2.000000 | 0.000000 | 856.000000 | 495 |  | CORR | AXGR | 04:54 | 04:58 | 04:56 | 288 | 26 | 17.000000 | EXT | - |  | (c)
5266.570000 | 1.495000 | 1.472000 | -9.940000 | -9.963000 | -11.000000 | 58.000000 | 75.000000 | 0.000000 | 1472.000000 | 495 |  | CORR | СIGR | 04:54 | 05:05 | 05:07 | 43 | 172 | 10.000000 | EXT | - |  | (c)
5266.605000 | 1.530000 | 1.527000 | -9.905000 | -9.908000 | -163.000000 | -139.000000 | -149.000000 | 135.000000 | 1527.000000 | 495 |  | CORR | PITT | 04:29 | 04:33 | 04:31 | 27 | 28 | 35.000000 | EXT | - |  | (c)
5269.593000 | 4.518000 | 4.441000 | -6.917000 | -6.994000 | -174.000000 | -64.000000 | -54.000000 | 0.000000 | 4441.000000 | 495 |  | CORR | GENE | 04:27 | 04:45 | 04:47 | 99 | 240 | 10.000000 | EXT | - |  | (c)
5273.703000 | 8.628000 | 8.616000 | -2.807000 | -2.819000 | -467.000000 | -421.000000 | -419.000000 | 371.000000 | 2799.000000 | 495 |  | CORR | СIGR | 03:40 | 03:47 | 03:48 | 20 | 96 | 11.000000 | EXT | - |  | (c)
5274.727000 | 9.652000 | 9.641000 | -1.783000 | -1.794000 | -362.000000 | -353.000000 | -351.000000 | 340.000000 | 1774.000000 | 495 |  | CORR | PITT | 03:57 | 03:58 | 03:59 | 20 | 23 | 17.000000 | EXT | - |  | (c)
5275.373000 | 10.298000 | 10.276000 | -1.137000 | -1.159000 | -61.000000 | -3.000000 | -3.000000 | 0.000000 | 1107.000000 | 495 |  | CORR | GENE | 04:46 | 04:55 | 04:55 | 52 | 115 | 11.000000 | EXT | - |  | (c)
5275.460000 | 10.385000 | 10.367000 | -1.050000 | -1.068000 | -174.000000 | -143.000000 | -135.000000 | 97.000000 | 1044.000000 | 495 |  | CORR | СIGR | 04:27 | 04:32 | 04:33 | 24 | 77 | 15.000000 | EXT | - |  | (c)
5275.517000 | 10.442000 | 10.431000 | -0.993000 | -1.004000 | -355.000000 | -346.000000 | -346.000000 | 337.000000 | 985.000000 | 495 |  | CORR | PITT | 03:58 | 03:59 | 03:59 | 19 | 18 | 17.000000 | EXT | - |  | (c)
5302.067000 | 2.822000 | 2.769000 | -8.773000 | -8.826000 | 2065.000000 | 2210.000000 | 2194.000000 | 2065.000000 | 2769.000000 | 498 |  | CORR | GENE | 06:01 | 06:24 | 06:22 | 66 | 258 | 10.000000 | EXT | - |  | (c)
5302.607000 | 3.362000 | 3.180000 | -8.233000 | -8.415000 | 1339.000000 | 1670.000000 | 1530.000000 | 1339.000000 | 3180.000000 | 498 |  | CORR | GENE | 04:04 | 04:57 | 04:35 | 224 | 382 | 11.000000 | EXT | - |  | (c)
5302.735000 | 3.490000 | 3.455000 | -8.105000 | -8.140000 | 1574.000000 | 1712.000000 | 1681.000000 | 1574.000000 | 3455.000000 | 498 |  | CORR | GENE | 04:42 | 05:04 | 04:59 | 83 | 215 | 10.000000 | EXT | - |  | (c)
5302.769000 | 3.524000 | 3.485000 | -8.071000 | -8.110000 | 1453.000000 | 1505.000000 | 1499.000000 | 1453.000000 | 3485.000000 | 498 |  | CORR | GENE | 04:22 | 04:30 | 04:29 | 88 | 91 | 21.000000 | EXT | - |  | (c)
5306.828000 | 7.583000 | 7.571000 | -4.012000 | -4.024000 | 1105.000000 | 1375.000000 | 1276.000000 | 1105.000000 | 3935.000000 | 498 |  | CORR | GENE | 03:26 | 04:09 | 03:54 | 89 | 343 | 20.000000 | EXT | - |  | (c)
5316.248000 | 5.408000 | 5.390000 | -6.207000 | -6.225000 | 923.000000 | 927.000000 | 954.000000 | 923.000000 | 5390.000000 | 499 |  | CORR | GENE | 02:19 | 02:19 | 02:24 | 172 | 63 | 10.000000 | EXT | - |  | (c)
5329.483000 | 7.028000 | 7.017000 | -4.592000 | -4.603000 | 1122.000000 | 1278.000000 | 1220.000000 | 1122.000000 | 4573.000000 | 500 |  | CORR | СIGR | 03:39 | 04:05 | 03:55 | 30 | 197 | 10.000000 | EXT | - |  | (c)
5329.494000 | 7.039000 | 6.990000 | -4.581000 | -4.630000 | 824.000000 | 938.000000 | 901.000000 | 824.000000 | 4577.000000 | 500 |  | CORR | GENE | 02:51 | 03:10 | 03:04 | 53 | 153 | 12.000000 | EXT | - |  | (c)
5336.264000 | 2.189000 | 2.164000 | -9.126000 | -9.151000 | 1463.000000 | 1508.000000 | 1536.000000 | 1463.000000 | 2164.000000 | 501 |  | CORR | СIGR | 04:39 | 04:46 | 04:50 | 41 | 147 | 14.000000 | EXT | - |  | (c)
5337.747000 | 3.672000 | 3.650000 | -7.643000 | -7.665000 | 1517.000000 | 1669.000000 | 1593.000000 | 1517.000000 | 3650.000000 | 501 |  | CORR | СIGR | 04:47 | 05:12 | 05:00 | 39 | 152 | 14.000000 | EXT | - |  | (c)
5337.841000 | 3.766000 | 3.757000 | -7.549000 | -7.558000 | 1534.000000 | 1575.000000 | 1571.000000 | 1534.000000 | 3757.000000 | 501 |  | CORR | GENE | 04:50 | 04:57 | 04:56 | 168 | 74 | 10.000000 | EXT | - |  | (c)
5361.159000 | 4.619000 | 4.595000 | -6.846000 | -6.870000 |  |  |  |  | 4595.000000 | 503 |  | CORR | GENE | 04:28 | 05:04 | 04:52 | 76 | 299 | 20.000000 | EXT | - |  | (c)
5361.161000 | 4.621000 | 4.545000 | -6.844000 | -6.920000 |  |  |  |  | 4545.000000 | 503 |  | CORR | AXGR | 05:43 | 05:47 | 05:46 | 126 | 34 | 10.000000 | EXT | - |  | (c)
5361.726000 | 5.186000 | 5.175000 | -6.279000 | -6.290000 |  |  |  |  | 5175.000000 | 503 |  | CORR | СIGR | 06:00 | 06:12 | 06:09 | 20 | 104 | 15.000000 | EXT | - |  | (c)
5361.964000 | 5.424000 | 5.309000 | -6.041000 | -6.156000 |  |  |  |  | 5309.000000 | 503 |  | CORR | GENE | 05:57 | 06:13 | 06:07 | 117 | 127 | 10.000000 | EXT | - |  | (c)
5362.030000 | 5.490000 | 5.470000 | -5.975000 | -5.995000 |  |  |  |  | 5470.000000 | 503 |  | CORR | СIGR | 04:57 | 05:09 | 05:07 | 32 | 126 | 10.000000 | EXT | - |  | (c)
5362.292000 | 5.752000 | 5.733000 | -5.713000 | -5.732000 |  |  |  |  | 5677.000000 | 503 |  | CORR | GENE | 05:32 | 05:38 | 05:38 | 55 | 67 | 12.000000 | EXT | - |  | (c)
5364.879000 | 8.339000 | 8.306000 | -3.126000 | -3.159000 |  |  |  |  | 3095.000000 | 503 |  | CORR | GENE | 04:34 | 05:08 | 04:58 | 64 | 291 | 11.000000 | EXT | - |  | (c)
5366.541000 | 10.001000 | 9.876000 | -1.464000 | -1.589000 |  |  |  |  | 354.000000 | 503 |  | CORR | GENE | 04:08 | 04:59 | 04:34 | 1235 | 316 | 11.000000 | EXT | - |  | (c)
5379.465000 | 0.000000 | -0.016000 | -10.715000 | -10.731000 | 1658.000000 | 1785.000000 | 1765.000000 | 20.218914 |  | 505 | Смещение кромок | GWAN |  | 04:29 | 04:49 | 04:46 | 0 | 215 | 3.074000 | EXT | Смещение кромок. Наружу. Величина смещения - 3.1 мм. |  | (c)
5412.885000 | 0.000000 | -0.034000 | -11.330000 | -11.364000 | -636.000000 | 723.000000 | 147.000000 | 0.000000 |  | 508 | Нарушение формы кольцевого шва | GWAN |  | 10:00 | 01:40 | 00:07 | 0 | 1566 |  | EXT | Нарушение формы кольцевого шва |  | (c)
5424.215000 | 0.000000 | -0.036000 | -11.480000 | -11.516000 | 1622.000000 | 2043.000000 | 1901.000000 | 1622.000000 |  | 509 | Смещение кромок | GWAN |  | 00:50 | 01:58 | 01:35 | 0 | 558 | 2.799000 | EXT | Смещение кромок. Наружу. Величина смещения - 2.8 мм. |  | (c)
5424.215000 | 0.000000 | -0.031000 | -11.480000 | -11.511000 | 783.000000 | 957.000000 | 944.000000 | 783.000000 |  | 509 | Смещение кромок | GWAN |  | 10:34 | 11:02 | 11:00 | 0 | 322 | 3.179000 | EXT | Смещение кромок. Наружу. Величина смещения - 3.2 мм. |  | (c)
5458.535000 | 0.000000 | -0.041000 | -11.320000 | -11.361000 | 758.000000 | -1929.000000 | -1718.000000 | 0.000000 |  | 512 | Нарушение формы кольцевого шва | GWAN |  | 00:51 | 05:37 | 06:11 | 0 | 3970 |  | EXT | Нарушение формы кольцевого шва |  | (c)
5458.535000 | 0.000000 | -0.011000 | -11.320000 | -11.331000 | 2174.000000 | -1930.000000 | -2026.000000 | 1765.000000 |  | 512 | Смещение кромок | GWAN |  | 04:39 | 05:37 | 05:22 | 0 | 523 | 2.900000 | EXT | Смещение кромок. Наружу. Величина смещения - 2.9 мм. |  | (c)
5469.855000 | 0.000000 | -0.034000 | -11.630000 | -11.664000 | 1790.000000 | -83.000000 | -733.000000 | 0.000000 |  | 513 | Нарушение формы кольцевого шва | GWAN |  | 01:24 | 08:21 | 06:37 | 0 | 3878 |  | EXT | Нарушение формы кольцевого шва |  | (c)
5492.825000 | 0.000000 | -0.021000 | -11.340000 | -11.361000 | -5.000000 | 236.000000 | 252.000000 | 0.000000 |  | 515 | Смещение кромок | GWAN |  | 03:45 | 04:24 | 04:27 | 0 | 514 | 2.754000 | EXT | Смещение кромок. Наружу. Величина смещения - 2.8 мм. |  | (c)
5492.825000 | 0.000000 | -0.031000 | -11.340000 | -11.371000 | 1195.000000 | 1462.000000 | 1539.000000 | 1195.000000 |  | 515 | Смещение кромок | GWAN |  | 06:59 | 07:42 | 07:54 | 0 | 688 | 2.512000 | EXT | Смещение кромок. Наружу. Величина смещения - 2.5 мм. |  | (c)
5508.749000 | 4.584000 | 4.555000 | -6.296000 | -6.325000 | 1739.000000 | 2089.000000 | 2078.000000 | 1739.000000 | 4555.000000 | 516 |  | ARTD | GENE | 00:20 | 01:16 | 01:14 | 256 | 677 | 10.000000 | EXT | -. Эквивалент потери металла 10%. |  | (c)
5515.045000 | 0.000000 | -0.010000 | -11.430000 | -11.440000 | -2212.000000 | -1807.000000 | -1893.000000 | 1574.000000 |  | 517 | Смещение кромок | GWAN |  | 04:05 | 05:10 | 04:56 | 0 | 637 | 2.520405 | EXT | Смещение кромок. Наружу. Величина смещения - 2.5 мм. |  | (c)
5516.311000 | 1.266000 | 1.207000 | -10.164000 | -10.223000 | -56.000000 | -32.000000 | -28.000000 | 0.000000 | 1207.000000 | 517 |  | LWAN |  | 09:53 | 09:57 | 09:57 | 114 | 57 | 12.217277 | EXT | -. Эквивалент потери металла 12%. |  | (c)
5516.778000 | 1.733000 | 1.687000 | -9.697000 | -9.743000 | -1690.000000 | -1608.000000 | -1610.000000 | 1530.000000 | 1687.000000 | 517 |  | CORR | GENE | 05:29 | 05:42 | 05:42 | 215 | 160 | 10.000000 | EXT | - |  | (c)
5522.134000 | 7.089000 | 7.040000 | -4.341000 | -4.390000 | -1365.000000 | -1352.000000 | -1352.000000 | 1338.000000 | 4273.000000 | 517 |  | CORR | AXGR | 06:22 | 06:24 | 06:24 | 117 | 27 | 10.000000 | EXT | - |  | (c)
5525.302000 | 10.257000 | 10.204000 | -1.173000 | -1.226000 | -1373.000000 | -1344.000000 | -1347.000000 | 1321.000000 | 1129.000000 | 517 |  | CORR | GENE | 06:20 | 06:25 | 06:24 | 97 | 52 | 10.000000 | EXT | - |  | (c)
5525.610000 | 10.565000 | 10.553000 | -0.865000 | -0.877000 | -1361.000000 | -1355.000000 | -1351.000000 | 1341.000000 | 854.000000 | 517 |  | CORR | PITT | 06:22 | 06:23 | 06:24 | 23 | 21 | 16.000000 | EXT | - |  | (c)
5526.300000 | 11.255000 | 11.249000 | -0.175000 | -0.181000 | -1379.000000 | -1342.000000 | -1346.000000 | 1313.000000 | 163.000000 | 517 |  | CORR | СIGR | 06:19 | 06:25 | 06:25 | 18 | 66 | 10.000000 | EXT | - |  | (c)
5531.025000 | 4.550000 | 4.539000 | -7.225000 | -7.236000 | -1434.000000 | -1390.000000 | -1373.000000 | 1311.000000 | 4539.000000 | 518 |  | CORR | GENE | 04:49 | 04:56 | 04:59 | 55 | 123 | 10.000000 | EXT | - |  | (c)
5560.280000 | 10.390000 | 10.378000 | -1.190000 | -1.202000 | -1703.000000 | -1655.000000 | -1643.000000 | 1583.000000 | 1175.000000 | 520 |  | CORR | СIGR | 01:18 | 01:26 | 01:28 | 27 | 120 | 10.000000 | EXT | - |  | (c)
5630.065000 | 10.500000 | 10.489000 | -1.100000 | -1.111000 | -254.000000 | -243.000000 | -242.000000 | 230.000000 | 1088.000000 | 526 |  | CORR | PITT | 05:46 | 05:48 | 05:48 | 23 | 23 | 15.000000 | EXT | - |  | (c)
5632.265000 | 1.100000 | 0.857000 | -9.630000 | -9.873000 | -2082.000000 | -1719.000000 | -1724.000000 | 1366.000000 | 857.000000 | 527 |  | CORR | GENE | 05:06 | 06:04 | 06:04 | 300 | 716 | 10.000000 | EXT | - |  | (c)
5652.324000 | 10.429000 | 10.387000 | -0.031000 | -0.073000 | -490.000000 | -203.000000 | -284.000000 | 78.000000 | 16.000000 | 528 |  | CORR | GENE | 03:51 | 04:37 | 04:24 | 57 | 411 | 10.000000 | EXT | - |  | (c)
5652.434000 | 0.079000 | 0.040000 | -11.326000 | -11.365000 | -1650.000000 | -1530.000000 | -1450.000000 | 1249.000000 | 40.000000 | 529 |  | CORR | GENE | 04:27 | 04:47 | 05:00 | 90 | 401 | 12.000000 | EXT | - |  | (c)
5654.678000 | 2.323000 | 2.269000 | -9.082000 | -9.136000 | -872.000000 | -648.000000 | -694.000000 | 516.000000 | 2269.000000 | 529 |  | CORR | GENE | 06:33 | 07:09 | 07:02 | 121 | 356 | 11.000000 | EXT | - |  | (c)
5710.087000 | 0.457000 | 0.411000 | -11.148000 | -11.194000 | 1569.000000 | 1603.000000 | 1639.000000 | 1569.000000 | 411.000000 | 534 |  | CORR | GENE | 05:58 | 06:04 | 06:09 | 361 | 141 | 11.000000 | EXT | - |  | (c)
5753.890000 | 0.000000 | -0.013000 | -11.270000 | -11.283000 | 822.000000 | 1820.000000 | 2001.000000 | 0.000000 |  | 538 | Нарушение формы кольцевого шва | GWAN |  | 02:50 | 05:31 | 06:00 | 0 | 2358 |  | INT | Нарушение формы кольцевого шва |  | (c)
5821.200000 | 0.000000 | -0.026000 | -10.785000 | -10.811000 | -579.000000 | -351.000000 | 71.000000 | 0.000000 |  | 544 | Нарушение формы кольцевого шва | GWAN |  | 01:58 | 02:35 | 03:43 | 0 | 1301 |  | EXT | Нарушение формы кольцевого шва |  | (c)
5831.985000 | 0.000000 | -0.025000 | -11.565000 | -11.590000 | 2226.000000 | -1496.000000 | -1548.000000 | 861.000000 |  | 545 | Нарушение формы кольцевого шва | GWAN |  | 00:16 | 02:15 | 02:07 | 0 | 1375 |  | EXT | Нарушение формы кольцевого шва |  | (c)
5836.562000 | 4.577000 | 4.446000 | -6.988000 | -7.119000 | 430.000000 | 505.000000 | 480.000000 | 430.000000 | 4446.000000 | 545 |  | CORR | GENE | 07:26 | 07:38 | 07:34 | 519 | 100 | 12.000000 | EXT | - |  | (c)
5836.598000 | 4.613000 | 4.595000 | -6.952000 | -6.970000 | -1045.000000 | -946.000000 | -972.000000 | 899.000000 | 4595.000000 | 545 |  | CORR | СIGR | 03:28 | 03:44 | 03:40 | 30 | 145 | 10.000000 | EXT | - |  | (c)
5836.705000 | 4.720000 | 4.706000 | -6.845000 | -6.859000 | 249.000000 | 344.000000 | 341.000000 | 249.000000 | 4706.000000 | 545 |  | CORR | СIGR | 06:57 | 07:12 | 07:12 | 26 | 185 | 14.000000 | EXT | - |  | (c)
5838.470000 | 6.485000 | 6.446000 | -5.080000 | -5.119000 | 142.000000 | 323.000000 | 265.000000 | 142.000000 | 5041.000000 | 545 |  | CORR | GENE | 06:40 | 07:09 | 07:00 | 78 | 247 | 13.000000 | EXT | - |  | (c)
5840.371000 | 8.386000 | 8.373000 | -3.179000 | -3.192000 | 898.000000 | 944.000000 | 957.000000 | 898.000000 | 3168.000000 | 545 |  | CORR | СIGR | 08:42 | 08:49 | 08:51 | 24 | 118 | 10.000000 | EXT | - |  | (c)
5841.631000 | 9.646000 | 9.623000 | -1.919000 | -1.942000 | 806.000000 | 878.000000 | 909.000000 | 806.000000 | 1914.000000 | 545 |  | CORR | СIGR | 08:27 | 08:38 | 08:43 | 28 | 207 | 11.000000 | EXT | - |  | (c)
5842.392000 | 10.407000 | 10.392000 | -1.158000 | -1.173000 | -1202.000000 | -1111.000000 | -1104.000000 | 1005.000000 | 1134.000000 | 545 |  | CORR | СIGR | 03:03 | 03:17 | 03:19 | 39 | 197 | 10.000000 | EXT | - |  | (c)
5842.527000 | 10.542000 | 9.673000 | -1.023000 | -1.892000 | 499.000000 | 596.000000 | 573.000000 | 499.000000 | 617.000000 | 545 |  | CORR | GENE | 07:37 | 07:53 | 07:49 | 1275 | 149 | 10.000000 | EXT | - |  | (c)
5842.750000 | 10.765000 | 10.719000 | -0.800000 | -0.846000 | -981.000000 | -934.000000 | -834.000000 | 688.000000 | 788.000000 | 545 |  | CORR | GENE | 03:38 | 03:46 | 04:02 | 58 | 293 | 11.000000 | EXT | - |  | (c)
5856.187000 | 1.312000 | 1.298000 | -9.888000 | -9.902000 | -1024.000000 | -956.000000 | -958.000000 | 891.000000 | 1298.000000 | 547 |  | CORR | СIGR | 07:02 | 07:13 | 07:12 | 33 | 133 | 11.000000 | EXT | - |  | (c)
5856.484000 | 1.609000 | 1.495000 | -9.591000 | -9.705000 | -615.000000 | -474.000000 | -302.000000 | 0.000000 | 1495.000000 | 547 |  | CORR | GENE | 08:08 | 08:30 | 08:58 | 139 | 625 | 15.000000 | EXT | - |  | (c)
5856.531000 | 1.656000 | 1.512000 | -9.544000 | -9.688000 | -953.000000 | -746.000000 | -822.000000 | 692.000000 | 1512.000000 | 547 |  | CORR | GENE | 07:13 | 07:47 | 07:34 | 184 | 260 | 14.000000 | EXT | - |  | (c)
5857.259000 | 2.384000 | 2.374000 | -8.816000 | -8.826000 | -372.000000 | -311.000000 | -314.000000 | 257.000000 | 2374.000000 | 547 |  | CORR | СIGR | 08:47 | 08:57 | 08:56 | 19 | 115 | 11.000000 | EXT | - |  | (c)
5900.351000 | 0.396000 | 0.387000 | -10.664000 | -10.673000 | 2091.000000 | 2147.000000 | 2146.000000 | 2.493310 | 387.000000 | 551а |  | CORR | СIGR | 04:18 | 04:27 | 04:27 | 20 | 108 | 13.000000 | EXT | - |  | (c)
5922.620000 | 0.000000 | -0.021000 | -11.380000 | -11.401000 | 921.000000 | 1103.000000 | 1278.000000 | 19.224691 |  | 553а | Смещение кромок | GWAN |  | 04:51 | 05:21 | 05:49 | 0 | 714 | 2.762000 | EXT | Смещение кромок. Наружу. Аномалия находится на отводе. Величина смещения - 2.8 мм. |  | (c)
5922.620000 | 0.000000 | -0.038000 | -11.380000 | -11.418000 | -1686.000000 | -1418.000000 | -1447.000000 | 63.220777 |  | 553а | Вышлифовка на шве | GWAN |  | 09:51 | 10:34 | 10:29 | 55 | 477 | 12.000000 | EXT | Вышлифовка на шве. Аномалия находится на отводе. |  | (c)
5922.620000 | 0.000000 | -0.041000 | -11.380000 | -11.421000 | -1621.000000 | -1339.000000 | -1432.000000 | 64.456519 |  | 553а | Смещение кромок | GWAN |  | 10:01 | 10:46 | 10:31 | 0 | 378 | 3.345000 | EXT | Смещение кромок. Вовнутрь. Аномалия находится на отводе. Величина смещения - 3.3 мм. |  | (c)
5934.000000 | 0.000000 | -0.040000 | -11.515000 | -11.555000 | 1065.000000 | 1920.000000 | -2199.000000 | 1001.000000 |  | 554а | Нарушение формы кольцевого шва | GWAN |  | 08:44 | 11:02 | 11:57 | 0 | 2395 |  | INT | Нарушение формы кольцевого шва. Аномалия находится на отводе. |  | (c)
5965.398000 | 5.993000 | 5.911000 | -0.112000 | -0.194000 | 521.000000 | 604.000000 | 668.000000 | 521.000000 | 112.000000 | 556а |  | CORR | GENE | 03:11 | 03:25 | 03:35 | 82 | 295 | 11.000000 | EXT | - |  | (c)
5965.510000 | 0.000000 | -0.022000 | -3.220000 | -3.242000 | 610.000000 | 723.000000 | 835.000000 | 610.000000 |  | 556б | Нарушение формы кольцевого шва | GWAN |  | 01:30 | 01:48 | 02:06 | 0 | 451 |  | INT | Нарушение формы кольцевого шва |  | (c)
5965.510000 | 0.000000 | -0.019000 | -3.220000 | -3.239000 | 1608.000000 | -1987.000000 | -2075.000000 | 1296.000000 |  | 556б | Нарушение формы кольцевого шва | GWAN |  | 04:11 | 06:30 | 06:16 | 0 | 1558 |  | INT | Нарушение формы кольцевого шва |  | (c)
5966.875000 | 1.365000 | 1.339000 | -1.855000 | -1.881000 | 1582.000000 | 1804.000000 | 1800.000000 | 1582.000000 | 1339.000000 | 556б |  | CORR | GENE | 04:06 | 04:42 | 04:42 | 100 | 438 | 10.000000 | EXT | - |  | (c)
5967.628000 | 2.118000 | 2.080000 | -1.102000 | -1.140000 | 1480.000000 | 1701.000000 | 1637.000000 | 1480.000000 | 1070.000000 | 556б |  | CORR | GENE | 03:50 | 04:26 | 04:15 | 70 | 314 | 11.000000 | EXT | - |  | (c)
5967.765000 | 2.255000 | 2.181000 | -0.965000 | -1.039000 | 1500.000000 | 1847.000000 | 1756.000000 | 1500.000000 | 859.000000 | 556б |  | CORR | GENE | 03:53 | 04:49 | 04:34 | 180 | 511 | 10.000000 | EXT | - |  | (c)
5968.070000 | 2.560000 | 2.526000 | -0.660000 | -0.694000 | -388.000000 | -171.000000 | -227.000000 | 66.000000 | 627.000000 | 556б |  | CORR | GENE | 10:48 | 11:23 | 11:14 | 67 | 322 | 11.000000 | EXT | - |  | (c)
5968.074000 | 2.564000 | 2.530000 | -0.656000 | -0.690000 | 1626.000000 | 1850.000000 | 1835.000000 | 1626.000000 | 585.000000 | 556б |  | CORR | GENE | 04:14 | 04:50 | 04:47 | 105 | 418 | 10.000000 | EXT | - |  | (c)
5968.335000 | 2.825000 | 2.818000 | -0.395000 | -0.402000 | -325.000000 | -170.000000 | -232.000000 | 140.000000 | 357.000000 | 556б |  | CORR | СIGR | 10:59 | 11:24 | 11:14 | 45 | 185 | 14.000000 | EXT | - |  | (c)
5968.730000 | 0.000000 | -0.036000 | -11.455000 | -11.491000 | -1680.000000 | 219.000000 | -497.000000 | 685.000000 |  | 557а | Нарушение формы кольцевого шва | GWAN |  | 07:58 | 01:04 | 11:08 | 0 | 2365 |  | INT | Нарушение формы кольцевого шва |  | (c)
6003.270000 | 0.000000 | -0.031000 | -11.595000 | -11.626000 | -650.000000 | -417.000000 | -484.000000 | 319.000000 |  | 560 | Смещение кромок | GWAN |  | 02:12 | 02:49 | 02:38 | 0 | 331 | 3.403000 | EXT | Смещение кромок. Наружу. Величина смещения - 3.4 мм. |  | (c)
6016.795000 | 1.930000 | 1.916000 | -9.690000 | -9.704000 | 1994.000000 | -2122.000000 | 2204.000000 | 1994.000000 | 1916.000000 | 561 |  | CORR | GENE | 03:56 | 04:51 | 04:30 | 79 | 420 | 11.000000 | EXT | - |  | (c)
6072.300000 | 0.000000 | -0.031000 | -11.450000 | -11.481000 | 187.000000 | 435.000000 | 399.000000 | 32.213754 |  | 566 | Нарушение формы кольцевого шва | GWAN |  | 09:49 | 10:29 | 10:23 | 0 | 425 |  | EXT | Нарушение формы кольцевого шва |  | (c)
6078.614000 | 6.314000 | 6.237000 | -5.136000 | -5.213000 | -1555.000000 | -1230.000000 | -1280.000000 | 54.550241 | 5080.000000 | 566 |  | CORR | GENE | 05:08 | 06:00 | 05:52 | 133 | 549 | 10.000000 | EXT | -. Аномалия находится на упругопластическом изгибе: R=528 Дн, максимальное растяжение на 5.9 час. |  | (c)
6088.924000 | 5.174000 | 4.614000 | -6.476000 | -7.036000 | -1518.000000 | -1378.000000 | -1385.000000 | 1251.000000 | 4614.000000 | 567 |  | CORR | GENE | 06:55 | 07:17 | 07:16 | 1185 | 267 | 12.000000 | EXT | -. Аномалия находится на упругопластическом изгибе: R=936 Дн, максимальное растяжение на 6.5 час. |  | (c)
6094.985000 | 11.235000 | 11.149000 | -0.415000 | -0.501000 | -1411.000000 | -1411.000000 | -1393.000000 | 1375.000000 | 342.000000 | 567 |  | CORR | AXGR | 07:12 | 07:12 | 07:15 | 159 | 36 | 10.000000 | EXT | - |  | (c)
6141.945000 | 0.000000 | -0.016000 | -11.655000 | -11.671000 | 206.000000 | 369.000000 | 370.000000 | 206.000000 |  | 572 | Смещение кромок | GWAN |  | 06:06 | 06:33 | 06:33 | 0 | 328 | 2.624000 | EXT | Смещение кромок. Наружу. Величина смещения - 2.6 мм. |  | (c)
6220.761000 | 9.271000 | 8.919000 | -1.764000 | -2.116000 | 476.000000 | 497.000000 | 511.000000 | 476.000000 | 1394.000000 | 578 |  | CORR | GENE | 07:16 | 07:19 | 07:22 | 722 | 70 | 10.000000 | EXT | - |  | (c)
6257.225000 | 0.000000 | -0.033000 | -11.195000 | -11.228000 | 1341.000000 | -1476.000000 | -2129.000000 | 1138.000000 |  | 582 | Нарушение формы кольцевого шва | GWAN |  | 08:28 | 00:53 | 11:08 | 0 | 1982 |  | EXT | Нарушение формы кольцевого шва |  | (c)
6314.268000 | 0.548000 | 0.526000 | -10.657000 | -10.679000 | 2059.000000 | 2064.000000 | 2094.000000 | 8.174109 | 526.000000 | 587 |  | CORR | СIGR | 05:12 | 05:13 | 05:18 | 22 | 70 | 12.000000 | EXT | - |  | (c)
6317.476000 | 3.756000 | 3.697000 | -7.449000 | -7.508000 | 1971.000000 | 1979.000000 | 2032.000000 | 11.079247 | 3697.000000 | 587 |  | CORR | GENE | 04:58 | 04:59 | 05:08 | 59 | 122 | 10.000000 | EXT | - |  | (c)
6318.409000 | 4.689000 | 4.186000 | -6.516000 | -7.019000 | -2190.000000 | -2139.000000 | -2098.000000 | 3.285047 | 4186.000000 | 587 |  | CORR | GENE | 05:47 | 05:55 | 06:01 | 803 | 184 | 10.000000 | EXT | - |  | (c)
6324.649000 | 10.929000 | 10.677000 | -0.276000 | -0.528000 | -800.000000 | -774.000000 | -741.000000 | 50.255984 | 191.000000 | 587 |  | CORR | GENE | 09:31 | 09:35 | 09:40 | 337 | 118 | 11.000000 | EXT | - |  | (c)
6332.248000 | 7.323000 | 7.245000 | -3.852000 | -3.930000 | 1822.000000 | 1886.000000 | 2041.000000 | 0.000000 | 3846.000000 | 588 |  | CORR | GENE | 07:41 | 07:51 | 08:16 | 84 | 438 | 10.000000 | EXT | -. Аномалия находится на отводе. |  | (c)
6333.408000 | 8.483000 | 8.445000 | -2.692000 | -2.730000 | 2219.000000 | -2170.000000 | -2083.000000 | 11.866073 | 2681.000000 | 588 |  | CORR | GENE | 08:45 | 08:57 | 09:11 | 49 | 318 | 11.000000 | EXT | -. Аномалия находится на отводе. |  | (c)
6334.137000 | 9.212000 | 9.130000 | -1.963000 | -2.045000 | 22.000000 | 30.000000 | 37.000000 | 1.809885 | 1799.000000 | 588 |  | CORR | AXGR | 02:51 | 02:52 | 02:53 | 246 | 30 | 10.000000 | EXT | -. Аномалия находится на отводе. |  | (c)
6335.850000 | 10.925000 | 10.823000 | -0.250000 | -0.352000 | 2196.000000 | 2215.000000 | 2213.000000 | 0.000000 | 165.000000 | 588 |  | CORR | AXGR | 08:41 | 08:45 | 08:44 | 187 | 35 | 15.000000 | EXT | -. Аномалия находится на отводе. |  | (c)
6337.695000 | 1.595000 | 1.530000 | -9.010000 | -9.075000 | -787.000000 | -701.000000 | -530.000000 | 273.000000 | 1530.000000 | 589 |  | CORR | GENE | 06:47 | 07:01 | 07:29 | 73 | 514 | 10.000000 | EXT | - |  | (c)
6344.186000 | 8.086000 | 8.078000 | -2.519000 | -2.527000 | -1989.000000 | -1941.000000 | -1936.000000 | 1882.000000 | 2504.000000 | 589 |  | CORR | СIGR | 03:33 | 03:41 | 03:42 | 23 | 107 | 10.000000 | EXT | - |  | (c)
6345.646000 | 9.546000 | 9.517000 | -1.059000 | -1.088000 | 2150.000000 | -2082.000000 | -2134.000000 | 1956.000000 | 1039.000000 | 589 |  | CORR | GENE | 02:41 | 03:18 | 03:10 | 49 | 355 | 11.000000 | EXT | - |  | (c)
6356.807000 | 10.102000 | 10.006000 | -1.508000 | -1.604000 | -1867.000000 | -1711.000000 | -1759.000000 | 1651.000000 | 1487.000000 | 590 |  | ARTD | GENE | 04:32 | 04:57 | 04:49 | 117 | 216 | 9.644172 | EXT | -. Эквивалент потери металла 10%. |  | (c)
6402.910000 | 0.000000 | -0.026000 | -11.455000 | -11.481000 | -1834.000000 | -1494.000000 | -1619.000000 | 49.334548 |  | 595 | Смещение кромок | GWAN |  | 09:41 | 10:36 | 10:15 | 0 | 430 | 2.699000 | EXT | Смещение кромок. Наружу. Аномалия находится на отводе. Величина смещения - 2.7 мм. |  | (c)
6414.365000 | 0.000000 | -0.021000 | -11.500000 | -11.521000 | 744.000000 | 1066.000000 | 974.000000 | 60.045284 |  | 596 | Смещение кромок | GWAN |  | 02:48 | 03:40 | 03:25 | 0 | 459 | 3.340000 | EXT | Смещение кромок. Вовнутрь. Аномалия находится на отводе. Величина смещения - 3.3 мм. |  | (c)
6414.365000 | 0.000000 | -0.016000 | -11.500000 | -11.516000 | 2112.000000 | -2213.000000 | -2224.000000 | 0.512356 |  | 596 | Смещение кромок | GWAN |  | 06:29 | 06:51 | 06:49 | 0 | 250 | 2.328000 | EXT | Смещение кромок. Наружу. Аномалия находится на отводе. Величина смещения - 2.3 мм. |  | (c)
6414.365000 | 0.000000 | -0.041000 | -11.500000 | -11.541000 | -496.000000 | -348.000000 | -354.000000 | 17.063997 |  | 596 | Смещение кромок | GWAN |  | 11:28 | 11:52 | 11:51 | 0 | 285 | 3.097000 | EXT | Смещение кромок. Наружу. Аномалия находится на отводе. Величина смещения - 3.1 мм. |  | (c)
6436.835000 | 0.000000 | -0.021000 | -11.390000 | -11.411000 | 601.000000 | 810.000000 | 857.000000 | 601.000000 |  | 598 | Смещение кромок | GWAN |  | 03:01 | 03:35 | 03:43 | 0 | 511 | 3.359000 | EXT | Смещение кромок. Наружу. Величина смещения - 3.4 мм. |  | (c)
6457.659000 | 9.434000 | 8.919000 | -1.186000 | -1.701000 | -2027.000000 | -2022.000000 | -1951.000000 | 1874.000000 | 154.000000 | 599 |  | CORR | GENE | 05:48 | 05:49 | 06:00 | 1547 | 153 | 10.000000 | EXT | - |  | (c)
6458.855000 | 0.010000 | 0.010000 | -11.325000 | -11.325000 | 2191.000000 | -2058.000000 | -2108.000000 | 1946.000000 | 10.000000 | 600 |  | CORR | GENE | 05:29 | 06:03 | 05:55 | 3069 | 324 | 10.000000 | EXT | - |  | (c)
6470.528000 | 0.348000 | 0.155000 | -11.272000 | -11.465000 | -1647.000000 | -1279.000000 | -1231.000000 | 815.000000 | 155.000000 | 601 |  | CORR | GENE | 06:51 | 07:51 | 07:58 | 278 | 832 | 10.000000 | EXT | - |  | (c)
6470.814000 | 0.634000 | 0.443000 | -10.986000 | -11.177000 | -1564.000000 | -1519.000000 | -1523.000000 | 1481.000000 | 443.000000 | 601 |  | CORR | GENE | 07:05 | 07:12 | 07:11 | 331 | 83 | 10.000000 | EXT | - |  | (c)
6497.496000 | 4.821000 | 4.795000 | -6.754000 | -6.780000 | -289.000000 | -177.000000 | -161.000000 | 34.000000 | 4795.000000 | 603 |  | CORR | GENE | 02:54 | 03:12 | 03:15 | 54 | 255 | 10.000000 | EXT | - |  | (c)
6515.571000 | 0.131000 | 0.121000 | -10.399000 | -10.409000 | -504.000000 | -220.000000 | -287.000000 | 70.000000 | 121.000000 | 605 |  | CORR | СIGR | 06:08 | 06:54 | 06:43 | 44 | 434 | 11.000000 | EXT | - |  | (c)
6519.234000 | 3.794000 | 3.782000 | -6.736000 | -6.748000 | -1004.000000 | -871.000000 | -907.000000 | 809.000000 | 3782.000000 | 605 |  | CORR | СIGR | 04:47 | 05:09 | 05:03 | 24 | 195 | 12.000000 | EXT | - |  | (c)
6524.225000 | 8.785000 | 8.771000 | -1.745000 | -1.759000 | -962.000000 | -868.000000 | -827.000000 | 692.000000 | 1736.000000 | 605 |  | CORR | СIGR | 04:54 | 05:09 | 05:16 | 23 | 270 | 10.000000 | EXT | - |  | (c)
6526.085000 | 0.115000 | 0.066000 | -11.155000 | -11.204000 | -1838.000000 | -1838.000000 | -1830.000000 | 1822.000000 | 66.000000 | 606 |  | CORR | AXGR | 06:11 | 06:11 | 06:12 | 100 | 16 | 10.000000 | EXT | - |  | (c)
6526.324000 | 0.354000 | 0.249000 | -10.916000 | -11.021000 | -2141.000000 | -2074.000000 | -2030.000000 | 1919.000000 | 249.000000 | 606 |  | CORR | GENE | 05:22 | 05:33 | 05:40 | 121 | 222 | 10.000000 | EXT | - |  | (c)
6526.805000 | 0.835000 | 0.636000 | -10.435000 | -10.634000 | -2044.000000 | -2005.000000 | -1936.000000 | 1828.000000 | 636.000000 | 606 |  | CORR | GENE | 05:37 | 05:44 | 05:55 | 908 | 216 | 10.000000 | EXT | - |  | (c)
6527.691000 | 1.721000 | 1.700000 | -9.549000 | -9.570000 | -1963.000000 | -1938.000000 | -1931.000000 | 1899.000000 | 1700.000000 | 606 |  | CORR | СIGR | 05:51 | 05:55 | 05:56 | 21 | 64 | 14.000000 | EXT | - |  | (c)
6537.240000 | 0.000000 | -0.035000 | -11.295000 | -11.330000 | 1490.000000 | 2015.000000 | -1787.000000 | 603.000000 |  | 607 | Нарушение формы кольцевого шва | GWAN |  | 08:02 | 09:27 | 11:13 | 0 | 2368 |  | EXT | Нарушение формы кольцевого шва |  | (c)
6581.820000 | 0.000000 | -0.020000 | -4.085000 | -4.105000 | 1967.000000 | -1693.000000 | -2022.000000 | 0.000000 |  | 611а | Нарушение формы кольцевого шва | GWAN |  | 04:17 | 06:26 | 05:33 | 0 | 943 |  | INT | Нарушение формы кольцевого шва |  | (c)
6581.820000 | 0.000000 | -0.031000 | -4.085000 | -4.116000 | -898.000000 | 635.000000 | 132.000000 | 10.626832 |  | 611а | Нарушение формы кольцевого шва | GWAN |  | 08:34 | 00:41 | 11:20 | 0 | 2059 |  | EXT | Нарушение формы кольцевого шва |  | (c)
6585.905000 | 0.000000 | -0.021000 | -3.680000 | -3.701000 | -1183.000000 | -948.000000 | -1014.000000 | 846.000000 |  | 611б | Смещение кромок | GWAN |  | 09:04 | 09:42 | 09:31 | 0 | 337 | 3.218000 | EXT | Смещение кромок. Вовнутрь. Величина смещения - 3.2 мм. |  | (c)
6589.585000 | 0.000000 | -0.026000 | -4.015000 | -4.041000 | 778.000000 | 1031.000000 | 1107.000000 | 778.000000 |  | 611в | Смещение кромок | GWAN |  | 06:07 | 06:48 | 07:00 | 0 | 656 | 3.204000 | EXT | Смещение кромок. Наружу. Величина смещения - 3.2 мм. |  | (c)
6592.844000 | 3.259000 | 3.156000 | -0.756000 | -0.859000 | -750.000000 | -585.000000 | -392.000000 | 33.000000 | 743.000000 | 611в |  | CORR | GENE | 02:00 | 02:27 | 02:58 | 116 | 717 | 10.000000 | EXT | - |  | (c)
6593.600000 | 0.000000 | -0.034000 | -10.460000 | -10.494000 | 343.000000 | 1605.000000 | 1601.000000 | 343.000000 |  | 612 | Нарушение формы кольцевого шва | GWAN |  | 08:55 | 00:19 | 00:18 | 0 | 2517 |  | INT | Нарушение формы кольцевого шва |  | (c)
6597.392000 | 3.792000 | 3.351000 | -6.668000 | -7.109000 | -438.000000 | -269.000000 | -310.000000 | 182.000000 | 3351.000000 | 612 |  | CORR | GENE | 06:49 | 07:17 | 07:10 | 1193 | 256 | 11.000000 | EXT | - |  | (c)
6606.765000 | 2.705000 | 2.694000 | -8.220000 | -8.231000 | -2024.000000 | -1892.000000 | -1946.000000 | 1868.000000 | 2694.000000 | 613 |  | CORR | GENE | 05:57 | 06:18 | 06:09 | 57 | 156 | 10.000000 | EXT | - |  | (c)
6626.796000 | 0.341000 | 0.255000 | -11.049000 | -11.135000 | 2097.000000 | 2207.000000 | 2184.000000 | 2097.000000 | 255.000000 | 615 |  | CORR | GENE | 05:16 | 05:33 | 05:30 | 192 | 174 | 15.000000 | EXT | - |  | (c)
6648.970000 | 0.000000 | -0.036000 | -11.425000 | -11.461000 | -1092.000000 | -904.000000 | -766.000000 | 9.044148 |  | 617 | Смещение кромок | GWAN |  | 06:41 | 07:11 | 07:34 | 0 | 653 | 2.480000 | EXT | Смещение кромок. Наружу. Величина смещения - 2.5 мм. |  | (c)
6671.665000 | 0.000000 | -0.020000 | -11.535000 | -11.555000 | -1162.000000 | -851.000000 | -758.000000 | 354.000000 |  | 619 | Нарушение формы кольцевого шва | GWAN |  | 08:18 | 09:08 | 09:23 | 0 | 808 |  | EXT | Нарушение формы кольцевого шва |  | (c)
6683.200000 | 0.000000 | -0.041000 | -11.190000 | -11.231000 | -1700.000000 | -1173.000000 | -1319.000000 | 73.541225 |  | 620 | Нарушение формы кольцевого шва | GWAN |  | 08:47 | 10:12 | 09:49 | 0 | 762 |  | EXT | Нарушение формы кольцевого шва |  | (c)
6683.200000 | 0.000000 | -0.046000 | -11.190000 | -11.236000 | -919.000000 | -820.000000 | -797.000000 | 54.454456 |  | 620 | Смещение кромок | GWAN |  | 10:53 | 11:09 | 11:13 | 0 | 244 | 3.126000 | EXT | Смещение кромок. Вовнутрь. Величина смещения - 3.1 мм. |  | (c)
6698.241000 | 3.851000 | 3.624000 | -7.769000 | -7.996000 | 31.000000 | 39.000000 | 45.000000 | 31.000000 | 3624.000000 | 621 |  | LWAN |  | 09:27 | 09:28 | 09:29 | 318 | 28 | 11.000000 | EXT | -. Эквивалент потери металла 11%. |  | (c)
6699.671000 | 5.281000 | 5.166000 | -6.339000 | -6.454000 | 30.000000 | 38.000000 | 45.000000 | 30.000000 | 5166.000000 | 621 |  | LWAN |  | 09:26 | 09:28 | 09:29 | 1008 | 31 | 10.000000 | EXT | -. Эквивалент потери металла 10%. |  | (c)
6723.834000 | 6.319000 | 6.312000 | -5.316000 | -5.323000 | -1824.000000 | -1815.000000 | -1816.000000 | 1807.000000 | 5304.000000 | 623 |  | CORR | PITT | 06:40 | 06:42 | 06:42 | 19 | 18 | 20.000000 | EXT | - |  | (c)
6729.150000 | 0.000000 | -0.020000 | -11.395000 | -11.415000 | 822.000000 | 1699.000000 | 1534.000000 | 0.000000 |  | 624 | Нарушение формы кольцевого шва | GWAN |  | 04:07 | 06:28 | 06:01 | 0 | 1423 |  | INT | Нарушение формы кольцевого шва |  | (c)
6729.150000 | 0.000000 | -0.037000 | -11.395000 | -11.432000 | -919.000000 | -698.000000 | -486.000000 | 4.233049 |  | 624 | Нарушение формы кольцевого шва | GWAN |  | 11:25 | 00:01 | 00:35 | 0 | 867 |  | EXT | Нарушение формы кольцевого шва |  | (c)
6740.545000 | 0.000000 | -0.022000 | -11.415000 | -11.437000 | 1124.000000 | 1299.000000 | 1562.000000 | 18.603310 |  | 625 | Нарушение формы кольцевого шва | GWAN |  | 02:30 | 02:58 | 03:41 | 0 | 876 |  | EXT | Нарушение формы кольцевого шва |  | (c)
6743.498000 | 2.953000 | 2.854000 | -8.462000 | -8.561000 | -1872.000000 | -1859.000000 | -1854.000000 | 28.943399 | 2854.000000 | 625 |  | CORR | AXGR | 06:27 | 06:29 | 06:29 | 127 | 36 | 10.000000 | EXT | - |  | (c)
6753.893000 | 1.933000 | 1.841000 | -9.512000 | -9.604000 | -560.000000 | -550.000000 | -540.000000 | 41.896497 | 1841.000000 | 626 | Металлургический дефект | MIAN | AXGR | 01:03 | 01:04 | 01:06 | 154 | 41 | 11.219126 | INT | Металлургический дефект. Эквивалент потери металла 11%. |  | (c)
6797.455000 | 0.000000 | -0.031000 | -11.390000 | -11.421000 | 1146.000000 | 1189.000000 | 1259.000000 | 69.269580 |  | 630 | Смещение кромок | GWAN |  | 00:39 | 00:46 | 00:57 | 0 | 227 | 3.103000 | EXT | Смещение кромок. Вовнутрь. Величина смещения - 3.1 мм. |  | (c)
6797.455000 | 0.000000 | -0.026000 | -11.390000 | -11.416000 | -240.000000 | 521.000000 | 290.000000 | 23.422010 |  | 630 | Смещение кромок | GWAN |  | 08:55 | 10:58 | 10:21 | 0 | 1060 | 2.938000 | EXT | Смещение кромок. Вовнутрь. Величина смещения - 2.9 мм. |  | (c)
6797.455000 | 0.000000 | -0.025000 | -11.390000 | -11.415000 | 33.000000 | 738.000000 | 415.000000 | 33.507299 |  | 630 | Вышлифовка на шве | GWAN |  | 09:39 | 11:33 | 10:41 | 54 | 765 | 9.000000 | EXT | Вышлифовка на шве |  | (c)
6797.455000 | 0.000000 | -0.024000 | -11.390000 | -11.414000 | 900.000000 | 1158.000000 | 1155.000000 | 66.156658 |  | 630 | Вышлифовка на шве | GWAN |  | 11:59 | 00:41 | 00:40 | 57 | 511 | 12.000000 | EXT | Вышлифовка на шве |  | (c)
6831.725000 | 0.000000 | -0.033000 | -11.375000 | -11.408000 | -958.000000 | 347.000000 | 148.000000 | 0.000000 |  | 633 | Нарушение формы кольцевого шва | GWAN |  | 09:09 | 00:40 | 00:08 | 0 | 2212 |  | INT | Нарушение формы кольцевого шва |  | (c)
6838.158000 | 6.433000 | 6.431000 | -4.942000 | -4.944000 | 1683.000000 | 1712.000000 | 1718.000000 | 1683.000000 | 4921.000000 | 633 |  | CORR | СIGR | 04:15 | 04:20 | 04:21 | 23 | 69 | 10.000000 | EXT | - |  | (c)
6846.066000 | 2.966000 | 2.959000 | -7.424000 | -7.431000 | -1942.000000 | -1807.000000 | -1840.000000 | 23.313875 | 2959.000000 | 634 |  | CORR | GENE | 04:15 | 04:37 | 04:32 | 54 | 204 | 10.000000 | EXT | - |  | (c)
6863.691000 | 10.201000 | 10.190000 | -1.109000 | -1.120000 | 1657.000000 | 1817.000000 | 1755.000000 | 22.565906 | 1094.000000 | 635 |  | CORR | СIGR | 05:43 | 06:09 | 05:59 | 26 | 196 | 10.000000 | EXT | - |  | (c)
6865.347000 | 0.547000 | 0.540000 | -10.358000 | -10.365000 | -556.000000 | -304.000000 | -417.000000 | 278.000000 | 540.000000 | 636 |  | CORR | GENE | 06:29 | 07:10 | 06:52 | 107 | 278 | 11.000000 | EXT | - |  | (c)
6866.905000 | 2.105000 | 2.093000 | -8.800000 | -8.812000 | -767.000000 | -614.000000 | -617.000000 | 467.000000 | 2093.000000 | 636 |  | CORR | СIGR | 05:55 | 06:20 | 06:19 | 42 | 300 | 10.000000 | EXT | - |  | (c)
6874.225000 | 9.425000 | 8.761000 | -1.480000 | -2.144000 | -824.000000 | -662.000000 | -636.000000 | 447.000000 | 1122.000000 | 636 |  | CORR | GENE | 05:46 | 06:12 | 06:16 | 1022 | 377 | 10.000000 | EXT | - |  | (c)
6875.294000 | 10.494000 | 10.456000 | -0.411000 | -0.449000 | -1202.000000 | -845.000000 | -929.000000 | 656.000000 | 238.000000 | 636 |  | CORR | GENE | 04:45 | 05:43 | 05:29 | 211 | 546 | 15.000000 | EXT | - |  | (c)
6876.578000 | 0.873000 | 0.805000 | -10.332000 | -10.400000 | 207.000000 | 368.000000 | 441.000000 | 207.000000 | 805.000000 | 637 |  | CORR | GENE | 04:15 | 04:41 | 04:53 | 102 | 467 | 10.000000 | EXT | - |  | (c)
6876.616000 | 0.911000 | 0.620000 | -10.294000 | -10.585000 | 720.000000 | 769.000000 | 770.000000 | 720.000000 | 620.000000 | 637 |  | CORR | GENE | 05:38 | 05:46 | 05:46 | 430 | 99 | 13.000000 | EXT | - |  | (c)
6877.264000 | 1.559000 | 1.230000 | -9.646000 | -9.975000 | 694.000000 | 735.000000 | 739.000000 | 694.000000 | 1230.000000 | 637 |  | CORR | GENE | 05:34 | 05:40 | 05:41 | 544 | 88 | 18.000000 | EXT | - |  | (c)
6898.414000 | 11.504000 | 11.293000 | -0.131000 | -0.342000 | -1535.000000 | -1271.000000 | -1130.000000 | 725.000000 | 97.000000 | 638 |  | CORR | GENE | 04:44 | 05:27 | 05:49 | 245 | 810 | 10.000000 | EXT | - |  | (c)
6903.776000 | 5.231000 | 2.925000 | -5.284000 | -7.590000 | 101.000000 | 186.000000 | 211.000000 | 101.000000 | 2925.000000 | 639 |  | CORR | GENE | 05:41 | 05:55 | 05:59 | 3067 | 219 | 10.000000 | EXT | - |  | (c)
6908.910000 | 10.365000 | 10.069000 | -0.150000 | -0.446000 | -577.000000 | -382.000000 | -441.000000 | 305.000000 | 96.000000 | 639 |  | CORR | GENE | 03:52 | 04:23 | 04:14 | 350 | 272 | 11.000000 | EXT | - |  | (c)
6909.041000 | 10.496000 | 10.478000 | -0.019000 | -0.037000 | -540.000000 | -429.000000 | -423.000000 | 306.000000 | 19.000000 | 639 |  | CORR | СIGR | 03:58 | 04:16 | 04:17 | 18 | 234 | 14.000000 | EXT | - |  | (c)
6930.945000 | 0.000000 | -0.046000 | -11.635000 | -11.681000 | -716.000000 | 16.000000 | 48.000000 | 0.000000 |  | 642 | Нарушение формы кольцевого шва | GWAN |  | 09:24 | 11:22 | 11:28 | 0 | 1527 |  | INT | Нарушение формы кольцевого шва |  | (c)
6935.253000 | 4.308000 | 3.934000 | -7.327000 | -7.701000 | -1547.000000 | -1498.000000 | -1504.000000 | 1461.000000 | 3934.000000 | 642 |  | CORR | GENE | 07:10 | 07:18 | 07:17 | 614 | 86 | 10.000000 | EXT | - |  | (c)
7023.280000 | 2.005000 | 1.997000 | -9.605000 | -9.613000 | 1639.000000 | 1648.000000 | 1654.000000 | 1639.000000 | 1997.000000 | 650 |  | CORR | PITT | 07:37 | 07:39 | 07:40 | 25 | 30 | 23.000000 | EXT | - |  | (c)
7038.581000 | 5.696000 | 5.661000 | -5.449000 | -5.484000 | -94.000000 | 104.000000 | 54.000000 | 0.000000 | 5406.000000 | 651 |  | CORR | GENE | 06:07 | 06:39 | 06:31 | 78 | 297 | 10.000000 | EXT | - |  | (c)
7069.761000 | 2.696000 | 2.635000 | -8.154000 | -8.215000 | 1363.000000 | 1442.000000 | 1492.000000 | 1363.000000 | 2635.000000 | 654 |  | CORR | GENE | 05:37 | 05:50 | 05:58 | 73 | 258 | 10.000000 | EXT | - |  | (c)
7069.891000 | 2.826000 | 2.786000 | -8.024000 | -8.064000 | 2123.000000 | -2202.000000 | -2160.000000 | 1983.000000 | 2786.000000 | 654 |  | CORR | GENE | 07:40 | 08:02 | 08:08 | 199 | 356 | 11.000000 | EXT | - |  | (c)
7070.792000 | 3.727000 | 3.678000 | -7.123000 | -7.172000 | 1168.000000 | 1209.000000 | 1283.000000 | 1168.000000 | 3678.000000 | 654 |  | CORR | GENE | 05:06 | 05:12 | 05:24 | 54 | 229 | 10.000000 | EXT | - |  | (c)
7071.564000 | 4.499000 | 4.452000 | -6.351000 | -6.398000 | 1256.000000 | 1377.000000 | 1433.000000 | 1256.000000 | 4452.000000 | 654 |  | CORR | GENE | 05:20 | 05:39 | 05:48 | 93 | 353 | 10.000000 | EXT | - |  | (c)
7084.758000 | 6.843000 | 6.704000 | -3.882000 | -4.021000 | -34.000000 | 132.000000 | 97.000000 | 0.000000 | 3848.000000 | 655 |  | CORR | GENE | 05:52 | 06:19 | 06:13 | 173 | 262 | 11.000000 | EXT | - |  | (c)
7086.129000 | 8.214000 | 7.506000 | -2.511000 | -3.219000 | -97.000000 | 155.000000 | 60.000000 | 0.000000 | 2430.000000 | 655 |  | CORR | GENE | 05:42 | 06:23 | 06:07 | 789 | 313 | 11.000000 | EXT | - |  | (c)
7100.989000 | 0.689000 | 0.686000 | -10.691000 | -10.694000 | 344.000000 | 406.000000 | 394.000000 | 344.000000 | 686.000000 | 657 |  | CORR | СIGR | 03:44 | 03:54 | 03:52 | 31 | 99 | 10.000000 | EXT | - |  | (c)
7103.530000 | 3.230000 | 3.230000 | -8.150000 | -8.150000 | 170.000000 | 243.000000 | 233.000000 | 170.000000 | 3230.000000 | 657 |  | CORR | СIGR | 03:16 | 03:28 | 03:26 | 34 | 126 | 14.000000 | EXT | - |  | (c)
7107.711000 | 7.411000 | 7.364000 | -3.969000 | -4.016000 | 27.000000 | 54.000000 | 218.000000 | 27.000000 | 3949.000000 | 657 |  | CORR | GENE | 02:53 | 02:57 | 03:24 | 67 | 381 | 10.000000 | EXT | - |  | (c)
7108.132000 | 7.832000 | 7.825000 | -3.548000 | -3.555000 | 23.000000 | 56.000000 | 133.000000 | 23.000000 | 3520.000000 | 657 |  | CORR | СIGR | 02:52 | 02:58 | 03:10 | 35 | 219 | 10.000000 | EXT | - |  | (c)
7108.536000 | 8.236000 | 8.166000 | -3.144000 | -3.214000 | 37.000000 | 52.000000 | 262.000000 | 37.000000 | 3116.000000 | 657 |  | CORR | GENE | 02:55 | 02:57 | 03:31 | 98 | 449 | 10.000000 | EXT | - |  | (c)
7128.243000 | 4.973000 | 4.956000 | -6.577000 | -6.594000 | 171.000000 | 371.000000 | 307.000000 | 171.000000 | 4956.000000 | 659 |  | CORR | GENE | 02:49 | 03:22 | 03:11 | 53 | 272 | 12.000000 | EXT | - |  | (c)
7131.465000 | 8.195000 | 8.176000 | -3.355000 | -3.374000 | 164.000000 | 217.000000 | 230.000000 | 164.000000 | 3342.000000 | 659 |  | CORR | СIGR | 02:48 | 02:57 | 02:59 | 32 | 131 | 10.000000 | EXT | - |  | (c)
7133.185000 | 9.915000 | 9.902000 | -1.635000 | -1.648000 | 37.000000 | 148.000000 | 111.000000 | 37.000000 | 1629.000000 | 659 |  | CORR | СIGR | 02:28 | 02:46 | 02:40 | 19 | 147 | 11.000000 | EXT | - |  | (c)
7199.291000 | 7.626000 | 7.590000 | -3.964000 | -4.000000 | 295.000000 | 312.000000 | 306.000000 | 295.000000 | 3914.000000 | 665 |  | CORR | AXGR | 05:52 | 05:54 | 05:53 | 86 | 22 | 10.000000 | EXT | - |  | (c)
7210.611000 | 7.356000 | 7.344000 | -4.304000 | -4.316000 | 1145.000000 | 1504.000000 | 1441.000000 | 1145.000000 | 4153.000000 | 666 |  | CORR | GENE | 05:34 | 06:32 | 06:22 | 163 | 594 | 11.000000 | EXT | - |  | (c)
7237.200000 | 0.000000 | -0.029000 | -11.665000 | -11.694000 | 640.000000 | 832.000000 | 841.000000 | 640.000000 |  | 669 | Вышлифовка на шве | GWAN |  | 11:40 | 00:11 | 00:12 | 41 | 402 | 9.000000 | EXT | Вышлифовка на шве |  | (c)
7261.046000 | 0.546000 | 0.410000 | -10.569000 | -10.705000 | -2081.000000 | -2058.000000 | -2060.000000 | 2039.000000 | 410.000000 | 671 |  | SCC | AXGR | 08:16 | 08:19 | 08:19 | 230 | 42 | 31.000000 | EXT | - |  | (b)
7270.632000 | 10.132000 | 10.069000 | -0.983000 | -1.046000 | 1270.000000 | 1319.000000 | 1414.000000 | 1270.000000 | 967.000000 | 671 |  | CORR | GENE | 05:16 | 05:24 | 05:40 | 79 | 288 | 10.000000 | EXT | - |  | (c)
7272.656000 | 1.041000 | 1.028000 | -10.569000 | -10.582000 | -308.000000 | -293.000000 | -263.000000 | 218.000000 | 1028.000000 | 672 |  | CORR | СIGR | 06:20 | 06:22 | 06:27 | 30 | 90 | 11.000000 | EXT | - |  | (c)
7272.823000 | 1.208000 | 1.180000 | -10.402000 | -10.430000 | -422.000000 | -325.000000 | -291.000000 | 161.000000 | 1180.000000 | 672 |  | CORR | GENE | 06:01 | 06:17 | 06:22 | 59 | 261 | 10.000000 | EXT | - |  | (c)
7275.148000 | 3.533000 | 3.513000 | -8.077000 | -8.097000 | -1185.000000 | -865.000000 | -693.000000 | 202.000000 | 3513.000000 | 672 |  | CORR | GENE | 03:58 | 04:50 | 05:18 | 196 | 983 | 10.000000 | EXT | - |  | (c)
7276.811000 | 5.196000 | 5.115000 | -6.414000 | -6.495000 | -488.000000 | -287.000000 | -239.000000 | 0.000000 | 5115.000000 | 672 |  | CORR | GENE | 05:51 | 06:23 | 06:31 | 154 | 497 | 10.000000 | EXT | - |  | (c)
7386.440000 | 0.000000 | -0.036000 | -11.650000 | -11.686000 | 273.000000 | 450.000000 | 596.000000 | 273.000000 |  | 682 | Смещение кромок | GWAN |  | 00:57 | 01:26 | 01:49 | 0 | 645 | 3.026000 | EXT | Смещение кромок. Наружу. Величина смещения - 3 мм. |  | (c)
7398.090000 | 0.000000 | -0.011000 | -11.665000 | -11.676000 | -1370.000000 | -1289.000000 | -1255.000000 | 1140.000000 |  | 683 | Смещение кромок | GWAN |  | 05:51 | 06:04 | 06:10 | 0 | 229 | 3.249000 | EXT | Смещение кромок. Вовнутрь. Величина смещения - 3.2 мм. |  | (c)
7398.090000 | 0.000000 | -0.016000 | -11.665000 | -11.681000 | -1033.000000 | -882.000000 | -889.000000 | 745.000000 |  | 683 | Смещение кромок | GWAN |  | 06:46 | 07:10 | 07:09 | 0 | 288 | 2.910000 | EXT | Смещение кромок. Вовнутрь. Величина смещения - 2.9 мм. |  | (c)
7406.109000 | 8.019000 | 7.891000 | -3.646000 | -3.774000 | -1448.000000 | -1330.000000 | -1325.000000 | 1202.000000 | 3629.000000 | 683 |  | CORR | GENE | 05:39 | 05:58 | 05:59 | 145 | 246 | 11.000000 | EXT | - |  | (c)
7477.140000 | 0.000000 | -0.026000 | -11.035000 | -11.061000 | [5 empty] | 690 | Смещение кромок | GWAN |  | 08:16 | 09:19 | 09:00 | 0 | 552 | 2.327000 | EXT | Смещение кромок. Вовнутрь. Величина смещения - 2.3 мм. |  | (c)
7510.783000 | 1.378000 | 1.354000 | -10.077000 | -10.101000 |  |  |  |  | 1354.000000 | 693 |  | SWAN |  | 08:45 | 08:49 | 08:51 | 34 | 84 | 11.000000 | EXT | -. Эквивалент потери металла 11%. |  | (b)
7519.322000 | 9.917000 | 9.843000 | -1.538000 | -1.612000 |  |  |  |  | 1524.000000 | 693 |  | CORR | GENE | 05:29 | 05:50 | 05:55 | 88 | 326 | 13.000000 | EXT | -. Аномалия находится на упругопластическом изгибе: R=909 Дн, максимальное растяжение на 7.8 час. |  | (c)
7520.253000 | 10.848000 | 10.822000 | -0.607000 | -0.633000 |  |  |  |  | 607.000000 | 693 |  | CORR | СIGR | 05:11 | 05:30 | 05:23 | 26 | 152 | 11.000000 | EXT | -. Аномалия находится на упругопластическом изгибе: R=816 Дн, максимальное растяжение на 7.6 час. |  | (c)
7520.825000 | 11.420000 | 11.308000 | -0.035000 | -0.147000 |  |  |  |  | 29.000000 | 693 |  | CORR | GENE | 04:56 | 05:18 | 05:13 | 118 | 203 | 10.000000 | EXT | -. Аномалия находится на упругопластическом изгибе: R=761 Дн, максимальное растяжение на 7.5 час. |  | (c)
7521.096000 | 0.236000 | 0.201000 | -10.264000 | -10.299000 |  |  |  |  | 201.000000 | 694 |  | CORR | GENE | 05:04 | 05:10 | 05:16 | 54 | 149 | 10.000000 | EXT | -. Аномалия находится на упругопластическом изгибе: R=745 Дн, максимальное растяжение на 7.5 час. |  | (c)
7522.566000 | 1.706000 | 1.694000 | -8.794000 | -8.806000 |  |  |  |  | 1694.000000 | 694 |  | CORR | СIGR | 05:23 | 05:29 | 05:34 | 36 | 142 | 10.000000 | EXT | -. Аномалия находится на упругопластическом изгибе: R=662 Дн, максимальное растяжение на 7.2 час. |  | (c)
7523.143000 | 2.283000 | 2.248000 | -8.217000 | -8.252000 |  |  |  |  | 2248.000000 | 694 |  | CORR | СIGR | 04:34 | 04:41 | 04:48 | 41 | 176 | 11.000000 | EXT | -. Аномалия находится на упругопластическом изгибе: R=644 Дн, максимальное растяжение на 7.1 час. |  | (c)
7539.293000 | 7.933000 | 7.921000 | -3.527000 | -3.539000 |  |  |  |  | 3510.000000 | 695 |  | CORR | PITT | 05:26 | 05:27 | 05:28 | 29 | 25 | 17.000000 | EXT | -. Аномалия находится на упругопластическом изгибе: R=894 Дн, максимальное растяжение на 6.3 час. |  | (c)
7539.748000 | 8.388000 | 7.999000 | -3.072000 | -3.461000 |  |  |  |  | 2861.000000 | 695 |  | CORR | GENE | 05:15 | 05:52 | 05:36 | 600 | 252 | 10.000000 | EXT | -. Аномалия находится на упругопластическом изгибе: R=964 Дн, максимальное растяжение на 6.4 час. |  | (c)
7540.893000 | 9.533000 | 8.938000 | -1.927000 | -2.522000 |  |  |  |  | 1917.000000 | 695 |  | CORR | GENE | 05:41 | 05:42 | 05:55 | 605 | 177 | 10.000000 | EXT | - |  | (c)
7541.002000 | 9.642000 | 9.573000 | -1.818000 | -1.887000 |  |  |  |  | 1752.000000 | 695 |  | CORR | GENE | 05:17 | 05:49 | 05:42 | 135 | 309 | 12.000000 | EXT | - |  | (c)
7544.170000 | 1.350000 | 1.281000 | -9.915000 | -9.984000 |  |  |  |  | 1281.000000 | 696 |  | CORR | GENE | 05:20 | 05:40 | 06:00 | 94 | 487 | 10.000000 | EXT | - |  | (c)
7599.875000 | 0.000000 | -0.021000 | -10.540000 | -10.561000 | [5 empty] | 701 | Смещение кромок | GWAN |  | 08:02 | 08:16 | 08:48 | 0 | 563 | 3.099000 | EXT | Смещение кромок. Вовнутрь. Величина смещения - 3.1 мм. Аномалия находится на упругопластическом изгибе: R=886 Дн, максимальное растяжение на 5.8 час. |  | (c)
7599.875000 | 0.000000 | -0.031000 | -10.540000 | -10.571000 | [5 empty] | 701 | Смещение кромок | GWAN |  | 10:34 | 00:41 | 00:10 | 0 | 1191 | 3.579000 | EXT | Смещение кромок. Вовнутрь. Величина смещения - 3.6 мм. Аномалия находится на упругопластическом изгибе: R=886 Дн, максимальное растяжение на 5.8 час. |  | (c)
7602.150000 | 2.275000 | 2.264000 | -8.265000 | -8.276000 |  |  |  |  | 2264.000000 | 701 |  | CORR | GENE | 05:00 | 05:45 | 05:25 | 85 | 319 | 12.000000 | EXT | -. Аномалия находится на упругопластическом изгибе: R=716 Дн, максимальное растяжение на 5.9 час. |  | (c)
7602.499000 | 2.624000 | 2.610000 | -7.916000 | -7.930000 |  |  |  |  | 2610.000000 | 701 |  | CORR | СIGR | 05:40 | 05:54 | 05:51 | 31 | 136 | 11.000000 | EXT | -. Аномалия находится на упругопластическом изгибе: R=702 Дн, максимальное растяжение на 5.9 час. |  | (c)
7615.656000 | 5.241000 | 5.233000 | -6.219000 | -6.227000 |  |  |  |  | 5233.000000 | 702 |  | CORR | СIGR | 06:35 | 06:52 | 06:47 | 25 | 146 | 10.000000 | EXT | -. Аномалия находится на упругопластическом изгибе: R=617 Дн, максимальное растяжение на 6.1 час. |  | (c)
7616.095000 | 5.680000 | 5.679000 | -5.780000 | -5.781000 |  |  |  |  | 5679.000000 | 702 |  | CORR | СIGR | 05:39 | 06:30 | 06:04 | 29 | 319 | 10.000000 | EXT | -. Аномалия находится на упругопластическом изгибе: R=660 Дн, максимальное растяжение на 6.1 час. |  | (c)
7621.262000 | 10.847000 | 10.797000 | -0.613000 | -0.663000 |  |  |  |  | 558.000000 | 702 |  | CORR | GENE | 05:09 | 05:16 | 05:31 | 105 | 273 | 11.000000 | EXT | - |  | (c)
7621.416000 | 11.001000 | 10.925000 | -0.459000 | -0.535000 |  |  |  |  | 438.000000 | 702 |  | CORR | GENE | 05:25 | 05:39 | 06:09 | 97 | 544 | 10.000000 | EXT | - |  | (c)
7621.862000 | 11.447000 | 11.281000 | -0.013000 | -0.179000 |  |  |  |  | 12.000000 | 702 |  | CORR | GENE | 05:04 | 06:06 | 05:49 | 167 | 567 | 12.000000 | EXT | - |  | (c)
7624.281000 | 2.406000 | 2.358000 | -8.619000 | -8.667000 |  |  |  |  | 2358.000000 | 703 |  | CORR | GENE | 05:29 | 05:39 | 05:58 | 71 | 356 | 10.000000 | EXT | - |  | (c)
7624.850000 | 2.975000 | 2.833000 | -8.050000 | -8.192000 |  |  |  |  | 2833.000000 | 703 |  | CORR | GENE | 05:26 | 05:48 | 05:56 | 157 | 370 | 10.000000 | EXT | - |  | (c)
7688.575000 | 0.000000 | -0.031000 | -11.450000 | -11.481000 | [5 empty] | 709 | Смещение кромок | GWAN |  | 00:59 | 01:28 | 01:22 | 0 | 285 | 2.691000 | EXT | Смещение кромок. Вовнутрь. Величина смещения - 2.7 мм. |  | (c)
7694.467000 | 5.892000 | 5.574000 | -5.558000 | -5.876000 |  |  |  |  | 5431.000000 | 709 |  | ARTD | GENE | 06:02 | 06:07 | 06:20 | 445 | 218 |  | EXT | -. Наплавка. |  | (c)
7743.126000 | 8.891000 | 8.870000 | -2.509000 | -2.530000 | 2030.000000 | -2210.000000 | -2100.000000 | 1769.000000 | 2373.000000 | 713 |  | CORR | GENE | 05:38 | 06:14 | 06:32 | 157 | 662 | 13.000000 | EXT | - |  | (c)
7756.580000 | 0.000000 | -0.026000 | -11.270000 | -11.296000 | -98.000000 | 103.000000 | 45.000000 | 0.000000 |  | 715 | Смещение кромок | GWAN |  | 01:54 | 02:26 | 02:17 | 0 | 285 | 2.375000 | EXT | Смещение кромок. Наружу. Величина смещения - 2.4 мм. |  | (c)
7783.632000 | 4.142000 | 4.123000 | -7.423000 | -7.442000 | -1651.000000 | -1509.000000 | -1560.000000 | 1469.000000 | 4123.000000 | 717 |  | CORR | СIGR | 05:11 | 05:34 | 05:26 | 38 | 183 | 10.000000 | EXT | - |  | (c)
7825.674000 | 0.579000 | 0.424000 | -10.976000 | -11.131000 | 1907.000000 | 2062.000000 | 1993.000000 | 1907.000000 | 424.000000 | 721 |  | CORR | GENE | 05:19 | 05:44 | 05:32 | 601 | 172 | 10.000000 | EXT | - |  | (c)
7828.237000 | 3.142000 | 3.080000 | -8.413000 | -8.475000 | 1951.000000 | 2047.000000 | 2037.000000 | 1951.000000 | 3080.000000 | 721 |  | CORR | GENE | 05:26 | 05:41 | 05:39 | 115 | 172 | 11.000000 | EXT | - |  | (c)
7844.113000 | 7.463000 | 6.845000 | -3.822000 | -4.440000 | -38.000000 | -20.000000 | -21.000000 | 5.000000 | 3557.000000 | 722 |  | LWAN |  | 11:24 | 11:27 | 11:27 | 883 | 33 | 9.589924 | INT | -. Эквивалент потери металла 10%. |  | (c)
7845.529000 | 8.879000 | 8.638000 | -2.406000 | -2.647000 | 17.000000 | 40.000000 | 34.000000 | 17.000000 | 760.000000 | 722 |  | LWAN |  | 11:33 | 11:36 | 11:36 | 1887 | 34 | 13.802987 | INT | -. Эквивалент потери металла 14%. |  | (c)
7846.288000 | 9.638000 | 9.584000 | -1.647000 | -1.701000 | -2198.000000 | -2140.000000 | -2153.000000 | 2109.000000 | 1350.000000 | 722 |  | CORR | GENE | 05:35 | 05:45 | 05:42 | 351 | 89 | 11.000000 | EXT | - |  | (c)
7879.621000 | 9.286000 | 7.744000 | -2.149000 | -3.691000 | 209.000000 | 275.000000 | 311.000000 | 209.000000 | 1473.000000 | 725 |  | CORR | GENE | 05:40 | 05:51 | 05:56 | 2218 | 204 | 10.000000 | EXT | - |  | (c)
7893.365000 | 0.000000 | -0.040000 | -11.400000 | -11.440000 | -63.000000 | 1574.000000 | 1007.000000 | 0.000000 |  | 727 | Нарушение формы кольцевого шва | GWAN |  | 08:27 | 00:51 | 11:20 | 0 | 2140 |  | EXT | Нарушение формы кольцевого шва |  | (c)
7950.550000 | 0.000000 | -0.028000 | -10.195000 | -10.223000 | -1221.000000 | -1103.000000 | -1067.000000 | 913.000000 |  | 732 | Вышлифовка на шве | GWAN |  | 00:08 | 00:27 | 00:33 | 46 | 308 | 10.000000 | EXT | Вышлифовка на шве |  | (c)
7983.920000 | 0.000000 | -0.021000 | -11.575000 | -11.596000 | -334.000000 | -175.000000 | -178.000000 | 21.000000 |  | 735 | Смещение кромок | GWAN |  | 06:00 | 06:26 | 06:25 | 0 | 314 | 3.904000 | EXT | Смещение кромок. Наружу. Величина смещения - 3.9 мм. |  | (c)
8007.015000 | 0.000000 | -0.038000 | -11.635000 | -11.673000 | 162.000000 | 607.000000 | 588.000000 | 162.000000 |  | 737 | Нарушение формы кольцевого шва | GWAN |  | 00:38 | 01:50 | 01:47 | 0 | 853 |  | EXT | Нарушение формы кольцевого шва |  | (c)
8011.493000 | 4.478000 | 4.384000 | -7.157000 | -7.251000 | 1835.000000 | 1883.000000 | 1925.000000 | 1835.000000 | 4384.000000 | 737 |  | CORR | GENE | 05:08 | 05:16 | 05:23 | 107 | 181 | 10.000000 | EXT | - |  | (c)
8029.027000 | 10.377000 | 10.342000 | -1.278000 | -1.313000 | 1134.000000 | 1188.000000 | 1216.000000 | 1134.000000 | 1241.000000 | 738 |  | CORR | GENE | 06:27 | 06:36 | 06:41 | 72 | 163 | 10.000000 | EXT | - |  | (c)
8030.305000 | 0.000000 | -0.017000 | -11.115000 | -11.132000 | 1970.000000 | -1259.000000 | -1447.000000 | 0.000000 |  | 739 | Нарушение формы кольцевого шва | GWAN |  | 02:57 | 06:16 | 05:45 | 0 | 2088 |  | INT | Нарушение формы кольцевого шва |  | (c)
8033.933000 | 3.628000 | 3.617000 | -7.487000 | -7.498000 | 1959.000000 | 2006.000000 | 2001.000000 | 15.155305 | 3617.000000 | 739 |  | GOUG | СIGR | 02:55 | 03:03 | 03:02 | 28 | 84 | 11.000000 | EXT | -. Задир. |  | (c)
8041.420000 | 0.000000 | -0.023000 | -11.595000 | -11.618000 | -549.000000 | -308.000000 | -150.000000 | 0.000000 |  | 740 | Нарушение формы кольцевого шва | GWAN |  | 07:17 | 07:56 | 08:21 | 0 | 798 |  | EXT | Нарушение формы кольцевого шва. Аномалия находится на упругопластическом изгибе: R=751 Дн, максимальное растяжение на 11.7 час. |  | (c)
8058.968000 | 5.953000 | 5.891000 | -5.632000 | -5.694000 | 526.000000 | 872.000000 | 802.000000 | 526.000000 | 5568.000000 | 741 |  | CORR | GENE | 03:38 | 04:34 | 04:23 | 126 | 552 | 10.000000 | EXT | -. Аномалия находится на упругопластическом изгибе: R=711 Дн, максимальное растяжение на 0.4 час. |  | (c)
8061.940000 | 8.925000 | 8.797000 | -2.660000 | -2.788000 | -53.000000 | -35.000000 | -39.000000 | 24.000000 | 2452.000000 | 741 |  | LWAN |  | 02:05 | 02:08 | 02:07 | 336 | 30 | 10.000000 | INT | -. Эквивалент потери металла 10%. |  | (c)
8107.735000 | 8.170000 | 8.122000 | -3.075000 | -3.123000 | 27.000000 | 179.000000 | 193.000000 | 27.000000 | 3020.000000 | 745 |  | CORR | GENE | 00:22 | 00:46 | 00:49 | 103 | 332 | 10.000000 | EXT | - |  | (c)
8133.380000 | 0.000000 | -0.026000 | -11.485000 | -11.511000 | [5 empty] | 748 | Смещение кромок | GWAN |  | 08:10 | 09:23 | 08:55 | 0 | 561 | 2.665000 | EXT | Смещение кромок. Вовнутрь. Величина смещения - 2.7 мм. |  | (c)
8137.592000 | 4.212000 | 4.138000 | -7.273000 | -7.347000 |  |  |  |  | 4138.000000 | 748 |  | DENT |  | 04:19 | 04:24 | 04:26 | 141 | 89 | 0.352113 |  | - |  | (c)
8144.865000 | 0.000000 | -0.026000 | -11.380000 | -11.406000 | [5 empty] | 749 | Смещение кромок | GWAN |  | 02:34 | 03:16 | 03:15 | 0 | 508 | 2.787000 | EXT | Смещение кромок. Наружу. Величина смещения - 2.8 мм. |  | (c)
8177.916000 | 10.201000 | 10.027000 | -0.499000 | -0.673000 |  |  |  |  | 445.000000 | 751 |  | CORR | GENE | 05:22 | 06:12 | 05:50 | 228 | 344 | 15.000000 | EXT | - |  | (c)
8178.122000 | 10.407000 | 10.395000 | -0.293000 | -0.305000 |  |  |  |  | 285.000000 | 751 |  | CORR | СIGR | 06:07 | 06:14 | 06:15 | 20 | 104 | 12.000000 | EXT | - |  | (c)
8178.719000 | 0.304000 | 0.107000 | -11.201000 | -11.398000 |  |  |  |  | 107.000000 | 752 |  | CORR | GENE | 05:16 | 06:17 | 06:04 | 251 | 594 | 14.000000 | EXT | - |  | (c)
8178.882000 | 0.467000 | 0.376000 | -11.038000 | -11.129000 |  |  |  |  | 376.000000 | 752 |  | CORR | GENE | 05:12 | 05:18 | 05:48 | 212 | 450 | 10.000000 | EXT | - |  | (c)
8181.107000 | 2.692000 | 2.591000 | -8.813000 | -8.914000 |  |  |  |  | 2591.000000 | 752 |  | CORR | GENE | 05:15 | 05:37 | 05:32 | 117 | 213 | 12.000000 | EXT | - |  | (c)
8209.616000 | 8.236000 | 8.188000 | -3.254000 | -3.302000 |  |  |  |  | 3225.000000 | 754 |  | CORR | GENE | 05:28 | 05:53 | 05:54 | 77 | 325 | 10.000000 | EXT | - |  | (c)
8209.886000 | 8.506000 | 8.428000 | -2.984000 | -3.062000 |  |  |  |  | 2933.000000 | 754 |  | CORR | GENE | 05:15 | 05:39 | 05:49 | 129 | 428 | 10.000000 | EXT | - |  | (c)
8222.774000 | 9.904000 | 9.894000 | -1.581000 | -1.591000 |  |  |  |  | 1572.000000 | 755 |  | CORR | PITT | 05:59 | 06:01 | 06:01 | 19 | 25 | 15.000000 | EXT | - |  | (c)
8223.086000 | 10.216000 | 10.192000 | -1.269000 | -1.293000 |  |  |  |  | 1269.000000 | 755 |  | CORR | СIGR | 05:49 | 05:58 | 05:57 | 24 | 98 | 11.000000 | EXT | - |  | (c)
8224.246000 | 11.376000 | 11.317000 | -0.109000 | -0.168000 |  |  |  |  | 87.000000 | 755 |  | CORR | GENE | 02:05 | 02:09 | 02:11 | 81 | 75 | 11.000000 | EXT | - |  | (c)
8246.227000 | 10.477000 | 10.457000 | -0.608000 | -0.628000 |  |  |  |  | 560.000000 | 757 |  | CORR | GENE | 04:58 | 05:33 | 05:24 | 68 | 320 | 10.000000 | EXT | - |  | (c)
8284.833000 | 3.583000 | 3.504000 | -7.912000 | -7.991000 |  |  |  |  | 3504.000000 | 761 |  | CORR | GENE | 07:42 | 07:49 | 07:54 | 102 | 149 | 10.000000 | EXT | - |  | (c)
8311.052000 | 7.417000 | 7.347000 | -4.058000 | -4.128000 |  |  |  |  | 3888.000000 | 763 |  | CORR | GENE | 03:39 | 04:26 | 04:31 | 240 | 640 | 10.000000 | EXT | -. Аномалия находится на упругопластическом изгибе: R=785 Дн, максимальное растяжение на 6.1 час. |  | (c)
8315.110000 | 0.000000 | -0.031000 | -11.365000 | -11.396000 | [5 empty] | 764 | Смещение кромок | GWAN |  | 08:54 | 09:22 | 09:43 | 0 | 601 | 3.196000 | EXT | Смещение кромок. Вовнутрь. Величина смещения - 3.2 мм. Аномалия находится на упругопластическом изгибе: R=541 Дн, максимальное растяжение на 6.2 час. |  | (c)
8315.110000 | 0.000000 | -0.041000 | -11.365000 | -11.406000 | [5 empty] | 764 | Смещение кромок | GWAN |  | 10:48 | 11:22 | 11:16 | 0 | 340 | 2.936000 | EXT | Смещение кромок. Вовнутрь. Величина смещения - 2.9 мм. Аномалия находится на упругопластическом изгибе: R=541 Дн, максимальное растяжение на 6.2 час. |  | (c)
8315.930000 | 0.820000 | 0.665000 | -10.545000 | -10.700000 |  |  |  |  | 665.000000 | 764 |  | CORR | GENE | 05:01 | 05:14 | 05:12 | 257 | 135 | 10.000000 | EXT | -. Аномалия находится на упругопластическом изгибе: R=513 Дн, максимальное растяжение на 6.3 час. |  | (c)
8349.501000 | 0.091000 | 0.039000 | -11.089000 | -11.141000 |  |  |  |  | 39.000000 | 767 |  | SWAN |  | 07:16 | 07:22 | 07:20 | 120 | 58 | 11.622727 | INT | -. Эквивалент потери металла 12%. |  | (b)
8371.179000 | 10.589000 | 10.575000 | -0.901000 | -0.915000 |  |  |  |  | 885.000000 | 768 |  | CORR | PITT | 04:44 | 04:47 | 04:47 | 30 | 31 | 16.000000 | EXT | - |  | (c)
8372.857000 | 0.777000 | 0.751000 | -10.603000 | -10.629000 |  |  |  |  | 751.000000 | 769 |  | CORR | СIGR | 05:34 | 05:44 | 05:49 | 34 | 181 | 10.000000 | EXT | - |  | (c)
8373.657000 | 1.577000 | 1.519000 | -9.803000 | -9.861000 |  |  |  |  | 1519.000000 | 769 |  | CORR | GENE | 05:30 | 06:04 | 06:03 | 106 | 411 | 10.000000 | EXT | - |  | (c)
8374.639000 | 2.559000 | 2.460000 | -8.821000 | -8.920000 |  |  |  |  | 2460.000000 | 769 |  | CORR | GENE | 05:39 | 06:04 | 06:11 | 115 | 405 | 10.000000 | EXT | - |  | (c)
8375.160000 | 3.080000 | 2.965000 | -8.300000 | -8.415000 |  |  |  |  | 2965.000000 | 769 |  | CORR | GENE | 05:21 | 06:06 | 05:55 | 410 | 424 | 10.000000 | EXT | - |  | (c)
8379.714000 | 7.634000 | 7.493000 | -3.746000 | -3.887000 |  |  |  |  | 3726.000000 | 769 |  | ARTD | GENE | 02:17 | 02:22 | 02:23 | 161 | 73 |  | EXT | -. Наплавка. |  | (c)
8410.192000 | 4.397000 | 4.222000 | -6.443000 | -6.618000 |  |  |  |  | 4222.000000 | 772 |  | CORR | GENE | 04:43 | 06:40 | 05:49 | 355 | 817 | 12.000000 | EXT | - |  | (c)
8410.820000 | 5.025000 | 4.618000 | -5.815000 | -6.222000 |  |  |  |  | 4618.000000 | 772 |  | CORR | GENE | 05:07 | 05:40 | 06:00 | 500 | 651 | 11.000000 | EXT | - |  | (c)
8411.273000 | 5.478000 | 5.467000 | -5.362000 | -5.373000 |  |  |  |  | 4919.000000 | 772 |  | CORR | GENE | 05:11 | 06:48 | 06:04 | 454 | 668 | 10.000000 | EXT | - |  | (c)
8416.747000 | 0.112000 | 0.091000 | -9.918000 | -9.939000 |  |  |  |  | 91.000000 | 773 |  | CORR | СIGR | 03:44 | 03:56 | 03:50 | 23 | 78 | 10.000000 | EXT | -. Аномалия находится на упругопластическом изгибе: R=521 Дн, максимальное растяжение на 6.4 час. |  | (c)
8453.844000 | 4.419000 | 4.388000 | -7.131000 | -7.162000 |  |  |  |  | 4388.000000 | 776 |  | CORR | СIGR | 04:25 | 04:39 | 04:45 | 32 | 239 | 10.000000 | EXT | - |  | (c)
8476.402000 | 4.452000 | 4.436000 | -6.903000 | -6.919000 |  |  |  |  | 4436.000000 | 778 |  | CORR | СIGR | 06:08 | 06:11 | 06:12 | 16 | 50 | 14.000000 | EXT | - |  | (c)
8476.470000 | 4.520000 | 4.430000 | -6.835000 | -6.925000 |  |  |  |  | 4430.000000 | 778 |  | ARTD | GENE | 02:35 | 02:40 | 02:45 | 220 | 123 |  | EXT | -. Наплавка. |  | (c)
8476.681000 | 4.731000 | 4.705000 | -6.624000 | -6.650000 |  |  |  |  | 4705.000000 | 778 |  | CORR | СIGR | 06:09 | 06:15 | 06:17 | 26 | 100 | 15.000000 | EXT | - |  | (c)
8515.553000 | 9.363000 | 9.270000 | -2.152000 | -2.245000 | 2058.000000 | 2119.000000 | 2122.000000 | 3.632855 | 2088.000000 | 781 |  | DENT |  | 05:20 | 05:30 | 05:30 | 157 | 127 | 0.563380 |  | -. Аномалия находится вблизи продольного шва. Аномалия находится на упругопластическом изгибе. |  | (c)
8517.556000 | 11.366000 | 11.356000 | -0.149000 | -0.159000 | 2057.000000 | 2141.000000 | 2139.000000 | 0.833666 | 131.000000 | 781 |  | CORR | СIGR | 05:20 | 05:33 | 05:33 | 28 | 163 | 10.000000 | EXT | -. Аномалия находится на упругопластическом изгибе: R=398 Дн, максимальное растяжение на 6 час. |  | (c)
8584.320000 | 0.000000 | -0.036000 | -11.300000 | -11.336000 | -421.000000 | 142.000000 | 383.000000 | 30.892104 |  | 788 | Нарушение формы кольцевого шва | GWAN |  | 09:02 | 10:33 | 11:12 | 0 | 1608 |  | EXT | Нарушение формы кольцевого шва |  | (c)
8620.100000 | 1.600000 | 1.498000 | -9.655000 | -9.757000 | -682.000000 | -638.000000 | -645.000000 | 46.052073 | 1498.000000 | 791 |  | CORR | GENE | 09:41 | 09:48 | 09:47 | 223 | 74 | 11.000000 | EXT | - |  | (c)
8625.322000 | 6.822000 | 6.739000 | -4.433000 | -4.516000 | -1359.000000 | -1317.000000 | -1307.000000 | 70.357681 | 4209.000000 | 791 |  | CORR | GENE | 07:52 | 07:58 | 08:00 | 307 | 104 | 11.000000 | EXT | - |  | (c)
8625.655000 | 7.155000 | 7.127000 | -4.100000 | -4.128000 | -1302.000000 | -1278.000000 | -1290.000000 | 74.957483 | 4042.000000 | 791 |  | CORR | AXGR | 08:01 | 08:05 | 08:03 | 86 | 24 | 11.000000 | EXT | - |  | (c)
8629.755000 | 0.000000 | -0.032000 | -11.305000 | -11.337000 | 144.000000 | 322.000000 | 304.000000 | 11.640826 |  | 792 | Вышлифовка на шве | GWAN |  | 00:49 | 01:18 | 01:15 | 47 | 319 | 10.000000 | EXT | Вышлифовка на шве |  | (c)
8698.275000 | 0.000000 | -0.040000 | -11.435000 | -11.475000 | 2052.000000 | -796.000000 | -1130.000000 | 12.092651 |  | 798 | Нарушение формы кольцевого шва | GWAN |  | 07:27 | 11:47 | 10:53 | 0 | 2559 |  | INT | Нарушение формы кольцевого шва |  | (c)
8969.370000 | 0.000000 | -0.034000 | -11.125000 | -11.159000 | -1892.000000 | -1573.000000 | -1636.000000 | 1379.000000 |  | 822 | Нарушение формы кольцевого шва | GWAN |  | 01:42 | 02:34 | 02:23 | 0 | 513 |  | EXT | Нарушение формы кольцевого шва |  | (c)
9059.410000 | 0.000000 | -0.031000 | -10.520000 | -10.551000 | 606.000000 | 710.000000 | 778.000000 | 606.000000 |  | 830 | Смещение кромок | GWAN |  | 01:43 | 01:59 | 02:10 | 0 | 346 | 2.787000 | EXT | Смещение кромок. Наружу. Величина смещения - 2.8 мм. |  | (c)
9103.980000 | 0.000000 | -0.028000 | -11.590000 | -11.618000 | 1351.000000 | 1465.000000 | 1446.000000 | 1351.000000 |  | 834 |  | GWAN |  | 02:39 | 02:57 | 02:54 | 0 | 189 |  | EXT | -. Подбивка кромок величиной 4 мм. |  | (c)
9115.570000 | 0.000000 | -0.031000 | -11.485000 | -11.516000 | -1521.000000 | -1301.000000 | -1343.000000 | 71.638407 |  | 835 | Смещение кромок | GWAN |  | 09:37 | 10:12 | 10:05 | 0 | 357 | 2.778000 | EXT | Смещение кромок. Наружу. Величина смещения - 2.8 мм. |  | (c)
9206.870000 | 0.000000 | -0.026000 | -11.310000 | -11.336000 | 363.000000 | 540.000000 | 516.000000 | 29.323368 |  | 843 | Смещение кромок | GWAN |  | 03:25 | 03:54 | 03:50 | 0 | 305 | 2.817000 | EXT | Смещение кромок. Наружу. Величина смещения - 2.8 мм. |  | (c)
9240.955000 | 0.000000 | -0.016000 | -11.290000 | -11.306000 | -1989.000000 | -1783.000000 | -1802.000000 | 1615.000000 |  | 846 | Смещение кромок | GWAN |  | 04:12 | 04:45 | 04:42 | 0 | 375 | 2.700000 | EXT | Смещение кромок. Вовнутрь. Величина смещения - 2.7 мм. |  | (c)
9254.960000 | 2.715000 | 2.688000 | -8.735000 | -8.762000 | 1546.000000 | 1694.000000 | 1642.000000 | 31.994068 | 2688.000000 | 847 |  | CORR | СIGR | 05:54 | 06:18 | 06:10 | 39 | 192 | 10.000000 | EXT | - |  | (c)
9258.321000 | 6.076000 | 6.030000 | -5.374000 | -5.420000 | 1245.000000 | 1382.000000 | 1364.000000 | 50.594419 | 5362.000000 | 847 |  | CORR | GENE | 05:06 | 05:28 | 05:25 | 58 | 239 | 10.000000 | EXT | - |  | (c)
9258.540000 | 6.295000 | 6.209000 | -5.155000 | -5.241000 | 1118.000000 | 1832.000000 | 1479.000000 | 2.377798 | 5089.000000 | 847 |  | CORR | GENE | 04:45 | 06:41 | 05:44 | 152 | 722 | 11.000000 | EXT | - |  | (c)
9259.736000 | 7.491000 | 7.443000 | -3.959000 | -4.007000 | 1349.000000 | 1821.000000 | 1669.000000 | 0.000000 | 3923.000000 | 847 |  | CORR | GENE | 05:23 | 06:39 | 06:14 | 84 | 639 | 10.000000 | EXT | - |  | (c)
9259.946000 | 7.701000 | 7.629000 | -3.749000 | -3.821000 | 1398.000000 | 1816.000000 | 1652.000000 | 5.686428 | 3708.000000 | 847 |  | CORR | GENE | 05:31 | 06:38 | 06:12 | 113 | 508 | 10.000000 | EXT | - |  | (c)
9261.873000 | 9.628000 | 9.611000 | -1.822000 | -1.839000 | 1322.000000 | 1392.000000 | 1369.000000 | 62.054177 | 1806.000000 | 847 |  | CORR | СIGR | 05:18 | 05:30 | 05:26 | 33 | 93 | 14.000000 | EXT | - |  | (c)
9262.248000 | 10.003000 | 9.986000 | -1.447000 | -1.464000 | 1521.000000 | 1644.000000 | 1649.000000 | 26.264490 | 1410.000000 | 847 |  | CORR | GENE | 05:50 | 06:10 | 06:11 | 54 | 256 | 13.000000 | EXT | - |  | (c)
9286.765000 | 0.000000 | -0.021000 | -10.950000 | -10.971000 | 1001.000000 | 1114.000000 | 1239.000000 | 1001.000000 |  | 850 | Смещение кромок | GWAN |  | 04:48 | 05:06 | 05:27 | 0 | 476 | 2.960000 | EXT | Смещение кромок. Наружу. Величина смещения - 3 мм. |  | (c)
9286.765000 | 0.000000 | -0.016000 | -10.950000 | -10.966000 | 1843.000000 | 1974.000000 | 2013.000000 | 1843.000000 |  | 850 | Смещение кромок | GWAN |  | 07:04 | 07:25 | 07:32 | 0 | 340 | 2.661000 | EXT | Смещение кромок. Наружу. Величина смещения - 2.7 мм. |  | (c)
9297.715000 | 0.000000 | -0.031000 | -11.690000 | -11.721000 | -430.000000 | -67.000000 | -194.000000 | 0.000000 |  | 851 | Смещение кромок | GWAN |  | 07:28 | 08:27 | 08:06 | 0 | 471 | 2.553000 | EXT | Смещение кромок. Наружу. Величина смещения - 2.6 мм. |  | (c)
9376.581000 | 10.211000 | 9.993000 | -1.479000 | -1.697000 | -19.000000 | -8.000000 | -3.000000 | 0.000000 | 1117.000000 | 857 | Дефект проката | MIAN | AXGR | 04:25 | 04:27 | 04:27 | 580 | 31 | 21.107337 | INT | Дефект проката. Эквивалент потери металла 21%. |  | (c)
9385.870000 | 7.810000 | 7.742000 | -3.835000 | -3.903000 | 125.000000 | 411.000000 | 441.000000 | 125.000000 | 3794.000000 | 858 |  | CORR | GENE | 06:16 | 07:02 | 07:07 | 109 | 632 | 11.000000 | EXT | - |  | (c)
9389.705000 | 0.000000 | -0.026000 | -11.410000 | -11.436000 | 697.000000 | 842.000000 | 1076.000000 | 32.007652 |  | 859 | Смещение кромок | GWAN |  | 03:00 | 03:24 | 04:02 | 0 | 758 | 2.803000 | EXT | Смещение кромок. Наружу. Величина смещения - 2.8 мм. |  | (c)
9401.115000 | 0.000000 | -0.021000 | -11.605000 | -11.626000 | 1931.000000 | -2196.000000 | -2228.000000 | 1926.000000 |  | 860 | Смещение кромок | GWAN |  | 03:36 | 04:30 | 04:25 | 0 | 604 | 3.104000 | EXT | Смещение кромок. Вовнутрь. Величина смещения - 3.1 мм. |  | (c)
9412.720000 | 0.000000 | -0.021000 | -11.620000 | -11.641000 | -1382.000000 | -1304.000000 | -1307.000000 | 1231.000000 |  | 861 | Смещение кромок | GWAN |  | 04:01 | 04:14 | 04:13 | 0 | 151 | 2.570000 | EXT | Смещение кромок. Наружу. Величина смещения - 2.6 мм. |  | (c)
9412.720000 | 0.000000 | -0.031000 | -11.620000 | -11.651000 | 96.000000 | 212.000000 | 196.000000 | 96.000000 |  | 861 | Смещение кромок | GWAN |  | 08:00 | 08:18 | 08:16 | 0 | 200 | 2.337000 | EXT | Смещение кромок. Наружу. Величина смещения - 2.3 мм. |  | (c)
9424.340000 | 0.000000 | -0.026000 | -11.510000 | -11.536000 | -2015.000000 | -1911.000000 | -1745.000000 | 1475.000000 |  | 862 | Смещение кромок | GWAN |  | 07:46 | 08:03 | 08:30 | 0 | 540 | 2.795000 | EXT | Смещение кромок. Наружу. Величина смещения - 2.8 мм. |  | (c)
9447.465000 | 0.000000 | -0.031000 | -11.575000 | -11.606000 | -1922.000000 | -1632.000000 | -1739.000000 | 1556.000000 |  | 864 | Смещение кромок | GWAN |  | 01:57 | 02:44 | 02:26 | 0 | 366 | 2.672000 | EXT | Смещение кромок. Вовнутрь. Величина смещения - 2.7 мм. |  | (c)
9469.125000 | 10.085000 | 10.005000 | -1.370000 | -1.450000 | 1829.000000 | 1859.000000 | 1846.000000 | 29.595607 | 1321.000000 | 865 |  | CORR | AXGR | 03:33 | 03:38 | 03:36 | 129 | 35 | 10.000000 | EXT | -. Аномалия находится на упругопластическом изгибе: R=420 Дн, максимальное растяжение на 11.2 час. |  | (c)
9477.440000 | 6.945000 | 6.893000 | -4.435000 | -4.487000 | -1689.000000 | -1675.000000 | -1676.000000 | 43.717436 | 4358.000000 | 866 |  | SCC | AXGR | 06:36 | 06:38 | 06:38 | 129 | 25 | 21.000000 | EXT | -. Аномалия находится на упругопластическом изгибе: R=428 Дн, максимальное растяжение на 11.5 час. |  | (c)
9480.012000 | 9.517000 | 9.478000 | -1.863000 | -1.902000 | 1701.000000 | 2159.000000 | 1990.000000 | 0.000000 | 1798.000000 | 866 |  | CORR | GENE | 03:43 | 04:57 | 04:29 | 104 | 579 | 10.000000 | EXT | -. Аномалия находится на упругопластическом изгибе: R=427 Дн, максимальное растяжение на 11.6 час. |  | (c)
9493.015000 | 0.000000 | -0.031000 | -10.035000 | -10.066000 | -2003.000000 | -1788.000000 | -1663.000000 | 1323.000000 |  | 868а | Смещение кромок | GWAN |  | 02:11 | 02:46 | 03:06 | 0 | 680 | 4.313000 | EXT | Смещение кромок. Вовнутрь. Величина смещения - 4.3 мм. Аномалия находится на упругопластическом изгибе: R=789 Дн, максимальное растяжение на 8 час. |  | (c)
9493.015000 | 0.000000 | -0.041000 | -10.035000 | -10.076000 | -1997.000000 | -1776.000000 | -1665.000000 | 1333.000000 |  | 868а | Вышлифовка на шве | GWAN |  | 02:12 | 02:48 | 03:06 | 63 | 663 | 14.000000 | EXT | Вышлифовка на шве. Аномалия находится на упругопластическом изгибе: R=789 Дн, максимальное растяжение на 8 час. |  | (c)
9496.801000 | 3.786000 | 3.770000 | -6.249000 | -6.265000 | 721.000000 | 830.000000 | 857.000000 | 721.000000 | 3770.000000 | 868а |  | CORR | СIGR | 09:31 | 09:48 | 09:53 | 42 | 272 | 11.000000 | EXT | -. Аномалия находится на упругопластическом изгибе: R=560 Дн, максимальное растяжение на 6.6 час. |  | (c)
9503.050000 | 0.000000 | -0.016000 | -11.395000 | -11.411000 | -1902.000000 | -1626.000000 | -1678.000000 | 1455.000000 |  | 868б | Смещение кромок | GWAN |  | 05:09 | 05:53 | 05:45 | 0 | 447 | 3.830000 | EXT | Смещение кромок. Наружу. Величина смещения - 3.8 мм. Аномалия находится на упругопластическом изгибе: R=389 Дн, максимальное растяжение на 5.3 час. |  | (c)
9503.050000 | 0.000000 | -0.013000 | -11.395000 | -11.408000 | -1859.000000 | -1657.000000 | -1682.000000 | 1504.000000 |  | 868б | Вышлифовка на шве | GWAN |  | 05:15 | 05:48 | 05:44 | 45 | 355 | 11.000000 | EXT | Вышлифовка на шве. Аномалия находится на упругопластическом изгибе: R=389 Дн, максимальное растяжение на 5.3 час. |  | (c)
9503.050000 | 0.000000 | -0.025000 | -11.395000 | -11.420000 | -1323.000000 | -1059.000000 | -1124.000000 | 924.000000 |  | 868б | Вышлифовка на шве | GWAN |  | 06:42 | 07:25 | 07:14 | 53 | 399 | 14.000000 | EXT | Вышлифовка на шве. Аномалия находится на упругопластическом изгибе: R=389 Дн, максимальное растяжение на 5.3 час. |  | (c)
9503.050000 | 0.000000 | -0.016000 | -11.395000 | -11.411000 | -1225.000000 | -1051.000000 | -1109.000000 | 993.000000 |  | 868б | Смещение кромок | GWAN |  | 06:58 | 07:26 | 07:17 | 0 | 232 | 3.694000 | EXT | Смещение кромок. Вовнутрь. Величина смещения - 3.7 мм. Аномалия находится на упругопластическом изгибе: R=389 Дн, максимальное растяжение на 5.3 час. |  | (c)
9503.806000 | 0.756000 | 0.722000 | -10.639000 | -10.673000 | 1094.000000 | 1340.000000 | 1237.000000 | 1094.000000 | 722.000000 | 868б |  | CORR | СIGR | 01:12 | 01:52 | 01:35 | 43 | 287 | 11.000000 | EXT | -. Аномалия находится на упругопластическом изгибе: R=402 Дн, максимальное растяжение на 5.2 час. |  | (c)
9510.219000 | 7.169000 | 7.154000 | -4.226000 | -4.241000 | 1345.000000 | 1367.000000 | 1379.000000 | 1345.000000 | 4208.000000 | 868б |  | CORR | СIGR | 01:53 | 01:56 | 01:58 | 33 | 69 | 12.000000 | EXT | -. Аномалия находится на упругопластическом изгибе: R=707 Дн, максимальное растяжение на 4.4 час. |  | (c)
9514.445000 | 0.000000 | -0.023000 | -11.235000 | -11.258000 | -589.000000 | -15.000000 | -127.000000 | 0.000000 |  | 869а | Вышлифовка на шве | GWAN |  | 03:04 | 04:37 | 04:19 | 50 | 924 | 12.000000 | EXT | Вышлифовка на шве. Аномалия находится на упругопластическом изгибе: R=578 Дн, максимальное растяжение на 4.4 час. |  | (c)
9525.680000 | 0.000000 | -0.012000 | -10.795000 | -10.807000 | 194.000000 | 887.000000 | 1297.000000 | 194.000000 |  | 870а | Нарушение формы кольцевого шва | GWAN |  | 02:43 | 04:35 | 05:41 | 0 | 2206 |  | INT | Нарушение формы кольцевого шва |  | (c)
9525.680000 | 0.000000 | -0.025000 | -10.795000 | -10.820000 | -1908.000000 | -1463.000000 | -1559.000000 | 1210.000000 |  | 870а | Нарушение формы кольцевого шва | GWAN |  | 09:04 | 10:16 | 10:01 | 0 | 698 |  | EXT | Нарушение формы кольцевого шва |  | (c)
9536.475000 | 0.000000 | -0.039000 | -11.345000 | -11.384000 | -1709.000000 | 600.000000 | -83.000000 | 1543.000000 |  | 871а | Нарушение формы кольцевого шва | GWAN |  | 07:42 | 01:55 | 00:04 | 0 | 3252 |  | INT | Нарушение формы кольцевого шва |  | (c)
9540.951000 | 4.476000 | 4.450000 | -6.869000 | -6.895000 | -714.000000 | -639.000000 | -607.000000 | 500.000000 | 4450.000000 | 871а |  | CORR | СIGR | 10:23 | 10:35 | 10:40 | 50 | 214 | 10.000000 | EXT | - |  | (c)
9541.335000 | 4.860000 | 4.857000 | -6.485000 | -6.488000 | -2230.000000 | -1987.000000 | -2034.000000 | 1838.000000 | 4857.000000 | 871а |  | CORR | GENE | 06:18 | 06:57 | 06:50 | 190 | 392 | 10.000000 | EXT | - |  | (c)
9547.820000 | 0.000000 | -0.021000 | -6.120000 | -6.141000 | 1116.000000 | -1923.000000 | 2229.000000 | 0.000000 |  | 872а | Нарушение формы кольцевого шва | GWAN |  | 02:49 | 06:38 | 05:48 | 0 | 2226 |  | INT | Нарушение формы кольцевого шва |  | (c)
9549.548000 | 1.728000 | 1.711000 | -4.392000 | -4.409000 | 1638.000000 | 1807.000000 | 1794.000000 | 22.685844 | 1711.000000 | 872а |  | CORR | СIGR | 04:13 | 04:40 | 04:38 | 27 | 311 | 10.000000 | EXT | - |  | (c)
9553.940000 | 0.000000 | -0.042000 | -11.500000 | -11.542000 | 786.000000 | 1307.000000 | 1513.000000 | 786.000000 |  | 873а | Нарушение формы кольцевого шва | GWAN |  | 09:01 | 10:25 | 10:58 | 0 | 1455 |  | INT | Нарушение формы кольцевого шва |  | (c)
9554.322000 | 0.382000 | 0.363000 | -11.118000 | -11.137000 | -1290.000000 | -1215.000000 | -1174.000000 | 1058.000000 | 363.000000 | 873а |  | CORR | GENE | 03:26 | 03:38 | 03:45 | 52 | 232 | 10.000000 | EXT | - |  | (c)
9559.613000 | 5.673000 | 5.609000 | -5.827000 | -5.891000 | 2039.000000 | -2136.000000 | -2201.000000 | 1979.000000 | 5609.000000 | 873а |  | CORR | GENE | 00:23 | 01:09 | 00:59 | 144 | 443 | 10.000000 | EXT | - |  | (c)
9559.747000 | 5.807000 | 5.795000 | -5.693000 | -5.705000 | -1897.000000 | -1828.000000 | -1840.000000 | 1783.000000 | 5678.000000 | 873а |  | CORR | СIGR | 01:48 | 01:59 | 01:57 | 27 | 114 | 10.000000 | EXT | - |  | (c)
9561.296000 | 7.356000 | 7.336000 | -4.144000 | -4.164000 | -2050.000000 | -1943.000000 | -1864.000000 | 1678.000000 | 4114.000000 | 873а |  | CORR | СIGR | 01:23 | 01:41 | 01:53 | 50 | 372 | 11.000000 | EXT | - |  | (c)
9562.178000 | 8.238000 | 8.217000 | -3.262000 | -3.283000 | 2183.000000 | -2182.000000 | -2197.000000 | 2116.000000 | 3240.000000 | 873а |  | CORR | СIGR | 00:46 | 01:02 | 01:00 | 43 | 163 | 10.000000 | EXT | - |  | (c)
9571.751000 | 6.311000 | 6.300000 | -3.474000 | -3.485000 | 1753.000000 | 1789.000000 | 1801.000000 | 1753.000000 | 3458.000000 | 874а |  | CORR | СIGR | 07:22 | 07:27 | 07:29 | 27 | 96 | 10.000000 | EXT | - |  | (c)
9575.225000 | 0.000000 | -0.015000 | -11.540000 | -11.555000 | 325.000000 | 1052.000000 | 1604.000000 | 325.000000 |  | 875а | Нарушение формы кольцевого шва | GWAN |  | 02:18 | 04:15 | 05:44 | 0 | 2558 |  | INT | Нарушение формы кольцевого шва |  | (c)
9577.126000 | 1.901000 | 0.862000 | -9.639000 | -10.678000 | 2132.000000 | 2155.000000 | -2156.000000 | 1983.000000 | 862.000000 | 875а | Металлургический дефект | MIAN | GENE | 07:09 | 07:13 | 07:37 | 1566 | 345 | 21.756480 | INT | Металлургический дефект. Эквивалент потери металла 22%. |  | (c)
9586.765000 | 0.000000 | -0.021000 | -9.320000 | -9.341000 | 1812.000000 | 2068.000000 | 2202.000000 | 1812.000000 |  | 876а | Смещение кромок | GWAN |  | 02:39 | 03:21 | 03:42 | 0 | 778 | 3.744000 | EXT | Смещение кромок. Наружу. Величина смещения - 3.7 мм. |  | (c)
9588.203000 | 1.438000 | 1.402000 | -7.882000 | -7.918000 | -671.000000 | -480.000000 | -528.000000 | 385.000000 | 1402.000000 | 876а |  | CORR | GENE | 07:59 | 08:29 | 08:22 | 59 | 286 | 10.000000 | EXT | - |  | (c)
9596.085000 | 0.000000 | -0.028000 | -11.240000 | -11.268000 | 295.000000 | 1032.000000 | 1471.000000 | 295.000000 |  | 877а | Нарушение формы кольцевого шва | GWAN |  | 09:10 | 11:09 | 00:20 | 0 | 2350 |  | INT | Нарушение формы кольцевого шва |  | (c)
9603.429000 | 7.344000 | 6.974000 | -3.896000 | -4.266000 | -700.000000 | -432.000000 | -441.000000 | 181.000000 | 3816.000000 | 877а |  | CORR | GENE | 06:29 | 07:13 | 07:11 | 450 | 519 | 13.000000 | EXT | - |  | (c)
9604.575000 | 8.490000 | 8.469000 | -2.750000 | -2.771000 | -1448.000000 | -1383.000000 | -1290.000000 | 1132.000000 | 2737.000000 | 877а |  | CORR | СIGR | 04:29 | 04:39 | 04:54 | 34 | 316 | 11.000000 | EXT | - |  | (c)
9618.230000 | 0.000000 | -0.037000 | -11.360000 | -11.397000 | -120.000000 | 1072.000000 | 1679.000000 | 0.000000 |  | 879 | Нарушение формы кольцевого шва | GWAN |  | 01:53 | 05:06 | 06:44 | 0 | 3597 |  | EXT | Нарушение формы кольцевого шва |  | (c)
9618.972000 | 0.742000 | 0.731000 | -10.618000 | -10.629000 | 96.000000 | 427.000000 | 300.000000 | 7.739173 | 731.000000 | 879 |  | GOUG | GENE | 02:28 | 03:22 | 03:01 | 167 | 409 | 7.000000 | EXT | -. Задир. |  | (c)
9630.014000 | 0.424000 | 0.153000 | -11.091000 | -11.362000 | 1257.000000 | 1295.000000 | 1309.000000 | 65.877551 | 153.000000 | 880 |  | CORR | GENE | 03:58 | 04:04 | 04:06 | 470 | 105 | 10.000000 | EXT | - |  | (c)
9630.927000 | 1.337000 | 0.921000 | -10.178000 | -10.594000 | 1243.000000 | 1274.000000 | 1316.000000 | 61.923335 | 921.000000 | 880 |  | CORR | GENE | 03:56 | 04:01 | 04:08 | 528 | 147 | 15.000000 | EXT | - |  | (c)
9641.105000 | 0.000000 | -0.049000 | -11.445000 | -11.494000 | -933.000000 | 392.000000 | 264.000000 | 21.314339 |  | 881 | Нарушение формы кольцевого шва | GWAN |  | 08:46 | 00:20 | 11:59 | 0 | 2394 |  | INT | Нарушение формы кольцевого шва |  | (c)
9729.540000 | 9.170000 | 9.144000 | -2.110000 | -2.136000 | -1585.000000 | -1477.000000 | -1492.000000 | 59.627604 | 2094.000000 | 888 |  | CORR | СIGR | 07:54 | 08:12 | 08:09 | 42 | 186 | 10.000000 | EXT | -. Аномалия находится на упругопластическом изгибе: R=914 Дн, максимальное растяжение на 1.3 час. |  | (c)
9741.102000 | 9.452000 | 9.444000 | -1.823000 | -1.831000 | -1299.000000 | -1046.000000 | -1106.000000 | 58.223977 | 1804.000000 | 889 |  | CORR | СIGR | 07:38 | 08:19 | 08:09 | 27 | 385 | 10.000000 | EXT | -. Аномалия находится на упругопластическом изгибе: R=393 Дн, максимальное растяжение на 11.9 час. |  | (c)
9741.868000 | 10.218000 | 10.203000 | -1.057000 | -1.072000 | -1179.000000 | -1046.000000 | -1051.000000 | 64.218175 | 1001.000000 | 889 |  | CORR | GENE | 07:57 | 08:19 | 08:18 | 71 | 255 | 10.000000 | EXT | -. Аномалия находится на упругопластическом изгибе: R=408 Дн, максимальное растяжение на 11.9 час. |  | (c)
9742.925000 | 0.000000 | -0.021000 | -11.370000 | -11.391000 | 1011.000000 | 1951.000000 | 2032.000000 | 0.000000 |  | 890 | Нарушение формы кольцевого шва | GWAN |  | 02:54 | 05:25 | 05:38 | 0 | 2042 |  | INT | Нарушение формы кольцевого шва. Аномалия находится на упругопластическом изгибе: R=435 Дн, максимальное растяжение на 11.9 час. |  | (c)
9742.925000 | 0.000000 | -0.039000 | -11.370000 | -11.409000 | -942.000000 | -278.000000 | -12.000000 | 30.891358 |  | 890 | Нарушение формы кольцевого шва | GWAN |  | 09:38 | 11:26 | 00:08 | 0 | 1860 |  | EXT | Нарушение формы кольцевого шва. Аномалия находится на упругопластическом изгибе: R=435 Дн, максимальное растяжение на 11.9 час. |  | (c)
9785.260000 | 6.725000 | 6.647000 | -2.730000 | -2.808000 | 437.000000 | 445.000000 | 487.000000 | 437.000000 | 2691.000000 | 893а |  | ARTD | GENE | 01:15 | 01:17 | 01:23 | 117 | 100 |  | EXT | -. Наплавка. |  | (c)
9787.990000 | 0.000000 | -0.049000 | -11.690000 | -11.739000 | -993.000000 | 1228.000000 | 569.000000 | 0.000000 |  | 893б | Нарушение формы кольцевого шва | GWAN |  | 07:32 | 01:30 | 11:44 | 0 | 3123 |  | INT | Нарушение формы кольцевого шва. Аномалия находится на отводе. |  | (c)
9799.680000 | 0.000000 | -0.015000 | -10.885000 | -10.900000 | 1162.000000 | -1686.000000 | -1845.000000 | 391.000000 |  | 895 | Нарушение формы кольцевого шва | GWAN |  | 09:10 | 01:31 | 01:05 | 0 | 2908 |  | INT | Нарушение формы кольцевого шва. Аномалия находится на отводе. |  | (c)
9889.153000 | 1.318000 | 1.307000 | -9.857000 | -9.868000 | 1946.000000 | 1995.000000 | 1999.000000 | 14.506276 | 1307.000000 | 903 | Металлургический дефект | MIAN | СIGR | 02:47 | 02:55 | 02:56 | 28 | 104 | 14.000000 | EXT | Металлургический дефект. Эквивалент потери металла 14%. |  | (c)
9895.870000 | 8.035000 | 8.022000 | -3.140000 | -3.153000 | -583.000000 | -195.000000 | -354.000000 | 0.000000 | 3067.000000 | 903 |  | CORR | GENE | 07:59 | 09:02 | 08:36 | 86 | 458 | 12.000000 | EXT | - |  | (c)
9899.010000 | 0.000000 | -0.030000 | -11.625000 | -11.655000 | 2078.000000 | -1670.000000 | -1912.000000 | 1441.000000 |  | 904 | Нарушение формы кольцевого шва | GWAN |  | 00:00 | 01:55 | 01:16 | 0 | 943 |  | EXT | Нарушение формы кольцевого шва |  | (c)
9932.160000 | 0.000000 | -0.036000 | -11.045000 | -11.081000 | 1350.000000 | 1542.000000 | 1529.000000 | 1350.000000 |  | 907 | Смещение кромок | GWAN |  | 00:16 | 00:47 | 00:45 | 0 | 357 | 2.820000 | EXT | Смещение кромок. Вовнутрь. Величина смещения - 2.8 мм. |  | (c)
9948.802000 | 5.597000 | 5.588000 | -5.128000 | -5.137000 | -480.000000 | -428.000000 | -416.000000 | 352.000000 | 5116.000000 | 908 |  | GOUG | СIGR | 08:02 | 08:10 | 08:12 | 21 | 127 | 10.000000 | EXT | -. Задир. |  | (c)
10063.695000 | 0.000000 | -0.027000 | -11.645000 | -11.672000 | 625.000000 | 2131.000000 | 1771.000000 | 625.000000 |  | 919 | Нарушение формы кольцевого шва | GWAN |  | 09:40 | 01:43 | 00:45 | 0 | 2293 |  | INT | Нарушение формы кольцевого шва |  | (c)
10082.030000 | 6.690000 | 6.463000 | -4.805000 | -5.032000 | -2152.000000 | -2140.000000 | -2135.000000 | 7.679920 | 4602.000000 | 920 |  | SCC | AXGR | 08:44 | 08:46 | 08:46 | 430 | 34 | 16.000000 | EXT | -. Аномалия находится в зоне сварного шва. |  | (c)
10098.350000 | 0.305000 | 0.111000 | -11.180000 | -11.374000 | -1975.000000 | -1834.000000 | -1862.000000 | 1749.000000 | 111.000000 | 922 |  | GOUG | GENE | 08:52 | 09:15 | 09:10 | 230 | 226 | 9.000000 | EXT | -. Зона задиров. |  | (c)
10103.299000 | 5.254000 | 5.213000 | -6.231000 | -6.272000 | 1644.000000 | -2207.000000 | 2085.000000 | 1644.000000 | 5213.000000 | 922 |  | GOUG | GENE | 06:36 | 08:14 | 07:47 | 86 | 882 | 11.000000 | EXT | -. Задир. |  | (c)
10112.055000 | 2.525000 | 2.499000 | -9.025000 | -9.051000 | 1690.000000 | 1862.000000 | 1941.000000 | 1690.000000 | 2499.000000 | 923 |  | CORR | GENE | 07:35 | 08:02 | 08:15 | 89 | 503 | 10.000000 | EXT | - |  | (c)
10145.072000 | 1.147000 | 1.139000 | -9.783000 | -9.791000 | -1724.000000 | -1714.000000 | -1714.000000 | 1703.000000 | 1139.000000 | 926 |  | CORR | PITT | 06:12 | 06:13 | 06:14 | 27 | 21 | 15.000000 | EXT | - |  | (c)
10186.601000 | 8.531000 | 8.377000 | -2.729000 | -2.883000 | -68.000000 | -56.000000 | -59.000000 | 51.000000 | 2612.000000 | 929 |  | LWAN |  | 07:40 | 07:42 | 07:42 | 271 | 17 | 10.000000 | EXT | -. Эквивалент потери металла 10%. |  | (c)
10200.382000 | 0.122000 | 0.084000 | -11.508000 | -11.546000 | 1165.000000 | 1223.000000 | 1209.000000 | 1165.000000 | 84.000000 | 931 |  | CORR | GENE | 07:02 | 07:12 | 07:09 | 212 | 88 | 11.000000 | EXT | - |  | (c)
10213.907000 | 2.017000 | 1.897000 | -9.393000 | -9.513000 | -1490.000000 | -1165.000000 | -1246.000000 | 59.733370 | 1897.000000 | 932 |  | CORR | GENE | 05:33 | 06:26 | 06:13 | 248 | 488 | 10.000000 | EXT | - |  | (c)
10214.219000 | 2.329000 | 2.283000 | -9.081000 | -9.127000 | -1654.000000 | -1505.000000 | -1477.000000 | 46.496884 | 2283.000000 | 932 |  | CORR | GENE | 05:07 | 05:31 | 05:36 | 91 | 356 | 11.000000 | EXT | - |  | (c)
10215.293000 | 3.403000 | 2.642000 | -8.007000 | -8.768000 | -1986.000000 | -1955.000000 | -1907.000000 | 19.740001 | 2642.000000 | 932 |  | CORR | GENE | 04:13 | 04:18 | 04:26 | 851 | 157 | 10.000000 | EXT | - |  | (c)
10215.407000 | 3.517000 | 3.465000 | -7.893000 | -7.945000 | -2188.000000 | -2040.000000 | -2088.000000 | 3.405970 | 3465.000000 | 932 |  | CORR | GENE | 03:41 | 04:05 | 03:57 | 57 | 201 | 13.000000 | EXT | - |  | (c)
10218.798000 | 6.908000 | 6.820000 | -4.502000 | -4.590000 | 2226.000000 | -2052.000000 | -2053.000000 | 0.000000 | 4487.000000 | 932 |  | CORR | GENE | 03:33 | 04:03 | 04:03 | 103 | 364 | 11.000000 | EXT | - |  | (c)
10223.300000 | 0.000000 | -0.018000 | -11.500000 | -11.518000 | 1818.000000 | -1546.000000 | -1449.000000 | 0.000000 |  | 933 | Нарушение формы кольцевого шва | GWAN |  | 02:38 | 05:35 | 05:51 | 0 | 2389 |  | INT | Нарушение формы кольцевого шва |  | (c)
10234.800000 | 0.000000 | -0.019000 | -11.080000 | -11.099000 | -1918.000000 | -1843.000000 | -846.000000 | 18.219869 |  | 934 | Нарушение формы кольцевого шва | GWAN |  | 09:01 | 09:13 | 11:54 | 0 | 2144 |  | EXT | Нарушение формы кольцевого шва |  | (c)
10267.167000 | 9.877000 | 9.860000 | -1.158000 | -1.175000 | -598.000000 | -516.000000 | -485.000000 | 371.000000 | 1141.000000 | 936 |  | CORR | СIGR | 02:14 | 02:27 | 02:32 | 34 | 227 | 10.000000 | EXT | - |  | (c)
10290.633000 | 0.123000 | 0.028000 | -11.427000 | -11.522000 | -1974.000000 | -1453.000000 | -1287.000000 | 600.000000 | 28.000000 | 939 |  | CORR | GENE | 03:48 | 05:12 | 05:39 | 170 | 1374 | 11.000000 | EXT | - |  | (c)
10302.060000 | 0.000000 | -0.032000 | -9.905000 | -9.937000 | 1440.000000 | -1666.000000 | -1837.000000 | 0.000000 |  | 940 | Нарушение формы кольцевого шва | GWAN |  | 01:26 | 05:05 | 04:38 | 0 | 2367 |  | EXT | Нарушение формы кольцевого шва |  | (c)
10317.840000 | 5.875000 | 5.850000 | -5.655000 | -5.680000 | -1536.000000 | -1431.000000 | -1416.000000 | 65.734086 | 5630.000000 | 941 |  | CORR | GENE | 08:13 | 08:30 | 08:32 | 50 | 241 | 14.000000 | EXT | - |  | (c)
10320.548000 | 8.583000 | 8.569000 | -2.947000 | -2.961000 | 1753.000000 | 1936.000000 | 1918.000000 | 0.000000 | 2933.000000 | 941 |  | CORR | СIGR | 05:04 | 05:33 | 05:30 | 28 | 331 | 10.000000 | EXT | - |  | (c)
10321.587000 | 9.622000 | 9.566000 | -1.908000 | -1.964000 | -1482.000000 | -1440.000000 | -1448.000000 | 63.151982 | 1753.000000 | 941 | Дефект проката | MIAN | GENE | 08:22 | 08:28 | 08:27 | 211 | 69 | 10.000000 | EXT | Дефект проката. Эквивалент потери металла 10%. |  | (c)
10333.890000 | 10.395000 | 10.343000 | -0.875000 | -0.927000 | 1443.000000 | 1583.000000 | 1681.000000 | 5.813473 | 849.000000 | 942 |  | CORR | GENE | 05:17 | 05:40 | 05:56 | 78 | 477 | 10.000000 | EXT | - |  | (c)
10346.460000 | 0.100000 | 0.033000 | -11.325000 | -11.392000 | -1531.000000 | -1343.000000 | -1071.000000 | 610.000000 | 33.000000 | 944 |  | CORR | GENE | 04:29 | 04:59 | 05:43 | 117 | 921 | 10.000000 | EXT | - |  | (c)
10366.573000 | 8.788000 | 8.642000 | -2.197000 | -2.343000 | -2190.000000 | -2145.000000 | -2144.000000 | 3.285163 | 2181.000000 | 945 |  | CORR | GENE | 04:16 | 04:23 | 04:23 | 162 | 91 | 10.000000 | EXT | - |  | (c)
10368.770000 | 0.000000 | -0.038000 | -11.235000 | -11.273000 | -504.000000 | -321.000000 | -67.000000 | 0.000000 |  | 946 | Нарушение формы кольцевого шва | GWAN |  | 00:12 | 00:41 | 01:22 | 0 | 875 |  | EXT | Нарушение формы кольцевого шва |  | (c)
10368.770000 | 0.000000 | -0.016000 | -11.235000 | -11.251000 | 482.000000 | 659.000000 | 926.000000 | 33.552213 |  | 946 | Смещение кромок | GWAN |  | 02:51 | 03:19 | 04:03 | 0 | 889 | 3.720000 | EXT | Смещение кромок. Вовнутрь. Величина смещения - 3.7 мм. |  | (c)
10375.874000 | 7.104000 | 7.058000 | -4.131000 | -4.177000 | 978.000000 | 1128.000000 | 1203.000000 | 46.708980 | 4103.000000 | 946 |  | CORR | GENE | 04:11 | 04:35 | 04:47 | 74 | 449 | 10.000000 | EXT | - |  | (c)
10395.888000 | 4.513000 | 4.489000 | -6.482000 | -6.506000 | 1167.000000 | 1224.000000 | 1284.000000 | 57.673386 | 4489.000000 | 948 |  | CORR | СIGR | 05:18 | 05:27 | 05:37 | 29 | 232 | 11.000000 | EXT | -. Аномалия находится на отводе. |  | (c)
10395.996000 | 4.621000 | 4.601000 | -6.374000 | -6.394000 | 1224.000000 | 1281.000000 | 1298.000000 | 63.318705 | 4601.000000 | 948 |  | CORR | СIGR | 05:27 | 05:36 | 05:39 | 39 | 148 | 22.000000 | EXT | -. Аномалия находится на отводе. |  | (c)
10413.790000 | 0.000000 | -0.021000 | -11.170000 | -11.191000 | 1978.000000 | 2213.000000 | 2142.000000 | 1978.000000 |  | 950 | Смещение кромок | GWAN |  | 06:15 | 06:53 | 06:42 | 0 | 328 | 3.035000 | EXT | Смещение кромок. Вовнутрь. Величина смещения - 3 мм. |  | (c)
10430.031000 | 5.071000 | 5.056000 | -6.554000 | -6.569000 | -1143.000000 | -1024.000000 | -1028.000000 | 912.000000 | 5056.000000 | 951 |  | CORR | GENE | 05:38 | 05:57 | 05:57 | 108 | 231 | 10.000000 | EXT | - |  | (c)
10430.569000 | 5.609000 | 5.128000 | -6.016000 | -6.497000 | -935.000000 | -891.000000 | -888.000000 | 841.000000 | 5128.000000 | 951 |  | CORR | GENE | 06:12 | 06:19 | 06:19 | 663 | 94 | 10.000000 | EXT | - |  | (c)
10430.850000 | 5.890000 | 5.829000 | -5.735000 | -5.796000 | -1104.000000 | -1011.000000 | -1010.000000 | 915.000000 | 5618.000000 | 951 |  | CORR | GENE | 05:44 | 05:59 | 06:00 | 178 | 189 | 13.000000 | EXT | - |  | (c)
10432.240000 | 7.280000 | 7.086000 | -4.345000 | -4.539000 | -103.000000 | -9.000000 | -14.000000 | 0.000000 | 4314.000000 | 951 |  | ARTD | GENE | 08:26 | 08:41 | 08:40 | 225 | 180 |  | EXT | -. Наплавка/вышлифовка 10%. |  | (c)
10464.455000 | 5.675000 | 5.598000 | -5.040000 | -5.117000 | -2026.000000 | -2013.000000 | -2013.000000 | 2000.000000 | 4994.000000 | 954 |  | CORR | AXGR | 04:31 | 04:33 | 04:33 | 123 | 26 | 13.000000 | EXT | - |  | (c)
10469.380000 | 10.600000 | 10.590000 | -0.115000 | -0.125000 | -1614.000000 | -1474.000000 | -1516.000000 | 1417.000000 | 80.000000 | 954 |  | CORR | GENE | 05:37 | 06:00 | 05:53 | 45 | 197 | 11.000000 | EXT | - |  | (c)
10548.080000 | 0.000000 | -0.035000 | -10.925000 | -10.960000 | 1856.000000 | 2018.000000 | 2000.000000 | 1856.000000 |  | 962 | Нарушение формы кольцевого шва | GWAN |  | 10:23 | 10:49 | 10:46 | 0 | 287 |  | EXT | Нарушение формы кольцевого шва |  | (c)
10571.119000 | 0.664000 | 0.641000 | -10.956000 | -10.979000 | 2129.000000 | 2208.000000 | 2221.000000 | 2129.000000 | 641.000000 | 964 |  | CORR | СIGR | 04:39 | 04:52 | 04:54 | 31 | 184 | 13.000000 | EXT | - |  | (c)
10582.075000 | 0.000000 | -0.016000 | -11.465000 | -11.481000 | 185.000000 | 405.000000 | 372.000000 | 185.000000 |  | 965 | Смещение кромок | GWAN |  | 05:18 | 05:54 | 05:49 | 0 | 375 | 2.790000 | EXT | Смещение кромок. Наружу. Величина смещения - 2.8 мм. |  | (c)
10600.297000 | 6.757000 | 6.749000 | -4.863000 | -4.871000 | -976.000000 | -887.000000 | -904.000000 | 831.000000 | 4850.000000 | 966 |  | CORR | СIGR | 04:42 | 04:56 | 04:53 | 21 | 145 | 10.000000 | EXT | - |  | (c)
10602.144000 | 8.604000 | 8.543000 | -3.016000 | -3.077000 | -865.000000 | -824.000000 | -720.000000 | 576.000000 | 2927.000000 | 966 |  | CORR | GENE | 05:00 | 05:06 | 05:23 | 150 | 289 | 10.000000 | EXT | - |  | (c)
10604.840000 | 11.300000 | 11.209000 | -0.320000 | -0.411000 | -1195.000000 | -1180.000000 | -1173.000000 | 1151.000000 | 170.000000 | 966 |  | CORR | AXGR | 04:06 | 04:09 | 04:10 | 241 | 44 | 10.000000 | EXT | - |  | (c)
10604.915000 | 11.375000 | 11.268000 | -0.245000 | -0.352000 | -875.000000 | -702.000000 | -578.000000 | 280.000000 | 106.000000 | 966 |  | CORR | GENE | 04:58 | 05:26 | 05:46 | 246 | 594 | 15.000000 | EXT | - |  | (c)
10605.972000 | 0.812000 | 0.781000 | -10.813000 | -10.844000 | 1037.000000 | 1113.000000 | 1154.000000 | 1037.000000 | 781.000000 | 967 |  | CORR | СIGR | 06:14 | 06:26 | 06:33 | 37 | 234 | 10.000000 | EXT | - |  | (c)
10606.391000 | 1.231000 | 1.104000 | -10.394000 | -10.521000 | 6.000000 | 250.000000 | 474.000000 | 6.000000 | 1104.000000 | 967 |  | CORR | GENE | 03:28 | 04:07 | 04:43 | 167 | 937 | 16.000000 | EXT | - |  | (c)
10606.861000 | 1.701000 | 1.676000 | -9.924000 | -9.949000 | 708.000000 | 755.000000 | 760.000000 | 708.000000 | 1676.000000 | 967 |  | CORR | СIGR | 05:21 | 05:28 | 05:29 | 30 | 104 | 12.000000 | EXT | - |  | (c)
10606.982000 | 1.822000 | 1.812000 | -9.803000 | -9.813000 | 21.000000 | 45.000000 | 33.000000 | 21.000000 | 1812.000000 | 967 |  | CORR | AXGR | 03:30 | 03:34 | 03:32 | 308 | 24 | 10.000000 | EXT | - |  | (c)
10606.994000 | 1.834000 | 1.745000 | -9.791000 | -9.880000 | 57.000000 | 96.000000 | 308.000000 | 57.000000 | 1745.000000 | 967 |  | CORR | GENE | 03:36 | 03:42 | 04:16 | 92 | 501 | 10.000000 | EXT | - |  | (c)
10607.330000 | 2.170000 | 2.148000 | -9.455000 | -9.477000 | 242.000000 | 613.000000 | 503.000000 | 242.000000 | 2148.000000 | 967 |  | CORR | GENE | 04:06 | 05:05 | 04:48 | 95 | 521 | 10.000000 | EXT | - |  | (c)
10607.635000 | 2.475000 | 2.457000 | -9.150000 | -9.168000 | 1017.000000 | 1056.000000 | 1053.000000 | 1017.000000 | 2457.000000 | 967 |  | CORR | GENE | 06:11 | 06:17 | 06:16 | 129 | 70 | 10.000000 | EXT | - |  | (c)
10607.852000 | 2.692000 | 2.651000 | -8.933000 | -8.974000 | 213.000000 | 318.000000 | 392.000000 | 213.000000 | 2651.000000 | 967 |  | CORR | GENE | 04:01 | 04:18 | 04:30 | 60 | 358 | 18.000000 | EXT | - |  | (c)
10608.076000 | 2.916000 | 2.906000 | -8.709000 | -8.719000 | 1275.000000 | 1284.000000 | 1286.000000 | 1275.000000 | 2906.000000 | 967 |  | CORR | PITT | 06:52 | 06:54 | 06:54 | 24 | 22 | 15.000000 | EXT | - |  | (c)
10608.238000 | 3.078000 | 3.006000 | -8.547000 | -8.619000 | 37.000000 | 473.000000 | 431.000000 | 37.000000 | 3006.000000 | 967 |  | CORR | GENE | 03:32 | 04:43 | 04:36 | 116 | 790 | 11.000000 | EXT | - |  | (c)
10608.525000 | 3.365000 | 3.360000 | -8.260000 | -8.265000 | 617.000000 | 739.000000 | 717.000000 | 617.000000 | 3360.000000 | 967 |  | CORR | СIGR | 05:06 | 05:26 | 05:22 | 20 | 200 | 10.000000 | EXT | - |  | (c)
10609.008000 | 3.848000 | 3.848000 | -7.777000 | -7.777000 | 520.000000 | 745.000000 | 717.000000 | 520.000000 | 3848.000000 | 967 |  | CORR | СIGR | 04:51 | 05:27 | 05:22 | 40 | 394 | 14.000000 | EXT | - |  | (c)
10609.082000 | 3.922000 | 3.886000 | -7.703000 | -7.739000 | 36.000000 | 210.000000 | 176.000000 | 36.000000 | 3886.000000 | 967 |  | CORR | GENE | 03:32 | 04:00 | 03:55 | 82 | 280 | 10.000000 | EXT | - |  | (c)
10610.289000 | 5.129000 | 5.070000 | -6.496000 | -6.555000 | 10.000000 | 232.000000 | 255.000000 | 10.000000 | 5070.000000 | 967 |  | CORR | GENE | 03:28 | 04:04 | 04:08 | 97 | 490 | 13.000000 | EXT | - |  | (c)
10615.967000 | 10.807000 | 10.743000 | -0.818000 | -0.882000 | 953.000000 | 1018.000000 | 1004.000000 | 953.000000 | 807.000000 | 967 |  | CORR | GENE | 06:00 | 06:11 | 06:09 | 75 | 103 | 11.000000 | EXT | - |  | (c)
10616.785000 | 0.000000 | -0.021000 | -11.090000 | -11.111000 | -1328.000000 | -1169.000000 | -1103.000000 | 52.712122 |  | 968 | Смещение кромок | GWAN |  | 06:07 | 06:33 | 06:44 | 0 | 450 | 2.540000 | EXT | Смещение кромок. Наружу. Величина смещения - 2.5 мм. |  | (c)
10620.568000 | 3.783000 | 3.776000 | -7.307000 | -7.314000 | -2183.000000 | -2137.000000 | -2092.000000 | 3.864057 | 3776.000000 | 968 |  | CORR | СIGR | 03:50 | 03:57 | 04:04 | 41 | 181 | 10.000000 | EXT | - |  | (c)
10621.002000 | 4.217000 | 4.161000 | -6.873000 | -6.929000 | -1967.000000 | -1839.000000 | -1753.000000 | 21.294886 | 4161.000000 | 968 |  | CORR | GENE | 04:24 | 04:45 | 04:59 | 90 | 428 | 11.000000 | EXT | - |  | (c)
10621.375000 | 4.590000 | 4.550000 | -6.500000 | -6.540000 | -2166.000000 | -1966.000000 | -1934.000000 | 5.235928 | 4550.000000 | 968 |  | CORR | GENE | 03:52 | 04:25 | 04:30 | 94 | 464 | 10.000000 | EXT | - |  | (c)
10622.204000 | 5.419000 | 5.412000 | -5.671000 | -5.678000 | -2219.000000 | -2027.000000 | -2090.000000 | 0.960764 | 5412.000000 | 968 |  | CORR | СIGR | 03:44 | 04:15 | 04:04 | 25 | 257 | 10.000000 | EXT | - |  | (c)
10628.688000 | 0.813000 | 0.746000 | -10.542000 | -10.609000 | -1350.000000 | -1156.000000 | -1130.000000 | 55.724829 | 746.000000 | 969 |  | CORR | GENE | 05:40 | 06:12 | 06:16 | 83 | 439 | 10.000000 | EXT | - |  | (c)
10628.802000 | 0.927000 | 0.914000 | -10.428000 | -10.441000 | -1929.000000 | -1841.000000 | -1844.000000 | 24.328057 | 914.000000 | 969 |  | CORR | СIGR | 04:07 | 04:21 | 04:21 | 26 | 170 | 11.000000 | EXT | - |  | (c)
10629.186000 | 1.311000 | 1.287000 | -10.044000 | -10.068000 | -2225.000000 | -2204.000000 | -2195.000000 | 0.432331 | 1287.000000 | 969 |  | CORR | GENE | 03:19 | 03:23 | 03:24 | 164 | 60 | 12.000000 | EXT | - |  | (c)
10629.581000 | 1.706000 | 1.640000 | -9.649000 | -9.715000 | 2223.000000 | -2230.000000 | -2228.000000 | 0.000000 | 1640.000000 | 969 |  | CORR | AXGR | 03:17 | 03:18 | 03:19 | 214 | 21 | 15.000000 | EXT | - |  | (c)
10630.085000 | 2.210000 | 2.208000 | -9.145000 | -9.147000 | 2022.000000 | 2065.000000 | 2118.000000 | 1.262333 | 2208.000000 | 969 |  | CORR | СIGR | 02:45 | 02:52 | 03:00 | 39 | 193 | 12.000000 | EXT | - |  | (c)
10630.109000 | 2.234000 | 2.176000 | -9.121000 | -9.179000 | 2225.000000 | 2230.000000 | -2228.000000 | 0.000000 | 2176.000000 | 969 |  | CORR | AXGR | 03:17 | 03:18 | 03:19 | 166 | 16 | 12.000000 | EXT | - |  | (c)
10631.942000 | 4.067000 | 3.945000 | -7.288000 | -7.410000 | 2208.000000 | 2217.000000 | 2222.000000 | 0.000000 | 3945.000000 | 969 |  | CORR | AXGR | 03:15 | 03:16 | 03:17 | 151 | 28 | 11.000000 | EXT | - |  | (c)
10631.950000 | 4.075000 | 4.047000 | -7.280000 | -7.308000 | 1891.000000 | 1961.000000 | 2017.000000 | 7.050108 | 4047.000000 | 969 |  | CORR | GENE | 02:23 | 02:35 | 02:44 | 45 | 253 | 14.000000 | EXT | - |  | (c)
10632.264000 | 4.389000 | 4.370000 | -6.966000 | -6.985000 | 1946.000000 | 2033.000000 | 2041.000000 | 7.657750 | 4370.000000 | 969 |  | CORR | СIGR | 02:32 | 02:46 | 02:48 | 31 | 189 | 17.000000 | EXT | - |  | (c)
10641.131000 | 1.901000 | 1.883000 | -9.489000 | -9.507000 | -2040.000000 | -1947.000000 | -1942.000000 | 15.338999 | 1883.000000 | 970 |  | CORR | СIGR | 04:05 | 04:20 | 04:21 | 35 | 197 | 14.000000 | EXT | - |  | (c)
10641.572000 | 2.342000 | 2.317000 | -9.048000 | -9.073000 | -2056.000000 | -1951.000000 | -1952.000000 | 14.047827 | 2317.000000 | 970 |  | CORR | СIGR | 04:02 | 04:19 | 04:19 | 39 | 208 | 10.000000 | EXT | - |  | (c)
10643.328000 | 4.098000 | 4.082000 | -7.292000 | -7.308000 | -2108.000000 | -2056.000000 | -2030.000000 | 9.851516 | 4082.000000 | 970 |  | CORR | СIGR | 03:54 | 04:02 | 04:07 | 35 | 156 | 11.000000 | EXT | - |  | (c)
10645.360000 | 6.130000 | 6.104000 | -5.260000 | -5.286000 | -2161.000000 | -2115.000000 | -2068.000000 | 5.574507 | 5246.000000 | 970 |  | CORR | СIGR | 03:45 | 03:53 | 04:01 | 40 | 187 | 11.000000 | EXT | - |  | (c)
10647.559000 | 8.329000 | 8.289000 | -3.061000 | -3.101000 | -1544.000000 | -1467.000000 | -1354.000000 | 55.398127 | 3035.000000 | 970 |  | CORR | GENE | 05:25 | 05:38 | 05:56 | 66 | 381 | 10.000000 | EXT | - |  | (c)
10647.897000 | 8.667000 | 8.556000 | -2.723000 | -2.834000 | 2194.000000 | -2066.000000 | -1904.000000 | 0.000000 | 2670.000000 | 970 |  | CORR | GENE | 03:28 | 04:01 | 04:27 | 164 | 726 | 10.000000 | EXT | - |  | (c)
10650.620000 | 0.000000 | -0.020000 | -11.420000 | -11.440000 | 1310.000000 | -2051.000000 | -1981.000000 | 0.000000 |  | 971 | Нарушение формы кольцевого шва | GWAN |  | 03:07 | 06:05 | 06:16 | 0 | 2339 |  | INT | Нарушение формы кольцевого шва |  | (c)
10660.613000 | 9.993000 | 9.979000 | -1.427000 | -1.441000 | 1794.000000 | 1993.000000 | 1929.000000 | 13.353089 | 1393.000000 | 971 |  | CORR | GENE | 04:25 | 04:57 | 04:47 | 48 | 271 | 11.000000 | EXT | - |  | (c)
10673.256000 | 1.151000 | 1.091000 | -10.279000 | -10.339000 | -2172.000000 | -2072.000000 | -1980.000000 | 4.751419 | 1091.000000 | 973 |  | CORR | GENE | 03:19 | 03:35 | 03:50 | 76 | 383 | 16.000000 | EXT | - |  | (c)
10674.292000 | 2.187000 | 2.173000 | -9.243000 | -9.257000 | -579.000000 | -320.000000 | -427.000000 | 9.897777 | 2173.000000 | 973 |  | CORR | СIGR | 07:36 | 08:18 | 08:01 | 46 | 304 | 10.000000 | EXT | - |  | (c)
10681.147000 | 9.042000 | 9.034000 | -2.388000 | -2.396000 | -440.000000 | -377.000000 | -380.000000 | 20.877661 | 2378.000000 | 973 |  | CORR | СIGR | 07:59 | 08:09 | 08:08 | 18 | 121 | 12.000000 | EXT | - |  | (c)
10720.900000 | 3.450000 | 3.413000 | -7.140000 | -7.177000 | -569.000000 | -475.000000 | -420.000000 | 272.000000 | 3413.000000 | 977 |  | CORR | GENE | 07:04 | 07:19 | 07:28 | 53 | 298 | 10.000000 | EXT | - |  | (c)
10746.712000 | 7.087000 | 7.071000 | -4.333000 | -4.349000 | -870.000000 | -860.000000 | -844.000000 | 817.000000 | 4328.000000 | 979 |  | CORR | СIGR | 03:25 | 03:26 | 03:29 | 21 | 53 | 15.000000 | EXT | - |  | (c)
10756.492000 | 5.447000 | 5.434000 | -5.808000 | -5.821000 | 1557.000000 | 1603.000000 | 1610.000000 | 41.424903 | 5434.000000 | 980 |  | GOUG | СIGR | 06:00 | 06:07 | 06:09 | 19 | 107 | 11.000000 | EXT | -. Задир. |  | (c)
10775.278000 | 1.598000 | 1.587000 | -9.727000 | -9.738000 | 2019.000000 | 2028.000000 | 2028.000000 | 15.692967 | 1587.000000 | 982 |  | CORR | PITT | 03:20 | 03:22 | 03:21 | 21 | 17 | 18.000000 | EXT | - |  | (c)
10776.401000 | 2.721000 | 2.715000 | -8.604000 | -8.610000 | 1897.000000 | 2090.000000 | 2012.000000 | 8.406845 | 2715.000000 | 982 |  | CORR | СIGR | 03:00 | 03:32 | 03:19 | 28 | 229 | 12.000000 | EXT | - |  | (c)
10777.731000 | 4.051000 | 4.038000 | -7.274000 | -7.287000 | 2203.000000 | -2194.000000 | -2189.000000 | 0.000000 | 4038.000000 | 982 |  | CORR | СIGR | 03:50 | 04:00 | 04:01 | 30 | 138 | 21.000000 | EXT | - |  | (c)
10779.914000 | 6.234000 | 6.201000 | -5.091000 | -5.124000 | 2167.000000 | -1968.000000 | -2049.000000 | 0.000000 | 5036.000000 | 982 |  | CORR | GENE | 03:44 | 04:37 | 04:23 | 88 | 489 | 13.000000 | EXT | - |  | (c)
10785.005000 | 0.000000 | -0.017000 | -11.500000 | -11.517000 | 923.000000 | -1411.000000 | -2046.000000 | 14.876072 |  | 983 | Нарушение формы кольцевого шва | GWAN |  | 02:38 | 08:21 | 06:38 | 0 | 2984 |  | INT | Нарушение формы кольцевого шва |  | (c)
10794.451000 | 9.446000 | 9.417000 | -2.054000 | -2.083000 | -1579.000000 | -1425.000000 | -1424.000000 | 65.070929 | 2025.000000 | 983 |  | CORR | GENE | 07:54 | 08:19 | 08:19 | 58 | 310 | 13.000000 | EXT | - |  | (c)
10807.830000 | 0.000000 | -0.039000 | -11.550000 | -11.589000 | 1369.000000 | -1059.000000 | -1517.000000 | 0.000000 |  | 985 | Нарушение формы кольцевого шва | GWAN |  | 01:57 | 07:25 | 06:11 | 0 | 3150 |  | EXT | Нарушение формы кольцевого шва |  | (c)
10902.581000 | 4.166000 | 4.149000 | -7.149000 | -7.166000 | -27.000000 | 62.000000 | 79.000000 | 0.000000 | 4149.000000 | 993 |  | CORR | СIGR | 01:55 | 02:10 | 02:12 | 44 | 212 | 28.000000 | EXT | - |  | (c)
10921.950000 | 0.710000 | 0.701000 | -10.715000 | -10.724000 | 131.000000 | 200.000000 | 193.000000 | 10.581439 | 701.000000 | 995 |  | GOUG | СIGR | 01:26 | 01:37 | 01:36 | 22 | 124 | 9.000000 | EXT | -. Аномалия находится на отводе. Задир. |  | (c)
10945.973000 | 2.033000 | 1.974000 | -9.582000 | -9.641000 | 1770.000000 | 2124.000000 | 1979.000000 | 1770.000000 | 1974.000000 | 997 |  | GOUG | GENE | 08:40 | 09:37 | 09:14 | 76 | 418 | 15.000000 | EXT | -. Зона задиров. |  | (c)
10960.259000 | 4.704000 | 4.667000 | -6.936000 | -6.973000 | -1752.000000 | -1690.000000 | -1600.000000 | 1448.000000 | 4667.000000 | 998 |  | CORR | GENE | 04:35 | 04:45 | 05:00 | 50 | 303 | 12.000000 | EXT | - |  | (c)
10960.856000 | 5.301000 | 5.294000 | -6.339000 | -6.346000 | -1686.000000 | -1674.000000 | -1675.000000 | 1663.000000 | 5294.000000 | 998 |  | CORR | PITT | 04:46 | 04:48 | 04:48 | 19 | 23 | 31.000000 | EXT | - |  | (c)
10960.898000 | 5.343000 | 5.332000 | -6.297000 | -6.308000 | -1839.000000 | -1729.000000 | -1754.000000 | 1668.000000 | 5332.000000 | 998 |  | CORR | СIGR | 04:21 | 04:39 | 04:35 | 25 | 171 | 11.000000 | EXT | - |  | (c)
10960.917000 | 5.362000 | 5.127000 | -6.278000 | -6.513000 | -1623.000000 | -1611.000000 | -1603.000000 | 1583.000000 | 5127.000000 | 998 |  | CORR | AXGR | 04:56 | 04:58 | 04:59 | 297 | 40 | 12.000000 | EXT | - |  | (c)
10960.950000 | 5.395000 | 5.364000 | -6.245000 | -6.276000 | -2001.000000 | -1967.000000 | -1961.000000 | 1921.000000 | 5364.000000 | 998 |  | CORR | СIGR | 03:55 | 04:01 | 04:02 | 32 | 80 | 11.000000 | EXT | - |  | (c)
10961.072000 | 5.517000 | 5.451000 | -6.123000 | -6.189000 | -1732.000000 | -1660.000000 | -1664.000000 | 1597.000000 | 5451.000000 | 998 |  | CORR | GENE | 04:38 | 04:50 | 04:49 | 83 | 135 | 25.000000 | EXT | - |  | (c)
10963.557000 | 8.002000 | 7.977000 | -3.638000 | -3.663000 | -2133.000000 | -2093.000000 | -2064.000000 | 1995.000000 | 3630.000000 | 998 |  | CORR | СIGR | 03:34 | 03:40 | 03:45 | 33 | 138 | 12.000000 | EXT | - |  | (c)
10967.195000 | 0.000000 | -0.015000 | -10.965000 | -10.980000 | -353.000000 | -220.000000 | -189.000000 | 24.000000 |  | 999 | Коррозия на шве | GWAN |  | 05:18 | 05:40 | 05:45 | 45 | 330 | 34.000000 | EXT | Коррозия на шве |  | (c)
10967.422000 | 0.227000 | 0.203000 | -10.738000 | -10.762000 | -571.000000 | -338.000000 | -389.000000 | 208.000000 | 203.000000 | 999 |  | CORR | GENE | 04:43 | 05:21 | 05:12 | 71 | 363 | 15.000000 | EXT | - |  | (c)
10969.083000 | 1.888000 | 1.855000 | -9.077000 | -9.110000 | -310.000000 | -240.000000 | -250.000000 | 190.000000 | 1855.000000 | 999 |  | CORR | СIGR | 05:25 | 05:36 | 05:35 | 33 | 120 | 11.000000 | EXT | - |  | (c)
10969.548000 | 2.353000 | 2.060000 | -8.612000 | -8.905000 | -569.000000 | -490.000000 | -417.000000 | 265.000000 | 2060.000000 | 999 |  | CORR | GENE | 04:43 | 04:56 | 05:08 | 405 | 303 | 13.000000 | EXT | - |  | (c)
10970.089000 | 2.894000 | 2.866000 | -8.071000 | -8.099000 | -385.000000 | -305.000000 | -319.000000 | 254.000000 | 2866.000000 | 999 |  | CORR | GENE | 05:13 | 05:26 | 05:24 | 47 | 130 | 10.000000 | EXT | - |  | (c)
11036.161000 | 0.491000 | 0.479000 | -10.809000 | -10.821000 | 771.000000 | 861.000000 | 861.000000 | 62.245522 | 479.000000 | 1005 |  | CORR | СIGR | 03:43 | 03:57 | 03:57 | 32 | 180 | 9.000000 | EXT | - |  | (c)
11036.815000 | 1.145000 | 1.070000 | -10.155000 | -10.230000 | 730.000000 | 841.000000 | 818.000000 | 58.906738 | 1070.000000 | 1005 |  | CORR | GENE | 03:36 | 03:54 | 03:50 | 102 | 175 | 13.000000 | EXT | - |  | (c)
11046.970000 | 0.000000 | -0.019000 | -11.480000 | -11.499000 | -504.000000 | 794.000000 | 630.000000 | 0.000000 |  | 1006 | Нарушение формы кольцевого шва | GWAN |  | 00:57 | 04:27 | 04:00 | 0 | 2267 |  | INT | Нарушение формы кольцевого шва |  | (c)
11114.980000 | 0.000000 | -0.041000 | -11.585000 | -11.626000 | -1029.000000 | -968.000000 | -956.000000 | 883.000000 |  | 1012 | Смещение кромок | GWAN |  | 11:25 | 11:34 | 11:36 | 0 | 145 | 2.719000 | EXT | Смещение кромок. Вовнутрь. Величина смещения - 2.7 мм. |  | (c)
11123.851000 | 8.871000 | 8.858000 | -2.714000 | -2.727000 | 1137.000000 | 1271.000000 | 1302.000000 | 1137.000000 | 2658.000000 | 1012 |  | CORR | GENE | 05:14 | 05:36 | 05:41 | 69 | 332 | 11.000000 | EXT | - |  | (c)
11133.285000 | 6.720000 | 6.668000 | -4.885000 | -4.937000 | 2122.000000 | -2068.000000 | -2186.000000 | 2034.000000 | 4872.000000 | 1013 |  | CORR | GENE | 04:44 | 05:27 | 05:08 | 65 | 305 | 10.000000 | EXT | - |  | (c)
11147.964000 | 9.794000 | 9.750000 | -0.941000 | -0.985000 | -262.000000 | -205.000000 | -188.000000 | 113.000000 | 902.000000 | 1014 |  | CORR | GENE | 07:40 | 07:49 | 07:52 | 83 | 148 | 9.000000 | EXT | - |  | (c)
11148.905000 | 0.000000 | -0.031000 | -11.595000 | -11.626000 | -1790.000000 | -1697.000000 | -1583.000000 | 1377.000000 |  | 1015 | Смещение кромок | GWAN |  | 07:20 | 07:35 | 07:53 | 0 | 412 | 3.437000 | EXT | Смещение кромок. Наружу. Величина смещения - 3.4 мм. |  | (c)
11161.434000 | 0.934000 | 0.917000 | -10.431000 | -10.448000 | -1958.000000 | -1742.000000 | -1812.000000 | 22.002386 | 917.000000 | 1016 |  | CORR | GENE | 05:03 | 05:38 | 05:27 | 72 | 292 | 12.000000 | EXT | - |  | (c)
11166.398000 | 5.898000 | 5.893000 | -5.467000 | -5.472000 | -1491.000000 | -1398.000000 | -1397.000000 | 59.679520 | 5452.000000 | 1016 |  | GOUG | СIGR | 06:18 | 06:33 | 06:34 | 20 | 187 | 8.000000 | EXT | -. Задир. |  | (c)
11183.095000 | 0.000000 | -0.031000 | -11.480000 | -11.511000 | 399.000000 | 576.000000 | 540.000000 | 43.602533 |  | 1018 | Смещение кромок | GWAN |  | 10:43 | 11:11 | 11:05 | 0 | 282 | 2.717000 | EXT | Смещение кромок. Вовнутрь. Величина смещения - 2.7 мм. |  | (c)
11183.095000 | 0.000000 | -0.023000 | -11.480000 | -11.503000 | 759.000000 | 1024.000000 | 965.000000 | 77.859383 |  | 1018 | Вышлифовка на шве | GWAN |  | 11:41 | 00:23 | 00:14 | 50 | 412 | 10.000000 | EXT | Вышлифовка на шве |  | (c)
11183.095000 | 0.000000 | -0.031000 | -11.480000 | -11.511000 | 806.000000 | 907.000000 | 973.000000 | 78.524409 |  | 1018 | Смещение кромок | GWAN |  | 11:48 | 00:05 | 00:15 | 0 | 334 | 2.633000 | EXT | Смещение кромок. Вовнутрь. Величина смещения - 2.6 мм. |  | (c)
11194.227000 | 11.132000 | 11.096000 | -0.348000 | -0.384000 | -1608.000000 | -1589.000000 | -1595.000000 | 50.240365 | 147.000000 | 1018 | Металлургический дефект | MIAN | AXGR | 05:19 | 05:22 | 05:21 | 237 | 27 | 10.000000 | INT | Металлургический дефект. Эквивалент потери металла 10%. |  | (c)
11222.643000 | 5.523000 | 4.877000 | -6.102000 | -6.748000 | -88.000000 | -60.000000 | -62.000000 | 36.000000 | 4877.000000 | 1021 | Дефект проката | MIAN | GENE | 05:06 | 05:11 | 05:11 | 1694 | 52 | 10.508499 | EXT | Дефект проката. Эквивалент потери металла 11%. |  | (c)
11233.361000 | 4.616000 | 4.608000 | -7.059000 | -7.067000 | -1099.000000 | -1075.000000 | -1067.000000 | 1036.000000 | 4608.000000 | 1022 |  | CORR | СIGR | 04:13 | 04:17 | 04:18 | 18 | 64 | 9.000000 | EXT | - |  | (c)
11233.622000 | 4.877000 | 4.870000 | -6.798000 | -6.805000 | -1106.000000 | -1078.000000 | -1067.000000 | 1029.000000 | 4870.000000 | 1022 |  | CORR | СIGR | 04:12 | 04:17 | 04:18 | 25 | 77 | 10.000000 | EXT | - |  | (c)
11237.931000 | 9.186000 | 9.178000 | -2.489000 | -2.497000 | -519.000000 | -485.000000 | -467.000000 | 416.000000 | 2478.000000 | 1022 |  | CORR | СIGR | 05:47 | 05:52 | 05:55 | 19 | 103 | 10.000000 | EXT | - |  | (c)
11241.705000 | 1.285000 | 1.267000 | -10.355000 | -10.373000 | 1749.000000 | 1750.000000 | 1779.000000 | 1749.000000 | 1267.000000 | 1023 |  | CORR | СIGR | 03:29 | 03:29 | 03:34 | 18 | 60 | 10.000000 | EXT | - |  | (c)
11244.078000 | 3.658000 | 2.603000 | -7.982000 | -9.037000 | 1360.000000 | 1640.000000 | 1540.000000 | 1360.000000 | 2603.000000 | 1023 | Дефект проката | MIAN | GENE | 02:26 | 03:12 | 02:56 | 2734 | 361 | 12.209432 | INT | Дефект проката. Эквивалент потери металла 12%. |  | (c)
11324.703000 | 4.298000 | 4.251000 | -6.877000 | -6.924000 | 327.000000 | 374.000000 | 380.000000 | 327.000000 | 4251.000000 | 1030а |  | DENT |  | 00:19 | 00:26 | 00:27 | 95 | 105 | 0.352113 |  | - |  | (c)
11326.217000 | 5.812000 | 5.773000 | -5.363000 | -5.402000 | -1380.000000 | -1253.000000 | -1169.000000 | 958.000000 | 5332.000000 | 1030а |  | CORR | GENE | 07:43 | 08:04 | 08:17 | 70 | 421 | 12.000000 | EXT | - |  | (c)
11326.513000 | 6.108000 | 6.092000 | -5.067000 | -5.083000 | -1293.000000 | -1222.000000 | -1218.000000 | 1142.000000 | 5053.000000 | 1030а |  | CORR | СIGR | 07:57 | 08:09 | 08:10 | 30 | 151 | 9.000000 | EXT | - |  | (c)
11326.650000 | 6.245000 | 6.227000 | -4.930000 | -4.948000 | -957.000000 | -857.000000 | -855.000000 | 753.000000 | 4915.000000 | 1030а |  | CORR | СIGR | 08:52 | 09:08 | 09:08 | 33 | 204 | 11.000000 | EXT | - |  | (c)
11326.888000 | 6.483000 | 6.461000 | -4.692000 | -4.714000 | -1423.000000 | -1284.000000 | -1292.000000 | 1161.000000 | 4678.000000 | 1030а |  | CORR | СIGR | 07:36 | 07:59 | 07:57 | 36 | 262 | 11.000000 | EXT | - |  | (c)
11327.292000 | 6.887000 | 6.876000 | -4.288000 | -4.299000 | -1874.000000 | -1805.000000 | -1811.000000 | 1747.000000 | 4270.000000 | 1030а |  | CORR | СIGR | 06:24 | 06:35 | 06:34 | 29 | 126 | 10.000000 | EXT | - |  | (c)
11328.517000 | 8.112000 | 8.101000 | -3.063000 | -3.074000 | -1752.000000 | -1696.000000 | -1699.000000 | 1645.000000 | 3050.000000 | 1030а |  | CORR | СIGR | 06:43 | 06:52 | 06:52 | 24 | 107 | 9.000000 | EXT | - |  | (c)
11329.262000 | 8.857000 | 8.847000 | -2.318000 | -2.328000 | -1165.000000 | -1116.000000 | -1103.000000 | 1040.000000 | 2294.000000 | 1030а |  | CORR | СIGR | 08:18 | 08:26 | 08:28 | 34 | 124 | 9.000000 | EXT | - |  | (c)
11329.637000 | 9.232000 | 9.203000 | -1.943000 | -1.972000 | -1651.000000 | -1598.000000 | -1507.000000 | 1363.000000 | 1933.000000 | 1030а |  | GOUG | СIGR | 07:00 | 07:08 | 07:23 | 39 | 289 | 9.000000 | EXT | -. Задир. |  | (c)
11329.957000 | 9.552000 | 9.501000 | -1.623000 | -1.674000 | 1609.000000 | 1631.000000 | 1630.000000 | 1609.000000 | 1571.000000 | 1030а |  | GOUG | AXGR | 03:46 | 03:49 | 03:49 | 103 | 42 | 14.000000 | EXT | -. Задир. |  | (c)
11329.964000 | 9.559000 | 9.544000 | -1.616000 | -1.631000 | 1364.000000 | 1487.000000 | 1464.000000 | 1364.000000 | 1602.000000 | 1030а |  | CORR | СIGR | 03:06 | 03:26 | 03:22 | 29 | 201 | 14.000000 | EXT | - |  | (c)
11329.993000 | 9.588000 | 9.558000 | -1.587000 | -1.617000 | -1614.000000 | -1492.000000 | -1494.000000 | 1373.000000 | 1562.000000 | 1030а |  | CORR | GENE | 07:05 | 07:25 | 07:25 | 55 | 242 | 11.000000 | EXT | - |  | (c)
11330.225000 | 9.820000 | 9.806000 | -1.355000 | -1.369000 | -13.000000 | 25.000000 | 35.000000 | 0.000000 | 1342.000000 | 1030а |  | CORR | СIGR | 11:24 | 11:30 | 11:32 | 27 | 97 | 10.000000 | EXT | - |  | (c)
11331.249000 | 10.844000 | 10.814000 | -0.331000 | -0.361000 | -1189.000000 | -988.000000 | -1026.000000 | 862.000000 | 284.000000 | 1030а |  | CORR | GENE | 08:14 | 08:47 | 08:40 | 77 | 327 | 10.000000 | EXT | - |  | (c)
11334.260000 | 0.000000 | -0.016000 | -8.820000 | -8.836000 | -2194.000000 | -1974.000000 | -1949.000000 | 1703.000000 |  | 1031а | Смещение кромок | GWAN |  | 07:03 | 07:39 | 07:43 | 0 | 491 | 2.905000 | EXT | Смещение кромок. Вовнутрь. Величина смещения - 2.9 мм. |  | (c)
11344.522000 | 1.442000 | 0.042000 | -9.763000 | -11.163000 | 699.000000 | 817.000000 | 784.000000 | 56.368662 | 42.000000 | 1032 |  | CORR | GENE | 04:26 | 04:45 | 04:40 | 2180 | 171 | 10.000000 | EXT | - |  | (c)
11360.489000 | 6.204000 | 6.182000 | -5.291000 | -5.313000 | -1807.000000 | -1769.000000 | -1749.000000 | 34.181034 | 5280.000000 | 1033 |  | CORR | СIGR | 05:25 | 05:31 | 05:34 | 33 | 115 | 10.000000 | EXT | -. Аномалия находится на упругопластическом изгибе: R=547 Дн, максимальное растяжение на 11.6 час. |  | (c)
11385.441000 | 8.236000 | 7.513000 | -2.364000 | -3.087000 | 859.000000 | 970.000000 | 969.000000 | 69.287242 | 157.000000 | 1035 |  | CORR | GENE | 04:43 | 05:01 | 05:01 | 2930 | 220 | 10.000000 | EXT | -. Аномалия находится на упругопластическом изгибе: R=958 Дн, максимальное растяжение на 6.4 час. |  | (c)
11387.805000 | 0.000000 | -0.018000 | -5.075000 | -5.093000 | 2130.000000 | -678.000000 | -744.000000 | 0.000000 |  | 1036а | Нарушение формы кольцевого шва | GWAN |  | 02:29 | 06:56 | 06:45 | 0 | 3173 |  | INT | Нарушение формы кольцевого шва. Аномалия находится на упругопластическом изгибе: R=842 Дн, максимальное растяжение на 6.9 час. |  | (c)
11389.225000 | 1.420000 | 1.401000 | -3.655000 | -3.674000 | -1760.000000 | -1568.000000 | -1601.000000 | 1442.000000 | 1401.000000 | 1036а |  | CORR | СIGR | 04:01 | 04:32 | 04:27 | 42 | 318 | 15.000000 | EXT | -. Аномалия находится на упругопластическом изгибе: R=710 Дн, максимальное растяжение на 7 час. |  | (c)
11391.515000 | 3.710000 | 3.680000 | -1.365000 | -1.395000 | -806.000000 | -500.000000 | -463.000000 | 119.000000 | 1341.000000 | 1036а |  | CORR | GENE | 06:35 | 07:25 | 07:31 | 54 | 688 | 10.000000 | EXT | -. Аномалия находится на упругопластическом изгибе: R=519 Дн, максимальное растяжение на 6.9 час. |  | (c)
11399.125000 | 6.245000 | 6.222000 | -0.450000 | -0.473000 | -1233.000000 | -1143.000000 | -1131.000000 | 1028.000000 | 250.000000 | 1036б |  | ARTD | GENE | 07:23 | 07:38 | 07:40 | 223 | 205 |  | EXT | -. Наплавка. Аномалия находится на упругопластическом изгибе: R=275 Дн, максимальное растяжение на 6.1 час. |  | (c)
11409.268000 | 9.693000 | 9.488000 | -1.482000 | -1.687000 | -1968.000000 | -900.000000 | -1246.000000 | 0.000000 | 1380.000000 | 1037 |  | CORR | GENE | 03:44 | 06:36 | 05:40 | 307 | 1443 | 13.000000 | EXT | -. Аномалия находится на упругопластическом изгибе: R=841 Дн, максимальное растяжение на 5.5 час. |  | (c)
11410.171000 | 10.596000 | 10.541000 | -0.579000 | -0.634000 | -1876.000000 | -1535.000000 | -1638.000000 | 28.646830 | 521.000000 | 1037 |  | CORR | GENE | 03:59 | 04:54 | 04:37 | 113 | 475 | 11.000000 | EXT | - |  | (c)
11411.160000 | 0.410000 | 0.159000 | -10.790000 | -11.041000 | -2052.000000 | -1757.000000 | -1694.000000 | 14.392820 | 159.000000 | 1038 |  | CORR | GENE | 04:44 | 05:32 | 05:42 | 277 | 716 | 14.000000 | EXT | - |  | (c)
11411.399000 | 0.649000 | 0.577000 | -10.551000 | -10.623000 | 2213.000000 | -1727.000000 | -1914.000000 | 0.000000 | 577.000000 | 1038 |  | CORR | GENE | 04:13 | 05:37 | 05:07 | 215 | 669 | 15.000000 | EXT | - |  | (c)
11411.580000 | 0.830000 | 0.830000 | -10.370000 | -10.370000 | 1818.000000 | 1911.000000 | 1968.000000 | 9.009681 | 830.000000 | 1038 |  | CORR | GENE | 03:09 | 03:24 | 03:33 | 57 | 301 | 10.000000 | EXT | - |  | (c)
11412.348000 | 1.598000 | 1.360000 | -9.602000 | -9.840000 | 2034.000000 | -2166.000000 | -2164.000000 | 0.000000 | 1360.000000 | 1038 |  | CORR | GENE | 03:44 | 04:26 | 04:26 | 277 | 527 | 13.000000 | EXT | - |  | (c)
11413.679000 | 2.929000 | 2.322000 | -8.271000 | -8.878000 | -2049.000000 | -2049.000000 | -2014.000000 | 14.634915 | 2322.000000 | 1038 |  | CORR | GENE | 04:45 | 04:45 | 04:51 | 655 | 70 | 11.000000 | EXT | - |  | (c)
11413.739000 | 2.989000 | 2.979000 | -8.211000 | -8.221000 | -2107.000000 | -1976.000000 | -1999.000000 | 9.954415 | 2979.000000 | 1038 |  | CORR | GENE | 04:36 | 04:57 | 04:53 | 49 | 216 | 15.000000 | EXT | - |  | (c)
11413.840000 | 3.090000 | 2.947000 | -8.110000 | -8.253000 | 1934.000000 | 2062.000000 | 2114.000000 | 0.000000 | 2947.000000 | 1038 |  | CORR | GENE | 03:28 | 03:48 | 03:57 | 155 | 360 | 11.000000 | EXT | - |  | (c)
11414.034000 | 3.284000 | 3.205000 | -7.916000 | -7.995000 | 2184.000000 | -2218.000000 | -2005.000000 | 0.000000 | 3205.000000 | 1038 |  | CORR | GENE | 04:08 | 04:18 | 04:52 | 80 | 544 | 14.000000 | EXT | - |  | (c)
11420.074000 | 9.324000 | 9.300000 | -1.876000 | -1.900000 | 836.000000 | 895.000000 | 900.000000 | 72.619114 | 1862.000000 | 1038 |  | GOUG | СIGR | 00:31 | 00:40 | 00:41 | 38 | 128 | 8.000000 | EXT | -. Задир. |  | (c)
11421.950000 | 0.000000 | -0.031000 | -11.070000 | -11.101000 | 1516.000000 | 1684.000000 | 1715.000000 | 25.584028 |  | 1039 | Смещение кромок | GWAN |  | 01:22 | 01:49 | 01:54 | 0 | 398 | 2.455000 | EXT | Смещение кромок. Вовнутрь. Величина смещения - 2.5 мм. |  | (c)
11443.935000 | 0.000000 | -0.012000 | -11.325000 | -11.337000 | 59.000000 | 682.000000 | 962.000000 | 0.000000 |  | 1041 | Нарушение формы кольцевого шва | GWAN |  | 03:07 | 04:48 | 05:33 | 0 | 1806 |  | INT | Нарушение формы кольцевого шва |  | (c)
11450.491000 | 6.556000 | 6.550000 | -4.769000 | -4.775000 | 1351.000000 | 1393.000000 | 1388.000000 | 62.009204 | 4753.000000 | 1041 |  | CORR | СIGR | 06:36 | 06:42 | 06:42 | 22 | 74 | 11.000000 | EXT | - |  | (c)
11463.377000 | 8.117000 | 7.949000 | -2.798000 | -2.966000 | -1408.000000 | -1081.000000 | -982.000000 | 10.472539 | 2688.000000 | 1042 |  | CORR | GENE | 06:05 | 06:58 | 07:14 | 278 | 852 | 10.000000 | EXT | - |  | (c)
11464.139000 | 8.879000 | 8.860000 | -2.036000 | -2.055000 | -1679.000000 | -1623.000000 | -1567.000000 | 44.529873 | 2001.000000 | 1042 |  | CORR | GENE | 05:21 | 05:30 | 05:39 | 54 | 224 | 9.000000 | EXT | - |  | (c)
11466.175000 | 0.000000 | -0.016000 | -6.705000 | -6.721000 | 1539.000000 | 2075.000000 | -2002.000000 | 1081.000000 |  | 1043а | Нарушение формы кольцевого шва | GWAN |  | 03:21 | 04:48 | 05:50 | 0 | 1842 |  | INT | Нарушение формы кольцевого шва |  | (c)
11478.105000 | 0.000000 | -0.032000 | -11.280000 | -11.312000 | 1561.000000 | -1474.000000 | -1807.000000 | 714.000000 |  | 1044 | Нарушение формы кольцевого шва | GWAN |  | 09:30 | 01:20 | 00:26 | 0 | 2186 |  | INT | Нарушение формы кольцевого шва |  | (c)
11499.388000 | 10.003000 | 9.997000 | -0.427000 | -0.433000 | -319.000000 | -289.000000 | -286.000000 | 253.000000 | 415.000000 | 1045 |  | CORR | СIGR | 06:34 | 06:39 | 06:39 | 18 | 66 | 10.000000 | EXT | - |  | (c)
11513.576000 | 2.791000 | 2.755000 | -8.469000 | -8.505000 | -2209.000000 | -2119.000000 | -2056.000000 | 1.753017 | 2755.000000 | 1048 |  | CORR | GENE | 04:00 | 04:14 | 04:24 | 66 | 305 | 9.000000 | EXT | - |  | (c)
11533.575000 | 0.000000 | -0.028000 | -11.515000 | -11.543000 | 937.000000 | 1202.000000 | 1505.000000 | 937.000000 |  | 1050 | Нарушение формы кольцевого шва | GWAN |  | 11:13 | 11:56 | 00:45 | 0 | 1136 |  | INT | Нарушение формы кольцевого шва |  | (c)
11543.245000 | 9.670000 | 9.446000 | -1.845000 | -2.069000 | -1439.000000 | -1419.000000 | -1408.000000 | 1377.000000 | 1619.000000 | 1050 |  | CORR | GENE | 04:50 | 04:53 | 04:55 | 450 | 63 | 14.000000 | EXT | - |  | (c)
11567.815000 | 0.000000 | -0.028000 | -11.225000 | -11.253000 | 1344.000000 | 1483.000000 | 1519.000000 | 1344.000000 |  | 1053 | Вышлифовка на шве | GWAN |  | 08:53 | 09:15 | 09:21 | 46 | 350 | 9.000000 | EXT | Вышлифовка на шве |  | (c)
11577.735000 | 9.920000 | 9.895000 | -1.305000 | -1.330000 | -250.000000 | -233.000000 | -205.000000 | 160.000000 | 1305.000000 | 1053 |  | CORR | СIGR | 04:35 | 04:38 | 04:43 | 25 | 90 | 10.000000 | EXT | - |  | (c)
11577.804000 | 9.989000 | 9.969000 | -1.236000 | -1.256000 | -450.000000 | -423.000000 | -416.000000 | 381.000000 | 1236.000000 | 1053 |  | CORR | СIGR | 04:03 | 04:07 | 04:09 | 20 | 69 | 11.000000 | EXT | - |  | (c)
11578.932000 | 11.117000 | 11.045000 | -0.108000 | -0.180000 | -70.000000 | 323.000000 | 245.000000 | 0.000000 | 70.000000 | 1053 |  | CORR | GENE | 05:04 | 06:08 | 05:55 | 110 | 630 | 10.000000 | EXT | - |  | (c)
11596.421000 | 6.061000 | 6.051000 | -5.604000 | -5.614000 | 1668.000000 | 1716.000000 | 1742.000000 | 1668.000000 | 5586.000000 | 1055 |  | CORR | СIGR | 04:27 | 04:35 | 04:39 | 28 | 149 | 10.000000 | EXT | - |  | (c)
11602.025000 | 0.000000 | -0.031000 | -11.095000 | -11.126000 | -222.000000 | -120.000000 | -116.000000 | 0.000000 |  | 1056 | Смещение кромок | GWAN |  | 11:24 | 11:40 | 11:41 | 0 | 212 | 2.804000 | EXT | Смещение кромок. Вовнутрь. Величина смещения - 2.8 мм. |  | (c)
11606.198000 | 4.173000 | 4.141000 | -6.922000 | -6.954000 | 1553.000000 | 1923.000000 | 1854.000000 | 6.014853 | 4141.000000 | 1056 |  | CORR | GENE | 04:10 | 05:10 | 04:59 | 101 | 603 | 22.000000 | EXT | - |  | (c)
11607.021000 | 4.996000 | 4.950000 | -6.099000 | -6.145000 | 1513.000000 | 1859.000000 | 1840.000000 | 5.134025 | 4950.000000 | 1056 |  | CORR | GENE | 04:04 | 05:00 | 04:57 | 107 | 654 | 34.000000 | EXT | - |  | (c)
11607.865000 | 5.840000 | 5.768000 | -5.255000 | -5.327000 | 1638.000000 | 1731.000000 | 1906.000000 | 4.594310 | 5223.000000 | 1056 |  | CORR | GENE | 04:24 | 04:39 | 05:07 | 104 | 536 | 15.000000 | EXT | - |  | (c)
11611.657000 | 9.632000 | 9.632000 | -1.463000 | -1.463000 | 2046.000000 | 2085.000000 | 2105.000000 | 5.343372 | 1434.000000 | 1056 |  | CORR | СIGR | 05:30 | 05:36 | 05:40 | 29 | 118 | 11.000000 | EXT | - |  | (c)
11629.210000 | 4.685000 | 4.675000 | -6.570000 | -6.580000 | 1429.000000 | 1555.000000 | 1518.000000 | 43.261363 | 4675.000000 | 1058 |  | CORR | СIGR | 04:05 | 04:25 | 04:19 | 22 | 177 | 11.000000 | EXT | - |  | (c)
11629.619000 | 5.094000 | 5.068000 | -6.161000 | -6.187000 | 1257.000000 | 1534.000000 | 1463.000000 | 28.726121 | 5068.000000 | 1058 |  | CORR | GENE | 03:37 | 04:22 | 04:10 | 82 | 412 | 10.000000 | EXT | - |  | (c)
11630.612000 | 6.087000 | 5.953000 | -5.168000 | -5.302000 | 1837.000000 | 1856.000000 | 1863.000000 | 25.377142 | 5082.000000 | 1058 |  | CORR | GENE | 05:11 | 05:14 | 05:15 | 220 | 53 | 10.000000 | EXT | - |  | (c)
11680.685000 | 0.000000 | -0.021000 | -11.195000 | -11.216000 | 1715.000000 | -2096.000000 | -2207.000000 | 1.859322 |  | 1063 | Смещение кромок | GWAN |  | 04:42 | 06:27 | 06:09 | 0 | 1078 | 3.219000 | EXT | Смещение кромок. Вовнутрь. Величина смещения - 3.2 мм. Аномалия находится на упругопластическом изгибе: R=874 Дн, максимальное растяжение на 0.2 час. |  | (c)
11691.880000 | 0.000000 | -0.044000 | -11.330000 | -11.374000 | -2091.000000 | -1424.000000 | -1048.000000 | 0.451711 |  | 1064 | Нарушение формы кольцевого шва | GWAN |  | 09:01 | 10:48 | 11:49 | 0 | 2085 |  | INT | Нарушение формы кольцевого шва |  | (c)
11701.557000 | 9.677000 | 9.647000 | -1.653000 | -1.683000 | 2010.000000 | 2073.000000 | 2079.000000 | 1.056655 | 1639.000000 | 1064 |  | CORR | СIGR | 08:02 | 08:13 | 08:14 | 44 | 138 | 10.000000 | EXT | - |  | (c)
11714.680000 | 0.000000 | -0.031000 | -11.195000 | -11.226000 | -1996.000000 | -1901.000000 | -1880.000000 | 1764.000000 |  | 1066 | Смещение кромок | GWAN |  | 10:43 | 10:59 | 11:02 | 0 | 232 | 2.549000 | EXT | Смещение кромок. Вовнутрь. Величина смещения - 2.5 мм. |  | (c)
11806.710000 | 0.000000 | -0.039000 | -10.505000 | -10.544000 | -138.000000 | -28.000000 | 206.000000 | 138.000000 |  | 1074 | Нарушение формы кольцевого шва | GWAN |  | 11:46 | 00:04 | 00:42 | 0 | 688 |  | EXT | Нарушение формы кольцевого шва |  | (c)
11827.778000 | 10.563000 | 9.873000 | -0.807000 | -1.497000 | 1654.000000 | 1831.000000 | 1811.000000 | 8.620386 | 553.000000 | 1075 |  | CORR | GENE | 06:23 | 06:52 | 06:49 | 944 | 313 | 10.000000 | EXT | - |  | (c)
11874.610000 | 0.025000 | 0.025000 | -11.560000 | -11.560000 | -1704.000000 | -1494.000000 | -1489.000000 | 1273.000000 | 25.000000 | 1080 |  | CORR | GENE | 05:27 | 06:01 | 06:02 | 82 | 431 | 10.000000 | EXT | - |  | (c)
11907.895000 | 0.000000 | -0.027000 | -11.575000 | -11.602000 | 2208.000000 | -1226.000000 | -1606.000000 | 0.000000 |  | 1083 | Нарушение формы кольцевого шва | GWAN |  | 04:39 | 07:25 | 06:23 | 0 | 1294 |  | EXT | Нарушение формы кольцевого шва |  | (c)
11907.895000 | 0.000000 | -0.039000 | -11.575000 | -11.614000 | 174.000000 | 586.000000 | 773.000000 | 62.366877 |  | 1083 | Нарушение формы кольцевого шва | GWAN |  | 11:11 | 00:17 | 00:47 | 0 | 1197 |  | EXT | Нарушение формы кольцевого шва |  | (c)
11912.293000 | 4.398000 | 4.339000 | -7.177000 | -7.236000 | -1414.000000 | -1301.000000 | -1230.000000 | 65.858975 | 4339.000000 | 1083 |  | CORR | GENE | 06:54 | 07:13 | 07:24 | 92 | 369 | 10.000000 | EXT | - |  | (c)
11919.270000 | 11.375000 | 11.353000 | -0.200000 | -0.222000 | 2164.000000 | -2180.000000 | -2184.000000 | 0.000000 | 157.000000 | 1083 |  | CORR | GENE | 04:32 | 04:51 | 04:50 | 65 | 225 | 12.000000 | EXT | - |  | (c)
11922.408000 | 2.938000 | 2.888000 | -8.387000 | -8.437000 | -2103.000000 | -2050.000000 | -2063.000000 | 13.515560 | 2888.000000 | 1084 |  | ARTD | GENE | 08:33 | 08:42 | 08:40 | 102 | 80 |  | EXT | -. Наплавка. |  | (c)
11922.455000 | 2.985000 | 2.930000 | -8.340000 | -8.395000 | 440.000000 | 481.000000 | 469.000000 | 35.476126 | 2930.000000 | 1084 |  | ARTD | GENE | 03:23 | 03:30 | 03:28 | 70 | 59 |  | EXT | -. Наплавка. |  | (c)
11928.880000 | 9.410000 | 9.245000 | -1.915000 | -2.080000 | 1048.000000 | 1431.000000 | 1459.000000 | 0.000000 | 1788.000000 | 1084 |  | CORR | GENE | 05:02 | 06:03 | 06:08 | 292 | 824 | 9.000000 | EXT | - |  | (c)
11929.849000 | 10.379000 | 10.029000 | -0.946000 | -1.296000 | 598.000000 | -2186.000000 | 1634.000000 | 0.000000 | 667.000000 | 1084 |  | CORR | GENE | 03:49 | 08:20 | 06:36 | 629 | 2072 | 10.000000 | EXT | - |  | (c)
11941.980000 | 0.000000 | -0.021000 | -11.485000 | -11.506000 | -1409.000000 | -1267.000000 | -1263.000000 | 66.325526 |  | 1086 | Смещение кромок | GWAN |  | 08:08 | 08:31 | 08:32 | 0 | 290 | 2.549000 | EXT | Смещение кромок. Наружу. Величина смещения - 2.5 мм. |  | (c)
11949.169000 | 7.189000 | 7.174000 | -4.296000 | -4.311000 | 2217.000000 | -2145.000000 | -2129.000000 | 0.000000 | 4280.000000 | 1086 |  | CORR | СIGR | 05:53 | 06:09 | 06:12 | 31 | 229 | 9.000000 | EXT | - |  | (c)
11971.008000 | 6.668000 | 6.627000 | -4.242000 | -4.283000 | 192.000000 | 256.000000 | 244.000000 | 192.000000 | 4193.000000 | 1088 |  | DENT |  | 00:54 | 01:04 | 01:02 | 90 | 104 | 0.352113 |  | - |  | (c)
12004.212000 | 6.207000 | 5.907000 | -4.778000 | -5.078000 | 1494.000000 | 1517.000000 | 1535.000000 | 49.516627 | 4611.000000 | 1091 | Дефект проката | MIAN | GENE | 05:11 | 05:15 | 05:18 | 467 | 82 | 10.000000 | INT | Дефект проката. Эквивалент потери металла 10%. |  | (c)
12008.990000 | 0.000000 | -0.007000 | -11.000000 | -11.007000 | 1622.000000 | -1847.000000 | -2009.000000 | 0.000000 |  | 1092 | Нарушение формы кольцевого шва | GWAN |  | 02:31 | 05:11 | 04:45 | 0 | 1660 |  | INT | Нарушение формы кольцевого шва |  | (c)
12008.990000 | 0.000000 | -0.023000 | -11.000000 | -11.023000 | -895.000000 | 75.000000 | 143.000000 | 11.552794 |  | 1092 | Нарушение формы кольцевого шва | GWAN |  | 07:44 | 10:21 | 10:32 | 0 | 2076 |  | EXT | Нарушение формы кольцевого шва |  | (c)
12009.585000 | 0.595000 | 0.509000 | -10.405000 | -10.491000 | -1408.000000 | -1374.000000 | -1375.000000 | 66.376236 | 509.000000 | 1092 | Дефект проката | MIAN | GENE | 06:22 | 06:27 | 06:27 | 278 | 67 | 13.077034 | INT | Дефект проката. Эквивалент потери металла 13%. |  | (c)
12037.565000 | 6.390000 | 6.268000 | -5.035000 | -5.157000 | -1771.000000 | -1684.000000 | -1659.000000 | 37.057281 | 4910.000000 | 1094 |  | DENT |  | 05:01 | 05:15 | 05:19 | 247 | 225 | 0.211268 |  | - |  | (c)
12184.658000 | 6.598000 | 6.562000 | -4.982000 | -5.018000 | 367.000000 | 447.000000 | 461.000000 | 367.000000 | 4939.000000 | 1107 |  | DENT |  | 08:44 | 08:57 | 09:00 | 79 | 189 | 0.281690 |  | - |  | (c)
12279.505000 | 0.000000 | -0.037000 | -10.875000 | -10.912000 | -1606.000000 | -1425.000000 | -1436.000000 | 1266.000000 |  | 1116 | Вышлифовка на шве | GWAN |  | 10:24 | 10:53 | 10:51 | 48 | 339 | 10.000000 | EXT | Вышлифовка на шве. Аномалия находится на отводе. |  | (c)
12281.405000 | 1.900000 | 1.892000 | -8.975000 | -8.983000 | 1041.000000 | 1219.000000 | 1153.000000 | 1041.000000 | 1892.000000 | 1116 |  | CORR | GENE | 05:31 | 06:00 | 05:49 | 55 | 224 | 10.000000 | EXT | -. Аномалия находится на отводе. |  | (c)
12281.505000 | 2.000000 | 1.980000 | -8.875000 | -8.895000 | 1058.000000 | 1159.000000 | 1272.000000 | 1058.000000 | 1980.000000 | 1116 |  | CORR | СIGR | 05:34 | 05:50 | 06:08 | 42 | 428 | 10.000000 | EXT | -. Аномалия находится на отводе. |  | (c)
12297.406000 | 7.026000 | 6.995000 | -2.589000 | -2.620000 | 360.000000 | 403.000000 | 397.000000 | 360.000000 | 2558.000000 | 1117 |  | ARTD | GENE | 03:45 | 03:52 | 03:51 | 62 | 74 |  | EXT | -. Наплавка. |  | (c)
12297.504000 | 7.124000 | 6.996000 | -2.491000 | -2.619000 | -1948.000000 | -1885.000000 | -1868.000000 | 1789.000000 | 2458.000000 | 1117 |  | ARTD | GENE | 09:33 | 09:43 | 09:46 | 161 | 160 |  | EXT | -. Наплавка. |  | (c)
12361.000000 | 4.335000 | 4.322000 | -6.750000 | -6.763000 | 262.000000 | 318.000000 | 360.000000 | 21.147690 | 4322.000000 | 1123 |  | CORR | GENE | 03:32 | 03:41 | 03:48 | 68 | 196 | 10.000000 | EXT | - |  | (c)
12367.750000 | 0.000000 | -0.014000 | -11.545000 | -11.559000 | 2103.000000 | -1617.000000 | -1431.000000 | 0.000000 |  | 1124 | Нарушение формы кольцевого шва | GWAN |  | 03:31 | 05:30 | 06:00 | 0 | 1854 |  | INT | Нарушение формы кольцевого шва |  | (c)
12401.975000 | 0.000000 | -0.031000 | -11.235000 | -11.266000 | 599.000000 | 801.000000 | 744.000000 | 60.016855 |  | 1127 | Смещение кромок | GWAN |  | 01:15 | 01:47 | 01:38 | 0 | 290 | 2.464000 | EXT | Смещение кромок. Наружу. Величина смещения - 2.5 мм. |  | (c)
12401.975000 | 0.000000 | -0.021000 | -11.235000 | -11.256000 | 1574.000000 | 1766.000000 | 1747.000000 | 25.068934 |  | 1127 | Смещение кромок | GWAN |  | 03:52 | 04:23 | 04:20 | 0 | 346 | 2.930000 | EXT | Смещение кромок. Вовнутрь. Величина смещения - 2.9 мм. |  | (c)
12436.373000 | 0.493000 | 0.460000 | -10.917000 | -10.950000 | -284.000000 | -248.000000 | -254.000000 | 15.724971 | 460.000000 | 1130 |  | ARTD | GENE | 09:48 | 09:54 | 09:53 | 71 | 59 |  | EXT | -. Наплавка. Аномалия находится на упругопластическом изгибе: R=723 Дн, максимальное растяжение на 5.5 час. |  | (c)
12460.048000 | 1.128000 | 0.042000 | -10.332000 | -11.418000 | 1041.000000 | 1183.000000 | 1164.000000 | 66.145105 | 42.000000 | 1132 | Дефект проката | MIAN | GENE | 05:26 | 05:48 | 05:45 | 2747 | 247 | 10.000000 | INT | Дефект проката. Эквивалент потери металла 10%. Аномалия находится на упругопластическом изгибе: R=939 Дн, максимальное растяжение на 1.9 час. |  | (c)
12470.380000 | 0.000000 | -0.031000 | -11.190000 | -11.221000 | 858.000000 | 1711.000000 | 1828.000000 | 858.000000 |  | 1133 | Нарушение формы кольцевого шва | GWAN |  | 08:51 | 11:08 | 11:27 | 0 | 1938 |  | INT | Нарушение формы кольцевого шва |  | (c)
12470.815000 | 0.435000 | 0.346000 | -10.755000 | -10.844000 | 982.000000 | 1094.000000 | 1081.000000 | 982.000000 | 346.000000 | 1133 |  | ARTD | GENE | 09:10 | 09:29 | 09:26 | 131 | 197 |  | EXT | -. Наплавка. |  | (c)
12538.015000 | 0.000000 | -0.012000 | -11.425000 | -11.437000 | -62.000000 | 866.000000 | 762.000000 | 0.000000 |  | 1139 | Нарушение формы кольцевого шва | GWAN |  | 02:34 | 05:03 | 04:47 | 0 | 1649 |  | INT | Нарушение формы кольцевого шва |  | (c)
12549.440000 | 0.000000 | -0.029000 | -11.475000 | -11.504000 | 958.000000 | 1210.000000 | -1771.000000 | 0.000000 |  | 1140 | Нарушение формы кольцевого шва | GWAN |  | 00:21 | 01:02 | 05:00 | 0 | 3464 |  | EXT | Нарушение формы кольцевого шва |  | (c)
12549.440000 | 0.000000 | -0.035000 | -11.475000 | -11.510000 | 21.000000 | 277.000000 | 198.000000 | 16.005161 |  | 1140 | Смещение кромок | GWAN |  | 09:50 | 10:31 | 10:18 | 0 | 354 | 2.803000 | EXT | Смещение кромок. Вовнутрь. Величина смещения - 2.8 мм. |  | (c)
12560.915000 | 0.000000 | -0.042000 | -11.470000 | -11.512000 | 430.000000 | -292.000000 | -1966.000000 | 5.344329 |  | 1141 | Нарушение формы кольцевого шва | GWAN |  | 02:35 | 00:38 | 08:08 | 0 | 4130 |  | EXT | Нарушение формы кольцевого шва |  | (c)
12675.005000 | 0.000000 | -0.018000 | -11.270000 | -11.288000 | 868.000000 | 1608.000000 | 1393.000000 | 0.000000 |  | 1151 | Нарушение формы кольцевого шва | GWAN |  | 05:01 | 07:01 | 06:26 | 0 | 1050 |  | INT | Нарушение формы кольцевого шва |  | (c)
12699.423000 | 1.643000 | 1.599000 | -9.937000 | -9.981000 | 969.000000 | 1006.000000 | 1007.000000 | 78.169635 | 1599.000000 | 1153 |  | DENT |  | 03:10 | 03:16 | 03:16 | 85 | 77 | 0.422535 |  | -. Аномалия находится на упругопластическом изгибе. |  | (c)
12714.769000 | 5.409000 | 5.342000 | -5.901000 | -5.968000 | 2023.000000 | 2066.000000 | 2052.000000 | 9.784326 | 5342.000000 | 1154 |  | GOUG | GENE | 07:21 | 07:28 | 07:26 | 215 | 57 | 9.000000 | EXT | -. Задир. Аномалия находится на упругопластическом изгибе: R=508 Дн, максимальное растяжение на 6.2 час. |  | (c)
12743.640000 | 0.000000 | -0.031000 | -11.410000 | -11.441000 | 1415.000000 | 1636.000000 | 1610.000000 | 34.386455 |  | 1157 | Смещение кромок | GWAN |  | 01:46 | 02:21 | 02:17 | 0 | 389 | 2.472000 | EXT | Смещение кромок. Наружу. Величина смещения - 2.5 мм. |  | (c)
12777.855000 | 0.000000 | -0.036000 | -11.580000 | -11.616000 | 130.000000 | 324.000000 | 333.000000 | 26.876023 |  | 1160 | Смещение кромок | GWAN |  | 00:04 | 00:35 | 00:37 | 0 | 407 | 4.115000 | EXT | Смещение кромок. Наружу. Величина смещения - 4.1 мм. |  | (c)
12777.855000 | 0.000000 | -0.040000 | -11.580000 | -11.620000 | 131.000000 | 295.000000 | 342.000000 | 27.597596 |  | 1160 | Вышлифовка на шве | GWAN |  | 00:04 | 00:31 | 00:38 | 56 | 423 | 13.000000 | EXT | Вышлифовка на шве |  | (c)
12780.576000 | 2.721000 | 2.653000 | -8.859000 | -8.927000 | 1659.000000 | 1951.000000 | 1963.000000 | 0.000000 | 2653.000000 | 1160 |  | CORR | GENE | 04:11 | 04:58 | 05:00 | 105 | 607 | 10.000000 | EXT | - |  | (c)
12811.720000 | 0.000000 | -0.026000 | -11.520000 | -11.546000 | 1007.000000 | 1187.000000 | 1122.000000 | 80.233937 |  | 1163 | Смещение кромок | GWAN |  | 00:28 | 00:57 | 00:46 | 0 | 229 | 2.913000 | EXT | Смещение кромок. Наружу. Величина смещения - 2.9 мм. |  | (c)
12829.149000 | 5.909000 | 5.741000 | -5.436000 | -5.604000 | 889.000000 | 932.000000 | 924.000000 | 71.711111 | 5314.000000 | 1164 | Дефект проката | MIAN | GENE | 04:11 | 04:18 | 04:16 | 290 | 72 | 18.306762 | INT | Дефект проката. Эквивалент потери металла 18%. |  | (c)
12834.585000 | 0.000000 | -0.014000 | -1.605000 | -1.619000 | -1767.000000 | -594.000000 | -608.000000 | 0.000000 |  | 1165а | Нарушение формы кольцевого шва | GWAN |  | 02:29 | 05:38 | 05:36 | 0 | 2317 |  | INT | Нарушение формы кольцевого шва |  | (c)
12868.020000 | 0.000000 | -0.013000 | -11.235000 | -11.248000 | 554.000000 | 969.000000 | 1005.000000 | 554.000000 |  | 1168 | Нарушение формы кольцевого шва | GWAN |  | 02:57 | 04:04 | 04:10 | 0 | 901 |  | EXT | Нарушение формы кольцевого шва |  | (c)
12871.393000 | 3.373000 | 3.358000 | -7.862000 | -7.877000 | 1263.000000 | 1316.000000 | 1335.000000 | 1263.000000 | 3358.000000 | 1168 |  | CORR | СIGR | 04:51 | 05:00 | 05:03 | 27 | 144 | 11.000000 | EXT | - |  | (c)
12897.893000 | 7.328000 | 7.279000 | -4.342000 | -4.391000 | -660.000000 | -607.000000 | -615.000000 | 570.000000 | 4304.000000 | 1170 |  | DENT |  | 05:35 | 05:44 | 05:42 | 87 | 90 | 0.281690 |  | - |  | (c)
12902.235000 | 0.000000 | -0.035000 | -10.510000 | -10.545000 | -1289.000000 | -334.000000 | -49.000000 | 1190.000000 |  | 1171 | Нарушение формы кольцевого шва | GWAN |  | 08:35 | 11:09 | 11:55 | 0 | 2479 |  | INT | Нарушение формы кольцевого шва |  | (c)
12908.057000 | 5.822000 | 5.807000 | -4.688000 | -4.703000 | 389.000000 | 464.000000 | 476.000000 | 389.000000 | 4655.000000 | 1171 |  | CORR | GENE | 01:06 | 01:18 | 01:20 | 48 | 175 | 10.000000 | EXT | - |  | (c)
12951.315000 | 3.950000 | 3.875000 | -7.295000 | -7.370000 | 1078.000000 | 1227.000000 | 1200.000000 | 63.528240 | 3875.000000 | 1175 |  | CORR | GENE | 03:39 | 04:03 | 03:58 | 102 | 244 | 10.000000 | EXT | - |  | (c)
12956.962000 | 9.597000 | 9.562000 | -1.648000 | -1.683000 | 1592.000000 | 1850.000000 | 1775.000000 | 7.224225 | 1587.000000 | 1175 |  | CORR | GENE | 05:02 | 05:43 | 05:31 | 96 | 366 | 10.000000 | EXT | - |  | (c)
12970.808000 | 0.798000 | 0.754000 | -10.667000 | -10.711000 | -2190.000000 | -1835.000000 | -1904.000000 | 3.247337 | 754.000000 | 1177 |  | CORR | GENE | 04:20 | 05:17 | 05:06 | 108 | 572 | 10.000000 | EXT | - |  | (c)
13002.490000 | 10.210000 | 10.181000 | -1.340000 | -1.369000 | -828.000000 | -412.000000 | -527.000000 | 226.000000 | 1281.000000 | 1179 |  | CORR | GENE | 03:19 | 04:26 | 04:08 | 88 | 602 | 9.000000 | EXT | - |  | (c)
13023.860000 | 8.565000 | 8.414000 | -3.040000 | -3.191000 | 887.000000 | 915.000000 | 917.000000 | 71.549003 | 2963.000000 | 1181 | Дефект проката | MIAN | GENE | 05:03 | 05:07 | 05:08 | 228 | 60 | 8.804577 | INT | Дефект проката. Эквивалент потери металла 9%. |  | (c)
13041.949000 | 3.589000 | 3.549000 | -7.681000 | -7.721000 | 1961.000000 | 1974.000000 | 1971.000000 | 20.066141 | 3549.000000 | 1183 | Металлургический дефект | MIAN | AXGR | 02:25 | 02:27 | 02:27 | 73 | 21 | 12.054433 | INT | Металлургический дефект. Эквивалент потери металла 12%. |  | (c)
13079.480000 | 7.695000 | 7.682000 | -3.485000 | -3.498000 | -2102.000000 | -2002.000000 | -2008.000000 | 1913.000000 | 3367.000000 | 1186 |  | CORR | GENE | 04:19 | 04:35 | 04:34 | 131 | 189 | 9.000000 | EXT | -. Аномалия находится на упругопластическом изгибе: R=732 Дн, максимальное растяжение на 11.4 час. |  | (c)
13080.019000 | 8.234000 | 8.163000 | -2.946000 | -3.017000 | -2167.000000 | -2127.000000 | -2123.000000 | 2080.000000 | 2883.000000 | 1186 |  | CORR | GENE | 04:09 | 04:15 | 04:16 | 134 | 87 | 10.000000 | EXT | -. Аномалия находится на упругопластическом изгибе: R=686 Дн, максимальное растяжение на 11.4 час. |  | (c)
13112.498000 | 6.993000 | 6.945000 | -4.252000 | -4.300000 | -1154.000000 | -1127.000000 | -1129.000000 | 86.836400 | 4211.000000 | 1189 |  | DENT |  | 08:38 | 08:43 | 08:42 | 89 | 51 | 0.211268 |  | - |  | (c)
13120.584000 | 3.834000 | 3.798000 | -7.021000 | -7.057000 | -2219.000000 | -2176.000000 | -2180.000000 | 2141.000000 | 3798.000000 | 1190 |  | DENT |  | 01:47 | 01:54 | 01:54 | 87 | 77 | 0.211268 |  | - |  | (c)
13139.180000 | 0.000000 | -0.009000 | -11.550000 | -11.559000 | 1842.000000 | -2066.000000 | -2007.000000 | 0.000000 |  | 1192 | Нарушение формы кольцевого шва | GWAN |  | 04:08 | 05:37 | 05:47 | 0 | 1224 |  | INT | Нарушение формы кольцевого шва |  | (c)
13150.730000 | 0.000000 | -0.021000 | -11.420000 | -11.441000 | -847.000000 | 1528.000000 | 519.000000 | 27.897506 |  | 1193 | Нарушение формы кольцевого шва | GWAN |  | 07:08 | 01:31 | 10:48 | 0 | 2732 |  | EXT | Нарушение формы кольцевого шва |  | (c)
13162.150000 | 0.000000 | -0.024000 | -11.485000 | -11.509000 | 616.000000 | 896.000000 | 945.000000 | 49.749155 |  | 1194 | Нарушение формы кольцевого шва | GWAN |  | 02:12 | 02:57 | 03:05 | 0 | 657 |  | EXT | Нарушение формы кольцевого шва |  | (c)
13173.635000 | 0.000000 | -0.028000 | -11.415000 | -11.443000 | -53.000000 | 79.000000 | 145.000000 | 0.000000 |  | 1195 | Вышлифовка на шве | GWAN |  | 00:32 | 00:53 | 01:04 | 42 | 395 | 13.000000 | EXT | Вышлифовка на шве |  | (c)
13173.635000 | 0.000000 | -0.031000 | -11.415000 | -11.446000 | -29.000000 | 101.000000 | 92.000000 | 0.000000 |  | 1195 | Смещение кромок | GWAN |  | 00:36 | 00:57 | 00:55 | 0 | 241 | 2.791000 | EXT | Смещение кромок. Наружу. Величина смещения - 2.8 мм. |  | (c)
13173.635000 | 0.000000 | -0.031000 | -11.415000 | -11.446000 | -1655.000000 | -1383.000000 | -1410.000000 | 66.214616 |  | 1195 | Смещение кромок | GWAN |  | 08:13 | 08:57 | 08:53 | 0 | 491 | 2.475000 | EXT | Смещение кромок. Наружу. Величина смещения - 2.5 мм. |  | (c)
13241.410000 | 0.000000 | -0.021000 | -11.485000 | -11.506000 | 476.000000 | 1083.000000 | 865.000000 | 38.420400 |  | 1201 | Смещение кромок | GWAN |  | 03:17 | 04:55 | 04:20 | 0 | 778 | 3.231000 | EXT | Смещение кромок. Вовнутрь. Величина смещения - 3.2 мм. |  | (c)
13299.578000 | 1.333000 | 1.221000 | -10.047000 | -10.159000 | -1876.000000 | -1846.000000 | -1752.000000 | 1629.000000 | 1221.000000 | 1206 | Металлургический дефект | MIAN | GENE | 06:41 | 06:46 | 07:01 | 201 | 247 | 11.992841 | INT | Металлургический дефект. Эквивалент потери металла 12%. |  | (c)
13320.985000 | 0.000000 | -0.030000 | -11.365000 | -11.395000 | -1380.000000 | 418.000000 | -144.000000 | 1092.000000 |  | 1208 | Нарушение формы кольцевого шва | GWAN |  | 08:23 | 01:13 | 11:43 | 0 | 2472 |  | EXT | Нарушение формы кольцевого шва |  | (c)
13500.545000 | 0.000000 | -0.014000 | -11.360000 | -11.374000 | 491.000000 | 1090.000000 | 1324.000000 | 0.000000 |  | 1224 | Нарушение формы кольцевого шва | GWAN |  | 04:07 | 05:44 | 06:22 | 0 | 1667 |  | INT | Нарушение формы кольцевого шва. Аномалия находится на отводе. |  | (c)
13523.320000 | 0.000000 | -0.035000 | -5.435000 | -5.470000 | -98.000000 | 18.000000 | 644.000000 | 51.943859 |  | 1226 | Нарушение формы кольцевого шва | GWAN |  | 09:57 | 10:16 | 11:57 | 0 | 1484 |  | EXT | Нарушение формы кольцевого шва |  | (c)
13551.425000 | 5.890000 | 5.859000 | -5.425000 | -5.456000 | 1910.000000 | 2068.000000 | 2028.000000 | 0.000000 | 5395.000000 | 1229 |  | CORR | GENE | 07:44 | 08:10 | 08:04 | 61 | 237 | 11.000000 | EXT | -. Аномалия находится на упругопластическом изгибе: R=349 Дн, максимальное растяжение на 6.2 час. |  | (c)
13578.754000 | 10.554000 | 10.418000 | -0.826000 | -0.962000 | 2021.000000 | 2084.000000 | 2078.000000 | 2.947422 | 815.000000 | 1231 |  | CORR | GENE | 05:48 | 05:58 | 05:57 | 147 | 116 | 11.000000 | EXT | - |  | (c)
13579.007000 | 10.807000 | 10.791000 | -0.573000 | -0.589000 | 2196.000000 | -2135.000000 | -2175.000000 | 4.500089 | 527.000000 | 1231 |  | CORR | GENE | 06:16 | 06:37 | 06:31 | 62 | 181 | 10.000000 | EXT | - |  | (c)
13579.871000 | 0.291000 | 0.288000 | -11.104000 | -11.107000 | -1505.000000 | -1478.000000 | -1468.000000 | 58.585206 | 288.000000 | 1232 |  | CORR | СIGR | 05:11 | 05:15 | 05:17 | 22 | 74 | 14.000000 | EXT | - |  | (c)
13581.039000 | 1.459000 | 1.448000 | -9.936000 | -9.947000 | -1175.000000 | -1110.000000 | -1108.000000 | 78.564007 | 1448.000000 | 1232 |  | CORR | GENE | 06:04 | 06:15 | 06:15 | 64 | 134 | 10.000000 | EXT | - |  | (c)
13616.645000 | 3.200000 | 3.008000 | -8.275000 | -8.467000 | -1164.000000 | -1088.000000 | -1112.000000 | 81.272883 | 3008.000000 | 1235 | Дефект проката | MIAN | GENE | 07:01 | 07:13 | 07:09 | 309 | 104 | 10.760276 | INT | Дефект проката. Эквивалент потери металла 11%. |  | (c)
13669.730000 | 0.000000 | -0.022000 | -10.905000 | -10.927000 | -456.000000 | 953.000000 | 635.000000 | 0.000000 |  | 1240а | Нарушение формы кольцевого шва | GWAN |  | 01:16 | 05:03 | 04:12 | 0 | 2181 |  | INT | Нарушение формы кольцевого шва |  | (c)
13669.730000 | 0.000000 | -0.040000 | -10.905000 | -10.945000 | -2020.000000 | -1580.000000 | -1637.000000 | 1255.000000 |  | 1240а | Вышлифовка на шве | GWAN |  | 09:04 | 10:15 | 10:05 | 57 | 765 | 12.000000 | EXT | Вышлифовка на шве |  | (c)
13680.460000 | 10.730000 | 10.700000 | -0.175000 | -0.205000 | -2173.000000 | -2023.000000 | -1975.000000 | 1777.000000 | 62.000000 | 1240а |  | CORR | GENE | 08:39 | 09:03 | 09:11 | 143 | 396 | 13.000000 | EXT | - |  | (c)
13680.635000 | 0.000000 | -0.045000 | -3.705000 | -3.750000 | 509.000000 | 756.000000 | 758.000000 | 61.147212 |  | 1240б | Вышлифовка на шве | GWAN |  | 00:46 | 01:26 | 01:26 | 49 | 497 | 12.000000 | EXT | Вышлифовка на шве |  | (c)
13680.635000 | 0.000000 | -0.014000 | -3.705000 | -3.719000 | 1926.000000 | 2210.000000 | 2111.000000 | 0.000000 |  | 1240б | Вышлифовка на шве | GWAN |  | 04:35 | 05:20 | 05:05 | 26 | 371 | 11.000000 | EXT | Вышлифовка на шве |  | (c)
13682.416000 | 1.781000 | 1.730000 | -1.924000 | -1.975000 | -2217.000000 | -2153.000000 | -1990.000000 | 1.095710 | 1730.000000 | 1240б |  | CORR | GENE | 05:26 | 05:36 | 06:03 | 76 | 454 | 11.000000 | EXT | - |  | (c)
13682.870000 | 2.235000 | 2.227000 | -1.470000 | -1.478000 | 1857.000000 | 1979.000000 | 1981.000000 | 10.051114 | 1417.000000 | 1240б |  | CORR | GENE | 04:23 | 04:43 | 04:44 | 61 | 249 | 9.000000 | EXT | - |  | (c)
13683.867000 | 3.232000 | 3.225000 | -0.473000 | -0.480000 | 1412.000000 | 1615.000000 | 1547.000000 | 44.256787 | 440.000000 | 1240б |  | CORR | СIGR | 03:12 | 03:45 | 03:34 | 40 | 270 | 11.000000 | EXT | - |  | (c)
13688.347000 | 4.007000 | 3.989000 | -5.033000 | -5.051000 | 671.000000 | 732.000000 | 730.000000 | 671.000000 | 3989.000000 | 1241а |  | CORR | СIGR | 05:46 | 05:56 | 05:56 | 37 | 118 | 11.000000 | EXT | - |  | (c)
13690.400000 | 6.060000 | 6.048000 | -2.980000 | -2.992000 | -607.000000 | -529.000000 | -544.000000 | 480.000000 | 2964.000000 | 1241а |  | CORR | СIGR | 02:20 | 02:33 | 02:30 | 28 | 127 | 9.000000 | EXT | - |  | (c)
13691.056000 | 6.716000 | 6.695000 | -2.324000 | -2.345000 | -727.000000 | -668.000000 | -674.000000 | 620.000000 | 2306.000000 | 1241а |  | CORR | СIGR | 02:01 | 02:10 | 02:09 | 39 | 106 | 10.000000 | EXT | - |  | (c)
13698.344000 | 4.964000 | 4.953000 | -5.746000 | -5.757000 | -467.000000 | -407.000000 | -400.000000 | 333.000000 | 4953.000000 | 1242 |  | CORR | СIGR | 07:30 | 07:39 | 07:40 | 21 | 134 | 9.000000 | EXT | -. Аномалия находится на отводе. |  | (c)
13713.128000 | 9.038000 | 9.011000 | -1.857000 | -1.884000 | 38.000000 | 225.000000 | 248.000000 | 38.000000 | 1807.000000 | 1243 |  | CORR | GENE | 01:25 | 01:55 | 01:58 | 77 | 420 | 12.000000 | EXT | - |  | (c)
13724.171000 | 9.186000 | 9.140000 | -1.949000 | -1.995000 | -2220.000000 | -1888.000000 | -2002.000000 | 0.840137 | 1904.000000 | 1244 |  | CORR | GENE | 03:27 | 04:20 | 04:02 | 91 | 437 | 10.000000 | EXT | - |  | (c)
13724.505000 | 9.520000 | 9.394000 | -1.615000 | -1.741000 | -783.000000 | -398.000000 | -484.000000 | 0.000000 | 1575.000000 | 1244 |  | CORR | GENE | 07:19 | 08:21 | 08:07 | 166 | 599 | 11.000000 | EXT | - |  | (c)
13725.921000 | 10.936000 | 10.903000 | -0.199000 | -0.232000 | -791.000000 | -525.000000 | -628.000000 | 24.391393 | 144.000000 | 1244 |  | CORR | GENE | 07:17 | 08:00 | 07:44 | 88 | 326 | 11.000000 | EXT | - |  | (c)
13737.125000 | 0.000000 | -0.036000 | -10.360000 | -10.396000 | -1434.000000 | -1228.000000 | -1271.000000 | 77.423769 |  | 1246 | Смещение кромок | GWAN |  | 10:13 | 10:47 | 10:40 | 0 | 325 | 2.957000 | EXT | Смещение кромок. Вовнутрь. Величина смещения - 3 мм. |  | (c)
13740.864000 | 3.739000 | 3.627000 | -6.621000 | -6.733000 | 84.000000 | 361.000000 | 436.000000 | 6.795006 | 3627.000000 | 1246 |  | CORR | GENE | 02:18 | 03:03 | 03:15 | 141 | 703 | 11.000000 | EXT | - |  | (c)
13742.157000 | 5.032000 | 4.976000 | -5.328000 | -5.384000 | 416.000000 | 659.000000 | 659.000000 | 33.586836 | 4976.000000 | 1246 |  | CORR | GENE | 03:12 | 03:51 | 03:51 | 93 | 485 | 13.000000 | EXT | - |  | (c)
13750.367000 | 2.882000 | 2.874000 | -8.748000 | -8.756000 | 2211.000000 | -2218.000000 | -2200.000000 | 2150.000000 | 2874.000000 | 1247 |  | CORR | СIGR | 02:49 | 02:54 | 02:57 | 25 | 100 | 11.000000 | EXT | -. Аномалия находится на упругопластическом изгибе: R=974 Дн, максимальное растяжение на 6.7 час. |  | (c)
13750.713000 | 3.228000 | 3.208000 | -8.402000 | -8.422000 | 1959.000000 | 2061.000000 | 2086.000000 | 1959.000000 | 3208.000000 | 1247 |  | CORR | СIGR | 02:09 | 02:25 | 02:29 | 45 | 255 | 10.000000 | EXT | -. Аномалия находится на упругопластическом изгибе: R=902 Дн, максимальное растяжение на 6.7 час. |  | (c)
13750.876000 | 3.391000 | 3.362000 | -8.239000 | -8.268000 | -342.000000 | -288.000000 | -258.000000 | 173.000000 | 3362.000000 | 1247 |  | CORR | СIGR | 07:57 | 08:06 | 08:11 | 37 | 169 | 12.000000 | EXT | -. Аномалия находится на упругопластическом изгибе: R=902 Дн, максимальное растяжение на 6.7 час. |  | (c)
13751.020000 | 3.535000 | 3.522000 | -8.095000 | -8.108000 | -224.000000 | -180.000000 | -172.000000 | 120.000000 | 3522.000000 | 1247 |  | CORR | СIGR | 08:16 | 08:23 | 08:25 | 24 | 104 | 10.000000 | EXT | -. Аномалия находится на упругопластическом изгибе: R=871 Дн, максимальное растяжение на 6.7 час. |  | (c)
13751.199000 | 3.714000 | 3.696000 | -7.916000 | -7.934000 | 2107.000000 | -2099.000000 | -2204.000000 | 2054.000000 | 3696.000000 | 1247 |  | CORR | GENE | 02:33 | 03:14 | 02:57 | 54 | 300 | 12.000000 | EXT | -. Аномалия находится на упругопластическом изгибе: R=838 Дн, максимальное растяжение на 6.7 час. |  | (c)
13751.782000 | 4.297000 | 4.286000 | -7.333000 | -7.344000 | -247.000000 | -198.000000 | -188.000000 | 128.000000 | 4286.000000 | 1247 |  | CORR | СIGR | 08:13 | 08:21 | 08:22 | 29 | 119 | 10.000000 | EXT | -. Аномалия находится на упругопластическом изгибе: R=778 Дн, максимальное растяжение на 6.7 час. |  | (c)
13753.285000 | 5.800000 | 5.790000 | -5.830000 | -5.840000 | 90.000000 | 303.000000 | 230.000000 | 90.000000 | 5780.000000 | 1247 |  | CORR | GENE | 09:07 | 09:41 | 09:30 | 60 | 280 | 9.000000 | EXT | -. Аномалия находится на упругопластическом изгибе: R=599 Дн, максимальное растяжение на 6.3 час. |  | (c)
13755.284000 | 7.799000 | 7.772000 | -3.831000 | -3.858000 | 190.000000 | 305.000000 | 291.000000 | 190.000000 | 3802.000000 | 1247 |  | CORR | GENE | 09:23 | 09:42 | 09:39 | 56 | 202 | 10.000000 | EXT | -. Аномалия находится на упругопластическом изгибе: R=456 Дн, максимальное растяжение на 6.1 час. |  | (c)
13758.731000 | 11.246000 | 11.235000 | -0.384000 | -0.395000 | -314.000000 | -234.000000 | -240.000000 | 167.000000 | 370.000000 | 1247 |  | CORR | СIGR | 08:02 | 08:15 | 08:14 | 25 | 147 | 10.000000 | EXT | -. Аномалия находится на упругопластическом изгибе: R=403 Дн, максимальное растяжение на 6 час. |  | (c)
13758.841000 | 11.356000 | 11.329000 | -0.274000 | -0.301000 | -2089.000000 | -1899.000000 | -1887.000000 | 1685.000000 | 241.000000 | 1247 |  | CORR | GENE | 03:15 | 03:46 | 03:48 | 60 | 404 | 11.000000 | EXT | -. Аномалия находится на упругопластическом изгибе: R=403 Дн, максимальное растяжение на 6 час. |  | (c)
13759.115000 | 0.000000 | -0.036000 | -11.650000 | -11.686000 | -1470.000000 | -747.000000 | -763.000000 | 56.000000 |  | 1248 | Смещение кромок | GWAN |  | 07:52 | 09:49 | 09:46 | 0 | 1414 | 3.818000 | EXT | Смещение кромок. Наружу. Величина смещения - 3.8 мм. Аномалия находится на упругопластическом изгибе: R=403 Дн, максимальное растяжение на 6 час. |  | (c)
13769.036000 | 9.921000 | 9.906000 | -1.729000 | -1.744000 | 1292.000000 | 1354.000000 | 1373.000000 | 1292.000000 | 1709.000000 | 1248 |  | CORR | СIGR | 03:18 | 03:28 | 03:31 | 35 | 162 | 10.000000 | EXT | -. Аномалия находится на упругопластическом изгибе: R=977 Дн, максимальное растяжение на 6.5 час. |  | (c)
13769.187000 | 10.072000 | 10.060000 | -1.578000 | -1.590000 | -835.000000 | -763.000000 | -764.000000 | 693.000000 | 1558.000000 | 1248 |  | CORR | СIGR | 09:35 | 09:46 | 09:46 | 32 | 142 | 10.000000 | EXT | -. Аномалия находится на упругопластическом изгибе: R=977 Дн, максимальное растяжение на 6.5 час. |  | (c)
13769.503000 | 10.388000 | 10.262000 | -1.262000 | -1.388000 | 1135.000000 | 1257.000000 | 1246.000000 | 1135.000000 | 8.000000 | 1248 |  | CORR | GENE | 02:53 | 03:12 | 03:10 | 1380 | 221 | 10.000000 | EXT | -. Аномалия находится на упругопластическом изгибе: R=984 Дн, максимальное растяжение на 6.5 час. |  | (c)
13769.671000 | 10.556000 | 9.618000 | -1.094000 | -2.032000 | 849.000000 | 976.000000 | 954.000000 | 849.000000 | 704.000000 | 1248 |  | CORR | GENE | 02:06 | 02:27 | 02:23 | 1328 | 210 | 10.000000 | EXT | -. Аномалия находится на упругопластическом изгибе: R=988 Дн, максимальное растяжение на 6.5 час. |  | (c)
13770.765000 | 0.000000 | -0.016000 | -11.680000 | -11.696000 | -339.000000 | 79.000000 | 75.000000 | 0.000000 |  | 1249 | Смещение кромок | GWAN |  | 05:22 | 06:29 | 06:29 | 0 | 828 | 3.368000 | EXT | Смещение кромок. Наружу. Величина смещения - 3.4 мм. |  | (c)
13770.765000 | 0.000000 | -0.047000 | -11.680000 | -11.727000 | 1573.000000 | -1320.000000 | -1628.000000 | 368.000000 |  | 1249 | Нарушение формы кольцевого шва | GWAN |  | 10:30 | 02:43 | 01:54 | 0 | 2520 |  | EXT | Нарушение формы кольцевого шва |  | (c)
13771.118000 | 0.353000 | 0.337000 | -11.327000 | -11.343000 | 613.000000 | 661.000000 | 679.000000 | 613.000000 | 337.000000 | 1249 |  | CORR | СIGR | 07:55 | 08:03 | 08:06 | 40 | 131 | 10.000000 | EXT | - |  | (c)
13771.940000 | 1.175000 | 1.165000 | -10.505000 | -10.515000 | 597.000000 | 665.000000 | 693.000000 | 597.000000 | 1165.000000 | 1249 |  | CORR | СIGR | 07:53 | 08:04 | 08:08 | 37 | 191 | 15.000000 | EXT | - |  | (c)
13777.105000 | 6.340000 | 6.302000 | -5.340000 | -5.378000 | -1922.000000 | -1859.000000 | -1695.000000 | 1467.000000 | 5132.000000 | 1249 |  | CORR | GENE | 01:06 | 01:16 | 01:43 | 246 | 455 | 10.000000 | EXT | - |  | (c)
13778.056000 | 7.291000 | 7.258000 | -4.389000 | -4.422000 | 1136.000000 | 1270.000000 | 1226.000000 | 1136.000000 | 4367.000000 | 1249 |  | CORR | GENE | 09:20 | 09:41 | 09:34 | 55 | 181 | 10.000000 | EXT | - |  | (c)
13778.216000 | 7.451000 | 7.410000 | -4.229000 | -4.270000 | -1138.000000 | -1127.000000 | -1080.000000 | 1022.000000 | 4211.000000 | 1249 |  | CORR | GENE | 03:13 | 03:15 | 03:22 | 59 | 116 | 10.000000 | EXT | - |  | (c)
13778.276000 | 7.511000 | 7.454000 | -4.169000 | -4.226000 | 1201.000000 | 1232.000000 | 1322.000000 | 1201.000000 | 4164.000000 | 1249 |  | CORR | GENE | 09:30 | 09:35 | 09:50 | 62 | 243 | 10.000000 | EXT | - |  | (c)
13778.287000 | 7.522000 | 7.345000 | -4.158000 | -4.335000 | -982.000000 | -961.000000 | -954.000000 | 926.000000 | 4046.000000 | 1249 |  | CORR | GENE | 03:38 | 03:41 | 03:42 | 289 | 56 | 10.000000 | EXT | - |  | (c)
13778.450000 | 7.685000 | 7.653000 | -3.995000 | -4.027000 | 1226.000000 | 1479.000000 | 1365.000000 | 1226.000000 | 3941.000000 | 1249 |  | CORR | GENE | 09:34 | 10:15 | 09:57 | 86 | 279 | 11.000000 | EXT | - |  | (c)
13778.653000 | 7.888000 | 7.398000 | -3.792000 | -4.282000 | -1343.000000 | -1318.000000 | -1248.000000 | 1153.000000 | 3722.000000 | 1249 |  | CORR | GENE | 02:40 | 02:44 | 02:55 | 560 | 190 | 11.000000 | EXT | - |  | (c)
13778.784000 | 8.019000 | 7.905000 | -3.661000 | -3.775000 | -1551.000000 | -1365.000000 | -1278.000000 | 1004.000000 | 3586.000000 | 1249 |  | CORR | GENE | 02:06 | 02:36 | 02:50 | 189 | 547 | 15.000000 | EXT | - |  | (c)
13782.445000 | 0.000000 | -0.026000 | -11.320000 | -11.346000 | 2059.000000 | -2011.000000 | -2146.000000 | 6.861712 |  | 1250 | Смещение кромок | GWAN |  | 07:37 | 08:40 | 08:18 | 0 | 514 | 3.055000 | EXT | Смещение кромок. Наружу. Величина смещения - 3.1 мм. |  | (c)
13806.121000 | 1.061000 | 0.695000 | -10.309000 | -10.675000 | 461.000000 | 556.000000 | 639.000000 | 37.163484 | 695.000000 | 1252 |  | CORR | GENE | 02:42 | 02:57 | 03:11 | 606 | 356 | 11.000000 | EXT | - |  | (c)
13812.873000 | 7.813000 | 7.786000 | -3.557000 | -3.584000 | -341.000000 | -225.000000 | -172.000000 | 0.199820 | 3486.000000 | 1252 |  | CORR | GENE | 00:33 | 00:51 | 01:00 | 98 | 339 | 10.000000 | EXT | - |  | (c)
13813.273000 | 8.213000 | 8.004000 | -3.157000 | -3.366000 | 242.000000 | 265.000000 | 262.000000 | 19.490560 | 3066.000000 | 1252 |  | CORR | AXGR | 02:07 | 02:10 | 02:10 | 300 | 40 | 14.000000 | EXT | - |  | (c)
13813.340000 | 8.280000 | 7.509000 | -3.090000 | -3.861000 | -2170.000000 | -2021.000000 | -2005.000000 | 18.237253 | 3066.000000 | 1252 |  | CORR | GENE | 07:38 | 08:02 | 08:04 | 795 | 330 | 11.000000 | EXT | - |  | (c)
13813.511000 | 8.451000 | 8.388000 | -2.919000 | -2.982000 | 15.000000 | 27.000000 | 22.000000 | 1.172051 | 2866.000000 | 1252 |  | CORR | PINH | 01:30 | 01:32 | 01:31 | 116 | 14 | 10.000000 | EXT | - |  | (c)
13813.614000 | 8.554000 | 8.315000 | -2.816000 | -3.055000 | 179.000000 | 444.000000 | 323.000000 | 14.406569 | 2215.000000 | 1252 |  | CORR | GENE | 01:57 | 02:39 | 02:20 | 840 | 288 | 11.000000 | EXT | - |  | (c)
13813.784000 | 8.724000 | 8.724000 | -2.646000 | -2.646000 | 5.000000 | 28.000000 | 44.000000 | 0.365068 | 2618.000000 | 1252 |  | CORR | СIGR | 01:28 | 01:32 | 01:35 | 28 | 79 | 10.000000 | EXT | - |  | (c)
13814.916000 | 9.856000 | 9.566000 | -1.514000 | -1.804000 | 533.000000 | 569.000000 | 581.000000 | 42.973760 | 1323.000000 | 1252 |  | CORR | GENE | 02:54 | 02:59 | 03:01 | 481 | 96 | 12.000000 | EXT | - |  | (c)
13815.054000 | 9.994000 | 9.979000 | -1.376000 | -1.391000 | 135.000000 | 188.000000 | 240.000000 | 10.855844 | 1347.000000 | 1252 |  | CORR | СIGR | 01:49 | 01:58 | 02:06 | 44 | 211 | 13.000000 | EXT | - |  | (c)
13815.618000 | 10.558000 | 10.471000 | -0.812000 | -0.899000 | 1860.000000 | -2146.000000 | -2205.000000 | 2.057247 | 776.000000 | 1252 |  | CORR | GENE | 06:28 | 07:41 | 07:32 | 123 | 793 | 10.000000 | EXT | - |  | (c)
13816.430000 | 0.000000 | -0.036000 | -11.150000 | -11.186000 | -1831.000000 | -1471.000000 | -1530.000000 | 56.495830 |  | 1253 | Смещение кромок | GWAN |  | 07:45 | 08:43 | 08:33 | 0 | 601 | 2.965000 | EXT | Смещение кромок. Наружу. Величина смещения - 3 мм. |  | (c)
13816.430000 | 0.000000 | -0.032000 | -11.150000 | -11.182000 | -1023.000000 | -730.000000 | -505.000000 | 1.148816 |  | 1253 | Нарушение формы кольцевого шва | GWAN |  | 09:55 | 10:42 | 11:19 | 0 | 1038 |  | EXT | Нарушение формы кольцевого шва |  | (c)
13823.806000 | 7.376000 | 7.355000 | -3.774000 | -3.795000 | 826.000000 | 996.000000 | 954.000000 | 66.652514 | 3720.000000 | 1253 |  | CORR | GENE | 02:53 | 03:21 | 03:14 | 75 | 256 | 10.000000 | EXT | - |  | (c)
13826.562000 | 10.132000 | 10.044000 | -1.018000 | -1.106000 | 21.000000 | 124.000000 | 240.000000 | 1.713828 | 954.000000 | 1253 |  | CORR | GENE | 00:44 | 01:00 | 01:19 | 152 | 437 | 10.000000 | EXT | - |  | (c)
13827.580000 | 0.000000 | -0.036000 | -11.205000 | -11.241000 | 780.000000 | 968.000000 | 989.000000 | 79.787618 |  | 1254 | Смещение кромок | GWAN |  | 01:46 | 02:16 | 02:20 | 0 | 418 | 4.572000 | EXT | Смещение кромок. Наружу. Величина смещения - 4.6 мм. |  | (c)
13832.045000 | 4.465000 | 4.428000 | -6.740000 | -6.777000 | 1114.000000 | 1488.000000 | 1383.000000 | 46.672850 | 4428.000000 | 1254 |  | CORR | GENE | 02:40 | 03:40 | 03:23 | 103 | 538 | 9.000000 | EXT | - |  | (c)
13832.386000 | 4.806000 | 4.758000 | -6.399000 | -6.447000 | 1032.000000 | 1351.000000 | 1354.000000 | 44.804262 | 4758.000000 | 1254 |  | CORR | GENE | 02:27 | 03:18 | 03:18 | 127 | 643 | 10.000000 | EXT | - |  | (c)
13832.386000 | 4.806000 | 4.743000 | -6.399000 | -6.462000 | -1548.000000 | -1381.000000 | -1299.000000 | 55.100210 | 4743.000000 | 1254 |  | CORR | GENE | 07:30 | 07:57 | 08:10 | 67 | 497 | 10.000000 | EXT | - |  | (c)
13832.579000 | 4.999000 | 4.964000 | -6.206000 | -6.241000 | 122.000000 | 225.000000 | 237.000000 | 19.106293 | 4964.000000 | 1254 |  | CORR | GENE | 12:00 | 00:16 | 00:18 | 81 | 229 | 10.000000 | EXT | - |  | (c)
13833.420000 | 5.840000 | 5.727000 | -5.365000 | -5.478000 | 1129.000000 | 1366.000000 | 1524.000000 | 25.101902 | 5308.000000 | 1254 |  | CORR | GENE | 02:42 | 03:20 | 03:46 | 170 | 790 | 9.000000 | EXT | - |  | (c)
13849.459000 | 10.674000 | 10.606000 | -0.431000 | -0.499000 | 609.000000 | 1095.000000 | 1051.000000 | 23.849279 | 150.000000 | 1255 |  | CORR | GENE | 02:53 | 04:12 | 04:05 | 349 | 884 | 10.000000 | EXT | - |  | (c)
13865.558000 | 4.388000 | 4.348000 | -6.837000 | -6.877000 | -905.000000 | -724.000000 | -698.000000 | 22.808453 | 4348.000000 | 1257 |  | CORR | GENE | 07:17 | 07:47 | 07:51 | 76 | 415 | 11.000000 | EXT | - |  | (c)
13865.682000 | 4.512000 | 4.353000 | -6.713000 | -6.872000 | -48.000000 | -19.000000 | -34.000000 | 0.373968 | 4353.000000 | 1257 |  | CORR | AXGR | 09:36 | 09:40 | 09:38 | 355 | 29 | 10.000000 | EXT | - |  | (c)
13877.273000 | 4.878000 | 4.791000 | -6.517000 | -6.604000 | 899.000000 | 1230.000000 | 1236.000000 | 52.987952 | 4791.000000 | 1258 |  | CORR | GENE | 02:20 | 03:14 | 03:15 | 169 | 675 | 11.000000 | EXT | - |  | (c)
13883.790000 | 0.000000 | -0.020000 | -11.385000 | -11.405000 | -1454.000000 | -1158.000000 | -1263.000000 | 62.642651 |  | 1259 | Смещение кромок | GWAN |  | 07:39 | 08:27 | 08:10 | 0 | 383 | 2.899000 | EXT | Смещение кромок. Наружу. Величина смещения - 2.9 мм. |  | (c)
13883.790000 | 0.000000 | -0.035000 | -11.385000 | -11.420000 | -31.000000 | 128.000000 | 108.000000 | 8.750400 |  | 1259 | Смещение кромок | GWAN |  | 11:29 | 11:55 | 11:52 | 0 | 279 | 3.364000 | EXT | Смещение кромок. Наружу. Величина смещения - 3.4 мм. |  | (c)
13884.276000 | 0.486000 | 0.411000 | -10.899000 | -10.974000 | 1372.000000 | 1683.000000 | 1713.000000 | 14.202130 | 411.000000 | 1259 |  | CORR | GENE | 03:16 | 04:06 | 04:11 | 146 | 682 | 10.000000 | EXT | - |  | (c)
13917.870000 | 0.000000 | -0.021000 | -10.945000 | -10.966000 | -1693.000000 | -1466.000000 | -1481.000000 | 60.511859 |  | 1262 | Смещение кромок | GWAN |  | 08:00 | 08:36 | 08:34 | 0 | 424 | 2.917000 | EXT | Смещение кромок. Наружу. Величина смещения - 2.9 мм. |  | (c)
13928.815000 | 0.000000 | -0.026000 | -11.235000 | -11.261000 | -1315.000000 | -720.000000 | -474.000000 | 29.687840 |  | 1263 | Нарушение формы кольцевого шва | GWAN |  | 11:12 | 00:49 | 01:28 | 0 | 1683 |  | EXT | Нарушение формы кольцевого шва |  | (c)
13944.066000 | 4.016000 | 3.922000 | -7.144000 | -7.238000 | 254.000000 | 365.000000 | 348.000000 | 20.463163 | 3922.000000 | 1264 |  | DENT |  | 02:54 | 03:12 | 03:09 | 227 | 189 | 0.211268 |  | - |  | (c)
13950.337000 | 10.287000 | 10.195000 | -0.873000 | -0.965000 | 1233.000000 | 1907.000000 | 1864.000000 | 0.000000 | 714.000000 | 1264 |  | CORR | GENE | 05:32 | 07:21 | 07:14 | 251 | 1262 | 10.000000 | EXT | - |  | (c)
13951.210000 | 0.000000 | -0.013000 | -11.185000 | -11.198000 | -2036.000000 | -1676.000000 | -1434.000000 | 15.691309 |  | 1265 | Нарушение формы кольцевого шва | GWAN |  | 05:03 | 06:01 | 06:40 | 0 | 1203 |  | EXT | Нарушение формы кольцевого шва |  | (c)
13951.210000 | 0.000000 | -0.036000 | -11.185000 | -11.221000 | -704.000000 | -23.000000 | 434.000000 | 35.032346 |  | 1265 | Нарушение формы кольцевого шва | GWAN |  | 08:38 | 10:28 | 11:41 | 0 | 2276 |  | INT | Нарушение формы кольцевого шва |  | (c)
13952.492000 | 1.282000 | 0.346000 | -9.903000 | -10.839000 | -2202.000000 | -2198.000000 | -2195.000000 | 2.284642 | 346.000000 | 1265 |  | CORR | AXGR | 04:36 | 04:37 | 04:37 | 1100 | 15 | 10.000000 | EXT | - |  | (c)
13966.055000 | 3.660000 | 3.638000 | -7.495000 | -7.517000 | -921.000000 | -779.000000 | -803.000000 | 45.749599 | 3638.000000 | 1266 |  | CORR | GENE | 08:30 | 08:53 | 08:49 | 72 | 236 | 9.000000 | EXT | - |  | (c)
13980.743000 | 7.193000 | 7.183000 | -4.202000 | -4.212000 | 633.000000 | 774.000000 | 768.000000 | 51.097440 | 4152.000000 | 1267 |  | CORR | GENE | 02:15 | 02:38 | 02:37 | 60 | 269 | 10.000000 | EXT | - |  | (c)
13984.945000 | 0.000000 | -0.026000 | -11.030000 | -11.056000 | 2036.000000 | -2138.000000 | -2167.000000 | 5.121044 |  | 1268 | Смещение кромок | GWAN |  | 07:20 | 08:07 | 08:02 | 0 | 517 | 3.443000 | EXT | Смещение кромок. Наружу. Величина смещения - 3.4 мм. |  | (c)
13995.975000 | 0.000000 | -0.016000 | -11.195000 | -11.211000 | 618.000000 | 992.000000 | 1077.000000 | 19.048907 |  | 1269 | Смещение кромок | GWAN |  | 04:11 | 05:11 | 05:25 | 0 | 918 | 3.021000 | EXT | Смещение кромок. Наружу. Величина смещения - 3 мм. |  | (c)
13995.975000 | 0.000000 | -0.021000 | -11.195000 | -11.216000 | 2012.000000 | 2177.000000 | 2163.000000 | 0.000000 |  | 1269 | Смещение кромок | GWAN |  | 07:56 | 08:22 | 08:20 | 0 | 302 | 3.078000 | EXT | Смещение кромок. Наружу. Величина смещения - 3.1 мм. |  | (c)
13997.498000 | 1.523000 | 1.452000 | -9.672000 | -9.743000 | 475.000000 | 515.000000 | 510.000000 | 38.341244 | 1452.000000 | 1269 |  | CORR | GENE | 03:48 | 03:54 | 03:53 | 294 | 69 | 10.000000 | EXT | - |  | (c)
13997.950000 | 1.975000 | 1.961000 | -9.220000 | -9.234000 | 589.000000 | 672.000000 | 678.000000 | 47.553405 | 1961.000000 | 1269 |  | CORR | СIGR | 04:06 | 04:19 | 04:20 | 34 | 177 | 10.000000 | EXT | - |  | (c)
13998.150000 | 2.175000 | 2.161000 | -9.020000 | -9.034000 | 824.000000 | 902.000000 | 905.000000 | 66.531109 | 2161.000000 | 1269 |  | CORR | СIGR | 04:44 | 04:57 | 04:57 | 29 | 161 | 10.000000 | EXT | - |  | (c)
13999.609000 | 3.634000 | 3.623000 | -7.561000 | -7.572000 | 558.000000 | 686.000000 | 663.000000 | 45.003866 | 3623.000000 | 1269 |  | CORR | СIGR | 04:01 | 04:22 | 04:18 | 28 | 210 | 10.000000 | EXT | - |  | (c)
13999.981000 | 4.006000 | 3.840000 | -7.189000 | -7.355000 | 896.000000 | 913.000000 | 938.000000 | 72.315220 | 3840.000000 | 1269 |  | CORR | GENE | 04:56 | 04:58 | 05:02 | 192 | 84 | 15.000000 | EXT | - |  | (c)
14003.458000 | 7.483000 | 7.255000 | -3.712000 | -3.940000 | 606.000000 | 687.000000 | 727.000000 | 48.912719 | 3690.000000 | 1269 |  | CORR | GENE | 04:09 | 04:22 | 04:28 | 250 | 241 | 12.000000 | EXT | - |  | (c)
14003.707000 | 7.732000 | 7.720000 | -3.463000 | -3.475000 | 1415.000000 | 1469.000000 | 1483.000000 | 49.200306 | 3448.000000 | 1269 |  | CORR | СIGR | 06:19 | 06:28 | 06:30 | 27 | 137 | 10.000000 | EXT | - |  | (c)
14004.114000 | 8.139000 | 8.026000 | -3.056000 | -3.169000 | 645.000000 | 709.000000 | 820.000000 | 52.059952 | 2970.000000 | 1269 |  | CORR | GENE | 04:15 | 04:25 | 04:43 | 199 | 350 | 11.000000 | EXT | - |  | (c)
14004.710000 | 8.735000 | 8.692000 | -2.460000 | -2.503000 | 1626.000000 | -1964.000000 | 2099.000000 | 0.000000 | 2317.000000 | 1269 |  | CORR | GENE | 06:53 | 09:14 | 08:10 | 186 | 945 | 14.000000 | EXT | - |  | (c)
14005.907000 | 9.932000 | 9.914000 | -1.263000 | -1.281000 | 81.000000 | 140.000000 | 190.000000 | 6.546121 | 1221.000000 | 1269 |  | CORR | GENE | 02:44 | 02:54 | 03:02 | 60 | 218 | 10.000000 | EXT | - |  | (c)
14008.140000 | 0.970000 | 0.573000 | -9.965000 | -10.362000 | 1846.000000 | 1924.000000 | 1890.000000 | 23.921228 | 573.000000 | 1270а |  | CORR | GENE | 04:20 | 04:33 | 04:27 | 512 | 88 | 12.000000 | EXT | - |  | (c)
14008.545000 | 1.375000 | 1.360000 | -9.560000 | -9.575000 | -1332.000000 | -1308.000000 | -1264.000000 | 72.513218 | 1360.000000 | 1270а |  | CORR | СIGR | 07:47 | 07:51 | 07:58 | 33 | 136 | 10.000000 | EXT | - |  | (c)
14008.625000 | 1.455000 | 1.422000 | -9.480000 | -9.513000 | -1804.000000 | -1700.000000 | -1645.000000 | 34.423629 | 1422.000000 | 1270а |  | CORR | GENE | 06:31 | 06:48 | 06:57 | 61 | 318 | 10.000000 | EXT | - |  | (c)
14008.866000 | 1.696000 | 1.612000 | -9.239000 | -9.323000 | -1850.000000 | -1603.000000 | -1485.000000 | 30.711508 | 1612.000000 | 1270а |  | CORR | GENE | 06:24 | 07:04 | 07:23 | 227 | 730 | 11.000000 | EXT | - |  | (c)
14010.629000 | 3.459000 | 3.376000 | -7.476000 | -7.559000 | 1853.000000 | 1889.000000 | 1926.000000 | 18.684287 | 3376.000000 | 1270а |  | CORR | GENE | 04:21 | 04:27 | 04:33 | 104 | 146 | 11.000000 | EXT | - |  | (c)
14010.731000 | 3.561000 | 3.478000 | -7.374000 | -7.457000 | -1935.000000 | -1828.000000 | -1800.000000 | 23.852154 | 3478.000000 | 1270а |  | CORR | GENE | 06:10 | 06:27 | 06:32 | 100 | 270 | 11.000000 | EXT | - |  | (c)
14011.989000 | 4.819000 | 4.800000 | -6.116000 | -6.135000 | 1642.000000 | 1736.000000 | 1744.000000 | 31.070767 | 4800.000000 | 1270а |  | CORR | GENE | 03:47 | 04:03 | 04:04 | 47 | 204 | 11.000000 | EXT | - |  | (c)
14018.066000 | 10.896000 | 9.344000 | -0.039000 | -1.591000 | 1693.000000 | 1839.000000 | 1803.000000 | 25.696590 | 4.000000 | 1270а |  | CORR | GENE | 03:56 | 04:19 | 04:13 | 1587 | 219 | 13.000000 | EXT | - |  | (c)
14018.105000 | 0.000000 | -0.036000 | -11.355000 | -11.391000 | 1793.000000 | -2192.000000 | 2154.000000 | 1793.000000 |  | 1270б | Вышлифовка на шве | GWAN |  | 00:09 | 01:26 | 01:07 | 79 | 722 | 22.000000 | EXT | Вышлифовка на шве |  | (c)
14018.105000 | 0.000000 | -0.026000 | -11.355000 | -11.381000 | 1817.000000 | 2110.000000 | 2147.000000 | 1817.000000 |  | 1270б | Смещение кромок | GWAN |  | 00:13 | 01:00 | 01:06 | 0 | 659 | 5.402000 | EXT | Смещение кромок. Наружу. Величина смещения - 5.4 мм. |  | (c)
14018.105000 | 0.000000 | -0.021000 | -11.355000 | -11.376000 | -753.000000 | -678.000000 | -342.000000 | 0.000000 |  | 1270б | Смещение кромок | GWAN |  | 05:18 | 05:30 | 06:24 | 0 | 822 | 2.821000 | EXT | Смещение кромок. Наружу. Величина смещения - 2.8 мм. |  | (c)
14018.105000 | 0.000000 | -0.030000 | -11.355000 | -11.385000 | 829.000000 | 1162.000000 | 1145.000000 | 829.000000 |  | 1270б | Вышлифовка на шве | GWAN |  | 09:33 | 10:27 | 10:24 | 63 | 632 | 17.000000 | EXT | Вышлифовка на шве |  | (c)
14018.105000 | 0.000000 | -0.036000 | -11.355000 | -11.391000 | 871.000000 | 1265.000000 | 1207.000000 | 871.000000 |  | 1270б | Смещение кромок | GWAN |  | 09:40 | 10:43 | 10:34 | 0 | 674 | 4.060000 | EXT | Смещение кромок. Наружу. Величина смещения - 4.1 мм. |  | (c)
14029.460000 | 0.000000 | -0.026000 | -11.185000 | -11.211000 | -18.000000 | 185.000000 | 201.000000 | 0.000000 |  | 1272а | Смещение кромок | GWAN |  | 03:17 | 03:50 | 03:53 | 0 | 439 | 2.881000 | EXT | Смещение кромок. Вовнутрь. Величина смещения - 2.9 мм. |  | (c)
14040.645000 | 0.000000 | -0.054000 | -11.365000 | -11.419000 | -1828.000000 | -1281.000000 | -1402.000000 | 32.470991 |  | 1273а | Вышлифовка на шве | GWAN |  | 05:51 | 07:19 | 06:59 | 87 | 852 | 12.000000 | EXT | Вышлифовка на шве |  | (c)
14041.335000 | 0.690000 | 0.644000 | -10.675000 | -10.721000 | 1848.000000 | 1865.000000 | 1991.000000 | 7.803940 | 644.000000 | 1273а |  | CORR | GENE | 03:44 | 03:47 | 04:07 | 65 | 286 | 10.000000 | EXT | - |  | (c)
14041.466000 | 0.821000 | 0.810000 | -10.544000 | -10.555000 | 1758.000000 | 1789.000000 | 1786.000000 | 33.666573 | 810.000000 | 1273а |  | CORR | СIGR | 03:30 | 03:34 | 03:34 | 23 | 55 | 11.000000 | EXT | - |  | (c)
14041.549000 | 0.904000 | 0.823000 | -10.461000 | -10.542000 | 1827.000000 | 1921.000000 | 2012.000000 | 2.719948 | 823.000000 | 1273а |  | CORR | GENE | 03:41 | 03:56 | 04:10 | 105 | 370 | 13.000000 | EXT | - |  | (c)
14041.582000 | 0.937000 | 0.904000 | -10.428000 | -10.461000 | 1717.000000 | 1717.000000 | 1754.000000 | 35.402752 | 904.000000 | 1273а |  | CORR | GENE | 03:23 | 03:23 | 03:29 | 141 | 75 | 31.000000 | EXT | - |  | (c)
14042.114000 | 1.469000 | 1.464000 | -9.896000 | -9.901000 | 1931.000000 | 2181.000000 | 2057.000000 | 3.849724 | 1464.000000 | 1273а |  | CORR | GENE | 03:57 | 04:38 | 04:18 | 367 | 252 | 12.000000 | EXT | - |  | (c)
14042.935000 | 2.290000 | 2.282000 | -9.075000 | -9.083000 | 1905.000000 | 1994.000000 | 1989.000000 | 12.713772 | 2282.000000 | 1273а |  | CORR | СIGR | 03:53 | 04:08 | 04:07 | 40 | 168 | 10.000000 | EXT | - |  | (c)
14043.224000 | 2.579000 | 2.423000 | -8.786000 | -8.942000 | 1717.000000 | 1876.000000 | 1899.000000 | 12.054525 | 2423.000000 | 1273а |  | CORR | GENE | 03:23 | 03:49 | 03:52 | 193 | 365 | 15.000000 | EXT | - |  | (c)
14043.755000 | 3.110000 | 2.817000 | -8.255000 | -8.548000 | 1903.000000 | 1965.000000 | 1964.000000 | 16.519354 | 2817.000000 | 1273а |  | CORR | GENE | 03:53 | 04:03 | 04:03 | 355 | 123 | 11.000000 | EXT | - |  | (c)
14044.108000 | 3.463000 | 3.358000 | -7.902000 | -8.007000 | 1967.000000 | 2039.000000 | 2040.000000 | 9.498604 | 3358.000000 | 1273а |  | CORR | GENE | 04:03 | 04:15 | 04:15 | 372 | 146 | 15.000000 | EXT | - |  | (c)
14045.613000 | 4.968000 | 4.927000 | -6.397000 | -6.438000 | 2057.000000 | 2160.000000 | 2139.000000 | 0.783189 | 4927.000000 | 1273а |  | CORR | GENE | 04:18 | 04:34 | 04:31 | 74 | 164 | 12.000000 | EXT | - |  | (c)
14045.760000 | 5.115000 | 5.112000 | -6.250000 | -6.253000 | 1752.000000 | 1856.000000 | 1853.000000 | 22.329630 | 5112.000000 | 1273а |  | CORR | GENE | 03:29 | 03:45 | 03:45 | 78 | 202 | 21.000000 | EXT | - |  | (c)
14046.180000 | 5.535000 | 5.522000 | -5.830000 | -5.843000 | 1767.000000 | 1773.000000 | 1806.000000 | 31.125743 | 5522.000000 | 1273а |  | CORR | GENE | 03:31 | 03:32 | 03:37 | 51 | 78 | 13.000000 | EXT | - |  | (c)
14047.275000 | 6.630000 | 6.585000 | -4.735000 | -4.780000 | 1689.000000 | 2102.000000 | 1988.000000 | 0.000000 | 4645.000000 | 1273а |  | CORR | GENE | 03:18 | 04:25 | 04:07 | 135 | 598 | 10.000000 | EXT | - |  | (c)
14048.088000 | 7.443000 | 7.399000 | -3.922000 | -3.966000 | 1719.000000 | 2121.000000 | 2050.000000 | 0.000000 | 3866.000000 | 1273а |  | CORR | GENE | 03:23 | 04:28 | 04:17 | 100 | 662 | 12.000000 | EXT | - |  | (c)
14052.010000 | 0.000000 | -0.020000 | -11.305000 | -11.325000 | 1430.000000 | -2218.000000 | 1945.000000 | 0.000000 |  | 1274 | Нарушение формы кольцевого шва | GWAN |  | 05:20 | 07:32 | 06:44 | 0 | 1031 |  | EXT | Нарушение формы кольцевого шва |  | (c)
14052.010000 | 0.000000 | -0.046000 | -11.305000 | -11.351000 | -1732.000000 | -786.000000 | -571.000000 | 38.759197 |  | 1274 | Нарушение формы кольцевого шва | GWAN |  | 08:50 | 11:23 | 11:58 | 0 | 2321 |  | INT | Нарушение формы кольцевого шва |  | (c)
14053.693000 | 1.683000 | 1.671000 | -9.622000 | -9.634000 | 1997.000000 | 2133.000000 | 2123.000000 | 0.000000 | 1671.000000 | 1274 |  | CORR | GENE | 06:52 | 07:14 | 07:12 | 67 | 251 | 11.000000 | EXT | - |  | (c)
14053.814000 | 1.804000 | 1.757000 | -9.501000 | -9.548000 | 1221.000000 | 1473.000000 | 1529.000000 | 7.000732 | 1757.000000 | 1274 |  | CORR | GENE | 04:47 | 05:27 | 05:36 | 106 | 615 | 11.000000 | EXT | - |  | (c)
14054.086000 | 2.076000 | 2.071000 | -9.229000 | -9.234000 | 776.000000 | 782.000000 | 831.000000 | 62.644369 | 2071.000000 | 1274 |  | CORR | СIGR | 03:35 | 03:36 | 03:44 | 34 | 109 | 10.000000 | EXT | - |  | (c)
14054.898000 | 2.888000 | 2.880000 | -8.417000 | -8.425000 | 1012.000000 | 1013.000000 | 1065.000000 | 81.689163 | 2880.000000 | 1274 |  | CORR | СIGR | 04:13 | 04:13 | 04:22 | 31 | 106 | 12.000000 | EXT | - |  | (c)
14057.804000 | 5.794000 | 5.778000 | -5.511000 | -5.527000 | 979.000000 | 1011.000000 | 1048.000000 | 79.026120 | 5496.000000 | 1274 |  | CORR | СIGR | 04:08 | 04:13 | 04:19 | 31 | 138 | 10.000000 | EXT | - |  | (c)
14057.819000 | 5.809000 | 5.792000 | -5.496000 | -5.513000 | -2084.000000 | -1998.000000 | -1991.000000 | 19.306907 | 5157.000000 | 1274 |  | CORR | GENE | 07:53 | 08:07 | 08:08 | 356 | 185 | 11.000000 | EXT | - |  | (c)
14097.040000 | 0.000000 | -0.018000 | -10.940000 | -10.958000 | -1544.000000 | -404.000000 | -748.000000 | 0.000000 |  | 1278а | Нарушение формы кольцевого шва | GWAN |  | 03:30 | 06:34 | 05:39 | 0 | 1591 |  | INT | Нарушение формы кольцевого шва |  | (c)
14097.040000 | 0.000000 | -0.041000 | -10.940000 | -10.981000 | 577.000000 | 904.000000 | 1255.000000 | 577.000000 |  | 1278а | Нарушение формы кольцевого шва | GWAN |  | 09:13 | 10:05 | 11:02 | 0 | 1357 |  | EXT | Нарушение формы кольцевого шва |  | (c)
14098.514000 | 1.474000 | 1.474000 | -9.466000 | -9.466000 | -1942.000000 | -1495.000000 | -1546.000000 | 1149.000000 | 1474.000000 | 1278а |  | CORR | GENE | 02:26 | 03:38 | 03:30 | 66 | 793 | 14.000000 | EXT | - |  | (c)
14112.001000 | 4.021000 | 3.989000 | -7.154000 | -7.186000 | 1660.000000 | 1761.000000 | 1780.000000 | 1660.000000 | 3989.000000 | 1278б |  | CORR | GENE | 06:07 | 06:23 | 06:26 | 119 | 239 | 11.000000 | EXT | -. Аномалия находится на упругопластическом изгибе: R=491 Дн, максимальное растяжение на 4.6 час. |  | (c)
14112.685000 | 4.705000 | 4.682000 | -6.470000 | -6.493000 | 1666.000000 | 1763.000000 | 1772.000000 | 1666.000000 | 4682.000000 | 1278б |  | CORR | СIGR | 06:08 | 06:23 | 06:25 | 51 | 212 | 9.000000 | EXT | -. Аномалия находится на упругопластическом изгибе: R=548 Дн, максимальное растяжение на 4.6 час. |  | (c)
14112.766000 | 4.786000 | 4.715000 | -6.389000 | -6.460000 | 1890.000000 | 1965.000000 | 2086.000000 | 1890.000000 | 4715.000000 | 1278б |  | CORR | GENE | 06:44 | 06:56 | 07:15 | 395 | 391 | 11.000000 | EXT | -. Аномалия находится на упругопластическом изгибе: R=575 Дн, максимальное растяжение на 4.7 час. |  | (c)
14113.262000 | 5.282000 | 5.263000 | -5.893000 | -5.912000 | 1727.000000 | 1867.000000 | 1886.000000 | 1727.000000 | 5263.000000 | 1278б |  | CORR | GENE | 06:17 | 06:40 | 06:43 | 122 | 317 | 9.000000 | EXT | -. Аномалия находится на упругопластическом изгибе: R=637 Дн, максимальное растяжение на 4.7 час. |  | (c)
14113.507000 | 5.527000 | 5.497000 | -5.648000 | -5.678000 | 1882.000000 | 1963.000000 | 1958.000000 | 1882.000000 | 5497.000000 | 1278б |  | CORR | СIGR | 06:42 | 06:55 | 06:55 | 47 | 151 | 9.000000 | EXT | -. Аномалия находится на упругопластическом изгибе: R=637 Дн, максимальное растяжение на 4.7 час. |  | (c)
14114.866000 | 6.886000 | 6.859000 | -4.289000 | -4.316000 | 1164.000000 | 1253.000000 | 1276.000000 | 1164.000000 | 4266.000000 | 1278б |  | CORR | СIGR | 04:46 | 05:01 | 05:05 | 50 | 225 | 9.000000 | EXT | -. Аномалия находится на упругопластическом изгибе: R=918 Дн, максимальное растяжение на 4.9 час. |  | (c)
14128.240000 | 9.085000 | 9.074000 | -1.915000 | -1.926000 | -1070.000000 | -932.000000 | -959.000000 | 849.000000 | 1885.000000 | 1279а |  | CORR | СIGR | 09:33 | 09:55 | 09:51 | 41 | 221 | 10.000000 | EXT | - |  | (c)
14128.319000 | 9.164000 | 9.054000 | -1.836000 | -1.946000 | 1712.000000 | 2059.000000 | 1956.000000 | 1712.000000 | 1795.000000 | 1279а |  | CORR | GENE | 05:02 | 05:58 | 05:41 | 151 | 489 | 10.000000 | EXT | - |  | (c)
14133.928000 | 3.773000 | 3.753000 | -7.302000 | -7.322000 | -1094.000000 | -889.000000 | -875.000000 | 657.000000 | 3753.000000 | 1280а |  | CORR | GENE | 02:41 | 03:14 | 03:16 | 58 | 437 | 15.000000 | EXT | - |  | (c)
14141.230000 | 0.000000 | -0.021000 | -11.220000 | -11.241000 | -2191.000000 | -1967.000000 | -1877.000000 | 1563.000000 |  | 1281аа | Смещение кромок | GWAN |  | 06:33 | 07:09 | 07:24 | 0 | 627 | 2.838000 | EXT | Смещение кромок. Наружу. Величина смещения - 2.8 мм. |  | (c)
14141.230000 | 0.000000 | -0.052000 | -11.220000 | -11.272000 | -1076.000000 | -768.000000 | -716.000000 | 356.000000 |  | 1281аа | Вышлифовка на шве | GWAN |  | 09:33 | 10:23 | 10:31 | 62 | 721 | 14.000000 | EXT | Вышлифовка на шве |  | (c)
14141.230000 | 0.000000 | -0.036000 | -11.220000 | -11.256000 | -1020.000000 | -721.000000 | -728.000000 | 436.000000 |  | 1281аа | Смещение кромок | GWAN |  | 09:42 | 10:30 | 10:29 | 0 | 584 | 3.858000 | EXT | Смещение кромок. Вовнутрь. Величина смещения - 3.9 мм. |  | (c)
14142.615000 | 1.385000 | 1.307000 | -9.835000 | -9.913000 | -1077.000000 | -1055.000000 | -1043.000000 | 1009.000000 | 1307.000000 | 1281аа |  | CORR | GENE | 09:33 | 09:36 | 09:38 | 145 | 69 | 10.000000 | EXT | - |  | (c)
14145.409000 | 4.179000 | 4.149000 | -7.041000 | -7.071000 | -416.000000 | -341.000000 | -279.000000 | 141.000000 | 4149.000000 | 1281аа |  | CORR | GENE | 11:19 | 11:32 | 11:42 | 75 | 275 | 12.000000 | EXT | - |  | (c)
14152.450000 | 0.000000 | -0.036000 | -11.100000 | -11.136000 | 565.000000 | 907.000000 | 982.000000 | 565.000000 |  | 1282аа | Смещение кромок | GWAN |  | 11:30 | 00:25 | 00:37 | 0 | 834 | 4.266000 | EXT | Смещение кромок. Вовнутрь. Величина смещения - 4.3 мм. |  | (c)
14157.325000 | 4.875000 | 4.855000 | -6.225000 | -6.245000 | 110.000000 | 229.000000 | 236.000000 | 110.000000 | 4855.000000 | 1282аа |  | CORR | GENE | 10:16 | 10:36 | 10:37 | 56 | 253 | 11.000000 | EXT | - |  | (c)
14167.100000 | 3.550000 | 3.514000 | -7.330000 | -7.366000 | 688.000000 | 906.000000 | 848.000000 | 688.000000 | 3514.000000 | 1283а |  | ARTD | GENE | 09:04 | 09:39 | 09:30 | 115 | 321 |  | EXT | -. Наплавка. |  | (c)
14169.280000 | 5.730000 | 5.705000 | -5.150000 | -5.175000 | -1759.000000 | -1715.000000 | -1707.000000 | 1655.000000 | 5116.000000 | 1283а |  | DENT |  | 02:29 | 02:36 | 02:37 | 59 | 104 | 0.211268 |  | - |  | (c)
14180.460000 | 3.580000 | 3.569000 | -7.005000 | -7.016000 | 357.000000 | 403.000000 | 399.000000 | 357.000000 | 3569.000000 | 1285а |  | CORR | СIGR | 06:06 | 06:14 | 06:13 | 28 | 84 | 9.000000 | EXT | - |  | (c)
14189.286000 | 1.821000 | 1.782000 | -9.104000 | -9.143000 | -515.000000 | -374.000000 | -331.000000 | 148.000000 | 1782.000000 | 1286а |  | CORR | GENE | 05:20 | 05:43 | 05:50 | 76 | 367 | 10.000000 | EXT | - |  | (c)
14190.011000 | 2.546000 | 2.492000 | -8.379000 | -8.433000 | -85.000000 | -49.000000 | -57.000000 | 30.000000 | 2492.000000 | 1286а |  | DENT |  | 06:29 | 06:35 | 06:34 | 109 | 55 | 0.211268 |  | -. Аномалия находится вблизи продольного шва. |  | (c)
14190.866000 | 3.401000 | 3.374000 | -7.524000 | -7.551000 | 1114.000000 | 1194.000000 | 1212.000000 | 1114.000000 | 3374.000000 | 1286а |  | CORR | GENE | 09:43 | 09:56 | 09:59 | 217 | 196 | 15.000000 | EXT | - |  | (c)
14193.812000 | 6.347000 | 6.302000 | -4.578000 | -4.623000 | -89.000000 | -49.000000 | -60.000000 | 30.000000 | 4538.000000 | 1286а |  | DENT |  | 06:29 | 06:35 | 06:34 | 85 | 60 | 0.211268 |  | -. Аномалия находится вблизи продольного шва. |  | (c)
14198.390000 | 0.000000 | -0.028000 | -11.155000 | -11.183000 | -134.000000 | 14.000000 | 601.000000 | 0.000000 |  | 1287 | Нарушение формы кольцевого шва | GWAN |  | 03:35 | 03:58 | 05:33 | 0 | 1469 |  | EXT | Нарушение формы кольцевого шва |  | (c)
14198.390000 | 0.000000 | -0.032000 | -11.155000 | -11.187000 | 1700.000000 | -2221.000000 | -1566.000000 | 371.000000 |  | 1287 | Нарушение формы кольцевого шва | GWAN |  | 08:31 | 09:58 | 11:44 | 0 | 2390 |  | INT | Нарушение формы кольцевого шва |  | (c)
14207.682000 | 9.292000 | 9.250000 | -1.863000 | -1.905000 | 393.000000 | 453.000000 | 452.000000 | 393.000000 | 1850.000000 | 1287 |  | CORR | GENE | 05:00 | 05:09 | 05:09 | 55 | 118 | 15.000000 | EXT | - |  | (c)
14209.397000 | 11.007000 | 10.980000 | -0.148000 | -0.175000 | 525.000000 | 574.000000 | 581.000000 | 525.000000 | 145.000000 | 1287 |  | CORR | СIGR | 05:21 | 05:29 | 05:30 | 30 | 111 | 10.000000 | EXT | - |  | (c)
14209.578000 | 0.033000 | 0.014000 | -11.017000 | -11.036000 | 245.000000 | 350.000000 | 327.000000 | 245.000000 | 14.000000 | 1288 |  | CORR | GENE | 05:10 | 05:27 | 05:23 | 76 | 164 | 10.000000 | EXT | - |  | (c)
14210.047000 | 0.502000 | 0.478000 | -10.548000 | -10.572000 | 449.000000 | 623.000000 | 604.000000 | 449.000000 | 478.000000 | 1288 |  | CORR | GENE | 05:43 | 06:11 | 06:08 | 53 | 310 | 10.000000 | EXT | - |  | (c)
14220.595000 | 0.000000 | -0.031000 | -11.170000 | -11.201000 | -1967.000000 | -1621.000000 | -1748.000000 | 1528.000000 |  | 1289 | Смещение кромок | GWAN |  | 08:34 | 09:30 | 09:10 | 0 | 439 | 3.198000 | EXT | Смещение кромок. Наружу. Величина смещения - 3.2 мм. |  | (c)
14224.420000 | 3.825000 | 3.212000 | -7.345000 | -7.958000 | 1184.000000 | 1221.000000 | 1310.000000 | 1184.000000 | 3212.000000 | 1289 |  | CORR | GENE | 05:03 | 05:09 | 05:23 | 1269 | 252 | 10.000000 | EXT | - |  | (c)
14254.550000 | 0.000000 | -0.026000 | -11.645000 | -11.671000 | -202.000000 | -118.000000 | -133.000000 | 63.000000 |  | 1292 | Смещение кромок | GWAN |  | 09:12 | 09:25 | 09:23 | 0 | 139 | 2.380000 | EXT | Смещение кромок. Наружу. Величина смещения - 2.4 мм. |  | (c)
14259.755000 | 5.205000 | 5.121000 | -6.440000 | -6.524000 | -1804.000000 | -1796.000000 | -1786.000000 | 1768.000000 | 5121.000000 | 1292 |  | CORR | AXGR | 04:53 | 04:55 | 04:56 | 198 | 36 | 10.000000 | EXT | - |  | (c)
14261.514000 | 6.964000 | 6.956000 | -4.681000 | -4.689000 | -1738.000000 | -1700.000000 | -1688.000000 | 1638.000000 | 4666.000000 | 1292 |  | CORR | СIGR | 05:04 | 05:10 | 05:12 | 23 | 100 | 10.000000 | EXT | - |  | (c)
14274.594000 | 8.399000 | 8.362000 | -2.956000 | -2.993000 | 1429.000000 | 1465.000000 | 1461.000000 | 1429.000000 | 2906.000000 | 1293 |  | DENT |  | 07:33 | 07:38 | 07:38 | 87 | 64 | 0.281690 |  | - |  | (c)
14274.911000 | 8.716000 | 7.431000 | -2.639000 | -3.924000 | 443.000000 | 928.000000 | 747.000000 | 443.000000 | 2385.000000 | 1293 |  | CORR | GENE | 04:54 | 06:12 | 05:43 | 1539 | 607 | 10.000000 | EXT | - |  | (c)
14295.189000 | 6.204000 | 6.173000 | -5.066000 | -5.097000 | 1925.000000 | 2007.000000 | 2051.000000 | 4.286813 | 4995.000000 | 1295 |  | CORR | GENE | 05:03 | 05:16 | 05:23 | 102 | 253 | 11.000000 | EXT | - |  | (c)
14300.255000 | 0.000000 | -0.021000 | -10.510000 | -10.531000 | 1762.000000 | 1936.000000 | 1898.000000 | 4.794318 |  | 1296 | Смещение кромок | GWAN |  | 07:15 | 07:44 | 07:38 | 0 | 273 | 2.547000 | EXT | Смещение кромок. Наружу. Величина смещения - 2.5 мм. |  | (c)
14309.112000 | 8.857000 | 8.702000 | -1.653000 | -1.808000 | -1998.000000 | -1916.000000 | -1921.000000 | 24.982550 | 1625.000000 | 1296 |  | ARTD | GENE | 09:09 | 09:22 | 09:21 | 183 | 155 |  | EXT | -. Наплавка. |  | (c)
14310.765000 | 0.000000 | -0.016000 | -11.465000 | -11.481000 | 909.000000 | 1237.000000 | 1115.000000 | 909.000000 |  | 1297 | Смещение кромок | GWAN |  | 05:30 | 06:23 | 06:04 | 0 | 412 | 2.456000 | EXT | Смещение кромок. Вовнутрь. Величина смещения - 2.5 мм. |  | (c)
14310.765000 | 0.000000 | -0.036000 | -11.465000 | -11.501000 | -1397.000000 | -1174.000000 | -1240.000000 | 1083.000000 |  | 1297 | Смещение кромок | GWAN |  | 11:18 | 11:54 | 11:44 | 0 | 314 | 2.707000 | EXT | Смещение кромок. Вовнутрь. Величина смещения - 2.7 мм. |  | (c)
14333.475000 | 0.000000 | -0.017000 | -11.380000 | -11.397000 | -935.000000 | -790.000000 | -426.000000 | 0.000000 |  | 1299 | Нарушение формы кольцевого шва | GWAN |  | 07:06 | 07:29 | 08:28 | 0 | 1019 |  | EXT | Нарушение формы кольцевого шва. Аномалия находится на упругопластическом изгибе: R=494 Дн, максимальное растяжение на 6.3 час. |  | (c)
14367.625000 | 0.000000 | -0.024000 | -11.580000 | -11.604000 | -352.000000 | 368.000000 | 1112.000000 | 27.782990 |  | 1302 | Нарушение формы кольцевого шва | GWAN |  | 08:33 | 10:30 | 00:30 | 0 | 2927 |  | EXT | Нарушение формы кольцевого шва |  | (c)
14376.660000 | 9.035000 | 8.969000 | -2.545000 | -2.611000 | -2199.000000 | -2163.000000 | -2166.000000 | 2.542677 | 2482.000000 | 1302 |  | DENT |  | 03:35 | 03:41 | 03:40 | 129 | 65 | 0.211268 |  | -. Аномалия находится вблизи продольного шва. |  | (c)
14379.205000 | 0.000000 | -0.041000 | -11.135000 | -11.176000 | -1532.000000 | -1294.000000 | -1378.000000 | 68.814860 |  | 1303 | Смещение кромок | GWAN |  | 09:53 | 10:31 | 10:17 | 0 | 308 | 2.477000 | EXT | Смещение кромок. Наружу. Величина смещения - 2.5 мм. |  | (c)
14447.620000 | 0.390000 | 0.299000 | -10.770000 | -10.861000 | -132.000000 | -112.000000 | -109.000000 | 6.825345 | 299.000000 | 1309 | Дефект проката | MIAN | GENE | 01:44 | 01:47 | 01:48 | 221 | 48 | 11.299581 | INT | Дефект проката. Эквивалент потери металла 11%. Аномалия находится на упругопластическом изгибе: R=900 Дн, максимальное растяжение на 11.2 час. |  | (c)
14494.974000 | 2.174000 | 2.159000 | -8.911000 | -8.926000 | 1297.000000 | 1337.000000 | 1350.000000 | 66.833497 | 2159.000000 | 1313 |  | ARTD | СIGR | 01:21 | 01:27 | 01:29 | 32 | 106 |  | EXT | -. Наплавка. |  | (c)
14503.885000 | 0.000000 | -0.028000 | -11.635000 | -11.663000 | -1458.000000 | -1229.000000 | -1237.000000 | 80.141250 |  | 1314 | Вышлифовка на шве | GWAN |  | 10:43 | 11:20 | 11:18 | 39 | 441 | 11.000000 | EXT | Вышлифовка на шве. Аномалия находится на отводе. |  | (c)
14507.386000 | 3.501000 | 3.301000 | -8.134000 | -8.334000 | 969.000000 | 1389.000000 | 1311.000000 | 19.124892 | 3301.000000 | 1314 |  | CORR | GENE | 05:14 | 06:22 | 06:10 | 334 | 683 | 10.000000 | EXT | -. Аномалия находится на отводе. |  | (c)
14507.432000 | 3.547000 | 3.524000 | -8.088000 | -8.111000 | 1794.000000 | 1852.000000 | 1914.000000 | 6.223865 | 3524.000000 | 1314 |  | CORR | GENE | 07:28 | 07:37 | 07:47 | 50 | 240 | 10.000000 | EXT | -. Аномалия находится на отводе. |  | (c)
14507.627000 | 3.742000 | 3.720000 | -7.893000 | -7.915000 | 1759.000000 | 1964.000000 | 1898.000000 | 4.487895 | 3720.000000 | 1314 |  | CORR | GENE | 07:22 | 07:55 | 07:44 | 53 | 277 | 9.000000 | EXT | -. Аномалия находится на отводе. |  | (c)
14507.800000 | 3.915000 | 3.915000 | -7.720000 | -7.720000 | 1474.000000 | 1513.000000 | 1537.000000 | 45.916721 | 3915.000000 | 1314 |  | CORR | СIGR | 06:36 | 06:42 | 06:46 | 26 | 125 | 11.000000 | EXT | -. Аномалия находится на отводе. |  | (c)
14509.854000 | 5.969000 | 5.967000 | -5.666000 | -5.668000 | 1831.000000 | 2055.000000 | 1978.000000 | 0.000000 | 5612.000000 | 1314 |  | CORR | GENE | 07:34 | 08:10 | 07:57 | 56 | 293 | 10.000000 | EXT | -. Аномалия находится на отводе. |  | (c)
14509.879000 | 5.994000 | 5.669000 | -5.641000 | -5.966000 | 1399.000000 | 1501.000000 | 1576.000000 | 24.370280 | 5553.000000 | 1314 |  | CORR | GENE | 06:24 | 06:40 | 06:52 | 413 | 353 | 10.000000 | EXT | -. Аномалия находится на отводе. |  | (c)
14510.269000 | 6.384000 | 6.366000 | -5.251000 | -5.269000 | 1826.000000 | 1937.000000 | 1932.000000 | 7.066949 | 5214.000000 | 1314 |  | CORR | GENE | 07:33 | 07:51 | 07:50 | 55 | 211 | 9.000000 | EXT | -. Аномалия находится на отводе. |  | (c)
14512.170000 | 8.285000 | 8.245000 | -3.350000 | -3.390000 | -2053.000000 | -1829.000000 | -1848.000000 | 30.896247 | 3278.000000 | 1314 |  | CORR | GENE | 09:07 | 09:43 | 09:40 | 112 | 411 | 9.000000 | EXT | -. Аномалия находится на отводе. |  | (c)
14516.598000 | 1.078000 | 1.045000 | -10.292000 | -10.325000 | -1010.000000 | -863.000000 | -890.000000 | 52.570570 | 1045.000000 | 1315 | Дефект проката | MIAN | GENE | 07:32 | 07:56 | 07:51 | 54 | 239 | 13.142888 | INT | Дефект проката. Эквивалент потери металла 13%. |  | (c)
14531.912000 | 5.022000 | 4.981000 | -6.273000 | -6.314000 | 232.000000 | 384.000000 | 384.000000 | 18.704784 | 4981.000000 | 1316 |  | CORR | GENE | 02:49 | 03:14 | 03:14 | 51 | 305 | 10.000000 | EXT | - |  | (c)
14561.300000 | 0.000000 | -0.037000 | -11.470000 | -11.507000 | -1843.000000 | -1004.000000 | -834.000000 | 14.178862 |  | 1319 | Нарушение формы кольцевого шва | GWAN |  | 09:53 | 00:08 | 00:36 | 0 | 2019 |  | INT | Нарушение формы кольцевого шва. Аномалия находится на отводе. |  | (c)
14569.703000 | 8.403000 | 8.379000 | -3.067000 | -3.091000 | 145.000000 | 256.000000 | 258.000000 | 11.686078 | 3019.000000 | 1319 |  | CORR | GENE | 03:14 | 03:32 | 03:32 | 72 | 227 | 9.000000 | EXT | -. Аномалия находится на отводе. |  | (c)
14584.198000 | 0.058000 | 0.012000 | -11.302000 | -11.348000 | 686.000000 | 701.000000 | 701.000000 | 55.369409 | 12.000000 | 1321 |  | CORR | AXGR | 04:25 | 04:27 | 04:27 | 141 | 29 | 15.000000 | EXT | - |  | (c)
14594.113000 | 9.973000 | 9.961000 | -1.387000 | -1.399000 | 843.000000 | 922.000000 | 919.000000 | 67.998671 | 1368.000000 | 1321 |  | CORR | СIGR | 04:50 | 05:03 | 05:03 | 31 | 152 | 10.000000 | EXT | - |  | (c)
14618.130000 | 0.000000 | -0.026000 | -11.380000 | -11.406000 | 1084.000000 | 1499.000000 | 1865.000000 | 1084.000000 |  | 1324 | Смещение кромок | GWAN |  | 01:04 | 02:11 | 03:10 | 0 | 1563 | 3.513000 | EXT | Смещение кромок. Вовнутрь. Величина смещения - 3.5 мм. |  | (c)
14652.560000 | 0.000000 | -0.029000 | -11.435000 | -11.464000 | 2182.000000 | -2013.000000 | -2055.000000 | 1831.000000 |  | 1327 | Вышлифовка на шве | GWAN |  | 09:42 | 10:25 | 10:18 | 45 | 448 | 11.000000 | EXT | Вышлифовка на шве |  | (c)
14652.560000 | 0.000000 | -0.032000 | -11.435000 | -11.467000 | -1494.000000 | -1296.000000 | -1300.000000 | 1106.000000 |  | 1327 | Вышлифовка на шве | GWAN |  | 11:49 | 00:21 | 00:20 | 53 | 388 | 10.000000 | EXT | Вышлифовка на шве |  | (c)
14690.178000 | 3.453000 | 3.314000 | -8.062000 | -8.201000 | 1960.000000 | 1979.000000 | 2008.000000 | 14.090201 | 3314.000000 | 1331 | Дефект проката | MIAN | GENE | 03:38 | 03:41 | 03:46 | 209 | 96 | 10.000000 | INT | Дефект проката. Эквивалент потери металла 10%. |  | (c)
14716.005000 | 7.110000 | 7.081000 | -4.510000 | -4.539000 | 591.000000 | 711.000000 | 730.000000 | 47.723951 | 4484.000000 | 1333 |  | CORR | GENE | 03:56 | 04:15 | 04:19 | 55 | 278 | 10.000000 | EXT | - |  | (c)
14718.686000 | 9.791000 | 9.690000 | -1.829000 | -1.930000 | -101.000000 | -43.000000 | 416.000000 | 0.000000 | 1727.000000 | 1333 |  | CORR | GENE | 02:04 | 02:14 | 03:28 | 203 | 1035 | 10.000000 | EXT | - |  | (c)
14743.240000 | 0.000000 | -0.019000 | -10.910000 | -10.929000 | 1295.000000 | 1422.000000 | 1888.000000 | 1295.000000 |  | 1336 | Нарушение формы кольцевого шва | GWAN |  | 08:26 | 08:46 | 10:01 | 0 | 1186 |  | EXT | Нарушение формы кольцевого шва. Аномалия находится на упругопластическом изгибе: R=785 Дн, максимальное растяжение на 5.4 час. |  | (c)
14810.024000 | 10.329000 | 10.302000 | -1.176000 | -1.203000 | 616.000000 | 658.000000 | 674.000000 | 49.691468 | 1131.000000 | 1341 | Металлургический дефект | MIAN | GENE | 02:37 | 02:43 | 02:46 | 72 | 116 | 11.442138 | INT | Металлургический дефект. Эквивалент потери металла 11%. |  | (c)
14853.992000 | 8.587000 | 7.059000 | -2.723000 | -4.251000 | 1679.000000 | 2032.000000 | 2007.000000 | 1679.000000 | 2519.000000 | 1345 |  | GOUG | GENE | 00:32 | 01:29 | 01:25 | 1732 | 657 | 10.000000 | EXT | -. Зона задиров. |  | (c)
14910.315000 | 7.495000 | 7.333000 | -3.465000 | -3.627000 | 1374.000000 | 1398.000000 | 1394.000000 | 1374.000000 | 3330.000000 | 1350 | Металлургический дефект | MIAN | AXGR | 04:15 | 04:18 | 04:18 | 297 | 40 | 15.518373 | INT | Металлургический дефект. Эквивалент потери металла 16%. |  | (c)
14936.130000 | 0.000000 | -0.010000 | -11.125000 | -11.135000 | 822.000000 | 1202.000000 | 1427.000000 | 0.000000 |  | 1353 | Нарушение формы кольцевого шва | GWAN |  | 04:00 | 05:02 | 05:38 | 0 | 1208 |  | INT | Нарушение формы кольцевого шва |  | (c)
14964.699000 | 6.134000 | 6.010000 | -4.906000 | -5.030000 | -2179.000000 | -1926.000000 | -1872.000000 | 4.186282 | 4842.000000 | 1355 |  | CORR | GENE | 05:03 | 05:44 | 05:53 | 188 | 613 | 10.000000 | EXT | - |  | (c)
15013.044000 | 9.949000 | 9.870000 | -1.131000 | -1.210000 | 1733.000000 | 1832.000000 | 1818.000000 | 1733.000000 | 1076.000000 | 1359 |  | DENT |  | 00:29 | 00:45 | 00:42 | 134 | 170 | 0.211268 |  | - |  | (c)
15022.007000 | 7.832000 | 7.825000 | -3.268000 | -3.275000 | 1956.000000 | 1970.000000 | 2005.000000 | 1956.000000 | 3254.000000 | 1360 |  | GOUG | СIGR | 07:23 | 07:26 | 07:31 | 21 | 97 | 7.000000 | EXT | -. Задир. |  | (c)
15022.050000 | 7.875000 | 7.834000 | -3.225000 | -3.266000 | 2010.000000 | 2049.000000 | 2053.000000 | 2010.000000 | 3167.000000 | 1360 |  | DENT |  | 07:32 | 07:38 | 07:39 | 99 | 86 | 0.352113 |  | -. Аномалия находится вблизи дефекта потери металла. |  | (c)
15025.275000 | 0.000000 | -0.001000 | -11.070000 | -11.071000 | 1310.000000 | 1458.000000 | 1441.000000 | 42.616101 |  | 1361 | Смещение кромок | GWAN |  | 06:12 | 06:36 | 06:33 | 0 | 261 | 4.293000 | EXT | Смещение кромок. Наружу. Величина смещения - 4.3 мм. |  | (c)
15027.101000 | 1.826000 | 1.816000 | -9.244000 | -9.254000 | 1734.000000 | 1774.000000 | 1776.000000 | 30.023811 | 1816.000000 | 1361 |  | CORR | СIGR | 07:20 | 07:27 | 07:27 | 20 | 83 | 9.000000 | EXT | - |  | (c)
15027.546000 | 2.271000 | 2.256000 | -8.799000 | -8.814000 | 1734.000000 | 1805.000000 | 1806.000000 | 22.697191 | 2256.000000 | 1361 |  | CORR | СIGR | 07:20 | 07:32 | 07:32 | 37 | 143 | 12.000000 | EXT | - |  | (c)
15027.832000 | 2.557000 | 1.139000 | -8.513000 | -9.931000 | 503.000000 | 594.000000 | 609.000000 | 40.620541 | 1139.000000 | 1361 |  | CORR | GENE | 04:02 | 04:16 | 04:19 | 1653 | 212 | 12.000000 | EXT | - |  | (c)
15029.035000 | 3.760000 | 3.706000 | -7.310000 | -7.364000 | 1643.000000 | 1767.000000 | 1725.000000 | 27.528696 | 3706.000000 | 1361 |  | CORR | GENE | 07:06 | 07:26 | 07:19 | 344 | 164 | 10.000000 | EXT | - |  | (c)
15030.078000 | 4.803000 | 4.793000 | -6.267000 | -6.277000 | 1664.000000 | 1703.000000 | 1708.000000 | 35.182557 | 4793.000000 | 1361 |  | CORR | СIGR | 07:09 | 07:15 | 07:16 | 26 | 87 | 11.000000 | EXT | - |  | (c)
15030.875000 | 5.600000 | 5.589000 | -5.470000 | -5.481000 | 1603.000000 | 1684.000000 | 1673.000000 | 33.634048 | 5453.000000 | 1361 |  | CORR | СIGR | 06:59 | 07:12 | 07:10 | 28 | 140 | 11.000000 | EXT | - |  | (c)
15032.335000 | 7.060000 | 7.047000 | -4.010000 | -4.023000 | 1592.000000 | 1642.000000 | 1647.000000 | 38.239418 | 3825.000000 | 1361 |  | CORR | GENE | 06:57 | 07:05 | 07:06 | 198 | 110 | 15.000000 | EXT | - |  | (c)
15033.391000 | 8.116000 | 8.104000 | -2.954000 | -2.966000 | 770.000000 | 793.000000 | 798.000000 | 62.113156 | 2946.000000 | 1361 |  | CORR | СIGR | 04:45 | 04:48 | 04:49 | 20 | 56 | 11.000000 | EXT | - |  | (c)
15033.816000 | 8.541000 | 8.536000 | -2.529000 | -2.534000 | 1567.000000 | 1635.000000 | 1623.000000 | 39.892579 | 2510.000000 | 1361 |  | CORR | СIGR | 06:53 | 07:04 | 07:02 | 24 | 113 | 10.000000 | EXT | - |  | (c)
15034.356000 | 9.081000 | 8.763000 | -1.989000 | -2.307000 | 760.000000 | 781.000000 | 857.000000 | 61.357408 | 1973.000000 | 1361 |  | CORR | GENE | 04:43 | 04:46 | 04:59 | 334 | 193 | 13.000000 | EXT | - |  | (c)
15035.376000 | 10.101000 | 10.086000 | -0.969000 | -0.984000 | 1540.000000 | 1591.000000 | 1592.000000 | 43.303576 | 949.000000 | 1361 |  | CORR | СIGR | 06:49 | 06:57 | 06:57 | 35 | 102 | 10.000000 | EXT | - |  | (c)
15036.345000 | 0.000000 | -0.041000 | -10.740000 | -10.781000 | 68.000000 | 577.000000 | 586.000000 | 47.264779 |  | 1362 | Нарушение формы кольцевого шва | GWAN |  | 00:03 | 01:25 | 01:26 | 0 | 1036 |  | EXT | Нарушение формы кольцевого шва |  | (c)
15036.592000 | 0.247000 | 0.128000 | -10.493000 | -10.612000 | 1821.000000 | 1857.000000 | 1862.000000 | 26.338554 | 128.000000 | 1362 |  | CORR | GENE | 04:46 | 04:52 | 04:53 | 298 | 83 | 12.000000 | EXT | - |  | (c)
15048.041000 | 0.956000 | 0.927000 | -9.969000 | -9.998000 | -1542.000000 | -1435.000000 | -1449.000000 | 63.098469 | 927.000000 | 1363 |  | CORR | GENE | 08:18 | 08:36 | 08:33 | 66 | 186 | 14.000000 | EXT | - |  | (c)
15052.683000 | 5.598000 | 5.584000 | -5.327000 | -5.341000 | 1506.000000 | 1561.000000 | 1562.000000 | 44.889472 | 5309.000000 | 1363 |  | CORR | СIGR | 04:30 | 04:39 | 04:39 | 32 | 112 | 10.000000 | EXT | - |  | (c)
15058.010000 | 0.000000 | -0.018000 | -11.545000 | -11.563000 | -2140.000000 | -1997.000000 | -1986.000000 | 7.325385 |  | 1364 | Вышлифовка на шве | GWAN |  | 05:53 | 06:16 | 06:18 | 43 | 308 | 9.000000 | EXT | Вышлифовка на шве |  | (c)
15064.124000 | 6.114000 | 6.098000 | -5.431000 | -5.447000 | -2186.000000 | -2119.000000 | -2099.000000 | 3.625673 | 5367.000000 | 1364 |  | CORR | GENE | 05:46 | 05:57 | 06:00 | 80 | 174 | 11.000000 | EXT | - |  | (c)
15081.005000 | 0.000000 | -0.028000 | -11.470000 | -11.498000 | -214.000000 | -46.000000 | -72.000000 | 0.000000 |  | 1366 | Вышлифовка на шве | GWAN |  | 09:06 | 09:33 | 09:29 | 48 | 285 | 10.000000 | EXT | Вышлифовка на шве |  | (c)
15105.035000 | 1.025000 | 0.930000 | -9.485000 | -9.580000 | -265.000000 | -240.000000 | -244.000000 | 18.045840 | 930.000000 | 1368 | Дефект проката | MIAN | AXGR | 11:50 | 11:54 | 11:54 | 234 | 41 | 9.963642 | INT | Дефект проката. Эквивалент потери металла 10%. |  | (c)
15107.390000 | 3.380000 | 3.341000 | -7.130000 | -7.169000 | 2083.000000 | 2160.000000 | 2177.000000 | 0.000000 | 3341.000000 | 1368 |  | CORR | GENE | 06:09 | 06:22 | 06:24 | 71 | 189 | 11.000000 | EXT | - |  | (c)
15110.060000 | 6.050000 | 6.014000 | -4.460000 | -4.496000 | -2139.000000 | -1996.000000 | -1973.000000 | 20.821877 | 4422.000000 | 1368 |  | CORR | GENE | 06:48 | 07:11 | 07:15 | 74 | 333 | 11.000000 | EXT | - |  | (c)
15110.084000 | 6.074000 | 6.001000 | -4.436000 | -4.509000 | 1244.000000 | 1380.000000 | 1439.000000 | 32.273438 | 4404.000000 | 1368 |  | CORR | GENE | 03:54 | 04:16 | 04:25 | 105 | 391 | 9.000000 | EXT | - |  | (c)
15116.832000 | 2.312000 | 2.264000 | -9.043000 | -9.091000 | 506.000000 | 575.000000 | 703.000000 | 40.809579 | 2264.000000 | 1369 |  | CORR | GENE | 03:31 | 03:42 | 04:03 | 75 | 394 | 11.000000 | EXT | -. Аномалия находится на упругопластическом изгибе: R=620 Дн, максимальное растяжение на 4.9 час. |  | (c)
15124.220000 | 9.700000 | 9.096000 | -1.655000 | -2.259000 | 1869.000000 | 1991.000000 | 2010.000000 | 0.000000 | 1589.000000 | 1369 |  | CORR | GENE | 07:11 | 07:31 | 07:34 | 670 | 283 | 12.000000 | EXT | -. Аномалия находится на упругопластическом изгибе: R=496 Дн, максимальное растяжение на 5.7 час. |  | (c)
15158.787000 | 10.257000 | 10.248000 | -1.303000 | -1.312000 | 69.000000 | 105.000000 | 111.000000 | 69.000000 | 1286.000000 | 1372 |  | CORR | СIGR | 03:10 | 03:15 | 03:16 | 26 | 85 | 10.000000 | EXT | - |  | (c)
15161.570000 | 1.480000 | 1.254000 | -9.945000 | -10.171000 | -2206.000000 | -2196.000000 | -2200.000000 | 1.974933 | 1254.000000 | 1373 |  | CORR | PINH | 03:57 | 03:59 | 03:58 | 329 | 13 | 15.000000 | EXT | - |  | (c)
15162.814000 | 2.724000 | 2.702000 | -8.701000 | -8.723000 | -2152.000000 | -1958.000000 | -1981.000000 | 6.332640 | 2702.000000 | 1373 |  | CORR | GENE | 04:06 | 04:37 | 04:33 | 50 | 343 | 11.000000 | EXT | - |  | (c)
15182.905000 | 0.000000 | -0.021000 | -11.500000 | -11.521000 | -1186.000000 | -672.000000 | -633.000000 | 79.000000 |  | 1375 | Смещение кромок | GWAN |  | 01:50 | 03:13 | 03:19 | 0 | 1107 | 2.846000 | EXT | Смещение кромок. Вовнутрь. Величина смещения - 2.8 мм. |  | (c)
15182.905000 | 0.000000 | -0.021000 | -11.500000 | -11.521000 | 95.000000 | 618.000000 | 541.000000 | 95.000000 |  | 1375 | Смещение кромок | GWAN |  | 05:16 | 06:41 | 06:28 | 0 | 892 | 3.731000 | EXT | Смещение кромок. Вовнутрь. Величина смещения - 3.7 мм. |  | (c)
15182.905000 | 0.000000 | -0.026000 | -11.500000 | -11.526000 | 1864.000000 | -2214.000000 | 2095.000000 | 1864.000000 |  | 1375 | Смещение кромок | GWAN |  | 10:02 | 11:04 | 10:39 | 0 | 462 | 2.473000 | EXT | Смещение кромок. Вовнутрь. Величина смещения - 2.5 мм. |  | (c)
15205.885000 | 0.000000 | -0.021000 | -11.605000 | -11.626000 | -1158.000000 | -464.000000 | -705.000000 | 252.000000 |  | 1377 | Смещение кромок | GWAN |  | 04:30 | 06:22 | 05:43 | 0 | 906 | 4.084000 | EXT | Смещение кромок. Вовнутрь. Величина смещения - 4.1 мм. |  | (c)
15210.261000 | 4.376000 | 4.325000 | -7.229000 | -7.280000 | -1305.000000 | -1161.000000 | -1202.000000 | 1099.000000 | 4325.000000 | 1377 |  | CORR | GENE | 04:06 | 04:29 | 04:23 | 65 | 206 | 10.000000 | EXT | - |  | (c)
15251.685000 | 0.000000 | -0.031000 | -11.365000 | -11.396000 | 1969.000000 | 2184.000000 | 2156.000000 | 0.000000 |  | 1381 | Смещение кромок | GWAN |  | 07:52 | 08:26 | 08:22 | 0 | 375 | 2.776000 | EXT | Смещение кромок. Наружу. Величина смещения - 2.8 мм. |  | (c)
15285.910000 | 0.000000 | -0.027000 | -11.400000 | -11.427000 | -1843.000000 | -1288.000000 | -1359.000000 | 874.000000 |  | 1384 | Нарушение формы кольцевого шва | GWAN |  | 07:09 | 08:39 | 08:27 | 0 | 969 |  | EXT | Нарушение формы кольцевого шва |  | (c)
15297.310000 | 0.000000 | -0.040000 | -11.645000 | -11.685000 | 1358.000000 | 210.000000 | -1170.000000 | 764.000000 |  | 1385 | Нарушение формы кольцевого шва | GWAN |  | 05:19 | 02:14 | 10:31 | 0 | 3866 |  | EXT | Нарушение формы кольцевого шва |  | (c)
15354.758000 | 1.078000 | 1.068000 | -10.327000 | -10.337000 | -2152.000000 | -2107.000000 | -2074.000000 | 6.303171 | 1068.000000 | 1391 |  | CORR | СIGR | 04:42 | 04:50 | 04:55 | 28 | 158 | 9.000000 | EXT | - |  | (c)
15355.032000 | 1.352000 | 1.341000 | -10.053000 | -10.064000 | -2160.000000 | -2093.000000 | -2097.000000 | 5.688902 | 1341.000000 | 1391 |  | CORR | СIGR | 04:41 | 04:52 | 04:51 | 37 | 126 | 10.000000 | EXT | - |  | (c)
15356.031000 | 2.351000 | 2.339000 | -9.054000 | -9.066000 | 2176.000000 | -2218.000000 | -2228.000000 | 0.000000 | 2339.000000 | 1391 |  | CORR | СIGR | 04:21 | 04:32 | 04:30 | 28 | 114 | 10.000000 | EXT | -. Аномалия находится на упругопластическом изгибе: R=865 Дн, максимальное растяжение на 5.9 час. |  | (c)
15357.333000 | 3.653000 | 3.549000 | -7.752000 | -7.856000 | -1896.000000 | -1776.000000 | -1778.000000 | 26.975232 | 3549.000000 | 1391 |  | CORR | GENE | 05:24 | 05:43 | 05:43 | 483 | 236 | 10.000000 | EXT | -. Аномалия находится на упругопластическом изгибе: R=688 Дн, максимальное растяжение на 5.7 час. |  | (c)
15358.149000 | 4.469000 | 4.457000 | -6.936000 | -6.948000 | -1917.000000 | -1857.000000 | -1844.000000 | 25.329293 | 4457.000000 | 1391 |  | CORR | СIGR | 05:20 | 05:30 | 05:32 | 28 | 146 | 9.000000 | EXT | -. Аномалия находится на упругопластическом изгибе: R=636 Дн, максимальное растяжение на 5.7 час. |  | (c)
15360.902000 | 7.222000 | 7.176000 | -4.183000 | -4.229000 | -1653.000000 | -1428.000000 | -1505.000000 | 46.612580 | 4119.000000 | 1391 |  | CORR | GENE | 06:03 | 06:39 | 06:27 | 110 | 295 | 10.000000 | EXT | -. Аномалия находится на упругопластическом изгибе: R=474 Дн, максимальное растяжение на 5.5 час. |  | (c)
15360.946000 | 7.266000 | 7.250000 | -4.139000 | -4.155000 | -1931.000000 | -1883.000000 | -1877.000000 | 24.156201 | 4125.000000 | 1391 |  | CORR | СIGR | 05:18 | 05:26 | 05:27 | 30 | 109 | 11.000000 | EXT | -. Аномалия находится на упругопластическом изгибе: R=474 Дн, максимальное растяжение на 5.5 час. |  | (c)
15361.568000 | 7.888000 | 7.872000 | -3.517000 | -3.533000 | 2206.000000 | -2117.000000 | -2124.000000 | 0.000000 | 3438.000000 | 1391 |  | CORR | GENE | 04:26 | 04:48 | 04:47 | 95 | 262 | 9.000000 | EXT | -. Аномалия находится на упругопластическом изгибе: R=460 Дн, максимальное растяжение на 5.5 час. |  | (c)
15364.196000 | 10.516000 | 10.502000 | -0.889000 | -0.903000 | -1548.000000 | -1494.000000 | -1498.000000 | 55.069823 | 874.000000 | 1391 |  | CORR | СIGR | 06:20 | 06:29 | 06:28 | 29 | 100 | 10.000000 | EXT | -. Аномалия находится на упругопластическом изгибе: R=445 Дн, максимальное растяжение на 5.7 час. |  | (c)
15371.626000 | 6.541000 | 6.523000 | -4.679000 | -4.697000 | 2087.000000 | 2151.000000 | 2159.000000 | 0.026223 | 4665.000000 | 1392 |  | CORR | СIGR | 03:17 | 03:28 | 03:29 | 32 | 143 | 10.000000 | EXT | - |  | (c)
15375.711000 | 10.626000 | 10.594000 | -0.594000 | -0.626000 | 2056.000000 | -2152.000000 | -2205.000000 | 0.000000 | 563.000000 | 1392 |  | CORR | GENE | 03:12 | 03:53 | 03:45 | 63 | 400 | 10.000000 | EXT | - |  | (c)
15377.660000 | 1.355000 | 1.333000 | -9.790000 | -9.812000 | 2001.000000 | 2067.000000 | 2075.000000 | 0.622024 | 1333.000000 | 1393 |  | CORR | СIGR | 07:24 | 07:35 | 07:36 | 44 | 148 | 10.000000 | EXT | - |  | (c)
15379.301000 | 2.996000 | 2.965000 | -8.149000 | -8.180000 | 288.000000 | 428.000000 | 412.000000 | 23.221872 | 2965.000000 | 1393 |  | CORR | GENE | 02:48 | 03:10 | 03:08 | 67 | 248 | 10.000000 | EXT | -. Аномалия находится на упругопластическом изгибе: R=838 Дн, максимальное растяжение на 7.3 час. |  | (c)
15379.760000 | 3.455000 | 3.381000 | -7.690000 | -7.764000 | 1905.000000 | 2005.000000 | 2004.000000 | 2.264433 | 3381.000000 | 1393 |  | CORR | GENE | 07:09 | 07:25 | 07:25 | 114 | 199 | 11.000000 | EXT | -. Аномалия находится на упругопластическом изгибе: R=752 Дн, максимальное растяжение на 7.3 час. |  | (c)
15381.621000 | 5.316000 | 5.299000 | -5.829000 | -5.846000 | 1666.000000 | 1722.000000 | 1723.000000 | 31.817512 | 5299.000000 | 1393 |  | CORR | СIGR | 06:30 | 06:39 | 06:39 | 25 | 113 | 11.000000 | EXT | -. Аномалия находится на упругопластическом изгибе: R=532 Дн, максимальное растяжение на 7.3 час. |  | (c)
15381.727000 | 5.422000 | 5.306000 | -5.723000 | -5.839000 | 1941.000000 | 1969.000000 | 2004.000000 | 8.203377 | 5306.000000 | 1393 |  | CORR | GENE | 07:15 | 07:19 | 07:25 | 188 | 125 | 15.000000 | EXT | -. Аномалия находится на упругопластическом изгибе: R=512 Дн, максимальное растяжение на 7.3 час. |  | (c)
15382.530000 | 6.225000 | 6.214000 | -4.920000 | -4.931000 | 2047.000000 | 2068.000000 | 2093.000000 | 3.587932 | 4910.000000 | 1393 |  | CORR | СIGR | 07:32 | 07:35 | 07:39 | 21 | 93 | 11.000000 | EXT | -. Аномалия находится на упругопластическом изгибе: R=465 Дн, максимальное растяжение на 7.3 час. |  | (c)
15382.682000 | 6.377000 | 6.371000 | -4.768000 | -4.774000 | 2016.000000 | 2067.000000 | 2074.000000 | 3.182462 | 4742.000000 | 1393 |  | CORR | СIGR | 07:27 | 07:35 | 07:36 | 32 | 117 | 10.000000 | EXT | -. Аномалия находится на упругопластическом изгибе: R=465 Дн, максимальное растяжение на 7.3 час. |  | (c)
15383.892000 | 7.587000 | 7.504000 | -3.558000 | -3.641000 | 2121.000000 | 2141.000000 | 2139.000000 | 4.556057 | 3433.000000 | 1393 |  | CORR | AXGR | 07:44 | 07:47 | 07:46 | 208 | 35 | 10.000000 | EXT | -. Аномалия находится на упругопластическом изгибе: R=423 Дн, максимальное растяжение на 7.3 час. |  | (c)
15386.355000 | 10.050000 | 10.040000 | -1.095000 | -1.105000 | 1710.000000 | 1750.000000 | 1752.000000 | 31.895954 | 1075.000000 | 1393 |  | CORR | СIGR | 06:37 | 06:44 | 06:44 | 30 | 83 | 13.000000 | EXT | -. Аномалия находится на упругопластическом изгибе: R=448 Дн, максимальное растяжение на 7 час. |  | (c)
15386.430000 | 10.125000 | 10.113000 | -1.020000 | -1.032000 | 444.000000 | 499.000000 | 502.000000 | 35.815079 | 1003.000000 | 1393 |  | CORR | СIGR | 03:13 | 03:22 | 03:22 | 29 | 116 | 11.000000 | EXT | -. Аномалия находится на упругопластическом изгибе: R=448 Дн, максимальное растяжение на 7 час. |  | (c)
15392.361000 | 4.911000 | 4.821000 | -3.319000 | -3.409000 | 745.000000 | 971.000000 | 912.000000 | 60.144668 | 3298.000000 | 1394 |  | CORR | GENE | 04:31 | 05:07 | 04:58 | 111 | 334 | 9.000000 | EXT | -. Аномалия находится на упругопластическом изгибе: R=610 Дн, максимальное растяжение на 6.8 час. |  | (c)
15397.867000 | 2.187000 | 2.179000 | -0.188000 | -0.196000 | 2101.000000 | 2167.000000 | 2183.000000 | 0.000000 | 93.000000 | 1395 |  | CORR | GENE | 08:04 | 08:14 | 08:17 | 103 | 163 | 11.000000 | EXT | - |  | (c)
15398.135000 | 0.080000 | 0.016000 | -10.470000 | -10.534000 | 1974.000000 | 2085.000000 | 2093.000000 | 0.000000 | 16.000000 | 1396 |  | CORR | GENE | 08:02 | 08:20 | 08:22 | 691 | 238 | 10.000000 | EXT | -. Аномалия находится на отводе. |  | (c)
15411.709000 | 3.104000 | 3.093000 | -8.216000 | -8.227000 | -2158.000000 | -2094.000000 | -2094.000000 | 5.879420 | 3093.000000 | 1397 |  | CORR | СIGR | 04:07 | 04:17 | 04:17 | 38 | 128 | 13.000000 | EXT | - |  | (c)
15416.704000 | 8.099000 | 8.081000 | -3.221000 | -3.239000 | -2171.000000 | -2130.000000 | -2120.000000 | 4.821414 | 3197.000000 | 1397 |  | CORR | СIGR | 04:05 | 04:12 | 04:13 | 42 | 102 | 9.000000 | EXT | - |  | (c)
15419.925000 | 0.000000 | -0.015000 | -11.450000 | -11.465000 | 1688.000000 | -1965.000000 | -2117.000000 | 0.000000 |  | 1398 | Нарушение формы кольцевого шва | GWAN |  | 03:39 | 05:49 | 05:25 | 0 | 1313 |  | INT | Нарушение формы кольцевого шва |  | (c)
15431.375000 | 0.000000 | -0.026000 | -11.400000 | -11.426000 | 136.000000 | 275.000000 | 248.000000 | 20.008580 |  | 1399 | Смещение кромок | GWAN |  | 00:08 | 00:31 | 00:26 | 0 | 224 | 3.022000 | EXT | Смещение кромок. Вовнутрь. Величина смещения - 3 мм. Аномалия находится на упругопластическом изгибе: R=626 Дн, максимальное растяжение на 2.2 час. |  | (c)
15435.576000 | 4.201000 | 4.179000 | -7.199000 | -7.221000 | -1312.000000 | -1281.000000 | -1288.000000 | 74.088196 | 4179.000000 | 1399 |  | DENT |  | 08:14 | 08:19 | 08:18 | 50 | 49 | 0.281690 |  | -. Аномалия находится на упругопластическом изгибе. |  | (c)
15442.775000 | 0.000000 | -0.031000 | -11.400000 | -11.431000 | 1960.000000 | -2179.000000 | -2208.000000 | 0.000000 |  | 1400 | Смещение кромок | GWAN |  | 03:53 | 04:45 | 04:41 | 0 | 587 | 2.572000 | EXT | Смещение кромок. Наружу. Величина смещения - 2.6 мм. Аномалия находится на упругопластическом изгибе: R=695 Дн, максимальное растяжение на 2.1 час. |  | (c)
15442.775000 | 0.000000 | -0.034000 | -11.400000 | -11.434000 | -717.000000 | 240.000000 | 410.000000 | 33.106510 |  | 1400 | Нарушение формы кольцевого шва | GWAN |  | 08:41 | 11:16 | 11:43 | 0 | 2254 |  | INT | Нарушение формы кольцевого шва. Аномалия находится на упругопластическом изгибе: R=695 Дн, максимальное растяжение на 2.1 час. |  | (c)
15444.177000 | 1.402000 | 1.392000 | -9.998000 | -10.008000 | -2058.000000 | -2008.000000 | -2009.000000 | 13.926225 | 1392.000000 | 1400 |  | CORR | СIGR | 05:05 | 05:13 | 05:13 | 22 | 99 | 10.000000 | EXT | -. Аномалия находится на упругопластическом изгибе: R=935 Дн, максимальное растяжение на 1.7 час. |  | (c)
15447.251000 | 4.476000 | 4.456000 | -6.924000 | -6.944000 | -1854.000000 | -1802.000000 | -1706.000000 | 30.351174 | 4456.000000 | 1400 |  | CORR | GENE | 05:38 | 05:46 | 06:02 | 97 | 297 | 9.000000 | EXT | - |  | (c)
15447.290000 | 4.515000 | 4.506000 | -6.885000 | -6.894000 | -2093.000000 | -2008.000000 | -2023.000000 | 11.090022 | 4506.000000 | 1400 |  | CORR | СIGR | 04:59 | 05:13 | 05:11 | 24 | 141 | 9.000000 | EXT | - |  | (c)
15447.687000 | 4.912000 | 4.835000 | -6.488000 | -6.565000 | -2044.000000 | -1941.000000 | -1971.000000 | 15.089859 | 4835.000000 | 1400 |  | CORR | GENE | 05:07 | 05:24 | 05:19 | 94 | 144 | 10.000000 | EXT | - |  | (c)
15454.931000 | 0.756000 | 0.563000 | -10.469000 | -10.662000 | -2196.000000 | -2152.000000 | -2124.000000 | 2.746616 | 563.000000 | 1401 |  | CORR | GENE | 04:15 | 04:22 | 04:26 | 770 | 144 | 12.000000 | EXT | - |  | (c)
15457.128000 | 2.953000 | 2.936000 | -8.272000 | -8.289000 | -2164.000000 | -2108.000000 | -2117.000000 | 5.344160 | 2936.000000 | 1401 |  | CORR | СIGR | 04:20 | 04:29 | 04:27 | 26 | 95 | 9.000000 | EXT | - |  | (c)
15458.751000 | 4.576000 | 4.554000 | -6.649000 | -6.671000 | -2140.000000 | -1940.000000 | -2011.000000 | 7.302126 | 4554.000000 | 1401 |  | CORR | GENE | 04:24 | 04:56 | 04:44 | 166 | 258 | 9.000000 | EXT | - |  | (c)
15479.014000 | 2.194000 | 2.132000 | -8.886000 | -8.948000 | -1202.000000 | -1157.000000 | -1113.000000 | 75.458973 | 2132.000000 | 1403 |  | DENT |  | 07:24 | 07:32 | 07:39 | 103 | 178 | 0.211268 |  | - |  | (c)
15510.430000 | 0.000000 | -0.017000 | -11.520000 | -11.537000 | 815.000000 | 1994.000000 | 1681.000000 | 0.000000 |  | 1406 | Нарушение формы кольцевого шва | GWAN |  | 04:31 | 07:42 | 06:51 | 0 | 1732 |  | INT | Нарушение формы кольцевого шва |  | (c)
15565.620000 | 0.000000 | -0.052000 | -11.350000 | -11.402000 | -496.000000 | 14.000000 | 258.000000 | 20.840228 |  | 1411 | Нарушение формы кольцевого шва | GWAN |  | 10:14 | 11:36 | 00:16 | 0 | 1509 |  | INT | Нарушение формы кольцевого шва |  | (c)
15581.983000 | 5.013000 | 4.934000 | -6.552000 | -6.631000 | 822.000000 | 963.000000 | 927.000000 | 822.000000 | 4934.000000 | 1412 |  | CORR | GENE | 04:11 | 04:34 | 04:28 | 363 | 209 | 11.000000 | EXT | -. Аномалия находится на упругопластическом изгибе: R=516 Дн, максимальное растяжение на 6.6 час. |  | (c)
15582.034000 | 5.064000 | 5.049000 | -6.501000 | -6.516000 | 1176.000000 | 1236.000000 | 1243.000000 | 1176.000000 | 5049.000000 | 1412 |  | CORR | GENE | 05:08 | 05:18 | 05:19 | 143 | 134 | 9.000000 | EXT | -. Аномалия находится на упругопластическом изгибе: R=516 Дн, максимальное растяжение на 6.6 час. |  | (c)
15583.709000 | 6.739000 | 6.713000 | -4.826000 | -4.852000 | 641.000000 | 807.000000 | 764.000000 | 641.000000 | 4784.000000 | 1412 |  | CORR | GENE | 03:42 | 04:08 | 04:01 | 68 | 245 | 9.000000 | EXT | -. Аномалия находится на упругопластическом изгибе: R=465 Дн, максимальное растяжение на 6.6 час. |  | (c)
15585.097000 | 8.127000 | 8.117000 | -3.438000 | -3.448000 | 1411.000000 | 1500.000000 | 1488.000000 | 1411.000000 | 3422.000000 | 1412 |  | CORR | СIGR | 05:46 | 06:00 | 05:58 | 26 | 153 | 10.000000 | EXT | -. Аномалия находится на упругопластическом изгибе: R=443 Дн, максимальное растяжение на 6.7 час. |  | (c)
15611.345000 | 0.000000 | -0.048000 | -6.510000 | -6.558000 | -872.000000 | 265.000000 | 321.000000 | 25.918599 |  | 1415 | Нарушение формы кольцевого шва | GWAN |  | 08:34 | 11:38 | 11:47 | 0 | 2386 |  | INT | Нарушение формы кольцевого шва. Аномалия находится на отводе. |  | (c)
15613.332000 | 1.987000 | 1.878000 | -4.523000 | -4.632000 | 2056.000000 | -2018.000000 | -2148.000000 | 0.000000 | 1878.000000 | 1415 |  | CORR | GENE | 04:27 | 05:29 | 05:08 | 167 | 513 | 9.000000 | EXT | - |  | (c)
15613.668000 | 2.323000 | 2.238000 | -4.187000 | -4.272000 | 2214.000000 | -2171.000000 | -2145.000000 | 0.000000 | 2238.000000 | 1415 |  | CORR | GENE | 04:52 | 05:04 | 05:09 | 100 | 204 | 11.000000 | EXT | - |  | (c)
15613.932000 | 2.587000 | 2.563000 | -3.923000 | -3.947000 | 2228.000000 | -2129.000000 | -2113.000000 | 0.000000 | 2563.000000 | 1415 |  | CORR | GENE | 04:54 | 05:11 | 05:14 | 134 | 240 | 14.000000 | EXT | - |  | (c)
15614.171000 | 2.826000 | 2.783000 | -3.684000 | -3.727000 | -2204.000000 | -2198.000000 | -2138.000000 | 2.114229 | 2783.000000 | 1415 |  | CORR | GENE | 04:59 | 05:00 | 05:10 | 745 | 133 | 11.000000 | EXT | - |  | (c)
15614.988000 | 3.643000 | 3.608000 | -2.867000 | -2.902000 | 1811.000000 | 1938.000000 | 1972.000000 | 7.864062 | 2846.000000 | 1415 |  | CORR | GENE | 03:47 | 04:08 | 04:13 | 56 | 322 | 9.000000 | EXT | - |  | (c)
15615.522000 | 4.177000 | 4.177000 | -2.333000 | -2.333000 | 1955.000000 | 1981.000000 | 1995.000000 | 15.800789 | 2302.000000 | 1415 |  | CORR | СIGR | 04:10 | 04:15 | 04:17 | 31 | 80 | 13.000000 | EXT | - |  | (c)
15622.343000 | 0.268000 | 0.241000 | -11.042000 | -11.069000 | -1083.000000 | -1005.000000 | -1004.000000 | 924.000000 | 241.000000 | 1417 |  | CORR | GENE | 04:44 | 04:56 | 04:56 | 66 | 159 | 11.000000 | EXT | - |  | (c)
15629.478000 | 7.403000 | 7.392000 | -3.907000 | -3.918000 | -1038.000000 | -979.000000 | -978.000000 | 918.000000 | 3891.000000 | 1417 |  | CORR | СIGR | 04:51 | 05:00 | 05:01 | 27 | 120 | 10.000000 | EXT | - |  | (c)
15629.987000 | 7.912000 | 7.899000 | -3.398000 | -3.411000 | -1031.000000 | -939.000000 | -958.000000 | 885.000000 | 3366.000000 | 1417 |  | CORR | GENE | 04:52 | 05:07 | 05:04 | 45 | 147 | 10.000000 | EXT | - |  | (c)
15641.468000 | 8.083000 | 8.051000 | -3.402000 | -3.434000 | 1951.000000 | 1987.000000 | 1980.000000 | 1951.000000 | 3367.000000 | 1418 |  | DENT |  | 02:10 | 02:16 | 02:14 | 67 | 59 | 0.211268 |  | - |  | (c)
15651.648000 | 6.778000 | 6.745000 | -4.472000 | -4.505000 | 614.000000 | 653.000000 | 651.000000 | 49.523780 | 4431.000000 | 1419 |  | DENT |  | 03:52 | 03:58 | 03:58 | 74 | 74 | 0.281690 |  | - |  | (c)
15663.031000 | 6.911000 | 6.889000 | -4.484000 | -4.506000 | -2191.000000 | -2072.000000 | -2032.000000 | 3.153146 | 4447.000000 | 1420 |  | CORR | GENE | 04:40 | 04:59 | 05:06 | 59 | 319 | 9.000000 | EXT | - |  | (c)
15678.149000 | 10.634000 | 10.366000 | -0.566000 | -0.834000 | -112.000000 | -105.000000 | -96.000000 | 80.000000 | 502.000000 | 1421 |  | CORR | AXGR | 05:25 | 05:26 | 05:27 | 332 | 32 | 10.000000 | EXT | - |  | (c)
15682.258000 | 3.543000 | 3.531000 | -7.872000 | -7.884000 | -182.000000 | -91.000000 | -121.000000 | 60.000000 | 3531.000000 | 1422 |  | CORR | СIGR | 05:09 | 05:24 | 05:19 | 37 | 123 | 9.000000 | EXT | - |  | (c)
15683.404000 | 4.689000 | 4.668000 | -6.726000 | -6.747000 | 36.000000 | 41.000000 | 75.000000 | 36.000000 | 4668.000000 | 1422 |  | CORR | СIGR | 05:44 | 05:45 | 05:50 | 21 | 78 | 13.000000 | EXT | - |  | (c)
15710.337000 | 8.687000 | 8.678000 | -2.373000 | -2.382000 | -2117.000000 | -2047.000000 | -2059.000000 | 9.174711 | 2360.000000 | 1424 |  | CORR | СIGR | 05:29 | 05:41 | 05:39 | 22 | 115 | 13.000000 | EXT | - |  | (c)
15710.938000 | 9.288000 | 9.275000 | -1.772000 | -1.785000 | -1880.000000 | -1799.000000 | -1772.000000 | 28.309059 | 1757.000000 | 1424 |  | CORR | СIGR | 06:08 | 06:21 | 06:25 | 28 | 216 | 10.000000 | EXT | - |  | (c)
15711.358000 | 9.708000 | 9.682000 | -1.352000 | -1.378000 | -2197.000000 | -2152.000000 | -2140.000000 | 2.696628 | 1352.000000 | 1424 |  | CORR | СIGR | 05:16 | 05:24 | 05:26 | 26 | 114 | 11.000000 | EXT | - |  | (c)
15712.569000 | 10.919000 | 10.485000 | -0.141000 | -0.575000 | 2222.000000 | -2000.000000 | -1934.000000 | 0.000000 | 93.000000 | 1424 |  | CORR | GENE | 05:10 | 05:48 | 05:59 | 482 | 610 | 10.000000 | EXT | - |  | (c)
15733.763000 | 9.768000 | 9.755000 | -1.662000 | -1.675000 | 551.000000 | 590.000000 | 590.000000 | 47.598011 | 1654.000000 | 1426 |  | GOUG | СIGR | 00:09 | 00:16 | 00:15 | 21 | 78 | 7.000000 | EXT | -. Задир. |  | (c)
15733.773000 | 9.778000 | 9.759000 | -1.652000 | -1.671000 | 585.000000 | 615.000000 | 609.000000 | 49.137540 | 1630.000000 | 1426 |  | DENT |  | 00:15 | 00:19 | 00:19 | 41 | 48 | 0.281690 |  | -. Аномалия находится вблизи дефекта потери металла. |  | (c)
15735.425000 | 0.000000 | -0.020000 | -11.485000 | -11.505000 | 1440.000000 | 2130.000000 | 2223.000000 | 0.000000 |  | 1427 | Нарушение формы кольцевого шва | GWAN |  | 05:13 | 07:04 | 07:19 | 0 | 1566 |  | INT | Нарушение формы кольцевого шва |  | (c)
15758.325000 | 0.000000 | -0.048000 | -2.415000 | -2.463000 | -495.000000 | 1633.000000 | 686.000000 | 29.335562 |  | 1429 | Нарушение формы кольцевого шва | GWAN |  | 09:11 | 02:54 | 00:21 | 0 | 2362 |  | INT | Нарушение формы кольцевого шва |  | (c)
15771.476000 | 2.241000 | 1.910000 | -9.119000 | -9.450000 | 2035.000000 | 2055.000000 | 2097.000000 | 5.811448 | 1910.000000 | 1431 |  | CORR | GENE | 05:06 | 05:09 | 05:16 | 628 | 123 | 11.000000 | EXT | - |  | (c)
15846.143000 | 8.173000 | 8.122000 | -3.362000 | -3.413000 | -1416.000000 | -1379.000000 | -1375.000000 | 65.707334 | 3323.000000 | 1437 |  | DENT |  | 08:06 | 08:12 | 08:12 | 90 | 83 | 0.281690 |  | - |  | (c)
15916.292000 | 10.492000 | 10.472000 | -1.073000 | -1.093000 | 1848.000000 | 1899.000000 | 1916.000000 | 1848.000000 | 1054.000000 | 1443 |  | CORR | СIGR | 07:48 | 07:56 | 07:59 | 39 | 136 | 10.000000 | EXT | - |  | (c)
15928.830000 | 0.000000 | -0.027000 | -11.365000 | -11.392000 | 22.000000 | 1262.000000 | 988.000000 | 0.000000 |  | 1445 | Нарушение формы кольцевого шва | GWAN |  | 01:49 | 05:09 | 04:25 | 0 | 1932 |  | INT | Нарушение формы кольцевого шва |  | (c)
15963.070000 | 0.000000 | -0.036000 | -11.455000 | -11.491000 | -881.000000 | -705.000000 | -377.000000 | 10.330509 |  | 1448 | Вышлифовка на шве | GWAN |  | 10:01 | 10:30 | 11:23 | 46 | 1009 | 16.000000 | EXT | Вышлифовка на шве. Аномалия находится на упругопластическом изгибе: R=451 Дн, максимальное растяжение на 6.2 час. |  | (b)
15972.441000 | 9.371000 | 9.194000 | -2.084000 | -2.261000 | 1658.000000 | 1691.000000 | 1693.000000 | 37.813445 | 1995.000000 | 1448 |  | CORR | GENE | 04:51 | 04:56 | 04:57 | 266 | 69 | 10.000000 | EXT | -. Аномалия находится на упругопластическом изгибе: R=581 Дн, максимальное растяжение на 6.1 час. |  | (c)
15974.525000 | 0.000000 | -0.027000 | -11.550000 | -11.577000 | 1578.000000 | -2115.000000 | -1234.000000 | 0.000000 |  | 1449 | Нарушение формы кольцевого шва | GWAN |  | 03:53 | 05:57 | 08:19 | 0 | 3299 |  | EXT | Нарушение формы кольцевого шва. Аномалия находится на упругопластическом изгибе: R=613 Дн, максимальное растяжение на 6.7 час. |  | (c)
15986.075000 | 0.000000 | -0.036000 | -11.050000 | -11.086000 | -775.000000 | -627.000000 | -617.000000 | 37.025441 |  | 1450 | Смещение кромок | GWAN |  | 10:59 | 11:23 | 11:25 | 0 | 317 | 2.894000 | EXT | Смещение кромок. Вовнутрь. Величина смещения - 2.9 мм. |  | (c)
16036.293000 | 4.353000 | 4.299000 | -7.067000 | -7.121000 | 1880.000000 | 1963.000000 | 1962.000000 | 1880.000000 | 4299.000000 | 1454 |  | DENT |  | 05:18 | 05:32 | 05:32 | 110 | 164 | 0.211268 |  | - |  | (c)
16050.756000 | 7.396000 | 7.348000 | -4.254000 | -4.302000 | 1315.000000 | 1381.000000 | 1399.000000 | 1315.000000 | 4206.000000 | 1455 |  | DENT |  | 03:18 | 03:29 | 03:32 | 96 | 167 | 0.211268 |  | - |  | (c)
16055.010000 | 0.000000 | -0.035000 | -11.260000 | -11.295000 | -273.000000 | -77.000000 | 1202.000000 | 0.000000 |  | 1456 | Нарушение формы кольцевого шва | GWAN |  | 03:31 | 04:03 | 07:29 | 0 | 2950 |  | EXT | Нарушение формы кольцевого шва |  | (c)
16057.316000 | 2.306000 | 2.276000 | -8.954000 | -8.984000 | 586.000000 | 675.000000 | 657.000000 | 586.000000 | 2276.000000 | 1456 |  | CORR | СIGR | 05:49 | 06:04 | 06:01 | 43 | 143 | 9.000000 | EXT | - |  | (c)
16057.919000 | 2.909000 | 2.845000 | -8.351000 | -8.415000 | 536.000000 | 605.000000 | 626.000000 | 536.000000 | 2845.000000 | 1456 |  | CORR | GENE | 05:41 | 05:53 | 05:56 | 82 | 181 | 9.000000 | EXT | - |  | (c)
16065.720000 | 10.710000 | 10.621000 | -0.550000 | -0.639000 | 1877.000000 | 1926.000000 | 2096.000000 | 1877.000000 | 523.000000 | 1456 |  | CORR | GENE | 09:18 | 09:26 | 09:53 | 116 | 437 | 12.000000 | EXT | - |  | (c)
16072.704000 | 6.434000 | 6.322000 | -4.731000 | -4.843000 | -1667.000000 | -1579.000000 | -1523.000000 | 1379.000000 | 4622.000000 | 1457 |  | DENT |  | 05:57 | 06:11 | 06:20 | 221 | 288 | 0.211268 |  | - |  | (c)
16077.435000 | 0.000000 | -0.019000 | -10.855000 | -10.874000 | 879.000000 | 1372.000000 | 1697.000000 | 879.000000 |  | 1458а | Нарушение формы кольцевого шва | GWAN |  | 04:03 | 05:22 | 06:15 | 0 | 1637 |  | INT | Нарушение формы кольцевого шва |  | (c)
16111.200000 | 0.000000 | -0.035000 | -11.205000 | -11.240000 | -1597.000000 | -22.000000 | -448.000000 | 30.899554 |  | 1461 | Нарушение формы кольцевого шва | GWAN |  | 08:41 | 00:55 | 11:46 | 0 | 2296 |  | INT | Нарушение формы кольцевого шва |  | (c)
16213.355000 | 0.000000 | -0.021000 | -11.435000 | -11.456000 | 688.000000 | 1150.000000 | 984.000000 | 688.000000 |  | 1470 | Смещение кромок | GWAN |  | 04:16 | 05:31 | 05:04 | 0 | 592 | 3.165000 | EXT | Смещение кромок. Вовнутрь. Величина смещения - 3.2 мм. |  | (c)
16247.855000 | 0.000000 | -0.012000 | -11.150000 | -11.162000 | -316.000000 | 630.000000 | 744.000000 | 0.000000 |  | 1473 | Нарушение формы кольцевого шва | GWAN |  | 02:08 | 04:41 | 04:59 | 0 | 2119 |  | INT | Нарушение формы кольцевого шва |  | (c)
16259.005000 | 0.000000 | -0.046000 | -11.350000 | -11.396000 | -680.000000 | 1640.000000 | 935.000000 | 23.840599 |  | 1474 | Нарушение формы кольцевого шва | GWAN |  | 09:25 | 03:40 | 01:46 | 0 | 3231 |  | EXT | Нарушение формы кольцевого шва |  | (c)
16270.355000 | 0.000000 | -0.038000 | -11.445000 | -11.483000 | -1739.000000 | -1347.000000 | 90.000000 | 7.269242 |  | 1475 | Нарушение формы кольцевого шва | GWAN |  | 05:32 | 06:35 | 10:27 | 0 | 3657 |  | EXT | Нарушение формы кольцевого шва |  | (c)
16281.914000 | 0.114000 | 0.033000 | -11.216000 | -11.297000 | 1437.000000 | 1463.000000 | 1463.000000 | 57.794766 | 33.000000 | 1476 |  | ARTD | GENE | 06:23 | 06:27 | 06:27 | 204 | 51 | 9.594145 | EXT | -. Эквивалент потери металла 10%. |  | (c)
16349.780000 | 0.000000 | -0.021000 | -11.625000 | -11.646000 | 599.000000 | 692.000000 | 678.000000 | 599.000000 |  | 1482 | Смещение кромок | GWAN |  | 08:25 | 08:40 | 08:37 | 0 | 157 | 2.716000 | EXT | Смещение кромок. Наружу. Величина смещения - 2.7 мм. Аномалия находится на упругопластическом изгибе: R=547 Дн, максимальное растяжение на 6.4 час. |  | (c)
16359.481000 | 9.701000 | 9.681000 | -1.924000 | -1.944000 | -573.000000 | -491.000000 | -465.000000 | 357.000000 | 1876.000000 | 1482 |  | CORR | GENE | 05:15 | 05:29 | 05:33 | 68 | 216 | 9.000000 | EXT | -. Аномалия находится на упругопластическом изгибе: R=493 Дн, максимальное растяжение на 6.4 час. |  | (c)
16384.324000 | 0.384000 | 0.033000 | -10.856000 | -11.207000 | -767.000000 | -595.000000 | -603.000000 | 438.000000 | 33.000000 | 1485 |  | CORR | GENE | 05:26 | 05:54 | 05:53 | 951 | 330 | 15.000000 | EXT | - |  | (c)
16389.859000 | 5.919000 | 5.907000 | -5.321000 | -5.333000 | -825.000000 | -767.000000 | -758.000000 | 690.000000 | 5304.000000 | 1485 |  | CORR | СIGR | 05:17 | 05:26 | 05:28 | 29 | 135 | 12.000000 | EXT | - |  | (c)
16394.546000 | 10.606000 | 10.589000 | -0.634000 | -0.651000 | 1303.000000 | 1364.000000 | 1358.000000 | 1303.000000 | 615.000000 | 1485 |  | ARTD | СIGR | 11:00 | 11:10 | 11:09 | 36 | 109 | 14.000000 | EXT | -. Эквивалент потери металла 14%. |  | (c)
16407.236000 | 0.941000 | 0.931000 | -10.129000 | -10.139000 | 2041.000000 | 2104.000000 | 2141.000000 | 2041.000000 | 931.000000 | 1487 |  | CORR | СIGR | 05:25 | 05:35 | 05:41 | 34 | 200 | 10.000000 | EXT | - |  | (c)
16409.697000 | 3.402000 | 3.388000 | -7.668000 | -7.682000 | 2160.000000 | 2218.000000 | 2214.000000 | 2160.000000 | 3388.000000 | 1487 |  | CORR | СIGR | 05:44 | 05:54 | 05:53 | 41 | 109 | 9.000000 | EXT | - |  | (c)
16413.009000 | 6.714000 | 6.450000 | -4.356000 | -4.620000 | 1765.000000 | 2091.000000 | 1964.000000 | 1765.000000 | 4241.000000 | 1487 |  | CORR | GENE | 04:41 | 05:33 | 05:13 | 379 | 398 | 9.000000 | EXT | - |  | (c)
16417.365000 | 0.000000 | -0.012000 | -4.645000 | -4.657000 | -2123.000000 | -428.000000 | -415.000000 | 0.000000 |  | 1488а | Нарушение формы кольцевого шва | GWAN |  | 01:36 | 06:10 | 06:12 | 0 | 3416 |  | INT | Нарушение формы кольцевого шва |  | (c)
16429.460000 | 0.000000 | -0.041000 | -11.165000 | -11.206000 | -1623.000000 | -1408.000000 | -480.000000 | 664.000000 |  | 1489 | Нарушение формы кольцевого шва | GWAN |  | 09:44 | 10:19 | 00:48 | 0 | 2288 |  | INT | Нарушение формы кольцевого шва |  | (c)
16463.876000 | 1.236000 | 1.181000 | -9.839000 | -9.894000 | -1531.000000 | -1456.000000 | -1455.000000 | 1379.000000 | 1181.000000 | 1492 |  | DENT |  | 03:11 | 03:23 | 03:23 | 110 | 152 | 0.281690 |  | - |  | (c)
16465.361000 | 2.721000 | 2.341000 | -8.354000 | -8.734000 | -67.000000 | -58.000000 | -47.000000 | 26.000000 | 2341.000000 | 1492 |  | CORR | AXGR | 07:07 | 07:08 | 07:10 | 453 | 41 | 11.000000 | EXT | - |  | (c)
16466.175000 | 3.535000 | 3.123000 | -7.540000 | -7.952000 | -111.000000 | -61.000000 | -76.000000 | 40.000000 | 3123.000000 | 1492 |  | CORR | GENE | 07:00 | 07:08 | 07:06 | 506 | 71 | 11.000000 | EXT | - |  | (c)
16466.711000 | 4.071000 | 4.059000 | -7.004000 | -7.016000 | -430.000000 | -175.000000 | -263.000000 | 96.000000 | 4059.000000 | 1492 |  | CORR | GENE | 06:08 | 06:50 | 06:35 | 227 | 334 | 10.000000 | EXT | - |  | (c)
16470.923000 | 8.283000 | 8.264000 | -2.792000 | -2.811000 | -429.000000 | -310.000000 | -332.000000 | 235.000000 | 2770.000000 | 1492 |  | CORR | СIGR | 06:09 | 06:28 | 06:24 | 41 | 194 | 10.000000 | EXT | - |  | (c)
16473.715000 | 0.000000 | -0.041000 | -10.720000 | -10.761000 | 1508.000000 | 1589.000000 | 1609.000000 | 1508.000000 |  | 1493 | Смещение кромок | GWAN |  | 00:21 | 00:34 | 00:38 | 0 | 203 | 2.946000 | EXT | Смещение кромок. Наружу. Величина смещения - 2.9 мм. |  | (c)
16473.715000 | 0.000000 | -0.059000 | -10.720000 | -10.779000 | 1261.000000 | 1373.000000 | 1349.000000 | 1261.000000 |  | 1493 | Вышлифовка на шве | GWAN |  | 11:41 | 11:59 | 11:56 | 65 | 176 | 10.000000 | EXT | Вышлифовка на шве |  | (c)
16495.350000 | 0.000000 | -0.026000 | -11.315000 | -11.341000 | -851.000000 | -755.000000 | -706.000000 | 561.000000 |  | 1495 | Смещение кромок | GWAN |  | 05:34 | 05:49 | 05:57 | 0 | 290 | 2.366000 | EXT | Смещение кромок. Наружу. Аномалия находится на отводе. Величина смещения - 2.4 мм. |  | (c)
16495.350000 | 0.000000 | -0.031000 | -11.315000 | -11.346000 | -320.000000 | 267.000000 | 135.000000 | 0.000000 |  | 1495 | Смещение кромок | GWAN |  | 07:00 | 08:34 | 08:13 | 0 | 909 | 3.140000 | EXT | Смещение кромок. Наружу. Аномалия находится на отводе. Величина смещения - 3.1 мм. |  | (c)
16504.300000 | 8.950000 | 8.930000 | -2.365000 | -2.385000 | -495.000000 | -463.000000 | -433.000000 | 370.000000 | 2348.000000 | 1495 |  | CORR | СIGR | 06:31 | 06:36 | 06:41 | 37 | 125 | 13.000000 | EXT | -. Аномалия находится на упругопластическом изгибе: R=549 Дн, максимальное растяжение на 6.8 час. |  | (c)
16504.707000 | 9.357000 | 9.344000 | -1.958000 | -1.971000 | -521.000000 | -442.000000 | -451.000000 | 382.000000 | 1933.000000 | 1495 |  | CORR | СIGR | 06:27 | 06:40 | 06:38 | 38 | 139 | 9.000000 | EXT | -. Аномалия находится на упругопластическом изгибе: R=560 Дн, максимальное растяжение на 6.9 час. |  | (c)
16527.676000 | 0.061000 | 0.033000 | -10.829000 | -10.857000 | 1068.000000 | 1251.000000 | 1226.000000 | 1068.000000 | 33.000000 | 1498 |  | CORR | GENE | 04:11 | 04:40 | 04:36 | 93 | 316 | 12.000000 | EXT | - |  | (c)
16549.377000 | 10.872000 | 10.857000 | -0.053000 | -0.068000 | -1552.000000 | -1179.000000 | -1304.000000 | 1056.000000 | 29.000000 | 1499 |  | ARTD | СIGR | 03:08 | 04:08 | 03:48 | 39 | 496 | 10.000000 | EXT | -. Эквивалент потери металла 10%. |  | (c)
16560.770000 | 0.000000 | -0.026000 | -10.845000 | -10.871000 | -87.000000 | 14.000000 | 399.000000 | 0.000000 |  | 1501 | Смещение кромок | GWAN |  | 06:43 | 07:00 | 08:02 | 0 | 973 | 2.794000 | EXT | Смещение кромок. Наружу. Величина смещения - 2.8 мм. |  | (c)
16575.790000 | 4.175000 | 4.152000 | -7.110000 | -7.133000 | 920.000000 | 1053.000000 | 1027.000000 | 920.000000 | 4152.000000 | 1502 |  | CORR | GENE | 02:16 | 02:37 | 02:33 | 92 | 213 | 11.000000 | EXT | - |  | (c)
16576.123000 | 4.508000 | 4.492000 | -6.777000 | -6.793000 | 1023.000000 | 1121.000000 | 1101.000000 | 1023.000000 | 4492.000000 | 1502 |  | CORR | СIGR | 02:32 | 02:48 | 02:45 | 44 | 157 | 10.000000 | EXT | - |  | (c)
16626.690000 | 0.000000 | -0.030000 | -11.195000 | -11.225000 | 516.000000 | 851.000000 | 1131.000000 | 39.070429 |  | 1507 | Нарушение формы кольцевого шва | GWAN |  | 11:05 | 11:59 | 00:44 | 0 | 1230 |  | EXT | Нарушение формы кольцевого шва |  | (c)
16626.751000 | 0.061000 | 0.027000 | -11.134000 | -11.168000 | -2003.000000 | -1145.000000 | -1532.000000 | 18.365326 | 27.000000 | 1507 |  | CORR | GENE | 04:19 | 06:37 | 05:35 | 77 | 942 | 11.000000 | EXT | - |  | (c)
16649.290000 | 0.000000 | -0.042000 | -11.235000 | -11.277000 | 54.000000 | -1381.000000 | 2024.000000 | 0.000000 |  | 1509 | Нарушение формы кольцевого шва | GWAN |  | 09:10 | 05:18 | 02:28 | 0 | 3940 |  | EXT | Нарушение формы кольцевого шва. Аномалия находится на отводе. |  | (c)
16658.951000 | 9.661000 | 9.477000 | -1.574000 | -1.758000 | -54.000000 | -27.000000 | -36.000000 | 0.000000 | 1433.000000 | 1509 |  | LWAN |  | 08:52 | 08:57 | 08:55 | 325 | 37 | 15.356119 | EXT | -. Эквивалент потери металла 15%. |  | (c)
16687.422000 | 4.677000 | 3.768000 | -6.823000 | -7.732000 | -1942.000000 | -1185.000000 | -1418.000000 | 894.000000 | 3768.000000 | 1512 |  | GOUG | GENE | 00:38 | 02:40 | 02:02 | 1501 | 1048 | 10.000000 | EXT | -. Зона задиров. |  | (c)
16785.255000 | 0.000000 | -0.016000 | -11.390000 | -11.406000 | 721.000000 | 979.000000 | 1304.000000 | 27.720562 |  | 1521 | Нарушение формы кольцевого шва | GWAN |  | 00:26 | 01:08 | 02:00 | 0 | 1167 |  | EXT | Нарушение формы кольцевого шва |  | (c)
16808.025000 | 0.000000 | -0.034000 | -11.385000 | -11.419000 | -2033.000000 | 942.000000 | 79.000000 | 0.000000 |  | 1523 | Нарушение формы кольцевого шва | GWAN |  | 09:07 | 05:07 | 02:48 | 0 | 4225 |  | EXT | Нарушение формы кольцевого шва |  | (c)
16816.732000 | 8.707000 | 8.418000 | -2.678000 | -2.967000 | 2218.000000 | -2172.000000 | -2188.000000 | 3.435988 | 2450.000000 | 1523 |  | LWAN |  | 08:33 | 08:44 | 08:42 | 517 | 110 | 16.000000 | EXT | -. Эквивалент потери металла 16%. |  | (c)
16830.414000 | 11.004000 | 10.966000 | -0.576000 | -0.614000 | -1850.000000 | -1633.000000 | -1645.000000 | 1440.000000 | 556.000000 | 1524 |  | ARTD | GENE | 01:08 | 01:43 | 01:41 | 58 | 410 | 11.349572 | EXT | -. Эквивалент потери металла 11%. |  | (c)
16882.027000 | 5.687000 | 5.623000 | -6.053000 | -6.117000 | -94.000000 | -94.000000 | -78.000000 | 62.000000 | 5623.000000 | 1529 |  | CORR | AXGR | 07:03 | 07:03 | 07:05 | 211 | 32 | 10.000000 | EXT | - |  | (c)
16882.513000 | 6.173000 | 6.084000 | -5.567000 | -5.656000 | -89.000000 | -89.000000 | -70.000000 | 51.000000 | 5472.000000 | 1529 |  | CORR | AXGR | 07:04 | 07:04 | 07:07 | 184 | 38 | 10.000000 | EXT | - |  | (c)
16884.008000 | 7.668000 | 7.453000 | -4.072000 | -4.287000 | -105.000000 | -72.000000 | -65.000000 | 25.000000 | 3596.000000 | 1529 |  | CORR | GENE | 07:01 | 07:06 | 07:08 | 691 | 80 | 10.000000 | EXT | - |  | (c)
16898.401000 | 10.321000 | 9.827000 | -1.119000 | -1.613000 | 1960.000000 | 2049.000000 | 2071.000000 | 1960.000000 | 88.000000 | 1530 |  | CORR | GENE | 04:32 | 04:46 | 04:50 | 1525 | 223 | 15.000000 | EXT | - |  | (c)
16899.956000 | 0.436000 | 0.085000 | -10.379000 | -10.730000 | 2053.000000 | 2187.000000 | 2142.000000 | 0.003250 | 85.000000 | 1531 |  | CORR | GENE | 04:54 | 05:16 | 05:08 | 680 | 177 | 10.000000 | EXT | - |  | (c)
16906.521000 | 7.001000 | 6.980000 | -3.814000 | -3.835000 | 2075.000000 | 2148.000000 | 2152.000000 | 0.094795 | 3802.000000 | 1531 |  | CORR | СIGR | 04:58 | 05:09 | 05:10 | 33 | 154 | 10.000000 | EXT | -. Аномалия находится на упругопластическом изгибе: R=603 Дн, максимальное растяжение на 6 час. |  | (c)
16907.380000 | 7.860000 | 7.058000 | -2.955000 | -3.757000 | 1816.000000 | 2077.000000 | 1960.000000 | 10.171233 | 2894.000000 | 1531 |  | CORR | GENE | 04:16 | 04:58 | 04:39 | 863 | 288 | 10.000000 | EXT | -. Аномалия находится на упругопластическом изгибе: R=546 Дн, максимальное растяжение на 6.1 час. |  | (c)
16933.345000 | 0.000000 | -0.031000 | -11.120000 | -11.151000 | -1582.000000 | -1260.000000 | -1326.000000 | 72.956904 |  | 1534 | Смещение кромок | GWAN |  | 09:16 | 10:08 | 09:57 | 0 | 511 | 2.722000 | EXT | Смещение кромок. Вовнутрь. Величина смещения - 2.7 мм. |  | (c)
16944.465000 | 0.000000 | -0.024000 | -11.615000 | -11.639000 | -1643.000000 | -1314.000000 | -1420.000000 | 1197.000000 |  | 1535 | Нарушение формы кольцевого шва | GWAN |  | 00:41 | 01:34 | 01:17 | 0 | 447 |  | EXT | Нарушение формы кольцевого шва |  | (c)
16947.754000 | 3.289000 | 1.770000 | -8.326000 | -9.845000 | -50.000000 | -27.000000 | -32.000000 | 14.000000 | 1770.000000 | 1535 |  | LWAN |  | 04:58 | 05:02 | 05:01 | 1710 | 35 | 11.432560 | INT | -. Эквивалент потери металла 11%. Аномалия находится на упругопластическом изгибе: R=707 Дн, максимальное растяжение на 6.3 час. |  | (c)
16948.676000 | 4.211000 | 3.410000 | -7.404000 | -8.205000 | 6.000000 | 16.000000 | 17.000000 | 6.000000 | 3410.000000 | 1535 |  | LWAN |  | 05:08 | 05:09 | 05:09 | 1016 | 22 | 11.212872 | INT | -. Эквивалент потери металла 11%. Аномалия находится на упругопластическом изгибе: R=581 Дн, максимальное растяжение на 6.4 час. |  | (c)
16951.655000 | 7.190000 | 4.666000 | -4.425000 | -6.949000 | -49.000000 | -22.000000 | -30.000000 | 12.000000 | 3831.000000 | 1535 |  | LWAN |  | 04:59 | 05:03 | 05:02 | 3118 | 37 | 11.617687 | INT | -. Эквивалент потери металла 12%. Аномалия находится на упругопластическом изгибе: R=429 Дн, максимальное растяжение на 6.7 час. |  | (c)
16953.903000 | 9.438000 | 8.959000 | -2.177000 | -2.656000 | 0.000000 | 27.000000 | 23.000000 | 0.000000 | 815.000000 | 1535 |  | LWAN |  | 05:06 | 05:11 | 05:10 | 1841 | 45 | 18.526469 | INT | -. Эквивалент потери металла 19%. Аномалия находится на упругопластическом изгибе: R=431 Дн, максимальное растяжение на 6.6 час. |  | (c)
16955.451000 | 10.986000 | 10.972000 | -0.629000 | -0.643000 | 1783.000000 | 1814.000000 | 1913.000000 | 1783.000000 | 583.000000 | 1535 |  | CORR | GENE | 09:54 | 09:59 | 10:15 | 60 | 260 | 10.000000 | EXT | -. Аномалия находится на упругопластическом изгибе: R=469 Дн, максимальное растяжение на 6.6 час. |  | (c)
17013.275000 | 0.000000 | -0.028000 | -11.245000 | -11.273000 | 359.000000 | 922.000000 | 2099.000000 | 0.000000 |  | 1541 | Нарушение формы кольцевого шва | GWAN |  | 01:27 | 02:58 | 06:08 | 0 | 3481 |  | EXT | Нарушение формы кольцевого шва |  | (c)
17041.641000 | 6.691000 | 6.633000 | -3.749000 | -3.807000 | -905.000000 | -872.000000 | -864.000000 | 822.000000 | 3720.000000 | 1543 |  | DENT |  | 02:37 | 02:43 | 02:44 | 87 | 83 | 0.352113 |  | - |  | (c)
17048.858000 | 3.468000 | 3.446000 | -7.947000 | -7.969000 | -575.000000 | -456.000000 | -377.000000 | 179.000000 | 3446.000000 | 1544 |  | CORR | GENE | 07:58 | 08:17 | 08:30 | 48 | 396 | 10.000000 | EXT | - |  | (c)
17056.805000 | 0.000000 | -0.031000 | -11.090000 | -11.121000 | -693.000000 | -114.000000 | -226.000000 | 241.000000 |  | 1545 | Нарушение формы кольцевого шва | GWAN |  | 10:59 | 00:32 | 00:14 | 0 | 933 |  | EXT | Нарушение формы кольцевого шва |  | (c)
17084.103000 | 4.778000 | 4.129000 | -5.607000 | -6.256000 | 1912.000000 | 2044.000000 | 2041.000000 | 1912.000000 | 4129.000000 | 1547 |  | CORR | GENE | 04:09 | 04:30 | 04:30 | 1462 | 258 | 10.000000 | EXT | - |  | (c)
17084.815000 | 5.490000 | 5.444000 | -4.895000 | -4.941000 | 1932.000000 | 1974.000000 | 1966.000000 | 1932.000000 | 4853.000000 | 1547 |  | DENT |  | 04:12 | 04:19 | 04:18 | 88 | 67 | 0.352113 |  | -. Аномалия находится вблизи дефекта потери металла. |  | (c)
17085.177000 | 5.852000 | 5.831000 | -4.533000 | -4.554000 | 2108.000000 | 2154.000000 | 2191.000000 | 2108.000000 | 4500.000000 | 1547 |  | CORR | GENE | 04:41 | 04:48 | 04:54 | 54 | 166 | 10.000000 | EXT | - |  | (c)
17088.984000 | 9.659000 | 9.631000 | -0.726000 | -0.754000 | 2010.000000 | 2039.000000 | 2052.000000 | 2010.000000 | 722.000000 | 1547 |  | CORR | СIGR | 04:25 | 04:30 | 04:32 | 32 | 83 | 14.000000 | EXT | - |  | (c)
17089.824000 | 0.114000 | 0.073000 | -11.471000 | -11.512000 | -1784.000000 | -1641.000000 | -1669.000000 | 1554.000000 | 73.000000 | 1548 |  | CORR | GENE | 06:46 | 07:09 | 07:05 | 55 | 229 | 10.000000 | EXT | - |  | (c)
17089.951000 | 0.241000 | 0.209000 | -11.344000 | -11.376000 | -1684.000000 | -1656.000000 | -1665.000000 | 1646.000000 | 209.000000 | 1548 |  | CORR | AXGR | 07:02 | 07:07 | 07:05 | 106 | 38 | 9.000000 | EXT | - |  | (c)
17266.326000 | 7.681000 | 7.657000 | -3.729000 | -3.753000 | -1287.000000 | -1200.000000 | -1201.000000 | 1115.000000 | 3716.000000 | 1563 |  | CORR | СIGR | 06:18 | 06:32 | 06:32 | 37 | 172 | 10.000000 | EXT | - |  | (c)
17326.350000 | 10.540000 | 10.487000 | -0.365000 | -0.418000 | -1.000000 | 59.000000 | 86.000000 | 0.000000 | 345.000000 | 1568 |  | CORR | GENE | 05:51 | 06:01 | 06:05 | 73 | 173 | 11.000000 | EXT | -. Аномалия находится на упругопластическом изгибе: R=482 Дн, максимальное растяжение на 6.2 час. |  | (c)
17349.930000 | 11.575000 | 11.507000 | -0.035000 | -0.103000 | 1787.000000 | -592.000000 | -1151.000000 | 0.000000 | 21.000000 | 1570 |  | CORR | GENE | 00:30 | 06:06 | 04:36 | 82 | 3045 | 14.000000 | EXT | -. Аномалия находится на упругопластическом изгибе: R=520 Дн, максимальное растяжение на 6.1 час. |  | (c)
17428.507000 | 0.512000 | 0.474000 | -10.988000 | -11.026000 | 628.000000 | 702.000000 | 719.000000 | 628.000000 | 474.000000 | 1578 |  | GOUG | GENE | 04:43 | 04:55 | 04:58 | 61 | 183 | 12.000000 | EXT | -. Задир. |  | (c)
17450.776000 | 11.281000 | 11.192000 | -0.114000 | -0.203000 | 1221.000000 | 1281.000000 | 1254.000000 | 1221.000000 | 10.000000 | 1579 |  | CORR | GENE | 07:16 | 07:26 | 07:21 | 193 | 66 | 10.000000 | EXT | - |  | (c)
17459.068000 | 8.178000 | 7.940000 | -3.422000 | -3.660000 | 1972.000000 | -2137.000000 | -1968.000000 | 1448.000000 | 3422.000000 | 1580 |  | GOUG | GENE | 04:06 | 05:03 | 05:30 | 238 | 1041 | 8.000000 | EXT | -. Зона задиров. |  | (c)
17459.579000 | 8.689000 | 8.522000 | -2.911000 | -3.078000 | 2164.000000 | 2200.000000 | -1894.000000 | 1492.000000 | 2870.000000 | 1580 |  | CORR | GENE | 04:37 | 04:43 | 05:42 | 208 | 805 | 10.000000 | EXT | - |  | (c)
17460.347000 | 9.457000 | 9.422000 | -2.143000 | -2.178000 | -1121.000000 | -862.000000 | -915.000000 | 709.000000 | 2127.000000 | 1580 |  | CORR | GENE | 07:47 | 08:28 | 08:20 | 51 | 412 | 10.000000 | EXT | - |  | (c)
17462.490000 | 0.000000 | -0.014000 | -11.600000 | -11.614000 | -339.000000 | -626.000000 | 1809.000000 | 339.000000 |  | 1581 | Нарушение формы кольцевого шва | GWAN |  | 11:26 | 10:40 | 05:13 | 0 | 4296 |  | EXT | Нарушение формы кольцевого шва |  | (c)
17474.090000 | 0.000000 | -0.023000 | -11.610000 | -11.633000 | -341.000000 | 345.000000 | 1368.000000 | 0.000000 |  | 1582 | Нарушение формы кольцевого шва | GWAN |  | 00:06 | 01:57 | 04:42 | 0 | 3420 |  | EXT | Нарушение формы кольцевого шва |  | (c)
17497.180000 | 0.000000 | -0.028000 | -11.285000 | -11.313000 | -2119.000000 | -1636.000000 | -1075.000000 | 0.000000 |  | 1584 | Нарушение формы кольцевого шва | GWAN |  | 06:02 | 07:19 | 08:50 | 0 | 2088 |  | EXT | Нарушение формы кольцевого шва |  | (c)
17508.465000 | 0.000000 | -0.015000 | -11.430000 | -11.445000 | 665.000000 | 857.000000 | 1471.000000 | 0.000000 |  | 1585 | Нарушение формы кольцевого шва | GWAN |  | 02:51 | 03:22 | 05:01 | 0 | 1612 |  | EXT | Нарушение формы кольцевого шва |  | (c)
17508.465000 | 0.000000 | -0.026000 | -11.430000 | -11.456000 | -1606.000000 | -1370.000000 | -1218.000000 | 67.001792 |  | 1585 | Нарушение формы кольцевого шва | GWAN |  | 08:45 | 09:23 | 09:47 | 0 | 775 |  | EXT | Нарушение формы кольцевого шва |  | (c)
17510.676000 | 2.211000 | 1.934000 | -9.219000 | -9.496000 | 1078.000000 | 1113.000000 | 1127.000000 | 81.071621 | 1934.000000 | 1585 | Дефект проката | MIAN | GENE | 03:58 | 04:03 | 04:06 | 815 | 99 | 16.156058 | INT | Дефект проката. Эквивалент потери металла 16%. |  | (c)
17552.913000 | 10.188000 | 10.138000 | -1.287000 | -1.337000 | 1627.000000 | 1752.000000 | 1766.000000 | 15.098768 | 1234.000000 | 1588 |  | CORR | GENE | 06:43 | 07:03 | 07:05 | 103 | 278 | 10.000000 | EXT | - |  | (c)
17555.387000 | 1.187000 | 1.123000 | -9.823000 | -9.887000 | -1762.000000 | -1714.000000 | -1677.000000 | 37.788731 | 1123.000000 | 1589 |  | DENT |  | 05:30 | 05:38 | 05:44 | 124 | 171 | 0.211268 |  | - |  | (c)
17555.847000 | 1.647000 | 1.559000 | -9.363000 | -9.451000 | -1516.000000 | -1346.000000 | -1354.000000 | 57.640508 | 1559.000000 | 1589 |  | DENT |  | 06:10 | 06:37 | 06:36 | 171 | 324 | 0.281690 |  | - |  | (c)
17561.939000 | 7.739000 | 7.468000 | -3.271000 | -3.542000 | -1715.000000 | -1311.000000 | -1442.000000 | 41.581550 | 3192.000000 | 1589 |  | DENT |  | 05:37 | 06:43 | 06:22 | 350 | 546 | 0.352113 |  | - |  | (c)
17575.514000 | 10.304000 | 10.268000 | -1.171000 | -1.207000 | 292.000000 | 430.000000 | 440.000000 | 23.581276 | 1147.000000 | 1590 |  | CORR | GENE | 03:30 | 03:53 | 03:54 | 60 | 295 | 10.000000 | EXT | -. Аномалия находится на отводе. |  | (c)
17576.685000 | 0.000000 | -0.034000 | -11.340000 | -11.374000 | 821.000000 | -1249.000000 | -1672.000000 | 295.000000 |  | 1591 | Нарушение формы кольцевого шва | GWAN |  | 03:56 | 10:22 | 09:13 | 0 | 3935 |  | EXT | Нарушение формы кольцевого шва. Аномалия находится на отводе. |  | (c)
17678.632000 | 11.207000 | 11.184000 | -0.038000 | -0.061000 | -1138.000000 | -1030.000000 | -1028.000000 | 74.092980 | 16.000000 | 1599 |  | ARTD | GENE | 09:00 | 09:17 | 09:18 | 45 | 220 | 11.000000 | EXT | -. Эквивалент потери металла 11%. |  | (c)
17690.065000 | 0.000000 | -0.031000 | -11.495000 | -11.526000 | -2141.000000 | -1926.000000 | -1723.000000 | 40.978978 |  | 1601 | Смещение кромок | GWAN |  | 08:35 | 09:10 | 09:43 | 0 | 836 | 3.513000 | EXT | Смещение кромок. Вовнутрь. Величина смещения - 3.5 мм. |  | (c)
17697.781000 | 7.716000 | 7.700000 | -3.779000 | -3.795000 | 1052.000000 | 1206.000000 | 1157.000000 | 69.590490 | 3755.000000 | 1601 |  | CORR | СIGR | 05:11 | 05:35 | 05:28 | 40 | 211 | 11.000000 | EXT | -. Аномалия находится на упругопластическом изгибе: R=574 Дн, максимальное растяжение на 6.6 час. |  | (c)
17711.848000 | 10.288000 | 10.268000 | -1.222000 | -1.242000 | 502.000000 | 546.000000 | 543.000000 | 40.539855 | 1194.000000 | 1602 |  | CORR | GENE | 02:22 | 02:29 | 02:29 | 48 | 82 | 10.000000 | EXT | -. Аномалия находится на упругопластическом изгибе: R=610 Дн, максимальное растяжение на 5.7 час. |  | (c)
17770.094000 | 1.104000 | 1.015000 | -10.316000 | -10.405000 | -2213.000000 | -2090.000000 | -2125.000000 | 1.400856 | 1015.000000 | 1608 |  | CORR | GENE | 04:08 | 04:28 | 04:22 | 102 | 177 | 14.000000 | EXT | -. Аномалия находится на упругопластическом изгибе: R=646 Дн, максимальное растяжение на 6 час. |  | (c)
17774.246000 | 5.256000 | 5.182000 | -6.164000 | -6.238000 | -1963.000000 | -1651.000000 | -1752.000000 | 21.574000 | 5182.000000 | 1608 |  | CORR | GENE | 04:48 | 05:38 | 05:22 | 110 | 423 | 10.000000 | EXT | - |  | (c)
17791.785000 | 0.000000 | -0.035000 | -11.355000 | -11.390000 | -501.000000 | 60.000000 | -177.000000 | 0.000000 |  | 1610 | Нарушение формы кольцевого шва | GWAN |  | 00:20 | 01:51 | 01:12 | 0 | 647 |  | EXT | Нарушение формы кольцевого шва |  | (c)
17791.785000 | 0.000000 | -0.031000 | -11.355000 | -11.386000 | 267.000000 | 363.000000 | 482.000000 | 21.524466 |  | 1610 | Смещение кромок | GWAN |  | 02:24 | 02:39 | 02:59 | 0 | 430 | 2.664000 | EXT | Смещение кромок. Наружу. Величина смещения - 2.7 мм. |  | (c)
17791.785000 | 0.000000 | -0.011000 | -11.355000 | -11.366000 | 1097.000000 | 1234.000000 | 1270.000000 | 49.605262 |  | 1610 | Смещение кромок | GWAN |  | 04:38 | 05:00 | 05:06 | 0 | 346 | 2.283000 | EXT | Смещение кромок. Наружу. Величина смещения - 2.3 мм. |  | (c)
17797.633000 | 5.848000 | 5.835000 | -5.507000 | -5.520000 | 1128.000000 | 1170.000000 | 1178.000000 | 76.907099 | 5495.000000 | 1610 |  | CORR | СIGR | 04:43 | 04:50 | 04:51 | 25 | 100 | 12.000000 | EXT | - |  | (c)
17800.703000 | 8.918000 | 8.864000 | -2.437000 | -2.491000 | 1087.000000 | 1297.000000 | 1240.000000 | 55.306890 | 2397.000000 | 1610 |  | CORR | GENE | 04:36 | 05:10 | 05:01 | 94 | 305 | 13.000000 | EXT | - |  | (c)
17813.676000 | 10.536000 | 10.498000 | -0.914000 | -0.952000 | 558.000000 | 744.000000 | 707.000000 | 45.042724 | 904.000000 | 1611 |  | CORR | GENE | 02:43 | 03:13 | 03:06 | 48 | 297 | 10.000000 | EXT | - |  | (c)
17827.719000 | 1.614000 | 1.589000 | -9.801000 | -9.826000 | 2217.000000 | -2116.000000 | -2143.000000 | 0.000000 | 1589.000000 | 1613 |  | CORR | GENE | 04:08 | 04:29 | 04:24 | 56 | 201 | 15.000000 | EXT | - |  | (c)
17923.368000 | 6.193000 | 6.125000 | -4.772000 | -4.840000 | -299.000000 | -195.000000 | -177.000000 | 54.000000 | 4711.000000 | 1621 |  | DENT |  | 11:35 | 11:52 | 11:55 | 129 | 245 | 0.352113 |  | -. Аномалия находится вблизи продольного шва. |  | (c)
17960.965000 | 10.065000 | 10.032000 | -1.360000 | -1.393000 | -1415.000000 | -1250.000000 | -1285.000000 | 76.307630 | 1324.000000 | 1624 |  | CORR | GENE | 08:13 | 08:39 | 08:34 | 69 | 260 | 11.000000 | EXT | - |  | (c)
17973.575000 | 0.000000 | -0.023000 | -11.270000 | -11.293000 | -744.000000 | -531.000000 | -315.000000 | 0.000000 |  | 1626 | Нарушение формы кольцевого шва | GWAN |  | 09:05 | 09:39 | 10:14 | 0 | 858 |  | EXT | Нарушение формы кольцевого шва |  | (c)
17996.245000 | 0.000000 | -0.033000 | -11.390000 | -11.423000 | -1082.000000 | -273.000000 | -638.000000 | 0.000000 |  | 1628 | Нарушение формы кольцевого шва | GWAN |  | 08:52 | 11:03 | 10:04 | 0 | 887 |  | EXT | Нарушение формы кольцевого шва. Аномалия находится на упругопластическом изгибе: R=269 Дн, максимальное растяжение на 6.4 час. |  | (c)
18007.635000 | 0.000000 | -0.033000 | -11.495000 | -11.528000 | -944.000000 | -157.000000 | -425.000000 | 0.000000 |  | 1629 | Нарушение формы кольцевого шва | GWAN |  | 08:04 | 10:11 | 09:27 | 0 | 1038 |  | EXT | Нарушение формы кольцевого шва |  | (c)
18020.905000 | 1.775000 | 1.761000 | -9.815000 | -9.829000 | 198.000000 | 594.000000 | 605.000000 | 15.978654 | 1761.000000 | 1630 |  | GOUG | СIGR | 02:24 | 03:28 | 03:29 | 43 | 814 | 10.000000 | EXT | -. Зона задиров. |  | (c)
18030.720000 | 0.000000 | -0.044000 | -11.245000 | -11.289000 | 2170.000000 | -1535.000000 | -1358.000000 | 34.230901 |  | 1631 | Нарушение формы кольцевого шва | GWAN |  | 08:45 | 10:47 | 11:15 | 0 | 1867 |  | EXT | Нарушение формы кольцевого шва. Аномалия находится на отводе. |  | (c)
18035.503000 | 4.783000 | 4.764000 | -6.462000 | -6.481000 | 620.000000 | 642.000000 | 656.000000 | 50.024184 | 4764.000000 | 1631 |  | CORR | СIGR | 04:35 | 04:38 | 04:40 | 26 | 72 | 10.000000 | EXT | -. Аномалия находится на отводе. |  | (c)
18038.321000 | 7.601000 | 7.308000 | -3.644000 | -3.937000 | 629.000000 | 811.000000 | 941.000000 | 50.790039 | 3622.000000 | 1631 |  | CORR | GENE | 04:36 | 05:05 | 05:26 | 315 | 623 | 10.000000 | EXT | -. Аномалия находится на отводе. |  | (c)
18039.512000 | 8.792000 | 8.752000 | -2.453000 | -2.493000 | 425.000000 | 605.000000 | 647.000000 | 34.335850 | 2419.000000 | 1631 |  | CORR | GENE | 04:03 | 04:32 | 04:39 | 74 | 443 | 10.000000 | EXT | -. Аномалия находится на отводе. |  | (c)
18044.601000 | 2.636000 | 2.401000 | -8.724000 | -8.959000 | -2170.000000 | -2087.000000 | -2109.000000 | 4.857065 | 2401.000000 | 1632 |  | CORR | GENE | 04:29 | 04:42 | 04:38 | 1116 | 122 | 14.000000 | EXT | - |  | (c)
18108.030000 | 10.305000 | 10.192000 | -0.610000 | -0.723000 | -2038.000000 | -1945.000000 | -1824.000000 | 1609.000000 | 583.000000 | 1637 |  | CORR | GENE | 04:32 | 04:47 | 05:07 | 140 | 429 | 10.000000 | EXT | - |  | (c)
18153.211000 | 10.686000 | 10.610000 | -0.044000 | -0.120000 | 2212.000000 | 4.000000 | -653.000000 | 0.000000 | 25.000000 | 1641 |  | CORR | GENE | 01:53 | 07:56 | 06:10 | 95 | 3192 | 13.000000 | EXT | - |  | (c)
18187.470000 | 0.000000 | -0.025000 | -8.715000 | -8.740000 | 1018.000000 | -1686.000000 | -1870.000000 | 297.000000 |  | 1645а | Нарушение формы кольцевого шва | GWAN |  | 01:00 | 05:44 | 05:14 | 0 | 3147 |  | EXT | Нарушение формы кольцевого шва |  | (c)
18195.114000 | 7.644000 | 7.542000 | -1.071000 | -1.173000 | -982.000000 | -656.000000 | -758.000000 | 533.000000 | 1017.000000 | 1645а |  | CORR | GENE | 07:37 | 08:30 | 08:14 | 156 | 449 | 13.000000 | EXT | - |  | (c)
18195.602000 | 8.132000 | 8.035000 | -0.583000 | -0.680000 | -564.000000 | -360.000000 | -320.000000 | 76.000000 | 530.000000 | 1645а |  | CORR | GENE | 08:45 | 09:18 | 09:24 | 150 | 487 | 10.000000 | EXT | - |  | (c)
18207.761000 | 8.486000 | 8.466000 | -2.759000 | -2.779000 | 1139.000000 | 1214.000000 | 1216.000000 | 1139.000000 | 2740.000000 | 1646а |  | CORR | СIGR | 08:17 | 08:29 | 08:30 | 39 | 154 | 10.000000 | EXT | - |  | (c)
18208.142000 | 8.867000 | 8.785000 | -2.378000 | -2.460000 | 268.000000 | 578.000000 | 495.000000 | 268.000000 | 2281.000000 | 1646а |  | CORR | GENE | 05:57 | 06:47 | 06:33 | 179 | 454 | 11.000000 | EXT | - |  | (c)
18210.520000 | 0.000000 | -0.044000 | -11.100000 | -11.144000 | -174.000000 | 319.000000 | 1459.000000 | 0.000000 |  | 1647 | Нарушение формы кольцевого шва | GWAN |  | 08:46 | 10:06 | 01:10 | 0 | 3266 |  | EXT | Нарушение формы кольцевого шва |  | (c)
18215.565000 | 5.045000 | 5.034000 | -6.055000 | -6.066000 | -1795.000000 | -1755.000000 | -1749.000000 | 35.132060 | 5034.000000 | 1647 |  | CORR | СIGR | 04:25 | 04:31 | 04:32 | 22 | 93 | 10.000000 | EXT | - |  | (c)
18215.987000 | 5.467000 | 5.412000 | -5.633000 | -5.688000 | -1644.000000 | -1643.000000 | -1626.000000 | 47.357219 | 5412.000000 | 1647 |  | CORR | AXGR | 04:49 | 04:49 | 04:52 | 138 | 36 | 10.000000 | EXT | - |  | (c)
18221.620000 | 0.000000 | -0.021000 | -11.485000 | -11.506000 | -2200.000000 | -1915.000000 | -1920.000000 | 25.095596 |  | 1648 | Смещение кромок | GWAN |  | 06:11 | 06:57 | 06:57 | 0 | 561 | 2.786000 | EXT | Смещение кромок. Наружу. Величина смещения - 2.8 мм. |  | (c)
18221.620000 | 0.000000 | -0.031000 | -11.485000 | -11.516000 | -1087.000000 | -893.000000 | -939.000000 | 63.844206 |  | 1648 | Смещение кромок | GWAN |  | 09:11 | 09:42 | 09:35 | 0 | 296 | 3.369000 | EXT | Смещение кромок. Наружу. Величина смещения - 3.4 мм. |  | (c)
18221.620000 | 0.000000 | -0.027000 | -11.485000 | -11.512000 | -588.000000 | 409.000000 | 400.000000 | 0.000000 |  | 1648 | Нарушение формы кольцевого шва | GWAN |  | 10:32 | 01:12 | 01:11 | 0 | 1976 |  | EXT | Нарушение формы кольцевого шва |  | (c)
18278.335000 | 0.000000 | -0.030000 | -10.400000 | -10.430000 | 564.000000 | 1157.000000 | 1168.000000 | 564.000000 |  | 1652б | Нарушение формы кольцевого шва | GWAN |  | 02:50 | 04:25 | 04:27 | 0 | 1208 |  | EXT | Нарушение формы кольцевого шва |  | (c)
18312.240000 | 0.000000 | -0.040000 | -4.680000 | -4.720000 | -1197.000000 | 123.000000 | 556.000000 | 0.000000 |  | 1656 | Нарушение формы кольцевого шва | GWAN |  | 09:37 | 01:10 | 02:20 | 0 | 3507 |  | EXT | Нарушение формы кольцевого шва |  | (c)
18312.313000 | 0.073000 | 0.012000 | -4.607000 | -4.668000 | 638.000000 | 2108.000000 | 1884.000000 | 0.000000 | 12.000000 | 1656 |  | CORR | GENE | 02:34 | 06:31 | 05:55 | 102 | 2492 | 16.000000 | EXT | - |  | (c)
18312.451000 | 0.211000 | 0.185000 | -4.469000 | -4.495000 | 1372.000000 | 1698.000000 | 1628.000000 | 7.429119 | 185.000000 | 1656 |  | CORR | GENE | 04:32 | 05:25 | 05:13 | 77 | 511 | 12.000000 | EXT | - |  | (c)
18313.050000 | 0.810000 | 0.787000 | -3.870000 | -3.893000 | 1627.000000 | 1751.000000 | 1805.000000 | 5.693370 | 787.000000 | 1656 |  | CORR | GENE | 05:13 | 05:33 | 05:42 | 72 | 355 | 10.000000 | EXT | - |  | (c)
18313.186000 | 0.946000 | 0.898000 | -3.734000 | -3.782000 | -2205.000000 | -2157.000000 | -2049.000000 | 14.651394 | 898.000000 | 1656 |  | CORR | GENE | 06:55 | 07:02 | 07:20 | 67 | 311 | 13.000000 | EXT | - |  | (c)
18318.948000 | 2.028000 | 1.707000 | -4.192000 | -4.513000 | -510.000000 | -451.000000 | -473.000000 | 35.193115 | 1707.000000 | 1657 | Металлургический дефект | MIAN | GENE | 11:25 | 11:35 | 11:31 | 615 | 74 | 9.523344 | INT | Металлургический дефект. Эквивалент потери металла 10%. |  | (c)
18351.289000 | 5.049000 | 4.971000 | -6.166000 | -6.244000 | 921.000000 | 1834.000000 | 1596.000000 | 921.000000 | 4971.000000 | 1660 |  | CORR | GENE | 04:05 | 06:32 | 05:53 | 304 | 1349 | 13.000000 | EXT | - |  | (c)
18354.113000 | 7.873000 | 7.873000 | -3.342000 | -3.342000 | 585.000000 | 1154.000000 | 870.000000 | 585.000000 | 3146.000000 | 1660 |  | CORR | GENE | 03:10 | 04:42 | 03:56 | 196 | 569 | 12.000000 | EXT | - |  | (c)
18357.455000 | 0.000000 | -0.037000 | -11.515000 | -11.552000 | 624.000000 | 769.000000 | 776.000000 | 624.000000 |  | 1661 | Нарушение формы кольцевого шва | GWAN |  | 01:04 | 01:28 | 01:29 | 0 | 305 |  | EXT | Нарушение формы кольцевого шва |  | (c)
18357.455000 | 0.000000 | -0.036000 | -11.515000 | -11.551000 | -523.000000 | -413.000000 | -389.000000 | 256.000000 |  | 1661 | Смещение кромок | GWAN |  | 09:59 | 10:17 | 10:21 | 0 | 267 | 2.659000 | EXT | Смещение кромок. Вовнутрь. Величина смещения - 2.7 мм. |  | (c)
18368.970000 | 0.000000 | -0.021000 | -11.605000 | -11.626000 | -2092.000000 | -1810.000000 | -1830.000000 | 1569.000000 |  | 1662 | Смещение кромок | GWAN |  | 03:45 | 04:30 | 04:27 | 0 | 523 | 2.885000 | EXT | Смещение кромок. Наружу. Величина смещения - 2.9 мм. |  | (c)
18368.970000 | 0.000000 | -0.035000 | -11.605000 | -11.640000 | -324.000000 | 300.000000 | 362.000000 | 0.000000 |  | 1662 | Смещение кромок | GWAN |  | 08:30 | 10:11 | 10:21 | 0 | 1372 | 2.824375 | EXT | Смещение кромок. Вовнутрь. Величина смещения - 2.8 мм. |  | (c)
18374.990000 | 6.020000 | 5.913000 | -5.585000 | -5.692000 | -1414.000000 | -1393.000000 | -1395.000000 | 1376.000000 | 5497.000000 | 1662 |  | CORR | AXGR | 05:34 | 05:38 | 05:37 | 195 | 38 | 10.000000 | EXT | - |  | (c)
18376.336000 | 7.366000 | 7.342000 | -4.239000 | -4.263000 | -1576.000000 | -1554.000000 | -1510.000000 | 1444.000000 | 4239.000000 | 1662 |  | CORR | СIGR | 05:08 | 05:11 | 05:19 | 24 | 132 | 10.000000 | EXT | - |  | (c)
18376.498000 | 7.528000 | 7.460000 | -4.077000 | -4.145000 | -1550.000000 | -1532.000000 | -1053.000000 | 556.000000 | 3977.000000 | 1662 |  | CORR | GENE | 05:12 | 05:15 | 06:32 | 168 | 994 | 12.000000 | EXT | - |  | (c)
18378.888000 | 9.918000 | 9.897000 | -1.687000 | -1.708000 | -1380.000000 | -163.000000 | -736.000000 | 92.000000 | 1493.000000 | 1662 |  | CORR | GENE | 05:40 | 08:56 | 07:24 | 215 | 1288 | 10.000000 | EXT | - |  | (c)
18379.795000 | 10.825000 | 10.804000 | -0.780000 | -0.801000 | -683.000000 | -233.000000 | -387.000000 | 91.000000 | 746.000000 | 1662 |  | CORR | GENE | 07:32 | 08:45 | 08:20 | 55 | 591 | 11.000000 | EXT | - |  | (c)
18391.814000 | 11.239000 | 11.025000 | -0.026000 | -0.240000 | 1359.000000 | 1399.000000 | 1421.000000 | 1359.000000 | 16.000000 | 1663 |  | CORR | GENE | 04:35 | 04:42 | 04:45 | 224 | 125 | 11.000000 | EXT | - |  | (c)
18397.964000 | 0.059000 | 0.032000 | -4.616000 | -4.643000 | 1961.000000 | -2054.000000 | -2133.000000 | 0.000000 | 32.000000 | 1665 |  | CORR | GENE | 03:16 | 04:28 | 04:15 | 110 | 734 | 15.000000 | EXT | - |  | (c)
18398.311000 | 0.406000 | 0.259000 | -4.269000 | -4.416000 | -2204.000000 | -2199.000000 | -2171.000000 | 2.116291 | 259.000000 | 1665 |  | CORR | GENE | 04:04 | 04:04 | 04:09 | 809 | 67 | 12.000000 | EXT | - |  | (c)
18399.205000 | 1.300000 | 1.205000 | -3.375000 | -3.470000 | -2170.000000 | -2123.000000 | -1987.000000 | 4.848577 | 1205.000000 | 1665 |  | CORR | GENE | 04:09 | 04:17 | 04:39 | 95 | 366 | 10.000000 | EXT | - |  | (c)
18399.787000 | 1.882000 | 1.798000 | -2.793000 | -2.877000 | -2125.000000 | -2079.000000 | -1913.000000 | 8.479999 | 1798.000000 | 1665 |  | CORR | GENE | 04:16 | 04:24 | 04:51 | 108 | 424 | 11.000000 | EXT | - |  | (c)
18400.049000 | 2.144000 | 2.049000 | -2.531000 | -2.626000 | -2125.000000 | -2102.000000 | -1939.000000 | 8.479999 | 2049.000000 | 1665 |  | CORR | GENE | 04:16 | 04:20 | 04:46 | 123 | 373 | 11.000000 | EXT | - |  | (c)
18400.077000 | 2.172000 | 1.704000 | -2.503000 | -2.971000 | 2149.000000 | 2220.000000 | -2227.000000 | 0.000000 | 1704.000000 | 1665 |  | CORR | GENE | 03:46 | 03:58 | 04:00 | 1020 | 170 | 14.000000 | EXT | - |  | (c)
18400.498000 | 2.593000 | 2.584000 | -2.082000 | -2.091000 | -471.000000 | -347.000000 | -346.000000 | 7.825639 | 2013.000000 | 1665 |  | CORR | GENE | 08:43 | 09:03 | 09:03 | 78 | 249 | 10.000000 | EXT | - |  | (c)
18402.681000 | 0.101000 | 0.055000 | -6.149000 | -6.195000 | 1544.000000 | 1594.000000 | 1655.000000 | 28.557000 | 55.000000 | 1666 |  | CORR | GENE | 04:16 | 04:24 | 04:34 | 54 | 222 | 12.000000 | EXT | - |  | (c)
18409.015000 | 0.185000 | 0.171000 | -4.640000 | -4.654000 | 1286.000000 | -1027.000000 | -2058.000000 | 13.919290 | 171.000000 | 1667 |  | CORR | GENE | 03:36 | 09:23 | 06:37 | 404 | 2234 | 10.000000 | EXT | - |  | (c)
18411.546000 | 2.716000 | 2.701000 | -2.109000 | -2.124000 | 1048.000000 | 1263.000000 | 1209.000000 | 56.549858 | 2060.000000 | 1667 |  | CORR | GENE | 02:58 | 03:32 | 03:24 | 64 | 321 | 13.000000 | EXT | - |  | (c)
18413.655000 | 0.000000 | -0.021000 | -11.345000 | -11.366000 | 368.000000 | 586.000000 | 586.000000 | 29.692199 |  | 1668 | Смещение кромок | GWAN |  | 03:03 | 03:38 | 03:38 | 0 | 436 | 3.284000 | EXT | Смещение кромок. Вовнутрь. Величина смещения - 3.3 мм. |  | (c)
18414.704000 | 1.049000 | 0.999000 | -10.296000 | -10.346000 | 326.000000 | 459.000000 | 516.000000 | 26.284693 | 999.000000 | 1668 |  | CORR | GENE | 02:56 | 03:17 | 03:27 | 91 | 381 | 11.000000 | EXT | - |  | (c)
18415.878000 | 2.223000 | 2.175000 | -9.122000 | -9.170000 | -2077.000000 | -1882.000000 | -1911.000000 | 25.778141 | 2175.000000 | 1668 |  | CORR | GENE | 08:28 | 08:59 | 08:55 | 86 | 332 | 11.000000 | EXT | - |  | (c)
18417.188000 | 3.533000 | 3.533000 | -7.812000 | -7.812000 | -1879.000000 | -1823.000000 | -1808.000000 | 34.117879 | 3533.000000 | 1668 |  | CORR | СIGR | 09:00 | 09:09 | 09:11 | 26 | 142 | 15.000000 | EXT | - |  | (c)
18417.362000 | 3.707000 | 3.691000 | -7.638000 | -7.654000 | 1641.000000 | 1970.000000 | 1860.000000 | 0.000000 | 3691.000000 | 1668 |  | CORR | GENE | 06:28 | 07:21 | 07:04 | 88 | 438 | 10.000000 | EXT | - |  | (c)
18429.980000 | 4.980000 | 4.959000 | -5.580000 | -5.601000 | 1247.000000 | 1386.000000 | 1344.000000 | 55.907609 | 4959.000000 | 1669 |  | CORR | GENE | 05:20 | 05:42 | 05:35 | 105 | 194 | 10.000000 | EXT | - |  | (c)
18432.893000 | 7.893000 | 7.830000 | -2.667000 | -2.730000 | 958.000000 | 1111.000000 | 1227.000000 | 37.728609 | 2634.000000 | 1669 |  | CORR | GENE | 04:33 | 04:58 | 05:16 | 96 | 536 | 10.000000 | EXT | - |  | (c)
18434.501000 | 9.501000 | 9.265000 | -1.059000 | -1.295000 | 347.000000 | 577.000000 | 481.000000 | 28.035372 | 570.000000 | 1669 |  | CORR | GENE | 02:54 | 03:31 | 03:16 | 725 | 268 | 11.000000 | EXT | - |  | (c)
18439.528000 | 3.968000 | 3.956000 | -7.232000 | -7.244000 | 1274.000000 | 1318.000000 | 1314.000000 | 67.325206 | 3956.000000 | 1670 |  | CORR | СIGR | 03:55 | 04:02 | 04:02 | 23 | 82 | 12.000000 | EXT | - |  | (c)
18439.722000 | 4.162000 | 4.135000 | -7.038000 | -7.065000 | 1122.000000 | 1267.000000 | 1296.000000 | 47.170607 | 4135.000000 | 1670 |  | CORR | GENE | 03:31 | 03:54 | 03:59 | 69 | 350 | 10.000000 | EXT | - |  | (c)
18440.048000 | 4.488000 | 4.442000 | -6.712000 | -6.758000 | 1393.000000 | 1872.000000 | 1760.000000 | 0.000000 | 4442.000000 | 1670 |  | CORR | GENE | 04:14 | 05:32 | 05:14 | 137 | 734 | 10.000000 | EXT | - |  | (c)
18440.917000 | 5.357000 | 5.142000 | -5.843000 | -6.058000 | 1316.000000 | 1721.000000 | 2121.000000 | 0.000000 | 5142.000000 | 1670 |  | CORR | GENE | 04:02 | 05:07 | 06:12 | 294 | 1611 | 11.000000 | EXT | - |  | (c)
18441.801000 | 6.241000 | 6.122000 | -4.959000 | -5.078000 | 1233.000000 | 1443.000000 | 1690.000000 | 0.000000 | 4916.000000 | 1670 |  | CORR | GENE | 03:49 | 04:22 | 05:02 | 162 | 915 | 10.000000 | EXT | - |  | (c)
18451.027000 | 4.267000 | 4.242000 | -7.038000 | -7.063000 | 1230.000000 | 1286.000000 | 1309.000000 | 61.464392 | 4242.000000 | 1671 |  | CORR | GENE | 04:00 | 04:09 | 04:13 | 45 | 160 | 8.000000 | EXT | - |  | (c)
18459.511000 | 1.446000 | 1.430000 | -9.784000 | -9.800000 | 2210.000000 | -1623.000000 | -1704.000000 | 0.000000 | 1430.000000 | 1672 |  | CORR | GENE | 04:36 | 06:18 | 06:05 | 148 | 1094 | 10.000000 | EXT | - |  | (c)
18460.161000 | 2.096000 | 1.802000 | -9.134000 | -9.428000 | 1047.000000 | 1333.000000 | 1670.000000 | 0.000000 | 1802.000000 | 1672 |  | CORR | GENE | 01:29 | 02:15 | 03:09 | 307 | 1245 | 13.000000 | EXT | - |  | (c)
18461.095000 | 3.030000 | 2.944000 | -8.200000 | -8.286000 | -1676.000000 | -1215.000000 | -1205.000000 | 21.223031 | 2944.000000 | 1672 |  | ARTD | GENE | 06:09 | 07:24 | 07:25 | 134 | 942 |  | EXT | -. Вышлифовка глубиной 10%. |  | (c)
18463.250000 | 5.185000 | 5.094000 | -6.045000 | -6.136000 | 1772.000000 | 2157.000000 | 2172.000000 | 0.000000 | 5094.000000 | 1672 |  | CORR | GENE | 03:26 | 04:28 | 04:30 | 217 | 799 | 10.000000 | EXT | - |  | (c)
18467.445000 | 9.380000 | 8.781000 | -1.850000 | -2.449000 | -2155.000000 | -2155.000000 | -2110.000000 | 6.108579 | 1237.000000 | 1672 |  | CORR | GENE | 04:52 | 04:52 | 04:59 | 1212 | 90 | 11.000000 | EXT | - |  | (c)
18482.003000 | 1.368000 | 1.320000 | -9.922000 | -9.970000 | -1430.000000 | -1259.000000 | -1217.000000 | 63.850731 | 1320.000000 | 1674 |  | CORR | GENE | 07:05 | 07:32 | 07:39 | 101 | 426 | 10.000000 | EXT | - |  | (c)
18482.206000 | 1.571000 | 1.541000 | -9.719000 | -9.749000 | -1499.000000 | -1323.000000 | -1339.000000 | 59.014886 | 1541.000000 | 1674 |  | CORR | GENE | 06:54 | 07:22 | 07:19 | 75 | 320 | 11.000000 | EXT | - |  | (c)
18482.616000 | 1.981000 | 1.910000 | -9.309000 | -9.380000 | -1436.000000 | -1328.000000 | -1226.000000 | 64.098878 | 1910.000000 | 1674 |  | CORR | GENE | 07:04 | 07:21 | 07:38 | 99 | 420 | 11.000000 | EXT | - |  | (c)
18487.263000 | 6.628000 | 6.618000 | -4.662000 | -4.672000 | -1728.000000 | -1689.000000 | -1672.000000 | 40.534980 | 4649.000000 | 1674 |  | CORR | СIGR | 06:17 | 06:23 | 06:26 | 23 | 113 | 10.000000 | EXT | - |  | (c)
18515.574000 | 0.964000 | 0.946000 | -10.521000 | -10.539000 | 1291.000000 | 1399.000000 | 1377.000000 | 55.074802 | 946.000000 | 1677 |  | CORR | СIGR | 05:40 | 05:58 | 05:54 | 36 | 171 | 8.000000 | EXT | - |  | (c)
18529.375000 | 3.280000 | 3.260000 | -7.900000 | -7.920000 | 166.000000 | 356.000000 | 353.000000 | 13.372561 | 3260.000000 | 1678 |  | CORR | GENE | 03:23 | 03:54 | 03:54 | 61 | 374 | 10.000000 | EXT | -. Аномалия находится на отводе. |  | (c)
18530.170000 | 4.075000 | 4.023000 | -7.105000 | -7.157000 | 278.000000 | 461.000000 | 443.000000 | 22.402602 | 4023.000000 | 1678 |  | CORR | GENE | 03:41 | 04:11 | 04:08 | 77 | 330 | 11.000000 | EXT | -. Аномалия находится на отводе. |  | (c)
18536.533000 | 10.438000 | 10.340000 | -0.742000 | -0.840000 | 415.000000 | 446.000000 | 457.000000 | 33.486467 | 652.000000 | 1678 |  | GOUG | GENE | 04:04 | 04:09 | 04:10 | 188 | 84 | 12.000000 | EXT | -. Аномалия находится на отводе. Задир. |  | (c)
18550.814000 | 2.144000 | 2.122000 | -9.426000 | -9.448000 | 274.000000 | 775.000000 | 569.000000 | 22.119131 | 2122.000000 | 1680 |  | CORR | GENE | 03:30 | 04:51 | 04:18 | 125 | 591 | 10.000000 | EXT | - |  | (c)
18579.965000 | 8.370000 | 8.291000 | -2.915000 | -2.994000 | 1412.000000 | 1586.000000 | 1722.000000 | 0.000000 | 2889.000000 | 1682 |  | CORR | GENE | 05:43 | 06:11 | 06:33 | 105 | 622 | 10.000000 | EXT | - |  | (c)
18696.430000 | 0.000000 | -0.033000 | -11.490000 | -11.523000 | -26.000000 | 839.000000 | 1600.000000 | 31.464993 |  | 1693 | Нарушение формы кольцевого шва | GWAN |  | 11:58 | 02:17 | 04:20 | 0 | 3251 |  | EXT | Нарушение формы кольцевого шва |  | (c)
18719.480000 | 0.000000 | -0.031000 | -11.445000 | -11.476000 | 1211.000000 | 1783.000000 | 1690.000000 | 4.960453 |  | 1695 | Смещение кромок | GWAN |  | 02:02 | 03:34 | 03:19 | 0 | 958 | 3.488000 | EXT | Смещение кромок. Наружу. Величина смещения - 3.5 мм. |  | (c)
18730.925000 | 0.000000 | -0.031000 | -11.485000 | -11.516000 | 1525.000000 | 1809.000000 | 1763.000000 | 18.526834 |  | 1696 | Смещение кромок | GWAN |  | 02:00 | 02:46 | 02:39 | 0 | 476 | 2.938000 | EXT | Смещение кромок. Вовнутрь. Величина смещения - 2.9 мм. |  | (c)
18776.560000 | 0.000000 | -0.034000 | -11.550000 | -11.584000 | 198.000000 | 387.000000 | 453.000000 | 16.008362 |  | 1700 | Вышлифовка на шве | GWAN |  | 01:55 | 02:25 | 02:36 | 62 | 510 | 10.000000 | EXT | Вышлифовка на шве |  | (c)
18806.658000 | 6.968000 | 6.905000 | -4.562000 | -4.625000 | 1502.000000 | 1543.000000 | 1549.000000 | 51.259239 | 4534.000000 | 1702 |  | DENT |  | 02:18 | 02:25 | 02:26 | 91 | 93 | 0.281690 |  | - |  | (c)
18834.050000 | 0.000000 | -0.030000 | -10.955000 | -10.985000 | 861.000000 | -1877.000000 | -1729.000000 | 11.449803 |  | 1705 | Нарушение формы кольцевого шва | GWAN |  | 04:04 | 08:42 | 09:06 | 0 | 3742 |  | EXT | Нарушение формы кольцевого шва. Аномалия находится на упругопластическом изгибе: R=475 Дн, максимальное растяжение на 6.9 час. |  | (c)
18856.465000 | 0.000000 | -0.035000 | -11.530000 | -11.565000 | 1949.000000 | -930.000000 | -551.000000 | 0.000000 |  | 1707 | Нарушение формы кольцевого шва | GWAN |  | 03:26 | 07:41 | 08:42 | 0 | 3923 |  | EXT | Нарушение формы кольцевого шва. Аномалия находится на упругопластическом изгибе: R=1015 Дн, максимальное растяжение на 6.3 час. |  | (c)
18867.995000 | 0.000000 | -0.016000 | -11.470000 | -11.486000 | -1646.000000 | -1410.000000 | -1457.000000 | 47.197460 |  | 1708 | Смещение кромок | GWAN |  | 06:00 | 06:38 | 06:30 | 0 | 378 | 3.347000 | EXT | Смещение кромок. Наружу. Величина смещения - 3.3 мм. Аномалия находится на упругопластическом изгибе: R=769 Дн, максимальное растяжение на 6.7 час. |  | (c)
18867.995000 | 0.000000 | -0.026000 | -11.470000 | -11.496000 | -844.000000 | -737.000000 | -469.000000 | 0.000000 |  | 1708 | Смещение кромок | GWAN |  | 08:09 | 08:27 | 09:10 | 0 | 749 | 3.402000 | EXT | Смещение кромок. Наружу. Величина смещения - 3.4 мм. Аномалия находится на упругопластическом изгибе: R=769 Дн, максимальное растяжение на 6.7 час. |  | (c)
18980.848000 | 11.273000 | 11.251000 | -0.277000 | -0.299000 | -1616.000000 | -1513.000000 | -1465.000000 | 49.553567 | 227.000000 | 1718 |  | CORR | GENE | 06:15 | 06:32 | 06:40 | 72 | 303 | 11.000000 | EXT | - |  | (c)
18981.260000 | 0.135000 | 0.092000 | -11.290000 | -11.333000 | -1038.000000 | -844.000000 | -875.000000 | 44.211698 | 92.000000 | 1719 |  | CORR | GENE | 06:36 | 07:07 | 07:02 | 65 | 327 | 10.000000 | EXT | - |  | (c)
18992.550000 | 0.000000 | -0.021000 | -11.495000 | -11.516000 | 1398.000000 | 1520.000000 | 1522.000000 | 36.982246 |  | 1720 | Смещение кромок | GWAN |  | 05:56 | 06:15 | 06:16 | 0 | 250 | 3.636000 | EXT | Смещение кромок. Наружу. Величина смещения - 3.6 мм. Аномалия находится на упругопластическом изгибе: R=622 Дн, максимальное растяжение на 4.6 час. |  | (c)
19002.659000 | 10.109000 | 9.983000 | -1.386000 | -1.512000 | 960.000000 | 1129.000000 | 1184.000000 | 48.299915 | 1285.000000 | 1720 |  | CORR | GENE | 04:45 | 05:12 | 05:21 | 227 | 448 | 10.000000 | EXT | - |  | (c)
19003.891000 | 11.341000 | 11.313000 | -0.154000 | -0.182000 | 1207.000000 | 1451.000000 | 1384.000000 | 39.715070 | 110.000000 | 1720 |  | CORR | GENE | 05:25 | 06:04 | 05:54 | 72 | 354 | 10.000000 | EXT | - |  | (c)
19014.955000 | 0.000000 | -0.028000 | -11.035000 | -11.063000 | -1676.000000 | 870.000000 | 192.000000 | 0.000000 |  | 1722а | Нарушение формы кольцевого шва | GWAN |  | 00:44 | 07:35 | 05:45 | 0 | 3736 |  | EXT | Нарушение формы кольцевого шва |  | (c)
19014.987000 | 0.032000 | 0.032000 | -11.003000 | -11.003000 | 711.000000 | 761.000000 | 809.000000 | 711.000000 | 32.000000 | 1722а |  | CORR | GENE | 07:09 | 07:17 | 07:25 | 479 | 197 | 19.000000 | EXT | - |  | (c)
19024.719000 | 9.764000 | 9.395000 | -1.271000 | -1.640000 | 229.000000 | 498.000000 | 587.000000 | 229.000000 | 1246.000000 | 1722а |  | CORR | GENE | 05:51 | 06:35 | 06:49 | 394 | 714 | 13.000000 | EXT | -. Аномалия находится на упругопластическом изгибе: R=496 Дн, максимальное растяжение на 3.9 час. |  | (c)
19037.029000 | 0.124000 | 0.102000 | -2.941000 | -2.963000 | -303.000000 | -219.000000 | -214.000000 | 125.000000 | 102.000000 | 1723а |  | CORR | СIGR | 07:25 | 07:38 | 07:39 | 45 | 178 | 12.000000 | EXT | -. Аномалия находится на упругопластическом изгибе: R=663 Дн, максимальное растяжение на 5.7 час. |  | (c)
19047.376000 | 7.406000 | 7.386000 | -3.244000 | -3.264000 | 1826.000000 | 2065.000000 | 1987.000000 | 1826.000000 | 3207.000000 | 1724а |  | CORR | GENE | 02:52 | 03:30 | 03:18 | 57 | 322 | 10.000000 | EXT | -. Аномалия находится на упругопластическом изгибе: R=650 Дн, максимальное растяжение на 4.6 час. |  | (c)
19052.263000 | 1.643000 | 1.546000 | -8.827000 | -8.924000 | 1669.000000 | -2200.000000 | 2031.000000 | 1669.000000 | 1546.000000 | 1725а |  | CORR | GENE | 05:22 | 06:57 | 06:20 | 284 | 725 | 12.000000 | EXT | -. Аномалия находится на упругопластическом изгибе: R=622 Дн, максимальное растяжение на 5 час. |  | (c)
19053.049000 | 2.429000 | 2.381000 | -8.041000 | -8.089000 | 702.000000 | 1037.000000 | 930.000000 | 702.000000 | 2381.000000 | 1725а |  | CORR | GENE | 02:45 | 03:40 | 03:22 | 89 | 456 | 11.000000 | EXT | -. Аномалия находится на упругопластическом изгибе: R=624 Дн, максимальное растяжение на 5.1 час. |  | (c)
19054.828000 | 4.208000 | 4.193000 | -6.262000 | -6.277000 | -1474.000000 | -1207.000000 | -1303.000000 | 1131.000000 | 4193.000000 | 1725а |  | CORR | GENE | 08:54 | 09:37 | 09:22 | 245 | 343 | 11.000000 | EXT | -. Аномалия находится на упругопластическом изгибе: R=662 Дн, максимальное растяжение на 5.3 час. |  | (c)
19058.273000 | 7.653000 | 7.569000 | -2.817000 | -2.901000 | -951.000000 | -690.000000 | -512.000000 | 73.000000 | 2787.000000 | 1725а |  | CORR | GENE | 10:19 | 11:01 | 11:29 | 114 | 878 | 12.000000 | EXT | -. Аномалия находится на упругопластическом изгибе: R=802 Дн, максимальное растяжение на 5.5 час. |  | (c)
19060.146000 | 9.526000 | 9.217000 | -0.944000 | -1.253000 | 1608.000000 | 1628.000000 | 1647.000000 | 1608.000000 | 881.000000 | 1725а |  | CORR | GENE | 05:12 | 05:15 | 05:18 | 372 | 78 | 15.000000 | EXT | -. Аномалия находится на упругопластическом изгибе: R=879 Дн, максимальное растяжение на 5.3 час. |  | (c)
19060.971000 | 10.351000 | 10.009000 | -0.119000 | -0.461000 | 1710.000000 | 1810.000000 | 1787.000000 | 1710.000000 | 74.000000 | 1725а |  | CORR | GENE | 05:28 | 05:44 | 05:41 | 387 | 155 | 15.000000 | EXT | -. Аномалия находится на упругопластическом изгибе: R=960 Дн, максимальное растяжение на 5.2 час. |  | (c)
19061.090000 | 0.000000 | -0.045000 | -11.325000 | -11.370000 | -793.000000 | 1063.000000 | 702.000000 | 2.759925 |  | 1726 | Нарушение формы кольцевого шва | GWAN |  | 07:39 | 00:38 | 11:40 | 0 | 2990 |  | EXT | Нарушение формы кольцевого шва. Аномалия находится на упругопластическом изгибе: R=960 Дн, максимальное растяжение на 5.2 час. |  | (c)
19072.415000 | 0.000000 | -0.016000 | -11.330000 | -11.346000 | -2134.000000 | -1861.000000 | -1781.000000 | 36.279207 |  | 1727 | Смещение кромок | GWAN |  | 06:38 | 07:22 | 07:35 | 0 | 706 | 2.924000 | EXT | Смещение кромок. Наружу. Величина смещения - 2.9 мм. |  | (c)
19083.745000 | 0.000000 | -0.026000 | -11.210000 | -11.236000 | -1486.000000 | -1350.000000 | -1228.000000 | 78.219934 |  | 1728 | Смещение кромок | GWAN |  | 08:05 | 08:27 | 08:47 | 0 | 517 | 2.821000 | EXT | Смещение кромок. Наружу. Величина смещения - 2.8 мм. |  | (c)
19094.955000 | 0.000000 | -0.021000 | -11.360000 | -11.381000 | 1620.000000 | 1759.000000 | 1826.000000 | 15.997255 |  | 1729 | Смещение кромок | GWAN |  | 02:56 | 03:18 | 03:29 | 0 | 412 | 3.221000 | EXT | Смещение кромок. Вовнутрь. Величина смещения - 3.2 мм. |  | (c)
19106.315000 | 0.000000 | -0.016000 | -10.975000 | -10.991000 | 370.000000 | -2148.000000 | 1613.000000 | 0.000000 |  | 1730 | Нарушение формы кольцевого шва | GWAN |  | 01:10 | 06:24 | 04:31 | 0 | 2487 |  | EXT | Нарушение формы кольцевого шва |  | (c)
19117.290000 | 0.000000 | -0.025000 | -10.705000 | -10.730000 | -1216.000000 | 355.000000 | 915.000000 | 0.000000 |  | 1731а | Нарушение формы кольцевого шва | GWAN |  | 00:18 | 04:32 | 06:02 | 0 | 4261 |  | EXT | Нарушение формы кольцевого шва |  | (c)
19119.782000 | 2.492000 | 2.471000 | -8.213000 | -8.234000 | -563.000000 | -381.000000 | -412.000000 | 261.000000 | 2471.000000 | 1731а |  | CORR | GENE | 02:03 | 02:33 | 02:28 | 84 | 302 | 10.000000 | EXT | - |  | (c)
19120.266000 | 2.976000 | 2.963000 | -7.729000 | -7.742000 | -2208.000000 | -2071.000000 | -2088.000000 | 1968.000000 | 2963.000000 | 1731а |  | CORR | GENE | 09:38 | 10:00 | 09:57 | 62 | 240 | 14.000000 | EXT | - |  | (c)
19121.913000 | 4.623000 | 4.582000 | -6.082000 | -6.123000 | -910.000000 | -474.000000 | -555.000000 | 201.000000 | 4582.000000 | 1731а |  | CORR | GENE | 01:08 | 02:18 | 02:05 | 74 | 709 | 13.000000 | EXT | - |  | (c)
19122.689000 | 5.399000 | 5.272000 | -5.306000 | -5.433000 | -1106.000000 | -1093.000000 | -639.000000 | 172.000000 | 5264.000000 | 1731а |  | CORR | GENE | 00:36 | 00:38 | 01:51 | 169 | 934 | 13.000000 | EXT | - |  | (c)
19122.725000 | 5.435000 | 5.392000 | -5.270000 | -5.313000 | 2113.000000 | -1704.000000 | -1912.000000 | 1476.000000 | 5163.000000 | 1731а |  | CORR | GENE | 09:15 | 10:59 | 10:26 | 150 | 872 | 14.000000 | EXT | - |  | (c)
19122.777000 | 5.487000 | 5.437000 | -5.218000 | -5.268000 | -45.000000 | 98.000000 | 92.000000 | 0.000000 | 5195.000000 | 1731а |  | CORR | GENE | 03:27 | 03:50 | 03:49 | 73 | 274 | 11.000000 | EXT | - |  | (c)
19123.044000 | 5.754000 | 5.718000 | -4.951000 | -4.987000 | -488.000000 | -448.000000 | -384.000000 | 281.000000 | 4941.000000 | 1731а |  | CORR | СIGR | 02:16 | 02:22 | 02:32 | 46 | 207 | 8.000000 | EXT | - |  | (c)
19128.408000 | 0.413000 | 0.386000 | -6.242000 | -6.269000 | -421.000000 | -391.000000 | -384.000000 | 346.000000 | 386.000000 | 1731б |  | ARTD | PITT | 00:01 | 00:06 | 00:08 | 45 | 75 | 13.440467 | EXT | -. Эквивалент потери металла 13%. |  | (c)
19130.086000 | 2.091000 | 2.074000 | -4.564000 | -4.581000 | -958.000000 | -831.000000 | -857.000000 | 755.000000 | 2074.000000 | 1731б |  | CORR | СIGR | 10:35 | 10:55 | 10:51 | 41 | 203 | 10.000000 | EXT | - |  | (c)
19139.478000 | 0.463000 | 0.438000 | -10.387000 | -10.412000 | -561.000000 | -431.000000 | -459.000000 | 358.000000 | 438.000000 | 1732б |  | CORR | СIGR | 09:25 | 09:46 | 09:42 | 52 | 203 | 13.000000 | EXT | -. Аномалия находится на упругопластическом изгибе: R=496 Дн, максимальное растяжение на 5.7 час. |  | (c)
19139.938000 | 0.923000 | 0.899000 | -9.927000 | -9.951000 | 133.000000 | 587.000000 | 609.000000 | 133.000000 | 899.000000 | 1732б |  | CORR | GENE | 11:17 | 00:31 | 00:34 | 111 | 951 | 15.000000 | EXT | -. Аномалия находится на упругопластическом изгибе: R=538 Дн, максимальное растяжение на 5.6 час. |  | (c)
19143.149000 | 4.134000 | 4.120000 | -6.716000 | -6.730000 | 359.000000 | 425.000000 | 435.000000 | 359.000000 | 4120.000000 | 1732б |  | CORR | СIGR | 11:54 | 00:04 | 00:06 | 41 | 152 | 10.000000 | EXT | - |  | (c)
19161.405000 | 0.000000 | -0.052000 | -10.560000 | -10.612000 | -423.000000 | 40.000000 | 1384.000000 | 0.000000 |  | 1734а | Нарушение формы кольцевого шва | GWAN |  | 10:13 | 11:28 | 03:05 | 0 | 3614 |  | EXT | Нарушение формы кольцевого шва. Аномалия находится на упругопластическом изгибе: R=521 Дн, максимальное растяжение на 7.6 час. |  | (c)
19165.693000 | 4.288000 | 4.224000 | -6.272000 | -6.336000 | 764.000000 | 1276.000000 | 1316.000000 | 764.000000 | 4224.000000 | 1734а |  | CORR | GENE | 01:25 | 02:47 | 02:54 | 132 | 1105 | 14.000000 | EXT | -. Аномалия находится на упругопластическом изгибе: R=603 Дн, максимальное растяжение на 7.4 час. |  | (c)
19167.129000 | 5.724000 | 5.715000 | -4.836000 | -4.845000 | 134.000000 | 355.000000 | 271.000000 | 134.000000 | 4802.000000 | 1734а |  | CORR | СIGR | 11:43 | 00:19 | 00:05 | 43 | 275 | 11.000000 | EXT | -. Аномалия находится на упругопластическом изгибе: R=579 Дн, максимальное растяжение на 7 час. |  | (c)
19170.256000 | 8.851000 | 8.533000 | -1.709000 | -2.027000 | 20.000000 | 34.000000 | 35.000000 | 20.000000 | 1475.000000 | 1734а |  | CORR | AXGR | 11:25 | 11:27 | 11:27 | 552 | 30 | 15.000000 | EXT | -. Аномалия находится на упругопластическом изгибе: R=441 Дн, максимальное растяжение на 6.5 час. |  | (c)
19171.066000 | 9.661000 | 9.324000 | -0.899000 | -1.236000 | 8.000000 | 33.000000 | 25.000000 | 8.000000 | 425.000000 | 1734а |  | CORR | AXGR | 11:23 | 11:27 | 11:25 | 811 | 34 | 9.000000 | EXT | -. Аномалия находится на упругопластическом изгибе: R=417 Дн, максимальное растяжение на 6.5 час. |  | (c)
19171.965000 | 0.000000 | -0.035000 | -2.395000 | -2.430000 | 1740.000000 | 2062.000000 | 2021.000000 | 0.000000 |  | 1735а | Нарушение формы кольцевого шва | GWAN |  | 05:02 | 05:54 | 05:47 | 0 | 562 |  | EXT | Нарушение формы кольцевого шва. Аномалия находится на упругопластическом изгибе: R=400 Дн, максимальное растяжение на 6.5 час. |  | (c)
19174.360000 | 0.000000 | -0.032000 | -11.185000 | -11.217000 | -1623.000000 | -518.000000 | 470.000000 | 1623.000000 |  | 1736 | Нарушение формы кольцевого шва | GWAN |  | 09:06 | 00:04 | 02:43 | 0 | 4188 |  | EXT | Нарушение формы кольцевого шва. Аномалия находится на упругопластическом изгибе: R=394 Дн, максимальное растяжение на 6.5 час. |  | (c)
19208.115000 | 0.000000 | -0.022000 | -11.305000 | -11.327000 | -523.000000 | 1486.000000 | 1301.000000 | 0.000000 |  | 1739 | Нарушение формы кольцевого шва | GWAN |  | 10:50 | 04:15 | 03:45 | 0 | 3648 |  | EXT | Нарушение формы кольцевого шва. Аномалия находится на упругопластическом изгибе: R=642 Дн, максимальное растяжение на 5.6 час. |  | (c)
19219.420000 | 0.000000 | -0.031000 | -11.260000 | -11.291000 | 293.000000 | 2184.000000 | 1967.000000 | 0.000000 |  | 1740 | Нарушение формы кольцевого шва | GWAN |  | 11:01 | 04:06 | 03:31 | 0 | 3348 |  | EXT | Нарушение формы кольцевого шва |  | (c)
19230.680000 | 0.000000 | -0.020000 | -11.210000 | -11.230000 | -142.000000 | 1328.000000 | 1397.000000 | 0.000000 |  | 1741 | Нарушение формы кольцевого шва | GWAN |  | 00:13 | 04:10 | 04:22 | 0 | 3079 |  | EXT | Нарушение формы кольцевого шва |  | (c)
19241.890000 | 0.000000 | -0.041000 | -11.035000 | -11.076000 | -1200.000000 | -173.000000 | -277.000000 | 647.000000 |  | 1742 | Нарушение формы кольцевого шва | GWAN |  | 09:44 | 00:30 | 00:13 | 0 | 1848 |  | EXT | Нарушение формы кольцевого шва |  | (c)
19312.014000 | 3.379000 | 3.285000 | -7.841000 | -7.935000 | 890.000000 | 1280.000000 | 1242.000000 | 51.306651 | 3285.000000 | 1748 |  | DENT |  | 00:00 | 01:03 | 00:57 | 353 | 705 | 0.281690 |  | -. Аномалия находится на отводе. |  | (c)
19375.625000 | 0.000000 | -0.032000 | -11.430000 | -11.462000 | 1511.000000 | -863.000000 | -1127.000000 | 0.000000 |  | 1754 | Нарушение формы кольцевого шва | GWAN |  | 01:37 | 07:13 | 06:31 | 0 | 3647 |  | EXT | Нарушение формы кольцевого шва |  | (c)
19451.492000 | 8.002000 | 7.907000 | -3.548000 | -3.643000 | 1913.000000 | 2044.000000 | 2176.000000 | 1913.000000 | 3514.000000 | 1760 |  | CORR | GENE | 07:23 | 07:44 | 08:06 | 129 | 526 | 11.000000 | EXT | -. Аномалия находится на отводе. |  | (c)
19498.373000 | 8.583000 | 8.553000 | -2.572000 | -2.602000 | -1743.000000 | -1686.000000 | -1636.000000 | 39.352619 | 2559.000000 | 1764 |  | CORR | СIGR | 05:15 | 05:24 | 05:32 | 43 | 213 | 9.000000 | EXT | - |  | (c)
19499.051000 | 9.261000 | 9.211000 | -1.894000 | -1.944000 | -2068.000000 | -1885.000000 | -1842.000000 | 13.137686 | 1839.000000 | 1764 |  | CORR | GENE | 04:22 | 04:52 | 04:59 | 105 | 451 | 15.000000 | EXT | - |  | (c)
19499.105000 | 9.315000 | 8.520000 | -1.840000 | -2.635000 | -2209.000000 | -2183.000000 | -2195.000000 | 1.759228 | 1618.000000 | 1764 |  | CORR | AXGR | 04:00 | 04:04 | 04:02 | 1017 | 28 | 11.000000 | EXT | - |  | (c)
19499.164000 | 9.374000 | 9.322000 | -1.781000 | -1.833000 | -1534.000000 | -1525.000000 | -1488.000000 | 56.230568 | 1684.000000 | 1764 |  | CORR | GENE | 05:48 | 05:50 | 05:56 | 149 | 91 | 10.000000 | EXT | - |  | (c)
19499.435000 | 9.645000 | 9.574000 | -1.510000 | -1.581000 | -2092.000000 | -1861.000000 | -1847.000000 | 11.200927 | 1436.000000 | 1764 |  | CORR | GENE | 04:18 | 04:56 | 04:58 | 145 | 489 | 10.000000 | EXT | - |  | (c)
19503.311000 | 2.366000 | 2.201000 | -8.884000 | -9.049000 | 1832.000000 | 1943.000000 | 2165.000000 | 0.000000 | 2201.000000 | 1765 |  | CORR | GENE | 04:13 | 04:31 | 05:07 | 177 | 666 | 13.000000 | EXT | - |  | (c)
19512.195000 | 0.000000 | -0.026000 | -11.480000 | -11.506000 | 14.000000 | -2039.000000 | 1291.000000 | 27.252023 |  | 1766 | Нарушение формы кольцевого шва | GWAN |  | 11:04 | 05:32 | 02:30 | 0 | 2554 |  | EXT | Нарушение формы кольцевого шва |  | (c)
19517.281000 | 5.086000 | 5.055000 | -6.394000 | -6.425000 | 1460.000000 | 1595.000000 | 1605.000000 | 38.735621 | 5055.000000 | 1766 |  | CORR | GENE | 02:57 | 03:19 | 03:20 | 48 | 290 | 10.000000 | EXT | -. Аномалия находится на упругопластическом изгибе: R=928 Дн, максимальное растяжение на 6.3 час. |  | (c)
19532.435000 | 8.760000 | 8.671000 | -2.445000 | -2.534000 | -2030.000000 | -1968.000000 | -1741.000000 | 16.195278 | 2428.000000 | 1767 |  | CORR | GENE | 03:55 | 04:04 | 04:41 | 106 | 578 | 10.000000 | EXT | -. Аномалия находится на упругопластическом изгибе: R=563 Дн, максимальное растяжение на 6.1 час. |  | (c)
19534.880000 | 0.000000 | -0.012000 | -10.700000 | -10.712000 | 1492.000000 | 1608.000000 | 2160.000000 | 0.000000 |  | 1768 | Нарушение формы кольцевого шва | GWAN |  | 03:27 | 03:46 | 05:15 | 0 | 1337 |  | EXT | Нарушение формы кольцевого шва. Аномалия находится на упругопластическом изгибе: R=773 Дн, максимальное растяжение на 6.2 час. |  | (c)
19535.229000 | 0.349000 | 0.302000 | -10.351000 | -10.398000 | 1691.000000 | 1724.000000 | 1888.000000 | 11.685051 | 302.000000 | 1768 |  | CORR | GENE | 03:59 | 04:05 | 04:31 | 60 | 395 | 15.000000 | EXT | -. Аномалия находится на упругопластическом изгибе: R=830 Дн, максимальное растяжение на 6.2 час. |  | (c)
19536.083000 | 1.203000 | 1.144000 | -9.497000 | -9.556000 | 726.000000 | 1108.000000 | 984.000000 | 79.439252 | 1144.000000 | 1768 |  | CORR | GENE | 01:23 | 02:25 | 02:05 | 82 | 517 | 11.000000 | EXT | -. Аномалия находится на упругопластическом изгибе: R=920 Дн, максимальное растяжение на 6.3 час. |  | (c)
19538.460000 | 3.580000 | 3.084000 | -7.120000 | -7.616000 | 1732.000000 | 1737.000000 | 1947.000000 | 5.539647 | 3084.000000 | 1768 | Дефект проката | MIAN | GENE | 04:06 | 04:07 | 04:41 | 1507 | 430 | 15.496757 | INT | Дефект проката. Эквивалент потери металла 15%. |  | (c)
19695.654000 | 2.329000 | 2.259000 | -9.291000 | -9.361000 | 1547.000000 | 1585.000000 | 1591.000000 | 1547.000000 | 2259.000000 | 1782 |  | DENT |  | 04:25 | 04:31 | 04:32 | 107 | 87 | 0.281690 |  | - |  | (c)
19716.335000 | 0.000000 | -0.025000 | -11.455000 | -11.480000 | -447.000000 | -229.000000 | -267.000000 | 0.000000 |  | 1784 | Нарушение формы кольцевого шва | GWAN |  | 08:13 | 08:48 | 08:42 | 0 | 361 |  | EXT | Нарушение формы кольцевого шва |  | (c)
19727.790000 | 0.000000 | -0.022000 | -11.105000 | -11.127000 | 252.000000 | 387.000000 | 375.000000 | 20.375871 |  | 1785 | Нарушение формы кольцевого шва | GWAN |  | 03:17 | 03:38 | 03:36 | 0 | 245 |  | EXT | Нарушение формы кольцевого шва |  | (c)
19727.790000 | 0.000000 | -0.016000 | -11.105000 | -11.121000 | 1651.000000 | 1764.000000 | 1823.000000 | 5.267707 |  | 1785 | Смещение кромок | GWAN |  | 07:02 | 07:21 | 07:30 | 0 | 343 | 2.706000 | EXT | Смещение кромок. Наружу. Величина смещения - 2.7 мм. |  | (c)
19746.674000 | 7.779000 | 7.767000 | -3.641000 | -3.653000 | -1347.000000 | -1311.000000 | -1303.000000 | 1260.000000 | 3631.000000 | 1786 |  | CORR | СIGR | 06:09 | 06:15 | 06:16 | 22 | 87 | 9.000000 | EXT | - |  | (c)
19773.405000 | 0.000000 | -0.029000 | -10.810000 | -10.839000 | -125.000000 | 1515.000000 | 861.000000 | 0.000000 |  | 1789 | Нарушение формы кольцевого шва | GWAN |  | 01:34 | 05:58 | 04:13 | 0 | 1973 |  | EXT | Нарушение формы кольцевого шва |  | (c)
19777.157000 | 3.752000 | 3.715000 | -7.058000 | -7.095000 | 1974.000000 | 2067.000000 | 2100.000000 | 0.000000 | 3715.000000 | 1789 |  | CORR | GENE | 07:12 | 07:27 | 07:33 | 62 | 251 | 11.000000 | EXT | - |  | (c)
19806.915000 | 0.000000 | -0.036000 | -10.640000 | -10.676000 | 1131.000000 | 1413.000000 | 1364.000000 | 1131.000000 |  | 1792 | Смещение кромок | GWAN |  | 09:11 | 09:56 | 09:48 | 0 | 465 | 3.547000 | EXT | Смещение кромок. Вовнутрь. Величина смещения - 3.5 мм. |  | (c)
19816.505000 | 9.590000 | 9.567000 | -1.050000 | -1.073000 | -560.000000 | -477.000000 | -478.000000 | 396.000000 | 1034.000000 | 1792 |  | CORR | СIGR | 04:38 | 04:51 | 04:51 | 39 | 164 | 10.000000 | EXT | - |  | (c)
19828.279000 | 10.724000 | 10.684000 | -0.416000 | -0.456000 | -2076.000000 | -2076.000000 | -2067.000000 | 12.432968 | 379.000000 | 1793 |  | CORR | AXGR | 04:54 | 04:54 | 04:55 | 77 | 19 | 10.000000 | EXT | - |  | (c)
19828.743000 | 0.048000 | 0.017000 | -11.562000 | -11.593000 | -2106.000000 | -2091.000000 | -2089.000000 | 2072.000000 | 17.000000 | 1794 |  | CORR | AXGR | 05:34 | 05:36 | 05:37 | 130 | 34 | 10.000000 | EXT | - |  | (c)
19851.480000 | 0.000000 | -0.006000 | -11.315000 | -11.321000 | 883.000000 | 1110.000000 | 1145.000000 | 883.000000 |  | 1796 | Смещение кромок | GWAN |  | 04:30 | 05:06 | 05:12 | 0 | 523 | 2.655000 | EXT | Смещение кромок. Наружу. Величина смещения - 2.7 мм. |  | (c)
19885.810000 | 0.000000 | -0.031000 | -11.380000 | -11.411000 | 1588.000000 | -2167.000000 | 2099.000000 | 0.000000 |  | 1799 | Смещение кромок | GWAN |  | 06:35 | 08:28 | 07:57 | 0 | 1022 | 3.491000 | EXT | Смещение кромок. Наружу. Величина смещения - 3.5 мм. |  | (c)
19908.675000 | 0.000000 | -0.068000 | -11.535000 | -11.603000 | -763.000000 | -583.000000 | -520.000000 | 22.395701 |  | 1801 | Вышлифовка на шве | GWAN |  | 10:50 | 11:19 | 11:29 | 96 | 486 | 13.000000 | EXT | Вышлифовка на шве |  | (c)
19950.210000 | 6.930000 | 6.919000 | -4.700000 | -4.711000 | -522.000000 | -446.000000 | -458.000000 | 393.000000 | 4643.000000 | 1804 |  | CORR | GENE | 04:44 | 04:56 | 04:54 | 68 | 129 | 12.000000 | EXT | - |  | (c)
20045.835000 | 11.605000 | 11.588000 | -0.085000 | -0.102000 | 1749.000000 | 1785.000000 | 1784.000000 | 1749.000000 | 69.000000 | 1812 |  | ARTD | СIGR | 00:01 | 00:07 | 00:07 | 33 | 71 | 15.000000 | EXT | -. Эквивалент потери металла 15%. |  | (c)
20045.920000 | 0.000000 | -0.051000 | -11.015000 | -11.066000 | -1467.000000 | -1217.000000 | -1152.000000 | 67.518499 |  | 1813 | Смещение кромок | GWAN |  | 11:03 | 11:43 | 11:54 | 0 | 630 | 3.500000 | EXT | Смещение кромок. Наружу. Аномалия находится на отводе. Величина смещения - 3.5 мм. |  | (c)
20194.245000 | 0.000000 | -0.026000 | -11.335000 | -11.361000 | 25.000000 | 173.000000 | 321.000000 | 2.014932 |  | 1826 | Смещение кромок | GWAN |  | 02:26 | 02:50 | 03:14 | 0 | 592 | 3.288000 | EXT | Смещение кромок. Вовнутрь. Величина смещения - 3.3 мм. |  | (c)
20208.236000 | 2.656000 | 2.502000 | -8.459000 | -8.613000 | 417.000000 | 437.000000 | 438.000000 | 35.319204 | 2502.000000 | 1827 | Металлургический дефект | MIAN | AXGR | 00:03 | 00:06 | 00:06 | 221 | 42 | 18.460079 | INT | Металлургический дефект. Эквивалент потери металла 18%. |  | (c)
20238.843000 | 0.163000 | 0.046000 | -11.322000 | -11.439000 | 1461.000000 | 1935.000000 | 1968.000000 | 1461.000000 | 46.000000 | 1830 |  | CORR | GENE | 04:46 | 06:03 | 06:08 | 170 | 1014 | 11.000000 | EXT | - |  | (c)
20303.502000 | 8.797000 | 8.787000 | -2.623000 | -2.633000 | 1579.000000 | 1627.000000 | 1643.000000 | 36.934753 | 2603.000000 | 1835 |  | CORR | СIGR | 06:20 | 06:28 | 06:31 | 30 | 130 | 9.000000 | EXT | -. Аномалия находится на отводе. |  | (c)
20305.958000 | 11.253000 | 11.208000 | -0.167000 | -0.212000 | 1357.000000 | 1357.000000 | 1365.000000 | 68.565860 | 141.000000 | 1835 |  | CORR | AXGR | 05:44 | 05:44 | 05:46 | 71 | 16 | 13.000000 | EXT | -. Аномалия находится на отводе. |  | (c)
20340.015000 | 0.000000 | -0.018000 | -11.245000 | -11.263000 | 1184.000000 | -1305.000000 | -1782.000000 | 0.000000 |  | 1839 | Нарушение формы кольцевого шва | GWAN |  | 02:11 | 07:29 | 06:12 | 0 | 2990 |  | EXT | Нарушение формы кольцевого шва |  | (c)
20351.260000 | 0.000000 | -0.024000 | -11.455000 | -11.479000 | -720.000000 | 2007.000000 | 1180.000000 | 0.000000 |  | 1840 | Нарушение формы кольцевого шва | GWAN |  | 00:11 | 07:31 | 05:18 | 0 | 3799 |  | EXT | Нарушение формы кольцевого шва |  | (c)
20420.255000 | 0.000000 | -0.020000 | -11.735000 | -11.755000 | 1587.000000 | -893.000000 | -1509.000000 | 145.000000 |  | 1846 | Нарушение формы кольцевого шва | GWAN |  | 08:41 | 02:01 | 00:21 | 0 | 2729 |  | EXT | Нарушение формы кольцевого шва |  | (c)
20431.990000 | 0.000000 | -0.015000 | -11.420000 | -11.435000 | -1457.000000 | -1247.000000 | -1177.000000 | 72.285809 |  | 1847 | Нарушение формы кольцевого шва | GWAN |  | 09:53 | 10:27 | 10:38 | 0 | 562 |  | EXT | Нарушение формы кольцевого шва |  | (c)
20454.610000 | 0.000000 | -0.018000 | -11.060000 | -11.078000 | -654.000000 | 998.000000 | 804.000000 | 2.598168 |  | 1849 | Нарушение формы кольцевого шва | GWAN |  | 08:30 | 00:56 | 00:25 | 0 | 2917 |  | EXT | Нарушение формы кольцевого шва |  | (c)
20579.030000 | 0.000000 | -0.029000 | -9.895000 | -9.924000 | -82.000000 | 545.000000 | 494.000000 | 39.888794 |  | 1860 | Нарушение формы кольцевого шва | GWAN |  | 08:59 | 10:40 | 10:32 | 0 | 1153 |  | EXT | Нарушение формы кольцевого шва |  | (c)
20590.955000 | 2.030000 | 1.165000 | -9.260000 | -10.125000 | -1569.000000 | -1420.000000 | -1417.000000 | 53.405761 | 1165.000000 | 1861 |  | CORR | GENE | 04:55 | 05:19 | 05:20 | 877 | 303 | 11.000000 | EXT | - |  | (c)
20623.335000 | 0.000000 | -0.019000 | -11.560000 | -11.579000 | 1120.000000 | 1588.000000 | 1550.000000 | 0.000000 |  | 1864 | Нарушение формы кольцевого шва | GWAN |  | 04:17 | 05:32 | 05:26 | 0 | 860 |  | EXT | Нарушение формы кольцевого шва |  | (c)
20623.335000 | 0.000000 | -0.021000 | -11.560000 | -11.581000 | 2218.000000 | -1944.000000 | -2053.000000 | 14.301354 |  | 1864 | Смещение кромок | GWAN |  | 07:14 | 08:02 | 07:44 | 0 | 380 | 2.883000 | EXT | Смещение кромок. Наружу. Величина смещения - 2.9 мм. |  | (c)
20623.335000 | 0.000000 | -0.028000 | -11.560000 | -11.588000 | -1415.000000 | -639.000000 | -975.000000 | 43.123725 |  | 1864 | Нарушение формы кольцевого шва | GWAN |  | 09:28 | 11:33 | 10:39 | 0 | 880 |  | EXT | Нарушение формы кольцевого шва |  | (c)
20634.895000 | 0.000000 | -0.008000 | -11.485000 | -11.493000 | 1979.000000 | -2163.000000 | 2182.000000 | 0.000000 |  | 1865 | Нарушение формы кольцевого шва | GWAN |  | 04:17 | 05:09 | 04:50 | 0 | 406 |  | EXT | Нарушение формы кольцевого шва |  | (c)
20634.895000 | 0.000000 | -0.031000 | -11.485000 | -11.516000 | -1342.000000 | -660.000000 | -425.000000 | 0.000000 |  | 1865 | Нарушение формы кольцевого шва | GWAN |  | 07:21 | 09:11 | 09:49 | 0 | 1834 |  | EXT | Нарушение формы кольцевого шва |  | (c)
20646.380000 | 0.000000 | -0.046000 | -10.370000 | -10.416000 | -1337.000000 | -988.000000 | -612.000000 | 9.174415 |  | 1866 | Нарушение формы кольцевого шва | GWAN |  | 08:41 | 09:37 | 10:38 | 0 | 1451 |  | EXT | Нарушение формы кольцевого шва |  | (c)
20668.290000 | 0.000000 | -0.032000 | -11.470000 | -11.502000 | 956.000000 | 1136.000000 | 1141.000000 | 72.945628 |  | 1868 | Нарушение формы кольцевого шва | GWAN |  | 00:44 | 01:13 | 01:14 | 0 | 370 |  | EXT | Нарушение формы кольцевого шва. Аномалия находится на отводе. |  | (c)
20713.605000 | 0.000000 | -0.042000 | -11.390000 | -11.432000 | 953.000000 | 1224.000000 | 1229.000000 | 58.579445 |  | 1872 | Нарушение формы кольцевого шва | GWAN |  | 11:38 | 00:22 | 00:23 | 0 | 551 |  | EXT | Нарушение формы кольцевого шва. Аномалия находится на отводе. |  | (c)
20758.965000 | 0.000000 | -0.036000 | -11.460000 | -11.496000 | 1315.000000 | 1514.000000 | 1561.000000 | 1315.000000 |  | 1876 | Нарушение формы кольцевого шва | GWAN |  | 09:57 | 10:29 | 10:37 | 0 | 492 |  | EXT | Нарушение формы кольцевого шва |  | (c)
20818.080000 | 1.785000 | 1.701000 | -6.275000 | -6.359000 | -2185.000000 | -2144.000000 | -2164.000000 | 5.354466 | 1701.000000 | 1881 |  | CORR | AXGR | 06:12 | 06:19 | 06:16 | 210 | 41 | 11.000000 | EXT | - |  | (c)
20861.585000 | 0.000000 | -0.038000 | -11.425000 | -11.463000 | 128.000000 | 267.000000 | 267.000000 | 21.573299 |  | 1886 | Нарушение формы кольцевого шва | GWAN |  | 10:38 | 11:01 | 11:01 | 0 | 279 |  | EXT | Нарушение формы кольцевого шва |  | (c)
20881.311000 | 8.301000 | 8.233000 | -3.294000 | -3.362000 | -2034.000000 | -1997.000000 | -1982.000000 | 1931.000000 | 3255.000000 | 1887 |  | DENT |  | 05:50 | 05:56 | 05:59 | 107 | 103 | 0.352113 |  | - |  | (c)
20918.600000 | 0.000000 | -0.017000 | -11.545000 | -11.562000 | 493.000000 | -1669.000000 | 1784.000000 | 0.000000 |  | 1891 | Нарушение формы кольцевого шва | GWAN |  | 02:50 | 09:01 | 06:19 | 0 | 2581 |  | EXT | Нарушение формы кольцевого шва |  | (c)
20918.600000 | 0.000000 | -0.017000 | -11.545000 | -11.562000 | -778.000000 | -69.000000 | -280.000000 | 17.645810 |  | 1891 | Нарушение формы кольцевого шва | GWAN |  | 11:25 | 01:19 | 00:45 | 0 | 997 |  | EXT | Нарушение формы кольцевого шва |  | (c)
20962.355000 | 0.000000 | -0.022000 | -11.625000 | -11.647000 | -1992.000000 | -998.000000 | -763.000000 | 0.000000 |  | 1895 | Нарушение формы кольцевого шва | GWAN |  | 01:21 | 04:02 | 04:40 | 0 | 2459 |  | EXT | Нарушение формы кольцевого шва |  | (c)
21109.096000 | 10.131000 | 9.030000 | -1.299000 | -2.400000 | -2188.000000 | -2147.000000 | -2155.000000 | 6.107151 | 164.000000 | 1907 |  | CORR | GENE | 06:22 | 06:28 | 06:27 | 2236 | 66 | 12.000000 | EXT | - |  | (c)
21175.646000 | 8.186000 | 8.031000 | -3.334000 | -3.489000 | 2079.000000 | 2216.000000 | 2221.000000 | 0.000000 | 3231.000000 | 1913 |  | DENT |  | 05:10 | 05:32 | 05:33 | 258 | 284 | 0.633803 |  | -. Аномалия находится вблизи продольного шва. |  | (c)
21190.250000 | 0.000000 | -0.032000 | -11.620000 | -11.652000 | -846.000000 | -127.000000 | -66.000000 | 0.000000 |  | 1915 | Нарушение формы кольцевого шва | GWAN |  | 09:38 | 11:34 | 11:44 | 0 | 1560 |  | EXT | Нарушение формы кольцевого шва |  | (c)
21224.311000 | 0.706000 | 0.554000 | -10.559000 | -10.711000 | -872.000000 | -685.000000 | -674.000000 | 476.000000 | 554.000000 | 1918 |  | DENT |  | 11:34 | 00:04 | 00:05 | 292 | 396 | 0.352113 |  | - |  | (c)
21359.660000 | 0.000000 | -0.022000 | -10.705000 | -10.727000 | 1349.000000 | -2054.000000 | 2030.000000 | 1349.000000 |  | 1930 | Нарушение формы кольцевого шва | GWAN |  | 08:31 | 11:22 | 10:21 | 0 | 1363 |  | EXT | Нарушение формы кольцевого шва |  | (c)
21361.827000 | 2.167000 | 0.898000 | -8.538000 | -9.807000 | -18.000000 | -3.000000 | -1.000000 | 0.000000 | 898.000000 | 1930 |  | LWAN |  | 04:51 | 04:53 | 04:54 | 2465 | 34 | 18.734511 | INT | -. Эквивалент потери металла 19%. |  | (c)
21426.860000 | 0.000000 | -0.022000 | -11.040000 | -11.062000 | 1889.000000 | 2011.000000 | 2032.000000 | 1889.000000 |  | 1936 | Нарушение формы кольцевого шва | GWAN |  | 02:10 | 02:30 | 02:33 | 0 | 286 |  | EXT | Нарушение формы кольцевого шва. Аномалия находится на упругопластическом изгибе: R=845 Дн, максимальное растяжение на 11.3 час. |  | (c)
21426.860000 | 0.000000 | -0.029000 | -11.040000 | -11.069000 | 660.000000 | 753.000000 | 896.000000 | 660.000000 |  | 1936 | Нарушение формы кольцевого шва | GWAN |  | 10:52 | 11:07 | 11:30 | 0 | 472 |  | EXT | Нарушение формы кольцевого шва. Аномалия находится на упругопластическом изгибе: R=845 Дн, максимальное растяжение на 11.3 час. |  | (c)
21494.098000 | 10.953000 | 10.912000 | -0.642000 | -0.683000 | -289.000000 | -181.000000 | -205.000000 | 122.000000 | 625.000000 | 1941 |  | CORR | GENE | 06:18 | 06:35 | 06:31 | 58 | 168 | 10.000000 | EXT | -. Аномалия находится на упругопластическом изгибе: R=437 Дн, максимальное растяжение на 6.5 час. |  | (c)
21527.860000 | 0.000000 | -0.022000 | -11.365000 | -11.387000 | 1481.000000 | -712.000000 | -1023.000000 | 0.000000 |  | 1945 | Нарушение формы кольцевого шва | GWAN |  | 03:24 | 09:30 | 08:39 | 0 | 3914 |  | EXT | Нарушение формы кольцевого шва |  | (c)
21538.184000 | 10.324000 | 10.296000 | -1.041000 | -1.069000 | -21.000000 | 1452.000000 | 1078.000000 | 4.266691 | 1015.000000 | 1945 | Дефект проката | MIAN | GENE | 11:21 | 03:19 | 02:19 | 54 | 2199 | 17.229882 | INT | Дефект проката. Эквивалент потери металла 17%. |  | (c)
21539.225000 | 0.000000 | -0.021000 | -10.785000 | -10.806000 | 1692.000000 | 114.000000 | -1143.000000 | 9.663870 |  | 1946 | Нарушение формы кольцевого шва | GWAN |  | 05:42 | 01:27 | 10:04 | 0 | 3253 |  | EXT | Нарушение формы кольцевого шва |  | (c)
21550.010000 | 0.000000 | -0.042000 | -11.520000 | -11.562000 | -2124.000000 | -1429.000000 | -1238.000000 | 352.000000 |  | 1947 | Нарушение формы кольцевого шва | GWAN |  | 09:16 | 11:09 | 11:39 | 0 | 1772 |  | EXT | Нарушение формы кольцевого шва. Аномалия находится на отводе. |  | (c)
21581.673000 | 8.858000 | 8.593000 | -2.117000 | -2.382000 | 1064.000000 | 1222.000000 | 1318.000000 | 1064.000000 | 1942.000000 | 1949 |  | DENT |  | 06:07 | 06:33 | 06:48 | 440 | 507 | 0.211268 |  | - |  | (c)
21634.858000 | 4.898000 | 4.860000 | -6.677000 | -6.715000 | 1202.000000 | 1220.000000 | 1217.000000 | 1202.000000 | 4860.000000 | 1954 |  | CORR | AXGR | 05:04 | 05:07 | 05:07 | 126 | 30 | 10.000000 | EXT | - |  | (c)
21641.535000 | 0.000000 | -0.024000 | -11.620000 | -11.644000 | -714.000000 | -562.000000 | -557.000000 | 401.000000 |  | 1955 | Нарушение формы кольцевого шва | GWAN |  | 10:40 | 11:05 | 11:06 | 0 | 313 |  | EXT | Нарушение формы кольцевого шва |  | (c)
21641.835000 | 0.300000 | 0.286000 | -11.320000 | -11.334000 | 2226.000000 | -2064.000000 | -2065.000000 | 1896.000000 | 286.000000 | 1955 |  | CORR | GENE | 06:35 | 07:02 | 07:02 | 122 | 339 | 11.000000 | EXT | - |  | (c)
21652.574000 | 11.039000 | 10.941000 | -0.581000 | -0.679000 | 1523.000000 | 1744.000000 | 1754.000000 | 1523.000000 | 386.000000 | 1955 |  | CORR | GENE | 04:41 | 05:17 | 05:19 | 293 | 461 | 13.000000 | EXT | - |  | (c)
21653.438000 | 0.283000 | 0.053000 | -11.157000 | -11.387000 | -1440.000000 | -1268.000000 | -1346.000000 | 1253.000000 | 53.000000 | 1956 |  | CORR | GENE | 04:46 | 05:14 | 05:01 | 646 | 187 | 10.000000 | EXT | - |  | (c)
21655.832000 | 2.677000 | 2.560000 | -8.763000 | -8.880000 | -1286.000000 | -1135.000000 | -1190.000000 | 1095.000000 | 2560.000000 | 1956 |  | CORR | GENE | 05:11 | 05:36 | 05:27 | 140 | 191 | 10.000000 | EXT | - |  | (c)
21655.915000 | 2.760000 | 2.750000 | -8.680000 | -8.690000 | -1369.000000 | -1298.000000 | -1271.000000 | 1173.000000 | 2750.000000 | 1956 |  | CORR | СIGR | 04:58 | 05:09 | 05:14 | 37 | 196 | 12.000000 | EXT | - |  | (c)
21657.771000 | 4.616000 | 3.955000 | -6.824000 | -7.485000 | -1299.000000 | -1253.000000 | -1255.000000 | 1211.000000 | 3955.000000 | 1956 |  | CORR | GENE | 05:09 | 05:16 | 05:16 | 777 | 88 | 10.000000 | EXT | - |  | (c)
21674.550000 | 0.000000 | -0.036000 | -9.625000 | -9.661000 | 124.000000 | 795.000000 | 808.000000 | 59.597137 |  | 1958а | Смещение кромок | GWAN |  | 00:20 | 02:08 | 02:10 | 0 | 1368 | 3.839000 | EXT | Смещение кромок. Наружу. Величина смещения - 3.8 мм. |  | (c)
21674.550000 | 0.000000 | -0.031000 | -9.625000 | -9.656000 | -523.000000 | -118.000000 | -251.000000 | 0.000000 |  | 1958а | Нарушение формы кольцевого шва | GWAN |  | 10:35 | 11:41 | 11:19 | 0 | 545 |  | EXT | Нарушение формы кольцевого шва |  | (c)
21674.606000 | 0.056000 | 0.034000 | -9.569000 | -9.591000 | 1495.000000 | 2048.000000 | 1972.000000 | 0.000000 | 34.000000 | 1958а |  | CORR | GENE | 04:01 | 05:30 | 05:18 | 71 | 953 | 14.000000 | EXT | - |  | (c)
21675.535000 | 0.985000 | 0.955000 | -8.640000 | -8.670000 | 1846.000000 | 2050.000000 | 2121.000000 | 0.000000 | 955.000000 | 1958а |  | CORR | GENE | 04:58 | 05:31 | 05:42 | 118 | 550 | 10.000000 | EXT | - |  | (c)
21676.075000 | 1.525000 | 1.491000 | -8.100000 | -8.134000 | -2165.000000 | -2076.000000 | -2059.000000 | 5.317693 | 1491.000000 | 1958а |  | CORR | GENE | 06:11 | 06:25 | 06:28 | 51 | 212 | 10.000000 | EXT | - |  | (c)
21682.584000 | 8.034000 | 6.822000 | -1.591000 | -2.803000 | 1598.000000 | 1959.000000 | 1801.000000 | 18.324428 | 1408.000000 | 1958а |  | GOUG | GENE | 04:18 | 05:16 | 04:51 | 1395 | 405 | 7.000000 | EXT | -. Зона задиров. |  | (c)
21685.610000 | 0.000000 | -0.044000 | -11.685000 | -11.729000 | -1040.000000 | -619.000000 | -547.000000 | 4.384077 |  | 1958в | Нарушение формы кольцевого шва | GWAN |  | 09:14 | 10:22 | 10:33 | 0 | 986 |  | EXT | Нарушение формы кольцевого шва. Аномалия находится на отводе. |  | (c)
21725.798000 | 5.718000 | 5.690000 | -4.427000 | -4.455000 | -1224.000000 | -1214.000000 | -1189.000000 | 1153.000000 | 4372.000000 | 1962 |  | DENT |  | 08:55 | 08:57 | 09:01 | 83 | 71 | 0.211268 |  | -. Аномалия находится на отводе. Аномалия находится вблизи дефекта потери металла. |  | (c)
21725.830000 | 5.750000 | 5.712000 | -4.395000 | -4.433000 | -1600.000000 | -1183.000000 | -1308.000000 | 1015.000000 | 4329.000000 | 1962 |  | CORR | GENE | 07:55 | 09:02 | 08:42 | 104 | 585 | 10.000000 | EXT | -. Аномалия находится на отводе. |  | (c)
21775.140000 | 0.000000 | -0.034000 | -11.045000 | -11.079000 | 877.000000 | -914.000000 | -2127.000000 | 670.000000 |  | 1967 | Нарушение формы кольцевого шва | GWAN |  | 05:57 | 01:08 | 09:52 | 0 | 2914 |  | EXT | Нарушение формы кольцевого шва |  | (c)
21933.240000 | 0.000000 | -0.027000 | -11.225000 | -11.252000 | -1453.000000 | 1084.000000 | 66.000000 | 5.322121 |  | 1981 | Нарушение формы кольцевого шва | GWAN |  | 06:51 | 01:40 | 10:56 | 0 | 3037 |  | EXT | Нарушение формы кольцевого шва. Аномалия находится на отводе. |  | (c)
22001.715000 | 0.110000 | 0.073000 | -11.000000 | -11.037000 | -1917.000000 | -1786.000000 | -1734.000000 | 1551.000000 | 73.000000 | 1987 |  | CORR | GENE | 04:50 | 05:11 | 05:19 | 61 | 366 | 14.000000 | EXT | - |  | (c)
22086.091000 | 4.626000 | 4.436000 | -6.724000 | -6.914000 | 1751.000000 | 2019.000000 | 1950.000000 | 1751.000000 | 4436.000000 | 1994 |  | ARTD | GENE | 01:24 | 02:07 | 01:56 | 253 | 397 | 9.000000 | EXT | -. Эквивалент потери металла 9%. |  | (c)
22086.750000 | 5.285000 | 5.265000 | -6.065000 | -6.085000 | 1754.000000 | 1786.000000 | 1792.000000 | 1754.000000 | 5265.000000 | 1994 |  | ARTD | GENE | 01:24 | 01:29 | 01:30 | 45 | 75 | 11.000000 | EXT | -. Эквивалент потери металла 11%. |  | (c)
22118.836000 | 2.756000 | 1.720000 | -8.869000 | -9.905000 | -308.000000 | -278.000000 | -210.000000 | 112.000000 | 1720.000000 | 1997 |  | CORR | GENE | 04:36 | 04:41 | 04:51 | 1215 | 196 | 11.000000 | EXT | - |  | (c)
22150.194000 | 11.214000 | 11.162000 | -0.116000 | -0.168000 | 192.000000 | 291.000000 | 351.000000 | 192.000000 | 100.000000 | 1999 |  | CORR | GENE | 04:13 | 04:29 | 04:39 | 68 | 319 | 10.000000 | EXT | -. Аномалия находится на упругопластическом изгибе: R=764 Дн, максимальное растяжение на 6.2 час. |  | (c)
22222.556000 | 4.666000 | 4.543000 | -6.514000 | -6.637000 | -64.000000 | -2.000000 | -25.000000 | 0.000000 | 4543.000000 | 2006 |  | LWAN |  | 04:19 | 04:29 | 04:25 | 240 | 79 | 14.291455 | INT | -. Эквивалент потери металла 14%. Аномалия находится на упругопластическом изгибе: R=791 Дн, максимальное растяжение на 0.1 час. |  | (c)
22226.964000 | 9.074000 | 8.997000 | -2.106000 | -2.183000 | -22.000000 | -2.000000 | -6.000000 | 0.000000 | 1756.000000 | 2006 |  | LWAN |  | 04:25 | 04:29 | 04:28 | 427 | 32 | 16.767059 | INT | -. Эквивалент потери металла 17%. Аномалия находится на упругопластическом изгибе: R=418 Дн, максимальное растяжение на 0.3 час. |  | (c)
22251.110000 | 10.550000 | 10.531000 | -1.070000 | -1.089000 | 1815.000000 | 1885.000000 | 1915.000000 | 1815.000000 | 1051.000000 | 2008 |  | CORR | СIGR | 06:04 | 06:15 | 06:20 | 38 | 201 | 10.000000 | EXT | -. Аномалия находится на упругопластическом изгибе: R=364 Дн, максимальное растяжение на 5.5 час. |  | (c)
22297.740000 | 0.000000 | -0.031000 | -11.645000 | -11.676000 | 1236.000000 | 1384.000000 | 1363.000000 | 1236.000000 |  | 2013 | Смещение кромок | GWAN |  | 01:11 | 01:35 | 01:31 | 0 | 256 | 2.794000 | EXT | Смещение кромок. Вовнутрь. Величина смещения - 2.8 мм. |  | (c)
22378.005000 | 0.000000 | -0.018000 | -11.215000 | -11.233000 | 689.000000 | 967.000000 | 866.000000 | 55.581414 |  | 2020 | Нарушение формы кольцевого шва | GWAN |  | 03:24 | 04:09 | 03:53 | 0 | 355 |  | EXT | Нарушение формы кольцевого шва. Аномалия находится на отводе. |  | (c)
22378.005000 | 0.000000 | -0.013000 | -11.215000 | -11.228000 | 1419.000000 | 1708.000000 | 1832.000000 | 0.000000 |  | 2020 | Нарушение формы кольцевого шва | GWAN |  | 05:22 | 06:09 | 06:29 | 0 | 825 |  | EXT | Нарушение формы кольцевого шва. Аномалия находится на отводе. |  | (c)
22378.005000 | 0.000000 | -0.037000 | -11.215000 | -11.252000 | -1982.000000 | -1859.000000 | -686.000000 | 26.193950 |  | 2020 | Нарушение формы кольцевого шва | GWAN |  | 08:13 | 08:33 | 11:42 | 0 | 2592 |  | EXT | Нарушение формы кольцевого шва. Аномалия находится на отводе. |  | (c)
22389.220000 | 0.000000 | -0.026000 | -11.210000 | -11.236000 | 703.000000 | 872.000000 | 1223.000000 | 703.000000 |  | 2021 | Смещение кромок | GWAN |  | 06:30 | 06:58 | 07:54 | 0 | 1040 | 2.846000 | EXT | Смещение кромок. Вовнутрь. Величина смещения - 2.8 мм. |  | (c)
22389.220000 | 0.000000 | -0.031000 | -11.210000 | -11.241000 | 1854.000000 | 1894.000000 | 2021.000000 | 1854.000000 |  | 2021 | Смещение кромок | GWAN |  | 09:36 | 09:43 | 10:03 | 0 | 334 | 2.382000 | EXT | Смещение кромок. Вовнутрь. Величина смещения - 2.4 мм. |  | (c)
22457.600000 | 0.000000 | -0.021000 | -11.615000 | -11.636000 | 791.000000 | 919.000000 | 894.000000 | 791.000000 |  | 2027 | Смещение кромок | GWAN |  | 07:44 | 08:04 | 08:00 | 0 | 206 | 2.480000 | EXT | Смещение кромок. Вовнутрь. Величина смещения - 2.5 мм. |  | (c)
22492.080000 | 0.000000 | -0.041000 | -11.470000 | -11.511000 | -1771.000000 | -1457.000000 | -1467.000000 | 1164.000000 |  | 2030 | Смещение кромок | GWAN |  | 02:22 | 03:13 | 03:11 | 0 | 607 | 3.081000 | EXT | Смещение кромок. Наружу. Величина смещения - 3.1 мм. |  | (c)
22492.080000 | 0.000000 | -0.033000 | -11.470000 | -11.503000 | 486.000000 | 578.000000 | 560.000000 | 486.000000 |  | 2030 | Нарушение формы кольцевого шва | GWAN |  | 08:26 | 08:41 | 08:38 | 0 | 147 |  | EXT | Нарушение формы кольцевого шва |  | (c)
22525.700000 | 0.000000 | -0.026000 | -10.885000 | -10.911000 | -2178.000000 | -1565.000000 | -1364.000000 | 0.000000 |  | 2033 | Нарушение формы кольцевого шва | GWAN |  | 05:05 | 06:44 | 07:17 | 0 | 1628 |  | EXT | Нарушение формы кольцевого шва |  | (c)
22536.585000 | 0.000000 | -0.026000 | -10.965000 | -10.991000 | -1198.000000 | -934.000000 | -1034.000000 | 870.000000 |  | 2034 | Смещение кромок | GWAN |  | 07:49 | 08:32 | 08:16 | 0 | 328 | 2.830000 | EXT | Смещение кромок. Наружу. Величина смещения - 2.8 мм. Аномалия находится на упругопластическом изгибе: R=465 Дн, максимальное растяжение на 6 час. |  | (c)
22536.585000 | 0.000000 | -0.031000 | -10.965000 | -10.996000 | -725.000000 | -626.000000 | -532.000000 | 338.000000 |  | 2034 | Смещение кромок | GWAN |  | 09:06 | 09:22 | 09:37 | 0 | 386 | 2.998000 | EXT | Смещение кромок. Наружу. Величина смещения - 3 мм. Аномалия находится на упругопластическом изгибе: R=465 Дн, максимальное растяжение на 6 час. |  | (c)
22536.585000 | 0.000000 | -0.025000 | -10.965000 | -10.990000 | 251.000000 | 1037.000000 | 1157.000000 | 251.000000 |  | 2034 | Нарушение формы кольцевого шва | GWAN |  | 11:43 | 01:50 | 02:10 | 0 | 1811 |  | EXT | Нарушение формы кольцевого шва. Аномалия находится на упругопластическом изгибе: R=465 Дн, максимальное растяжение на 6 час. |  | (c)
22547.550000 | 0.000000 | -0.026000 | -11.355000 | -11.381000 | -1540.000000 | -1451.000000 | -1327.000000 | 72.911754 |  | 2035 | Смещение кромок | GWAN |  | 08:14 | 08:28 | 08:48 | 0 | 427 | 4.321000 | EXT | Смещение кромок. Наружу. Величина смещения - 4.3 мм. Аномалия находится на упругопластическом изгибе: R=794 Дн, максимальное растяжение на 5.2 час. |  | (c)
22572.997000 | 2.872000 | 2.766000 | -8.053000 | -8.159000 | -1569.000000 | -1197.000000 | -1091.000000 | 614.000000 | 2766.000000 | 2037 |  | CORR | GENE | 01:25 | 02:25 | 02:42 | 225 | 955 | 14.000000 | EXT | -. Аномалия находится на упругопластическом изгибе: R=469 Дн, максимальное растяжение на 5.9 час. |  | (c)
22601.476000 | 9.621000 | 9.598000 | -1.839000 | -1.862000 | 509.000000 | 603.000000 | 606.000000 | 41.097627 | 1820.000000 | 2039 |  | CORR | СIGR | 02:48 | 03:03 | 03:03 | 42 | 194 | 14.000000 | EXT | - |  | (c)
22603.315000 | 0.000000 | -0.021000 | -10.905000 | -10.926000 | -1931.000000 | -1722.000000 | -1723.000000 | 1516.000000 |  | 2040 | Смещение кромок | GWAN |  | 04:12 | 04:45 | 04:45 | 0 | 415 | 2.726000 | EXT | Смещение кромок. Вовнутрь. Величина смещения - 2.7 мм. |  | (c)
22603.315000 | 0.000000 | -0.016000 | -10.905000 | -10.921000 | -1449.000000 | -1388.000000 | -1379.000000 | 1310.000000 |  | 2040 | Смещение кромок | GWAN |  | 05:30 | 05:39 | 05:41 | 0 | 139 | 2.799000 | EXT | Смещение кромок. Наружу. Величина смещения - 2.8 мм. |  | (c)
22603.315000 | 0.000000 | -0.021000 | -10.905000 | -10.926000 | -630.000000 | -421.000000 | -387.000000 | 145.000000 |  | 2040 | Смещение кромок | GWAN |  | 07:42 | 08:15 | 08:21 | 0 | 485 | 2.947000 | EXT | Смещение кромок. Вовнутрь. Величина смещения - 2.9 мм. |  | (c)
22603.315000 | 0.000000 | -0.031000 | -10.905000 | -10.936000 | 765.000000 | 1531.000000 | 1614.000000 | 765.000000 |  | 2040 | Нарушение формы кольцевого шва | GWAN |  | 11:27 | 01:30 | 01:44 | 0 | 1698 |  | EXT | Нарушение формы кольцевого шва |  | (c)
22625.150000 | 0.000000 | -0.032000 | -11.595000 | -11.627000 | 461.000000 | 1049.000000 | 1463.000000 | 461.000000 |  | 2042 | Нарушение формы кольцевого шва | GWAN |  | 09:57 | 11:32 | 00:39 | 0 | 2004 |  | EXT | Нарушение формы кольцевого шва |  | (c)
22640.408000 | 3.663000 | 3.624000 | -7.822000 | -7.861000 | -462.000000 | -422.000000 | -382.000000 | 17.786241 | 3624.000000 | 2043 |  | GOUG | GENE | 08:25 | 08:32 | 08:38 | 176 | 161 | 8.000000 | EXT | -. Зона задиров. |  | (c)
22670.225000 | 0.000000 | -0.031000 | -2.775000 | -2.806000 | 840.000000 | 956.000000 | 1121.000000 | 66.955959 |  | 2045б | Смещение кромок | GWAN |  | 00:54 | 01:12 | 01:39 | 0 | 561 | 2.405000 | EXT | Смещение кромок. Вовнутрь. Аномалия находится на отводе. Величина смещения - 2.4 мм. |  | (c)
22670.225000 | 0.000000 | -0.021000 | -2.775000 | -2.796000 | 1877.000000 | 1967.000000 | 2024.000000 | 4.848359 |  | 2045б | Смещение кромок | GWAN |  | 03:41 | 03:56 | 04:05 | 0 | 293 | 2.300000 | EXT | Смещение кромок. Вовнутрь. Аномалия находится на отводе. Величина смещения - 2.3 мм. |  | (c)
22670.225000 | 0.000000 | -0.026000 | -2.775000 | -2.801000 | -984.000000 | -580.000000 | -708.000000 | 12.582819 |  | 2045б | Смещение кромок | GWAN |  | 07:59 | 09:04 | 08:44 | 0 | 552 | 3.045000 | EXT | Смещение кромок. Наружу. Аномалия находится на отводе. Величина смещения - 3 мм. |  | (c)
22670.225000 | 0.000000 | -0.031000 | -2.775000 | -2.806000 | -342.000000 | -200.000000 | -149.000000 | 0.000000 |  | 2045б | Смещение кромок | GWAN |  | 09:43 | 10:06 | 10:14 | 0 | 386 | 2.682000 | EXT | Смещение кромок. Вовнутрь. Аномалия находится на отводе. Величина смещения - 2.7 мм. |  | (c)
22673.000000 | 0.000000 | -0.028000 | -9.540000 | -9.568000 | 377.000000 | 571.000000 | 775.000000 | 62.543788 |  | 2046а | Вышлифовка на шве | GWAN |  | 00:28 | 00:59 | 01:32 | 85 | 796 | 16.000000 | EXT | Вышлифовка на шве |  | (c)
22673.000000 | 0.000000 | -0.031000 | -9.540000 | -9.571000 | 450.000000 | 645.000000 | 614.000000 | 49.569738 |  | 2046а | Смещение кромок | GWAN |  | 00:39 | 01:11 | 01:06 | 0 | 328 | 3.482000 | EXT | Смещение кромок. Наружу. Величина смещения - 3.5 мм. |  | (c)
22673.000000 | 0.000000 | -0.031000 | -9.540000 | -9.571000 | -1902.000000 | -1699.000000 | -1712.000000 | 26.483802 |  | 2046а | Смещение кромок | GWAN |  | 06:20 | 06:52 | 06:50 | 0 | 380 | 2.895000 | EXT | Смещение кромок. Наружу. Величина смещения - 2.9 мм. |  | (c)
22673.000000 | 0.000000 | -0.020000 | -9.540000 | -9.560000 | -684.000000 | -401.000000 | -476.000000 | 4.786935 |  | 2046а | Нарушение формы кольцевого шва | GWAN |  | 09:36 | 10:22 | 10:10 | 0 | 417 |  | EXT | Нарушение формы кольцевого шва |  | (c)
22749.115000 | 0.000000 | -0.010000 | -9.980000 | -9.990000 | -2046.000000 | -1770.000000 | -1392.000000 | 6.744746 |  | 2053 | Нарушение формы кольцевого шва | GWAN |  | 05:06 | 05:51 | 06:52 | 0 | 1308 |  | EXT | Нарушение формы кольцевого шва. Аномалия находится на упругопластическом изгибе: R=306 Дн, максимальное растяжение на 11.7 час. |  | (c)
22749.115000 | 0.000000 | -0.017000 | -9.980000 | -9.997000 | -590.000000 | -70.000000 | -88.000000 | 0.000000 |  | 2053 | Нарушение формы кольцевого шва | GWAN |  | 09:01 | 10:25 | 10:22 | 0 | 1003 |  | EXT | Нарушение формы кольцевого шва. Аномалия находится на упругопластическом изгибе: R=306 Дн, максимальное растяжение на 11.7 час. |  | (c)
22765.642000 | 6.547000 | 6.309000 | -5.078000 | -5.316000 | 41.000000 | 211.000000 | 249.000000 | 41.000000 | 4990.000000 | 2054 |  | CORR | GENE | 05:12 | 05:39 | 05:45 | 326 | 417 | 11.000000 | EXT | - |  | (c)
22782.020000 | 0.000000 | -0.045000 | -11.375000 | -11.420000 | 203.000000 | 361.000000 | 477.000000 | 38.463129 |  | 2056 | Нарушение формы кольцевого шва | GWAN |  | 00:05 | 00:31 | 00:49 | 0 | 548 |  | EXT | Нарушение формы кольцевого шва |  | (c)
22782.020000 | 0.000000 | -0.025000 | -11.375000 | -11.400000 | -2042.000000 | -1588.000000 | -1587.000000 | 15.207904 |  | 2056 | Нарушение формы кольцевого шва | GWAN |  | 06:03 | 07:16 | 07:16 | 0 | 909 |  | EXT | Нарушение формы кольцевого шва |  | (c)
22782.020000 | 0.000000 | -0.036000 | -11.375000 | -11.411000 | -129.000000 | 31.000000 | -2.000000 | 0.000000 |  | 2056 | Смещение кромок | GWAN |  | 11:12 | 11:38 | 11:32 | 0 | 253 | 3.104000 | EXT | Смещение кромок. Наружу. Величина смещения - 3.1 мм. |  | (c)
22816.055000 | 0.000000 | -0.031000 | -11.275000 | -11.306000 | 2114.000000 | -2071.000000 | -2067.000000 | 13.184179 |  | 2059 | Смещение кромок | GWAN |  | 08:15 | 09:00 | 09:00 | 0 | 561 | 2.446000 | EXT | Смещение кромок. Вовнутрь. Аномалия находится на отводе. Величина смещения - 2.4 мм. |  | (c)
22816.055000 | 0.000000 | -0.041000 | -11.275000 | -11.316000 | -1657.000000 | -1562.000000 | -1431.000000 | 64.526208 |  | 2059 | Нарушение формы кольцевого шва | GWAN |  | 10:06 | 10:22 | 10:43 | 0 | 452 |  | EXT | Нарушение формы кольцевого шва. Аномалия находится на отводе. |  | (c)
22816.055000 | 0.000000 | -0.040000 | -11.275000 | -11.315000 | -1005.000000 | -858.000000 | -721.000000 | 35.257133 |  | 2059 | Нарушение формы кольцевого шва | GWAN |  | 11:52 | 00:15 | 00:38 | 0 | 568 |  | EXT | Нарушение формы кольцевого шва. Аномалия находится на отводе. |  | (c)
22836.814000 | 9.484000 | 9.446000 | -1.996000 | -2.034000 | 1560.000000 | 2035.000000 | 1886.000000 | 0.000000 | 1916.000000 | 2060 |  | CORR | GENE | 06:21 | 07:38 | 07:14 | 118 | 651 | 10.000000 | EXT | -. Аномалия находится на упругопластическом изгибе: R=402 Дн, максимальное растяжение на 6.2 час. |  | (c)
22841.947000 | 3.137000 | 2.975000 | -1.883000 | -2.045000 | 451.000000 | 531.000000 | 570.000000 | 451.000000 | 1860.000000 | 2061а |  | GOUG | GENE | 04:53 | 05:06 | 05:13 | 185 | 239 | 14.000000 | EXT | -. Зона задиров. Аномалия находится на упругопластическом изгибе: R=831 Дн, максимальное растяжение на 5.3 час. |  | (c)
22841.956000 | 3.146000 | 3.125000 | -1.874000 | -1.895000 | -1868.000000 | -1741.000000 | -1719.000000 | 1569.000000 | 1855.000000 | 2061а |  | CORR | СIGR | 10:39 | 11:00 | 11:03 | 40 | 299 | 10.000000 | EXT | -. Аномалия находится на упругопластическом изгибе: R=831 Дн, максимальное растяжение на 5.3 час. |  | (c)
22842.315000 | 3.505000 | 3.492000 | -1.515000 | -1.528000 | -4.000000 | 87.000000 | 80.000000 | 0.000000 | 1493.000000 | 2061а |  | GOUG | СIGR | 03:40 | 03:55 | 03:54 | 35 | 168 | 10.000000 | EXT | -. Задир. Аномалия находится на упругопластическом изгибе: R=832 Дн, максимальное растяжение на 5.2 час. |  | (c)
22848.740000 | 4.910000 | 4.907000 | -1.390000 | -1.393000 | -987.000000 | -872.000000 | -819.000000 | 650.000000 | 1361.000000 | 2061б |  | CORR | СIGR | 09:54 | 10:13 | 10:21 | 32 | 337 | 10.000000 | EXT | - |  | (c)
22906.880000 | 0.000000 | -0.031000 | -11.635000 | -11.666000 | -118.000000 | 36.000000 | 101.000000 | 0.000000 |  | 2067 | Смещение кромок | GWAN |  | 07:34 | 07:59 | 08:10 | 0 | 439 | 2.742000 | EXT | Смещение кромок. Наружу. Величина смещения - 2.7 мм. |  | (c)
22952.940000 | 0.000000 | -0.031000 | -11.355000 | -11.386000 | -468.000000 | -116.000000 | -90.000000 | 0.000000 |  | 2071 | Смещение кромок | GWAN |  | 08:14 | 09:11 | 09:15 | 0 | 755 | 3.249000 | EXT | Смещение кромок. Вовнутрь. Аномалия находится на отводе. Величина смещения - 3.2 мм. |  | (c)
22952.940000 | 0.000000 | -0.036000 | -11.355000 | -11.391000 | 587.000000 | 703.000000 | 678.000000 | 54.728581 |  | 2071 | Смещение кромок | GWAN |  | 11:04 | 11:23 | 11:19 | 0 | 183 | 2.544000 | EXT | Смещение кромок. Вовнутрь. Аномалия находится на отводе. Величина смещения - 2.5 мм. |  | (c)
22999.115000 | 0.000000 | -0.021000 | -11.690000 | -11.711000 | 1801.000000 | 2150.000000 | 2019.000000 | 1801.000000 |  | 2075 | Смещение кромок | GWAN |  | 03:30 | 04:26 | 04:05 | 0 | 436 | 3.225000 | EXT | Смещение кромок. Вовнутрь. Величина смещения - 3.2 мм. |  | (c)
23015.288000 | 4.483000 | 4.306000 | -6.972000 | -7.149000 | -1053.000000 | -1028.000000 | -1020.000000 | 988.000000 | 4306.000000 | 2076 |  | CORR | GENE | 04:46 | 04:50 | 04:52 | 456 | 65 | 10.000000 | EXT | - |  | (c)
23017.115000 | 6.310000 | 5.552000 | -5.145000 | -5.903000 | -1067.000000 | -930.000000 | -989.000000 | 911.000000 | 4892.000000 | 2076 |  | CORR | GENE | 04:44 | 05:06 | 04:57 | 1011 | 156 | 12.000000 | EXT | - |  | (c)
23033.475000 | 0.000000 | -0.026000 | -11.655000 | -11.681000 | -1949.000000 | -1801.000000 | -1805.000000 | 1661.000000 |  | 2078 | Смещение кромок | GWAN |  | 02:30 | 02:53 | 02:53 | 0 | 288 | 2.469000 | EXT | Смещение кромок. Вовнутрь. Величина смещения - 2.5 мм. |  | (c)
23033.475000 | 0.000000 | -0.021000 | -11.655000 | -11.676000 | -1498.000000 | -1266.000000 | -1326.000000 | 1153.000000 |  | 2078 | Смещение кромок | GWAN |  | 03:42 | 04:20 | 04:10 | 0 | 346 | 3.012000 | EXT | Смещение кромок. Вовнутрь. Величина смещения - 3 мм. |  | (c)
23045.985000 | 0.855000 | 0.838000 | -10.775000 | -10.792000 | 2069.000000 | 2164.000000 | 2168.000000 | 2069.000000 | 838.000000 | 2079 |  | CORR | GENE | 05:15 | 05:31 | 05:31 | 48 | 198 | 10.000000 | EXT | - |  | (c)
23072.812000 | 4.542000 | 4.455000 | -7.063000 | -7.150000 | 24.000000 | 236.000000 | 484.000000 | 24.000000 | 4455.000000 | 2081 |  | CORR | GENE | 05:32 | 06:06 | 06:46 | 140 | 921 | 10.000000 | EXT | - |  | (c)
23074.412000 | 6.142000 | 6.050000 | -5.463000 | -5.555000 | -13.000000 | 532.000000 | 569.000000 | 0.000000 | 5354.000000 | 2081 |  | CORR | GENE | 05:26 | 06:54 | 07:00 | 201 | 1165 | 10.000000 | EXT | - |  | (c)
23086.730000 | 6.855000 | 6.802000 | -4.695000 | -4.748000 | -671.000000 | -620.000000 | -513.000000 | 356.000000 | 4674.000000 | 2082 |  | CORR | GENE | 04:39 | 04:48 | 05:05 | 74 | 315 | 10.000000 | EXT | - |  | (c)
23096.939000 | 5.514000 | 5.432000 | -6.106000 | -6.188000 | 1414.000000 | 1529.000000 | 1596.000000 | 1414.000000 | 5432.000000 | 2083 |  | CORR | GENE | 04:14 | 04:33 | 04:43 | 90 | 363 | 11.000000 | EXT | - |  | (c)
23113.343000 | 10.298000 | 10.276000 | -1.282000 | -1.304000 | -1.000000 | 94.000000 | 125.000000 | 0.000000 | 1206.000000 | 2084 |  | CORR | GENE | 05:00 | 05:15 | 05:20 | 98 | 252 | 11.000000 | EXT | - |  | (c)
23114.168000 | 11.123000 | 11.075000 | -0.457000 | -0.505000 | -40.000000 | 95.000000 | 77.000000 | 0.000000 | 441.000000 | 2084 |  | CORR | GENE | 04:54 | 05:15 | 05:12 | 64 | 233 | 15.000000 | EXT | - |  | (c)
23136.685000 | 0.000000 | -0.031000 | -11.205000 | -11.236000 | -2199.000000 | -1674.000000 | -1772.000000 | 36.968323 |  | 2087 | Смещение кромок | GWAN |  | 06:20 | 07:44 | 07:28 | 0 | 854 | 2.522000 | EXT | Смещение кромок. Наружу. Величина смещения - 2.5 мм. |  | (c)
23136.685000 | 0.000000 | -0.041000 | -11.205000 | -11.246000 | -442.000000 | -303.000000 | -285.000000 | 10.366960 |  | 2087 | Смещение кромок | GWAN |  | 11:03 | 11:26 | 11:28 | 0 | 314 | 2.836000 | EXT | Смещение кромок. Наружу. Величина смещения - 2.8 мм. |  | (c)
23141.856000 | 5.171000 | 5.156000 | -6.034000 | -6.049000 | 1507.000000 | 1659.000000 | 1636.000000 | 27.139665 | 5156.000000 | 2087 |  | CORR | GENE | 04:18 | 04:42 | 04:39 | 48 | 258 | 11.000000 | EXT | - |  | (c)
23184.810000 | 3.145000 | 3.109000 | -8.340000 | -8.376000 | 1512.000000 | 1668.000000 | 1627.000000 | 1512.000000 | 3109.000000 | 2091 |  | CORR | GENE | 07:46 | 08:11 | 08:04 | 58 | 229 | 10.000000 | EXT | - |  | (c)
23240.317000 | 0.892000 | 0.864000 | -10.788000 | -10.816000 | 5.000000 | 47.000000 | 69.000000 | 5.000000 | 864.000000 | 2096 | Металлургический дефект | MIAN | GENE | 03:56 | 04:03 | 04:06 | 50 | 128 | 10.736797 | INT | Металлургический дефект. Эквивалент потери металла 11%. Аномалия находится в зоне сварного шва. |  | (c)
23250.984000 | 11.559000 | 10.298000 | -0.121000 | -1.382000 | 1266.000000 | 1334.000000 | 1315.000000 | 1266.000000 | 30.000000 | 2096 |  | CORR | GENE | 07:20 | 07:31 | 07:27 | 1352 | 98 | 9.000000 | EXT | - |  | (c)
23254.656000 | 3.551000 | 2.423000 | -8.019000 | -9.147000 | 1769.000000 | 1880.000000 | 1907.000000 | 3.804201 | 2423.000000 | 2097 |  | CORR | GENE | 06:57 | 07:15 | 07:19 | 1765 | 276 | 10.000000 | EXT | - |  | (c)
23256.315000 | 5.210000 | 4.927000 | -6.360000 | -6.643000 | 2121.000000 | 2159.000000 | 2145.000000 | 3.061534 | 4927.000000 | 2097 |  | CORR | GENE | 07:54 | 08:00 | 07:58 | 401 | 48 | 9.000000 | EXT | - |  | (c)
23262.675000 | 0.000000 | -0.036000 | -11.210000 | -11.246000 | -469.000000 | -89.000000 | -173.000000 | 0.000000 |  | 2098 | Смещение кромок | GWAN |  | 02:28 | 03:29 | 03:16 | 0 | 592 | 3.060000 | EXT | Смещение кромок. Наружу. Величина смещения - 3.1 мм. |  | (c)
23262.675000 | 0.000000 | -0.036000 | -11.210000 | -11.246000 | -1845.000000 | -1039.000000 | -1199.000000 | 553.000000 |  | 2098 | Нарушение формы кольцевого шва | GWAN |  | 10:46 | 00:56 | 00:30 | 0 | 1293 |  | EXT | Нарушение формы кольцевого шва |  | (c)
23267.144000 | 4.469000 | 4.069000 | -6.741000 | -7.141000 | 390.000000 | 564.000000 | 498.000000 | 390.000000 | 4069.000000 | 2098 |  | CORR | GENE | 04:46 | 05:15 | 05:04 | 1385 | 216 | 11.000000 | EXT | - |  | (c)
23270.812000 | 8.137000 | 7.977000 | -3.073000 | -3.233000 | 216.000000 | 229.000000 | 241.000000 | 216.000000 | 2623.000000 | 2098 |  | CORR | GENE | 04:18 | 04:20 | 04:22 | 610 | 50 | 10.000000 | EXT | - |  | (c)
23273.885000 | 0.000000 | -0.021000 | -11.635000 | -11.656000 | 586.000000 | 661.000000 | 660.000000 | 586.000000 |  | 2099 | Смещение кромок | GWAN |  | 08:28 | 08:41 | 08:40 | 0 | 148 | 2.711000 | EXT | Смещение кромок. Наружу. Величина смещения - 2.7 мм. |  | (c)
23303.907000 | 6.782000 | 6.589000 | -3.663000 | -3.856000 | -1567.000000 | -1537.000000 | -1535.000000 | 1503.000000 | 3256.000000 | 2101 |  | CORR | GENE | 05:01 | 05:06 | 05:06 | 600 | 64 | 10.000000 | EXT | - |  | (c)
23305.569000 | 8.444000 | 4.139000 | -2.001000 | -6.306000 | -70.000000 | -20.000000 | -35.000000 | 0.000000 | 1494.000000 | 2101 | Дефект проката | MIAN | GENE | 09:02 | 09:10 | 09:08 | 4812 | 70 | 21.948889 | INT | Дефект проката. Эквивалент потери металла 22%. |  | (c)
23306.933000 | 9.808000 | 9.234000 | -0.637000 | -1.211000 | -78.000000 | -26.000000 | -35.000000 | 0.000000 | 330.000000 | 2101 | Дефект проката | MIAN | GENE | 09:01 | 09:09 | 09:08 | 881 | 86 | 25.822185 | INT | Дефект проката. Эквивалент потери металла 26%. |  | (c)
23307.570000 | 0.000000 | -0.021000 | -11.005000 | -11.026000 | 1391.000000 | 1666.000000 | 1601.000000 | 1391.000000 |  | 2102 | Смещение кромок | GWAN |  | 06:52 | 07:36 | 07:26 | 0 | 421 | 2.467000 | EXT | Смещение кромок. Наружу. Величина смещения - 2.5 мм. |  | (c)
23307.570000 | 0.000000 | -0.035000 | -11.005000 | -11.040000 | -1563.000000 | -1410.000000 | -1327.000000 | 1091.000000 |  | 2102 | Нарушение формы кольцевого шва | GWAN |  | 10:55 | 11:20 | 11:33 | 0 | 472 |  | EXT | Нарушение формы кольцевого шва |  | (c)
23332.728000 | 2.533000 | 1.526000 | -8.922000 | -9.929000 | -420.000000 | -185.000000 | -237.000000 | 54.000000 | 1526.000000 | 2104 |  | CORR | GENE | 06:21 | 06:59 | 06:51 | 1998 | 366 | 10.000000 | EXT | - |  | (c)
23374.635000 | 10.105000 | 9.858000 | -1.115000 | -1.362000 | 857.000000 | 965.000000 | 940.000000 | 857.000000 | 31.000000 | 2107 |  | CORR | GENE | 06:57 | 07:14 | 07:10 | 1331 | 166 | 11.000000 | EXT | - |  | (c)
23419.402000 | 9.447000 | 9.434000 | -1.638000 | -1.651000 | -1553.000000 | -1500.000000 | -1482.000000 | 54.647469 | 1626.000000 | 2111 |  | CORR | СIGR | 05:16 | 05:25 | 05:28 | 25 | 143 | 10.000000 | EXT | - |  | (c)
23477.475000 | 0.000000 | -0.016000 | -10.930000 | -10.946000 | -685.000000 | -383.000000 | -462.000000 | 240.000000 |  | 2117 | Смещение кромок | GWAN |  | 03:39 | 04:28 | 04:15 | 0 | 444 | 3.037000 | EXT | Смещение кромок. Вовнутрь. Величина смещения - 3 мм. |  | (c)
23522.421000 | 10.806000 | 10.777000 | -0.079000 | -0.108000 | 120.000000 | 221.000000 | 328.000000 | 120.000000 | 55.000000 | 2120 |  | CORR | GENE | 05:19 | 05:36 | 05:53 | 53 | 416 | 12.000000 | EXT | - |  | (c)
23545.125000 | 0.000000 | -0.016000 | -11.625000 | -11.641000 | 394.000000 | 858.000000 | 805.000000 | 394.000000 |  | 2123 | Смещение кромок | GWAN |  | 03:25 | 04:40 | 04:32 | 0 | 822 | 2.773000 | EXT | Смещение кромок. Вовнутрь. Величина смещения - 2.8 мм. |  | (c)
23545.125000 | 0.000000 | -0.026000 | -11.625000 | -11.651000 | 1715.000000 | 1930.000000 | 1859.000000 | 1715.000000 |  | 2123 | Смещение кромок | GWAN |  | 06:59 | 07:33 | 07:22 | 0 | 288 | 2.590000 | EXT | Смещение кромок. Наружу. Величина смещения - 2.6 мм. |  | (c)
23545.125000 | 0.000000 | -0.040000 | -11.625000 | -11.665000 | -1546.000000 | -533.000000 | -682.000000 | 182.000000 |  | 2123 | Нарушение формы кольцевого шва | GWAN |  | 10:12 | 00:56 | 00:32 | 0 | 1728 |  | EXT | Нарушение формы кольцевого шва |  | (c)
23579.880000 | 0.000000 | -0.041000 | -11.570000 | -11.611000 | 1950.000000 | -2119.000000 | -2090.000000 | 1669.000000 |  | 2126 | Смещение кромок | GWAN |  | 01:40 | 02:43 | 02:48 | 0 | 842 | 3.067000 | EXT | Смещение кромок. Наружу. Величина смещения - 3.1 мм. |  | (c)
23579.880000 | 0.000000 | -0.031000 | -11.570000 | -11.601000 | 187.000000 | 294.000000 | 300.000000 | 187.000000 |  | 2126 | Смещение кромок | GWAN |  | 08:56 | 09:13 | 09:14 | 0 | 227 | 2.766000 | EXT | Смещение кромок. Наружу. Величина смещения - 2.8 мм. |  | (c)
23579.880000 | 0.000000 | -0.033000 | -11.570000 | -11.603000 | 481.000000 | 718.000000 | 847.000000 | 481.000000 |  | 2126 | Нарушение формы кольцевого шва | GWAN |  | 09:43 | 10:21 | 10:42 | 0 | 733 |  | EXT | Нарушение формы кольцевого шва |  | (c)
23614.510000 | 0.000000 | -0.011000 | -11.615000 | -11.626000 | -2048.000000 | -1632.000000 | -1731.000000 | 1414.000000 |  | 2129 | Смещение кромок | GWAN |  | 03:56 | 05:03 | 04:47 | 0 | 633 | 2.299000 | EXT | Смещение кромок. Вовнутрь. Величина смещения - 2.3 мм. |  | (c)
23614.510000 | 0.000000 | -0.026000 | -11.615000 | -11.641000 | -543.000000 | -418.000000 | -441.000000 | 340.000000 |  | 2129 | Смещение кромок | GWAN |  | 07:59 | 08:19 | 08:15 | 0 | 203 | 2.408000 | EXT | Смещение кромок. Вовнутрь. Величина смещения - 2.4 мм. |  | (c)
23614.510000 | 0.000000 | -0.031000 | -11.615000 | -11.646000 | 142.000000 | 816.000000 | 588.000000 | 142.000000 |  | 2129 | Смещение кромок | GWAN |  | 09:50 | 11:38 | 11:02 | 0 | 892 | 2.736000 | EXT | Смещение кромок. Наружу. Величина смещения - 2.7 мм. |  | (c)
23636.813000 | 10.688000 | 10.653000 | -0.857000 | -0.892000 | -225.000000 | -139.000000 | -149.000000 | 73.000000 | 797.000000 | 2130 | Металлургический дефект | MIAN | GENE | 03:40 | 03:54 | 03:52 | 95 | 152 | 12.435885 | INT | Металлургический дефект. Эквивалент потери металла 12%. |  | (c)
23649.180000 | 0.000000 | -0.041000 | -11.560000 | -11.601000 | -1900.000000 | -1834.000000 | -1755.000000 | 1610.000000 |  | 2132 | Смещение кромок | GWAN |  | 00:16 | 00:26 | 00:39 | 0 | 290 | 2.388000 | EXT | Смещение кромок. Наружу. Величина смещения - 2.4 мм. |  | (c)
23649.180000 | 0.000000 | -0.021000 | -11.560000 | -11.581000 | 350.000000 | 446.000000 | 491.000000 | 350.000000 |  | 2132 | Смещение кромок | GWAN |  | 06:19 | 06:34 | 06:42 | 0 | 282 | 3.240000 | EXT | Смещение кромок. Вовнутрь. Величина смещения - 3.2 мм. |  | (c)
23649.180000 | 0.000000 | -0.026000 | -11.560000 | -11.586000 | 844.000000 | 1065.000000 | 1153.000000 | 844.000000 |  | 2132 | Смещение кромок | GWAN |  | 07:39 | 08:14 | 08:28 | 0 | 619 | 3.041000 | EXT | Смещение кромок. Наружу. Величина смещения - 3 мм. |  | (c)
23649.180000 | 0.000000 | -0.031000 | -11.560000 | -11.591000 | 1805.000000 | -2223.000000 | 2086.000000 | 1805.000000 |  | 2132 | Смещение кромок | GWAN |  | 10:14 | 11:24 | 10:59 | 0 | 561 | 3.629000 | EXT | Смещение кромок. Наружу. Величина смещения - 3.6 мм. |  | (c)
23662.909000 | 2.169000 | 2.141000 | -9.326000 | -9.354000 | -1793.000000 | -1689.000000 | -1607.000000 | 35.276980 | 2141.000000 | 2133 |  | CORR | GENE | 04:55 | 05:12 | 05:25 | 51 | 373 | 10.000000 | EXT | - |  | (c)
23672.235000 | 0.000000 | -0.009000 | -11.405000 | -11.414000 | -321.000000 | -114.000000 | 248.000000 | 0.000000 |  | 2134 | Нарушение формы кольцевого шва | GWAN |  | 05:51 | 06:24 | 07:22 | 0 | 1137 |  | EXT | Нарушение формы кольцевого шва. Аномалия находится на упругопластическом изгибе: R=660 Дн, максимальное растяжение на 11.2 час. |  | (c)
23674.138000 | 1.903000 | 0.893000 | -9.502000 | -10.512000 | -1014.000000 | -543.000000 | -645.000000 | 276.000000 | 893.000000 | 2134 |  | CORR | GENE | 03:59 | 05:15 | 04:58 | 1566 | 738 | 10.000000 | EXT | -. Аномалия находится на упругопластическом изгибе: R=598 Дн, максимальное растяжение на 11 час. |  | (c)
23678.055000 | 5.820000 | 5.797000 | -5.585000 | -5.608000 | -693.000000 | -591.000000 | -603.000000 | 513.000000 | 5569.000000 | 2134 |  | CORR | СIGR | 04:51 | 05:07 | 05:05 | 39 | 179 | 10.000000 | EXT | -. Аномалия находится на упругопластическом изгибе: R=467 Дн, максимальное растяжение на 11.4 час. |  | (c)
23690.465000 | 6.825000 | 6.811000 | -4.565000 | -4.579000 | 1161.000000 | 1208.000000 | 1260.000000 | 1161.000000 | 4559.000000 | 2135 |  | CORR | СIGR | 05:38 | 05:45 | 05:54 | 20 | 197 | 11.000000 | EXT | -. Аномалия находится на отводе. |  | (c)
23695.030000 | 0.000000 | -0.021000 | -4.790000 | -4.811000 | 57.000000 | 1253.000000 | 734.000000 | 57.000000 |  | 2136 | Смещение кромок | GWAN |  | 06:18 | 09:31 | 08:07 | 0 | 1353 | 4.200000 | EXT | Смещение кромок. Вовнутрь. Аномалия находится на отводе. Величина смещения - 4.2 мм. Аномалия находится на упругопластическом изгибе: R=495 Дн, максимальное растяжение на 5.2 час. |  | (c)
23695.030000 | 0.000000 | -0.028000 | -4.790000 | -4.818000 | 1663.000000 | -1877.000000 | -2215.000000 | 1632.000000 |  | 2136 | Нарушение формы кольцевого шва | GWAN |  | 10:37 | 01:06 | 00:11 | 0 | 1166 |  | EXT | Нарушение формы кольцевого шва. Аномалия находится на отводе. Аномалия находится на упругопластическом изгибе: R=495 Дн, максимальное растяжение на 5.2 час. |  | (c)
23699.820000 | 0.000000 | -0.016000 | -11.545000 | -11.561000 | -1721.000000 | -1584.000000 | -1606.000000 | 1491.000000 |  | 2137 | Смещение кромок | GWAN |  | 04:19 | 04:41 | 04:37 | 0 | 229 | 2.844000 | EXT | Смещение кромок. Наружу. Аномалия находится на отводе. Величина смещения - 2.8 мм. Аномалия находится на упругопластическом изгибе: R=475 Дн, максимальное растяжение на 5.2 час. |  | (c)
23699.820000 | 0.000000 | -0.016000 | -11.545000 | -11.561000 | -1404.000000 | -1320.000000 | -1265.000000 | 1125.000000 |  | 2137 | Смещение кромок | GWAN |  | 05:10 | 05:24 | 05:32 | 0 | 279 | 3.468000 | EXT | Смещение кромок. Вовнутрь. Аномалия находится на отводе. Величина смещения - 3.5 мм. Аномалия находится на упругопластическом изгибе: R=475 Дн, максимальное растяжение на 5.2 час. |  | (c)
23699.820000 | 0.000000 | -0.030000 | -11.545000 | -11.575000 | -250.000000 | 276.000000 | 1128.000000 | 0.000000 |  | 2137 | Нарушение формы кольцевого шва | GWAN |  | 08:16 | 09:41 | 11:59 | 0 | 2754 |  | EXT | Нарушение формы кольцевого шва. Аномалия находится на отводе. Аномалия находится на упругопластическом изгибе: R=475 Дн, максимальное растяжение на 5.2 час. |  | (c)
23750.822000 | 3.592000 | 3.576000 | -7.768000 | -7.784000 | -1530.000000 | -1444.000000 | -1381.000000 | 1233.000000 | 3576.000000 | 2142 |  | CORR | СIGR | 03:43 | 03:57 | 04:07 | 33 | 297 | 10.000000 | EXT | -. Аномалия находится на отводе. |  | (c)
23810.846000 | 7.451000 | 7.301000 | -3.869000 | -4.019000 | -272.000000 | -205.000000 | -155.000000 | 0.000000 | 3779.000000 | 2147 |  | ARTD | GENE | 08:18 | 08:29 | 08:37 | 240 | 234 |  | EXT | -. Наплавка. |  | (c)
23883.145000 | 0.000000 | -0.008000 | -11.245000 | -11.253000 | 1933.000000 | 2210.000000 | -2092.000000 | 0.000000 |  | 2154 | Нарушение формы кольцевого шва | GWAN |  | 02:41 | 03:26 | 03:52 | 0 | 872 |  | EXT | Нарушение формы кольцевого шва |  | (c)
23883.145000 | 0.000000 | -0.031000 | -11.245000 | -11.276000 | -953.000000 | -843.000000 | -644.000000 | 2.033214 |  | 2154 | Смещение кромок | GWAN |  | 06:56 | 07:13 | 07:45 | 0 | 619 | 3.052000 | EXT | Смещение кромок. Наружу. Величина смещения - 3.1 мм. |  | (c)
23981.641000 | 10.416000 | 7.894000 | -0.839000 | -3.361000 | -1228.000000 | -879.000000 | -491.000000 | 0.000000 | 89.000000 | 2162 |  | CORR | GENE | 03:46 | 04:42 | 05:45 | 3272 | 1473 | 12.000000 | EXT | - |  | (c)
23983.751000 | 1.271000 | 1.231000 | -10.304000 | -10.344000 | -1505.000000 | -1391.000000 | -1382.000000 | 1258.000000 | 1231.000000 | 2163 |  | CORR | СIGR | 05:05 | 05:23 | 05:25 | 49 | 247 | 11.000000 | EXT | - |  | (c)
23994.055000 | 0.000000 | -0.013000 | -5.430000 | -5.443000 | 548.000000 | 688.000000 | 994.000000 | 63.730736 |  | 2164 | Нарушение формы кольцевого шва | GWAN |  | 00:34 | 00:56 | 01:46 | 0 | 893 |  | EXT | Нарушение формы кольцевого шва |  | (c)
23994.055000 | 0.000000 | -0.023000 | -5.430000 | -5.453000 | 4.000000 | 212.000000 | 237.000000 | 19.095497 |  | 2164 | Вышлифовка на шве | GWAN |  | 11:06 | 11:39 | 11:43 | 64 | 466 | 10.000000 | EXT | Вышлифовка на шве |  | (c)
23999.485000 | 0.000000 | -0.026000 | -11.490000 | -11.516000 | 2091.000000 | -1798.000000 | -2022.000000 | 1673.000000 |  | 2165 | Смещение кромок | GWAN |  | 03:54 | 05:26 | 04:50 | 0 | 697 | 3.087000 | EXT | Смещение кромок. Наружу. Величина смещения - 3.1 мм. |  | (c)
23999.485000 | 0.000000 | -0.031000 | -11.490000 | -11.521000 | -1278.000000 | -1107.000000 | -1053.000000 | 828.000000 |  | 2165 | Смещение кромок | GWAN |  | 06:50 | 07:18 | 07:26 | 0 | 450 | 2.942000 | EXT | Смещение кромок. Наружу. Величина смещения - 2.9 мм. |  | (c)
24023.392000 | 1.117000 | 1.089000 | -10.433000 | -10.461000 | 1776.000000 | 2067.000000 | 2039.000000 | 1776.000000 | 1089.000000 | 2167 |  | ARTD | GENE | 11:43 | 00:30 | 00:26 | 128 | 528 | 10.000000 | EXT | -. Эквивалент потери металла 10%. |  | (c)
24039.978000 | 6.153000 | 5.430000 | -4.687000 | -5.410000 | -1667.000000 | -990.000000 | -1318.000000 | 970.000000 | 4535.000000 | 2168 |  | CORR | GENE | 04:46 | 06:35 | 05:42 | 875 | 697 | 12.000000 | EXT | - |  | (c)
24101.880000 | 0.000000 | -0.030000 | -10.865000 | -10.895000 | -1840.000000 | -1827.000000 | -1345.000000 | 850.000000 |  | 2174 | Нарушение формы кольцевого шва | GWAN |  | 00:12 | 00:14 | 01:32 | 0 | 990 |  | EXT | Нарушение формы кольцевого шва |  | (c)
24101.880000 | 0.000000 | -0.020000 | -10.865000 | -10.885000 | -303.000000 | 881.000000 | 984.000000 | 0.000000 |  | 2174 | Нарушение формы кольцевого шва | GWAN |  | 04:20 | 07:31 | 07:48 | 0 | 2576 |  | EXT | Нарушение формы кольцевого шва |  | (c)
24124.120000 | 0.000000 | -0.034000 | -11.620000 | -11.654000 | 1628.000000 | -2054.000000 | -1902.000000 | 971.000000 |  | 2176 | Нарушение формы кольцевого шва | GWAN |  | 09:21 | 11:27 | 11:52 | 0 | 1862 |  | EXT | Нарушение формы кольцевого шва. Аномалия находится на отводе. |  | (c)
24158.560000 | 0.000000 | -0.020000 | -11.335000 | -11.355000 | -2085.000000 | -1752.000000 | -1599.000000 | 1112.000000 |  | 2179 | Нарушение формы кольцевого шва | GWAN |  | 11:08 | 00:02 | 00:27 | 0 | 972 |  | EXT | Нарушение формы кольцевого шва |  | (c)
24192.530000 | 0.000000 | -0.012000 | -11.225000 | -11.237000 | -1950.000000 | -786.000000 | -1140.000000 | 0.000000 |  | 2182 | Нарушение формы кольцевого шва | GWAN |  | 04:29 | 07:37 | 06:40 | 0 | 1619 |  | EXT | Нарушение формы кольцевого шва |  | (c)
24249.200000 | 0.000000 | -0.026000 | -11.370000 | -11.396000 | -1327.000000 | -1277.000000 | -198.000000 | 932.000000 |  | 2187 | Нарушение формы кольцевого шва | GWAN |  | 10:16 | 10:24 | 01:18 | 0 | 2260 |  | EXT | Нарушение формы кольцевого шва. Аномалия находится на отводе. |  | (c)
24271.568000 | 10.998000 | 10.983000 | -0.437000 | -0.452000 | -289.000000 | -228.000000 | -211.000000 | 134.000000 | 429.000000 | 2188 |  | CORR | СIGR | 07:39 | 07:49 | 07:52 | 23 | 156 | 11.000000 | EXT | -. Аномалия находится на упругопластическом изгибе: R=959 Дн, максимальное растяжение на 8.1 час. |  | (c)
24283.645000 | 0.000000 | -0.036000 | -8.035000 | -8.071000 | -2069.000000 | -1799.000000 | -1712.000000 | 1355.000000 |  | 2190 | Смещение кромок | GWAN |  | 07:58 | 08:41 | 08:56 | 0 | 714 | 3.128000 | EXT | Смещение кромок. Вовнутрь. Величина смещения - 3.1 мм. |  | (c)
24314.155000 | 0.000000 | -0.013000 | -11.230000 | -11.243000 | -830.000000 | -369.000000 | 21.000000 | 0.000000 |  | 2193 | Нарушение формы кольцевого шва | GWAN |  | 05:05 | 06:19 | 07:22 | 0 | 1703 |  | EXT | Нарушение формы кольцевого шва. Аномалия находится на упругопластическом изгибе: R=393 Дн, максимальное растяжение на 5.8 час. |  | (c)
24336.675000 | 0.000000 | -0.018000 | -11.430000 | -11.448000 | -1368.000000 | -930.000000 | -274.000000 | 820.000000 |  | 2195 | Нарушение формы кольцевого шва | GWAN |  | 09:34 | 10:45 | 00:31 | 0 | 2189 |  | EXT | Нарушение формы кольцевого шва. Аномалия находится на отводе. |  | (c)
24415.880000 | 0.000000 | -0.039000 | -3.585000 | -3.624000 | 1115.000000 | 1528.000000 | 1586.000000 | 1115.000000 |  | 2202а | Нарушение формы кольцевого шва | GWAN |  | 00:31 | 01:38 | 01:47 | 0 | 942 |  | EXT | Нарушение формы кольцевого шва. Аномалия находится на упругопластическом изгибе: R=338 Дн, максимальное растяжение на 6.2 час. |  | (c)
24415.880000 | 0.000000 | -0.025000 | -3.585000 | -3.610000 | -640.000000 | -456.000000 | -346.000000 | 51.000000 |  | 2202а | Нарушение формы кольцевого шва | GWAN |  | 07:48 | 08:17 | 08:35 | 0 | 589 |  | EXT | Нарушение формы кольцевого шва. Аномалия находится на упругопластическом изгибе: R=338 Дн, максимальное растяжение на 6.2 час. |  | (c)
24423.479000 | 4.014000 | 4.001000 | -1.146000 | -1.159000 | -928.000000 | -856.000000 | -862.000000 | 796.000000 | 1127.000000 | 2202б |  | CORR | СIGR | 10:36 | 10:47 | 10:47 | 32 | 132 | 11.000000 | EXT | -. Аномалия находится на упругопластическом изгибе: R=314 Дн, максимальное растяжение на 5.7 час. |  | (c)
24428.090000 | 0.000000 | -0.017000 | -9.215000 | -9.232000 | -541.000000 | -180.000000 | 198.000000 | 0.000000 |  | 2203а | Нарушение формы кольцевого шва | GWAN |  | 00:48 | 01:47 | 02:47 | 0 | 1477 |  | EXT | Нарушение формы кольцевого шва. Аномалия находится на упругопластическом изгибе: R=411 Дн, максимальное растяжение на 5.9 час. |  | (c)
24441.389000 | 4.084000 | 4.068000 | -7.266000 | -7.282000 | 1603.000000 | 1694.000000 | 1673.000000 | 1603.000000 | 4068.000000 | 2204 |  | CORR | СIGR | 07:34 | 07:49 | 07:45 | 33 | 141 | 11.000000 | EXT | -. Аномалия находится на отводе. |  | (c)
24442.764000 | 5.459000 | 5.446000 | -5.891000 | -5.904000 | 1756.000000 | 1809.000000 | 1827.000000 | 1756.000000 | 5446.000000 | 2204 |  | CORR | СIGR | 07:59 | 08:07 | 08:10 | 25 | 141 | 13.000000 | EXT | -. Аномалия находится на отводе. |  | (c)
24443.986000 | 6.681000 | 6.666000 | -4.669000 | -4.684000 | -2224.000000 | -2154.000000 | -2150.000000 | 2077.000000 | 4653.000000 | 2204 |  | CORR | СIGR | 09:16 | 09:28 | 09:28 | 31 | 147 | 13.000000 | EXT | -. Аномалия находится на отводе. |  | (c)
24448.154000 | 10.849000 | 10.762000 | -0.501000 | -0.588000 | 365.000000 | 409.000000 | 393.000000 | 365.000000 | 195.000000 | 2204 |  | CORR | GENE | 04:14 | 04:21 | 04:19 | 393 | 57 | 10.000000 | EXT | -. Аномалия находится на отводе. |  | (c)
24459.825000 | 0.000000 | -0.016000 | -11.610000 | -11.626000 | 1270.000000 | 2117.000000 | 2092.000000 | 1270.000000 |  | 2206 | Нарушение формы кольцевого шва | GWAN |  | 11:04 | 01:20 | 01:16 | 0 | 1645 |  | EXT | Нарушение формы кольцевого шва |  | (c)
24516.310000 | 0.000000 | -0.026000 | -11.330000 | -11.356000 | -932.000000 | -732.000000 | -440.000000 | 0.000000 |  | 2211 | Нарушение формы кольцевого шва | GWAN |  | 00:34 | 01:06 | 01:53 | 0 | 984 |  | EXT | Нарушение формы кольцевого шва |  | (c)
24516.310000 | 0.000000 | -0.016000 | -11.330000 | -11.346000 | 159.000000 | 631.000000 | 825.000000 | 159.000000 |  | 2211 | Нарушение формы кольцевого шва | GWAN |  | 03:30 | 04:46 | 05:17 | 0 | 1334 |  | EXT | Нарушение формы кольцевого шва |  | (c)
24516.310000 | 0.000000 | -0.034000 | -11.330000 | -11.364000 | 1692.000000 | 1925.000000 | -1921.000000 | 1072.000000 |  | 2211 | Нарушение формы кольцевого шва | GWAN |  | 07:37 | 08:15 | 09:54 | 0 | 1697 |  | EXT | Нарушение формы кольцевого шва |  | (c)
24527.640000 | 0.000000 | -0.026000 | -11.615000 | -11.641000 | -700.000000 | -447.000000 | -369.000000 | 38.000000 |  | 2212 | Смещение кромок | GWAN |  | 01:14 | 01:54 | 02:07 | 0 | 662 | 3.428000 | EXT | Смещение кромок. Вовнутрь. Величина смещения - 3.4 мм. |  | (c)
24539.255000 | 0.000000 | -0.026000 | -11.665000 | -11.691000 | 1680.000000 | 1823.000000 | 1837.000000 | 1680.000000 |  | 2213 | Смещение кромок | GWAN |  | 01:26 | 01:49 | 01:51 | 0 | 314 | 3.256000 | EXT | Смещение кромок. Вовнутрь. Аномалия находится на отводе. Величина смещения - 3.3 мм. |  | (c)
24539.255000 | 0.000000 | -0.021000 | -11.665000 | -11.686000 | 2139.000000 | -2220.000000 | -2103.000000 | 1883.000000 |  | 2213 | Смещение кромок | GWAN |  | 02:40 | 02:56 | 03:15 | 0 | 439 | 2.458000 | EXT | Смещение кромок. Наружу. Аномалия находится на отводе. Величина смещения - 2.5 мм. |  | (c)
24562.515000 | 0.000000 | -0.026000 | -11.215000 | -11.241000 | -1573.000000 | -1309.000000 | -1358.000000 | 70.391045 |  | 2215 | Смещение кромок | GWAN |  | 08:03 | 08:46 | 08:38 | 0 | 430 | 3.020000 | EXT | Смещение кромок. Наружу. Аномалия находится на отводе. Величина смещения - 3 мм. |  | (c)
24583.343000 | 9.613000 | 8.148000 | -1.442000 | -2.907000 | -1823.000000 | -1631.000000 | -1602.000000 | 32.854373 | 62.000000 | 2216 |  | CORR | GENE | 04:06 | 04:37 | 04:42 | 2845 | 443 | 10.000000 | EXT | -. Аномалия находится на отводе. |  | (c)
24584.785000 | 0.000000 | -0.014000 | -11.355000 | -11.369000 | 2096.000000 | 2215.000000 | -1588.000000 | 811.000000 |  | 2217 | Нарушение формы кольцевого шва | GWAN |  | 02:43 | 03:02 | 04:48 | 0 | 1553 |  | EXT | Нарушение формы кольцевого шва. Аномалия находится на отводе. |  | (c)
24584.785000 | 0.000000 | -0.041000 | -11.355000 | -11.396000 | 780.000000 | 910.000000 | 963.000000 | 780.000000 |  | 2217 | Смещение кромок | GWAN |  | 11:10 | 11:31 | 11:40 | 0 | 366 | 2.406000 | EXT | Смещение кромок. Наружу. Аномалия находится на отводе. Величина смещения - 2.4 мм. |  | (c)
24592.650000 | 7.865000 | 7.217000 | -3.490000 | -4.138000 | -1069.000000 | -977.000000 | -941.000000 | 813.000000 | 3012.000000 | 2217 |  | CORR | GENE | 06:12 | 06:27 | 06:33 | 1126 | 256 | 9.000000 | EXT | -. Аномалия находится на отводе. |  | (c)
24607.690000 | 0.000000 | -0.024000 | -10.940000 | -10.964000 | -1620.000000 | -1391.000000 | -1043.000000 | 465.000000 |  | 2219 | Нарушение формы кольцевого шва | GWAN |  | 10:46 | 11:23 | 00:19 | 0 | 1155 |  | EXT | Нарушение формы кольцевого шва. Аномалия находится на отводе. |  | (c)
24618.630000 | 0.000000 | -0.019000 | -11.325000 | -11.344000 | 666.000000 | 922.000000 | 1151.000000 | 48.019610 |  | 2220 | Нарушение формы кольцевого шва | GWAN |  | 11:06 | 11:48 | 00:25 | 0 | 970 |  | EXT | Нарушение формы кольцевого шва. Аномалия находится на отводе. |  | (c)
24629.955000 | 0.000000 | -0.021000 | -10.920000 | -10.941000 | 476.000000 | 680.000000 | 780.000000 | 38.431187 |  | 2221 | Смещение кромок | GWAN |  | 03:24 | 03:56 | 04:13 | 0 | 607 | 3.082000 | EXT | Смещение кромок. Вовнутрь. Аномалия находится на отводе. Величина смещения - 3.1 мм. |  | (c)
24629.955000 | 0.000000 | -0.013000 | -10.920000 | -10.933000 | 1174.000000 | 1933.000000 | 1809.000000 | 0.000000 |  | 2221 | Нарушение формы кольцевого шва | GWAN |  | 05:16 | 07:19 | 06:59 | 0 | 1271 |  | EXT | Нарушение формы кольцевого шва. Аномалия находится на отводе. |  | (c)
24640.875000 | 0.000000 | -0.026000 | -11.230000 | -11.256000 | 533.000000 | 602.000000 | 634.000000 | 42.989466 |  | 2222 | Смещение кромок | GWAN |  | 01:32 | 01:44 | 01:49 | 0 | 203 | 2.333000 | EXT | Смещение кромок. Вовнутрь. Аномалия находится на отводе. Величина смещения - 2.3 мм. |  | (c)
24640.875000 | 0.000000 | -0.021000 | -11.230000 | -11.251000 | 1029.000000 | 1616.000000 | 1375.000000 | 13.258236 |  | 2222 | Смещение кромок | GWAN |  | 02:53 | 04:27 | 03:48 | 0 | 691 | 2.506000 | EXT | Смещение кромок. Вовнутрь. Аномалия находится на отводе. Величина смещения - 2.5 мм. |  | (c)
24640.875000 | 0.000000 | -0.021000 | -11.230000 | -11.251000 | 1991.000000 | -2131.000000 | -2184.000000 | 3.733905 |  | 2222 | Смещение кромок | GWAN |  | 05:28 | 06:23 | 06:14 | 0 | 572 | 3.633000 | EXT | Смещение кромок. Вовнутрь. Аномалия находится на отводе. Величина смещения - 3.6 мм. |  | (c)
24646.861000 | 5.986000 | 5.836000 | -5.244000 | -5.394000 | -2012.000000 | -1971.000000 | -1968.000000 | 21.217223 | 4681.000000 | 2222 |  | CORR | GENE | 06:42 | 06:48 | 06:49 | 713 | 88 | 10.000000 | EXT | -. Аномалия находится на отводе. |  | (c)
24647.964000 | 7.089000 | 7.072000 | -4.141000 | -4.158000 | 1697.000000 | 1781.000000 | 1806.000000 | 16.695066 | 4124.000000 | 2222 |  | CORR | СIGR | 04:40 | 04:54 | 04:58 | 34 | 218 | 9.000000 | EXT | -. Аномалия находится на отводе. |  | (c)
24648.060000 | 7.185000 | 7.170000 | -4.045000 | -4.060000 | -2068.000000 | -1954.000000 | -1860.000000 | 29.918366 | 3924.000000 | 2222 |  | CORR | GENE | 06:33 | 06:51 | 07:06 | 136 | 417 | 10.000000 | EXT | -. Аномалия находится на отводе. |  | (c)
24663.525000 | 0.000000 | -0.023000 | -11.330000 | -11.353000 | -863.000000 | -381.000000 | -354.000000 | 12.571965 |  | 2224 | Нарушение формы кольцевого шва | GWAN |  | 10:36 | 11:53 | 11:58 | 0 | 1019 |  | EXT | Нарушение формы кольцевого шва |  | (c)
24682.704000 | 7.849000 | 7.837000 | -2.691000 | -2.703000 | -487.000000 | -417.000000 | -410.000000 | 20.592933 | 2685.000000 | 2225 |  | CORR | СIGR | 07:55 | 08:06 | 08:08 | 18 | 154 | 14.000000 | EXT | - |  | (c)
24691.140000 | 5.745000 | 5.730000 | -5.610000 | -5.625000 | -1718.000000 | -1663.000000 | -1673.000000 | 45.001965 | 5514.000000 | 2226 |  | CORR | GENE | 07:27 | 07:36 | 07:35 | 111 | 91 | 11.000000 | EXT | - |  | (c)
24704.725000 | 0.000000 | -0.026000 | -7.620000 | -7.646000 | 894.000000 | 1059.000000 | 1026.000000 | 894.000000 |  | 2228 | Смещение кромок | GWAN |  | 02:50 | 03:16 | 03:11 | 0 | 264 | 2.313000 | EXT | Смещение кромок. Наружу. Величина смещения - 2.3 мм. |  | (c)
24704.725000 | 0.000000 | -0.021000 | -7.620000 | -7.641000 | 1669.000000 | 1901.000000 | 2163.000000 | 1669.000000 |  | 2228 | Смещение кромок | GWAN |  | 04:55 | 05:32 | 06:15 | 0 | 987 | 2.685000 | EXT | Смещение кромок. Наружу. Величина смещения - 2.7 мм. |  | (c)
24704.725000 | 0.000000 | -0.021000 | -7.620000 | -7.641000 | -1398.000000 | -1137.000000 | -948.000000 | 498.000000 |  | 2228 | Смещение кромок | GWAN |  | 08:40 | 09:22 | 09:53 | 0 | 900 | 4.388000 | EXT | Смещение кромок. Вовнутрь. Величина смещения - 4.4 мм. |  | (c)
24712.345000 | 0.000000 | -0.036000 | -1.825000 | -1.861000 | -1383.000000 | -1089.000000 | -925.000000 | 468.000000 |  | 2229а | Смещение кромок | GWAN |  | 10:53 | 11:40 | 00:06 | 0 | 915 | 3.100000 | EXT | Смещение кромок. Вовнутрь. Величина смещения - 3.1 мм. |  | (c)
24714.170000 | 0.000000 | -0.041000 | -9.070000 | -9.111000 | 211.000000 | 254.000000 | 391.000000 | 17.011081 |  | 2229б | Смещение кромок | GWAN |  | 01:58 | 02:05 | 02:27 | 0 | 360 | 2.751000 | EXT | Смещение кромок. Наружу. Величина смещения - 2.8 мм. Аномалия находится на упругопластическом изгибе: R=924 Дн, максимальное растяжение на 6.8 час. |  | (c)
24714.170000 | 0.000000 | -0.021000 | -9.070000 | -9.091000 | -1622.000000 | -1503.000000 | -1472.000000 | 61.182309 |  | 2229б | Смещение кромок | GWAN |  | 09:02 | 09:21 | 09:26 | 0 | 299 | 4.205000 | EXT | Смещение кромок. Вовнутрь. Величина смещения - 4.2 мм. Аномалия находится на упругопластическом изгибе: R=924 Дн, максимальное растяжение на 6.8 час. |  | (c)
24723.240000 | 0.000000 | -0.027000 | -11.690000 | -11.717000 | 240.000000 | 739.000000 | 657.000000 | 240.000000 |  | 2229в | Нарушение формы кольцевого шва | GWAN |  | 02:17 | 03:38 | 03:25 | 0 | 834 |  | EXT | Нарушение формы кольцевого шва. Аномалия находится на упругопластическом изгибе: R=613 Дн, максимальное растяжение на 6.6 час. |  | (c)
24723.240000 | 0.000000 | -0.021000 | -11.690000 | -11.711000 | 2051.000000 | 2190.000000 | 2208.000000 | 2051.000000 |  | 2229в | Смещение кромок | GWAN |  | 07:10 | 07:32 | 07:35 | 0 | 314 | 3.048000 | EXT | Смещение кромок. Вовнутрь. Величина смещения - 3 мм. Аномалия находится на упругопластическом изгибе: R=613 Дн, максимальное растяжение на 6.6 час. |  | (c)
24746.710000 | 0.000000 | -0.024000 | -11.800000 | -11.824000 | -868.000000 | 1309.000000 | 225.000000 | 0.000000 |  | 2231а | Нарушение формы кольцевого шва | GWAN |  | 03:41 | 09:32 | 06:37 | 0 | 2186 |  | EXT | Нарушение формы кольцевого шва. Аномалия находится на отводе. |  | (c)
24746.710000 | 0.000000 | -0.033000 | -11.800000 | -11.833000 | 1386.000000 | 1997.000000 | -2063.000000 | 1051.000000 |  | 2231а | Вышлифовка на шве | GWAN |  | 09:45 | 11:23 | 00:28 | 44 | 2024 | 14.000000 | EXT | Вышлифовка на шве. Аномалия находится на отводе. |  | (c)
24758.510000 | 0.000000 | -0.031000 | -11.115000 | -11.146000 | 205.000000 | 416.000000 | 475.000000 | 38.300208 |  | 2233 | Смещение кромок | GWAN |  | 00:24 | 00:58 | 01:08 | 0 | 540 | 4.092000 | EXT | Смещение кромок. Вовнутрь. Аномалия находится на отводе. Величина смещения - 4.1 мм. |  | (c)
24758.510000 | 0.000000 | -0.021000 | -11.115000 | -11.136000 | 1410.000000 | 1613.000000 | 1667.000000 | 24.754054 |  | 2233 | Смещение кромок | GWAN |  | 03:38 | 04:11 | 04:20 | 0 | 514 | 2.913000 | EXT | Смещение кромок. Вовнутрь. Аномалия находится на отводе. Величина смещения - 2.9 мм. |  | (c)
24758.510000 | 0.000000 | -0.021000 | -11.115000 | -11.136000 | -1518.000000 | -1422.000000 | -1297.000000 | 57.511572 |  | 2233 | Смещение кромок | GWAN |  | 07:46 | 08:01 | 08:22 | 0 | 441 | 2.514000 | EXT | Смещение кромок. Наружу. Аномалия находится на отводе. Величина смещения - 2.5 мм. |  | (c)
24758.510000 | 0.000000 | -0.031000 | -11.115000 | -11.146000 | -841.000000 | -446.000000 | -469.000000 | 0.000000 |  | 2233 | Смещение кромок | GWAN |  | 09:35 | 10:39 | 10:35 | 0 | 744 | 2.955000 | EXT | Смещение кромок. Вовнутрь. Аномалия находится на отводе. Величина смещения - 3 мм. |  | (c)
24773.714000 | 4.089000 | 4.085000 | -7.461000 | -7.465000 | -1970.000000 | -1887.000000 | -1916.000000 | 20.989690 | 4085.000000 | 2234 |  | GOUG | СIGR | 06:35 | 06:49 | 06:44 | 31 | 108 | 13.000000 | EXT | -. Аномалия находится на отводе. Задир. |  | (c)
24781.175000 | 0.000000 | -0.026000 | -11.180000 | -11.206000 | -1998.000000 | -1638.000000 | -1636.000000 | 1275.000000 |  | 2235 | Смещение кромок | GWAN |  | 06:42 | 07:40 | 07:40 | 0 | 723 | 2.897000 | EXT | Смещение кромок. Вовнутрь. Аномалия находится на отводе. Величина смещения - 2.9 мм. |  | (c)
24781.175000 | 0.000000 | -0.026000 | -11.180000 | -11.206000 | -1135.000000 | -1039.000000 | -946.000000 | 758.000000 |  | 2235 | Смещение кромок | GWAN |  | 09:01 | 09:16 | 09:31 | 0 | 378 | 2.898000 | EXT | Смещение кромок. Вовнутрь. Аномалия находится на отводе. Величина смещения - 2.9 мм. |  | (c)
24792.355000 | 0.000000 | -0.039000 | -11.205000 | -11.244000 | -1424.000000 | -768.000000 | -820.000000 | 0.000000 |  | 2236 | Нарушение формы кольцевого шва | GWAN |  | 08:03 | 09:48 | 09:40 | 0 | 1207 |  | EXT | Нарушение формы кольцевого шва. Аномалия находится на отводе. |  | (c)
24803.560000 | 0.000000 | -0.026000 | -11.390000 | -11.416000 | -1099.000000 | -777.000000 | -780.000000 | 37.138601 |  | 2237 | Смещение кромок | GWAN |  | 09:13 | 10:05 | 10:05 | 0 | 639 | 2.321000 | EXT | Смещение кромок. Наружу. Аномалия находится на отводе. Величина смещения - 2.3 мм. |  | (c)
24805.374000 | 1.814000 | 1.213000 | -9.576000 | -10.177000 | 992.000000 | 1090.000000 | 1138.000000 | 64.645362 | 1213.000000 | 2237 |  | GOUG | GENE | 02:51 | 03:07 | 03:14 | 944 | 292 | 11.000000 | EXT | -. Аномалия находится на отводе. Зона задиров. |  | (c)
24828.025000 | 1.850000 | 1.842000 | -9.440000 | -9.448000 | -1907.000000 | -1862.000000 | -1854.000000 | 26.125572 | 1842.000000 | 2239 |  | CORR | СIGR | 06:03 | 06:10 | 06:11 | 19 | 106 | 14.000000 | EXT | - |  | (c)
24833.166000 | 6.991000 | 6.645000 | -4.299000 | -4.645000 | -1886.000000 | -1781.000000 | -1776.000000 | 27.777492 | 3768.000000 | 2239 |  | CORR | GENE | 06:06 | 06:23 | 06:24 | 877 | 220 | 14.000000 | EXT | -. Аномалия находится на упругопластическом изгибе: R=419 Дн, максимальное растяжение на 2.5 час. |  | (c)
24837.465000 | 0.000000 | -0.041000 | -11.490000 | -11.531000 | 1453.000000 | 1746.000000 | 1713.000000 | 20.786716 |  | 2240 | Вышлифовка на шве | GWAN |  | 00:57 | 01:44 | 01:39 | 78 | 520 | 17.000000 | EXT | Вышлифовка на шве. Аномалия находится на упругопластическом изгибе: R=689 Дн, максимальное растяжение на 2.1 час. |  | (c)
24837.465000 | 0.000000 | -0.019000 | -11.490000 | -11.509000 | 2035.000000 | -1369.000000 | -871.000000 | 0.000000 |  | 2240 | Нарушение формы кольцевого шва | GWAN |  | 02:31 | 05:21 | 06:42 | 0 | 3112 |  | EXT | Нарушение формы кольцевого шва. Аномалия находится на упругопластическом изгибе: R=689 Дн, максимальное растяжение на 2.1 час. |  | (c)
24848.955000 | 0.000000 | -0.037000 | -11.355000 | -11.392000 | 1082.000000 | 1214.000000 | 1428.000000 | 36.791468 |  | 2241 | Нарушение формы кольцевого шва | GWAN |  | 00:26 | 00:47 | 01:22 | 0 | 693 |  | EXT | Нарушение формы кольцевого шва. Аномалия находится на упругопластическом изгибе: R=581 Дн, максимальное растяжение на 2.5 час. |  | (c)
24848.955000 | 0.000000 | -0.025000 | -11.355000 | -11.380000 | 1807.000000 | -1407.000000 | -876.000000 | 0.000000 |  | 2241 | Нарушение формы кольцевого шва | GWAN |  | 02:23 | 05:44 | 07:10 | 0 | 3557 |  | EXT | Нарушение формы кольцевого шва. Аномалия находится на упругопластическом изгибе: R=581 Дн, максимальное растяжение на 2.5 час. |  | (c)
24860.310000 | 0.000000 | -0.005000 | -11.460000 | -11.465000 | 775.000000 | 1407.000000 | 1486.000000 | 0.000000 |  | 2242 | Нарушение формы кольцевого шва | GWAN |  | 04:57 | 06:39 | 06:52 | 0 | 1422 |  | EXT | Нарушение формы кольцевого шва. Аномалия находится на упругопластическом изгибе: R=428 Дн, максимальное растяжение на 1.8 час. |  | (c)
24860.310000 | 0.000000 | -0.026000 | -11.460000 | -11.486000 | -2126.000000 | -1450.000000 | -791.000000 | 28.249536 |  | 2242 | Нарушение формы кольцевого шва | GWAN |  | 09:09 | 10:58 | 00:45 | 0 | 2671 |  | EXT | Нарушение формы кольцевого шва. Аномалия находится на упругопластическом изгибе: R=428 Дн, максимальное растяжение на 1.8 час. |  | (c)
24871.770000 | 0.000000 | -0.046000 | -11.320000 | -11.366000 | -535.000000 | -246.000000 | 391.000000 | 0.000000 |  | 2243 | Нарушение формы кольцевого шва | GWAN |  | 09:27 | 10:14 | 11:57 | 0 | 1853 |  | EXT | Нарушение формы кольцевого шва. Аномалия находится на упругопластическом изгибе: R=680 Дн, максимальное растяжение на 3 час. |  | (c)
24883.090000 | 0.000000 | -0.021000 | -11.305000 | -11.326000 | 715.000000 | 1000.000000 | 1001.000000 | 715.000000 |  | 2244 | Смещение кромок | GWAN |  | 02:26 | 03:12 | 03:12 | 0 | 572 | 2.486000 | EXT | Смещение кромок. Наружу. Величина смещения - 2.5 мм. Аномалия находится на упругопластическом изгибе: R=594 Дн, максимальное растяжение на 1.9 час. |  | (c)
24894.395000 | 0.000000 | -0.031000 | -11.490000 | -11.521000 | -1692.000000 | -1538.000000 | -1508.000000 | 1323.000000 |  | 2245 | Смещение кромок | GWAN |  | 02:13 | 02:38 | 02:43 | 0 | 369 | 2.365000 | EXT | Смещение кромок. Наружу. Величина смещения - 2.4 мм. Аномалия находится на упругопластическом изгибе: R=367 Дн, максимальное растяжение на 0.7 час. |  | (c)
24894.395000 | 0.000000 | -0.015000 | -11.490000 | -11.505000 | -1238.000000 | -990.000000 | -923.000000 | 609.000000 |  | 2245 | Нарушение формы кольцевого шва | GWAN |  | 03:26 | 04:06 | 04:17 | 0 | 629 |  | EXT | Нарушение формы кольцевого шва. Аномалия находится на упругопластическом изгибе: R=367 Дн, максимальное растяжение на 0.7 час. |  | (c)
24894.395000 | 0.000000 | -0.014000 | -11.490000 | -11.504000 | -352.000000 | 149.000000 | 54.000000 | 0.000000 |  | 2245 | Нарушение формы кольцевого шва | GWAN |  | 05:49 | 07:10 | 06:55 | 0 | 813 |  | EXT | Нарушение формы кольцевого шва. Аномалия находится на упругопластическом изгибе: R=367 Дн, максимальное растяжение на 0.7 час. |  | (c)
24894.395000 | 0.000000 | -0.025000 | -11.490000 | -11.515000 | 878.000000 | 893.000000 | 1228.000000 | 878.000000 |  | 2245 | Нарушение формы кольцевого шва | GWAN |  | 09:08 | 09:10 | 10:04 | 0 | 699 |  | EXT | Нарушение формы кольцевого шва. Аномалия находится на упругопластическом изгибе: R=367 Дн, максимальное растяжение на 0.7 час. |  | (c)
24905.885000 | 0.000000 | -0.038000 | -11.345000 | -11.383000 | 409.000000 | 766.000000 | 849.000000 | 409.000000 |  | 2246 | Нарушение формы кольцевого шва | GWAN |  | 01:15 | 02:13 | 02:26 | 0 | 881 |  | EXT | Нарушение формы кольцевого шва. Аномалия находится на упругопластическом изгибе: R=806 Дн, максимальное растяжение на 1.4 час. |  | (c)
24905.885000 | 0.000000 | -0.021000 | -11.345000 | -11.366000 | 1344.000000 | 1371.000000 | 1410.000000 | 1344.000000 |  | 2246 | Смещение кромок | GWAN |  | 03:46 | 03:50 | 03:56 | 0 | 131 | 2.364000 | EXT | Смещение кромок. Наружу. Величина смещения - 2.4 мм. Аномалия находится на упругопластическом изгибе: R=806 Дн, максимальное растяжение на 1.4 час. |  | (c)
24905.885000 | 0.000000 | -0.038000 | -11.345000 | -11.383000 | -1926.000000 | -1403.000000 | -868.000000 | 190.000000 |  | 2246 | Нарушение формы кольцевого шва | GWAN |  | 06:58 | 08:22 | 09:49 | 0 | 2116 |  | EXT | Нарушение формы кольцевого шва. Аномалия находится на упругопластическом изгибе: R=806 Дн, максимальное растяжение на 1.4 час. |  | (c)
24924.543000 | 7.313000 | 7.300000 | -4.097000 | -4.110000 | 2172.000000 | 2209.000000 | 2220.000000 | 0.000000 | 4083.000000 | 2247 |  | LWAN |  | 05:52 | 05:58 | 06:00 | 27 | 95 | 10.000000 | EXT | -. Эквивалент потери металла 10%. |  | (c)
24927.832000 | 10.602000 | 10.593000 | -0.808000 | -0.817000 | -1668.000000 | -1631.000000 | -1615.000000 | 49.651433 | 795.000000 | 2247 |  | CORR | СIGR | 07:33 | 07:38 | 07:41 | 22 | 106 | 13.000000 | EXT | - |  | (c)
24928.335000 | 11.105000 | 11.101000 | -0.305000 | -0.309000 | -1566.000000 | -1501.000000 | -1527.000000 | 56.760445 | 284.000000 | 2247 |  | CORR | СIGR | 07:49 | 08:00 | 07:55 | 25 | 78 | 11.000000 | EXT | - |  | (c)
24939.600000 | 0.000000 | -0.031000 | -11.535000 | -11.566000 | -534.000000 | -333.000000 | -374.000000 | 4.388057 |  | 2249 | Смещение кромок | GWAN |  | 08:48 | 09:20 | 09:14 | 0 | 319 | 2.691000 | EXT | Смещение кромок. Наружу. Величина смещения - 2.7 мм. Аномалия находится на упругопластическом изгибе: R=580 Дн, максимальное растяжение на 6.1 час. |  | (c)
24939.600000 | 0.000000 | -0.031000 | -11.535000 | -11.566000 | -5.000000 | 50.000000 | 123.000000 | 9.908813 |  | 2249 | Смещение кромок | GWAN |  | 10:13 | 10:22 | 10:34 | 0 | 256 | 3.066000 | EXT | Смещение кромок. Наружу. Величина смещения - 3.1 мм. Аномалия находится на упругопластическом изгибе: R=580 Дн, максимальное растяжение на 6.1 час. |  | (c)
24939.600000 | 0.000000 | -0.031000 | -11.535000 | -11.566000 | 518.000000 | 663.000000 | 675.000000 | 54.440062 |  | 2249 | Смещение кромок | GWAN |  | 11:38 | 00:01 | 00:03 | 0 | 314 | 3.437000 | EXT | Смещение кромок. Наружу. Величина смещения - 3.4 мм. Аномалия находится на упругопластическом изгибе: R=580 Дн, максимальное растяжение на 6.1 час. |  | (c)
24943.831000 | 4.231000 | 4.059000 | -7.304000 | -7.476000 | 2215.000000 | -1161.000000 | -1562.000000 | 0.000000 | 4059.000000 | 2249 |  | CORR | GENE | 04:12 | 07:07 | 06:02 | 438 | 1368 | 11.000000 | EXT | -. Аномалия находится на упругопластическом изгибе: R=422 Дн, максимальное растяжение на 6.2 час. |  | (c)
24944.818000 | 5.218000 | 5.071000 | -6.317000 | -6.464000 | -2132.000000 | -1882.000000 | -1904.000000 | 7.954411 | 5071.000000 | 2249 |  | CORR | GENE | 04:30 | 05:10 | 05:07 | 185 | 455 | 10.000000 | EXT | -. Аномалия находится на упругопластическом изгибе: R=417 Дн, максимальное растяжение на 5.9 час. |  | (c)
24946.332000 | 6.732000 | 6.625000 | -4.803000 | -4.910000 | -1506.000000 | -1212.000000 | -1216.000000 | 51.329248 | 4774.000000 | 2249 |  | CORR | GENE | 06:11 | 06:59 | 06:58 | 136 | 580 | 10.000000 | EXT | -. Аномалия находится на упругопластическом изгибе: R=399 Дн, максимальное растяжение на 5.6 час. |  | (c)
24946.702000 | 7.102000 | 7.083000 | -4.433000 | -4.452000 | -1565.000000 | -1430.000000 | -1434.000000 | 53.692557 | 4416.000000 | 2249 |  | CORR | СIGR | 06:02 | 06:24 | 06:23 | 36 | 263 | 10.000000 | EXT | -. Аномалия находится на упругопластическом изгибе: R=394 Дн, максимальное растяжение на 5.5 час. |  | (c)
24951.825000 | 0.690000 | 0.509000 | -10.840000 | -11.021000 | 2171.000000 | 2198.000000 | 2194.000000 | 0.000000 | 509.000000 | 2250 |  | CORR | GENE | 07:38 | 07:43 | 07:42 | 480 | 45 | 10.000000 | EXT | -. Аномалия находится на упругопластическом изгибе: R=403 Дн, максимальное растяжение на 5.1 час. |  | (c)
24964.137000 | 1.472000 | 1.427000 | -10.168000 | -10.213000 | -1773.000000 | -1596.000000 | -1579.000000 | 36.883783 | 1427.000000 | 2251 |  | CORR | GENE | 05:35 | 06:04 | 06:07 | 83 | 389 | 11.000000 | EXT | -. Аномалия находится на упругопластическом изгибе: R=497 Дн, максимальное растяжение на 4.1 час. |  | (c)
24964.935000 | 2.270000 | 2.162000 | -9.370000 | -9.478000 | 2000.000000 | -1459.000000 | -1751.000000 | 0.000000 | 2162.000000 | 2251 |  | CORR | GENE | 03:44 | 06:26 | 05:39 | 286 | 1421 | 10.000000 | EXT | -. Аномалия находится на упругопластическом изгибе: R=515 Дн, максимальное растяжение на 4 час. |  | (c)
24968.751000 | 6.086000 | 6.033000 | -5.554000 | -5.607000 | -1494.000000 | -1389.000000 | -1375.000000 | 59.474242 | 5552.000000 | 2251 |  | CORR | GENE | 06:21 | 06:37 | 06:40 | 55 | 237 | 10.000000 | EXT | -. Аномалия находится на упругопластическом изгибе: R=820 Дн, максимальное растяжение на 3.6 час. |  | (c)
24973.812000 | 11.147000 | 11.134000 | -0.493000 | -0.506000 | -1525.000000 | -1432.000000 | -1463.000000 | 56.972596 | 477.000000 | 2251 |  | CORR | СIGR | 06:16 | 06:30 | 06:26 | 29 | 124 | 10.000000 | EXT | - |  | (c)
24974.305000 | 0.000000 | -0.016000 | -11.625000 | -11.641000 | 314.000000 | 654.000000 | 528.000000 | 314.000000 |  | 2252 | Смещение кромок | GWAN |  | 03:33 | 04:28 | 04:08 | 0 | 427 | 2.617000 | EXT | Смещение кромок. Вовнутрь. Величина смещения - 2.6 мм. |  | (c)
24974.305000 | 0.000000 | -0.011000 | -11.625000 | -11.636000 | 962.000000 | 1491.000000 | 1327.000000 | 962.000000 |  | 2252 | Смещение кромок | GWAN |  | 05:18 | 06:43 | 06:17 | 0 | 729 | 2.558000 | EXT | Смещение кромок. Вовнутрь. Величина смещения - 2.6 мм. |  | (c)
24975.971000 | 1.666000 | 1.644000 | -9.959000 | -9.981000 | 857.000000 | 927.000000 | 916.000000 | 857.000000 | 1644.000000 | 2252 |  | CORR | СIGR | 05:01 | 05:12 | 05:10 | 32 | 117 | 10.000000 | EXT | - |  | (c)
24978.162000 | 3.857000 | 3.834000 | -7.768000 | -7.791000 | 1446.000000 | 1524.000000 | 1496.000000 | 1446.000000 | 3834.000000 | 2252 |  | CORR | СIGR | 06:36 | 06:49 | 06:44 | 38 | 100 | 10.000000 | EXT | - |  | (c)
24978.260000 | 3.955000 | 3.931000 | -7.670000 | -7.694000 | 110.000000 | 256.000000 | 270.000000 | 110.000000 | 3931.000000 | 2252 |  | CORR | GENE | 03:00 | 03:24 | 03:26 | 48 | 322 | 11.000000 | EXT | - |  | (c)
24983.857000 | 9.552000 | 9.480000 | -2.073000 | -2.145000 | 783.000000 | 1069.000000 | 1230.000000 | 783.000000 | 1979.000000 | 2252 |  | CORR | GENE | 04:49 | 05:35 | 06:01 | 166 | 893 | 11.000000 | EXT | - |  | (c)
24985.472000 | 11.167000 | 11.086000 | -0.458000 | -0.539000 | 1077.000000 | 1525.000000 | 1447.000000 | 1077.000000 | 425.000000 | 2252 |  | CORR | GENE | 05:37 | 06:49 | 06:36 | 114 | 740 | 14.000000 | EXT | - |  | (c)
24985.600000 | 11.295000 | 11.244000 | -0.330000 | -0.381000 | 661.000000 | 987.000000 | 904.000000 | 661.000000 | 294.000000 | 2252 |  | CORR | GENE | 04:29 | 05:22 | 05:09 | 87 | 485 | 15.000000 | EXT | - |  | (c)
24993.024000 | 7.094000 | 7.094000 | -3.721000 | -3.721000 | -29.000000 | -16.000000 | -21.000000 | 14.000000 | 3473.000000 | 2253 |  | LWAN |  | 03:07 | 03:09 | 03:08 | 248 | 15 | 11.000000 | EXT | -. Эквивалент потери металла 11%. |  | (c)
24993.569000 | 7.639000 | 7.539000 | -3.176000 | -3.276000 | 187.000000 | 481.000000 | 699.000000 | 187.000000 | 2899.000000 | 2253 |  | CORR | GENE | 03:42 | 04:29 | 05:05 | 377 | 1023 | 11.000000 | EXT | - |  | (c)
24994.034000 | 8.104000 | 8.079000 | -2.711000 | -2.736000 | 93.000000 | 214.000000 | 217.000000 | 93.000000 | 2695.000000 | 2253 |  | CORR | СIGR | 03:27 | 03:46 | 03:47 | 41 | 249 | 10.000000 | EXT | - |  | (c)
25003.346000 | 6.601000 | 6.571000 | -4.994000 | -5.024000 | 133.000000 | 872.000000 | 582.000000 | 133.000000 | 4023.000000 | 2254 |  | CORR | GENE | 04:51 | 06:50 | 06:03 | 1001 | 898 | 10.000000 | EXT | -. Аномалия находится на упругопластическом изгибе: R=488 Дн, максимальное растяжение на 11.3 час. |  | (c)
25005.321000 | 8.576000 | 8.303000 | -3.019000 | -3.292000 | 520.000000 | 649.000000 | 626.000000 | 520.000000 | 2120.000000 | 2254 |  | CORR | GENE | 05:53 | 06:14 | 06:10 | 1172 | 212 | 12.000000 | EXT | -. Аномалия находится на упругопластическом изгибе: R=431 Дн, максимальное растяжение на 11.3 час. |  | (c)
25008.340000 | 0.000000 | -0.016000 | -11.110000 | -11.126000 | -1533.000000 | -1277.000000 | -1316.000000 | 1100.000000 |  | 2255 | Смещение кромок | GWAN |  | 04:48 | 05:29 | 05:23 | 0 | 433 | 3.038000 | EXT | Смещение кромок. Наружу. Величина смещения - 3 мм. Аномалия находится на упругопластическом изгибе: R=398 Дн, максимальное растяжение на 11.5 час. |  | (c)
25008.340000 | 0.000000 | -0.031000 | -11.110000 | -11.141000 | 161.000000 | 294.000000 | 329.000000 | 161.000000 |  | 2255 | Смещение кромок | GWAN |  | 09:21 | 09:43 | 09:48 | 0 | 337 | 2.536000 | EXT | Смещение кромок. Вовнутрь. Величина смещения - 2.5 мм. Аномалия находится на упругопластическом изгибе: R=398 Дн, максимальное растяжение на 11.5 час. |  | (c)
25025.385000 | 5.935000 | 5.836000 | -5.655000 | -5.754000 | 1661.000000 | 1740.000000 | 1737.000000 | 1661.000000 | 5278.000000 | 2256а |  | DENT |  | 03:55 | 04:07 | 04:07 | 476 | 151 | 0.492958 |  | - |  | (c)
25042.405000 | 0.000000 | -0.034000 | -11.525000 | -11.559000 | 2044.000000 | -1604.000000 | -1687.000000 | 958.000000 |  | 2257б | Нарушение формы кольцевого шва | GWAN |  | 09:42 | 11:53 | 11:39 | 0 | 1459 |  | EXT | Нарушение формы кольцевого шва |  | (c)
25052.433000 | 10.028000 | 10.003000 | -1.497000 | -1.522000 | 1787.000000 | 1939.000000 | 1915.000000 | 1787.000000 | 1470.000000 | 2257б |  | CORR | GENE | 09:00 | 09:25 | 09:21 | 52 | 257 | 12.000000 | EXT | - |  | (c)
25061.670000 | 5.395000 | 5.379000 | -4.125000 | -4.141000 | -2024.000000 | -1839.000000 | -1902.000000 | 1780.000000 | 4068.000000 | 2259б |  | CORR | GENE | 07:35 | 08:05 | 07:55 | 73 | 244 | 11.000000 | EXT | - |  | (c)
25075.945000 | 0.000000 | -0.015000 | -11.510000 | -11.525000 | 37.000000 | 554.000000 | 1051.000000 | 37.000000 |  | 2260б | Нарушение формы кольцевого шва | GWAN |  | 03:47 | 05:11 | 06:31 | 0 | 2027 |  | EXT | Нарушение формы кольцевого шва |  | (c)
25087.455000 | 0.000000 | -0.025000 | -11.190000 | -11.215000 | -1621.000000 | -1405.000000 | -857.000000 | 93.000000 |  | 2261а | Нарушение формы кольцевого шва | GWAN |  | 10:15 | 10:49 | 00:18 | 0 | 1527 |  | EXT | Нарушение формы кольцевого шва |  | (c)
25112.238000 | 2.223000 | 2.189000 | -9.382000 | -9.416000 | 335.000000 | 632.000000 | 550.000000 | 335.000000 | 2189.000000 | 2264 |  | CORR | GENE | 05:06 | 05:54 | 05:40 | 87 | 429 | 10.000000 | EXT | - |  | (c)
25121.665000 | 0.045000 | 0.045000 | -11.390000 | -11.390000 | 448.000000 | 561.000000 | 871.000000 | 448.000000 | 45.000000 | 2265 |  | CORR | GENE | 06:17 | 06:35 | 07:25 | 143 | 847 | 12.000000 | EXT | - |  | (c)
25165.895000 | 10.315000 | 9.585000 | -0.975000 | -1.705000 | -1515.000000 | -1487.000000 | -1468.000000 | 57.748530 | 836.000000 | 2268 |  | CORR | GENE | 04:56 | 05:01 | 05:04 | 869 | 93 | 15.000000 | EXT | -. Аномалия находится на упругопластическом изгибе: R=284 Дн, максимальное растяжение на 11.6 час. |  | (c)
25167.635000 | 0.765000 | 0.534000 | -10.540000 | -10.771000 | 2210.000000 | 2230.000000 | 2230.000000 | 0.000000 | 534.000000 | 2269 |  | CORR | AXGR | 04:55 | 04:59 | 04:59 | 921 | 40 | 13.000000 | EXT | -. Аномалия находится на упругопластическом изгибе: R=265 Дн, максимальное растяжение на 11.6 час. |  | (c)
25189.340000 | 0.000000 | -0.041000 | -11.295000 | -11.336000 | -28.000000 | 67.000000 | 62.000000 | 0.000000 |  | 2271 | Смещение кромок | GWAN |  | 01:22 | 01:38 | 01:37 | 0 | 180 | 2.623000 | EXT | Смещение кромок. Наружу. Величина смещения - 2.6 мм. Аномалия находится на упругопластическом изгибе: R=500 Дн, максимальное растяжение на 5.6 час. |  | (c)
25189.340000 | 0.000000 | -0.036000 | -11.295000 | -11.331000 | 277.000000 | 366.000000 | 339.000000 | 22.318745 |  | 2271 | Смещение кромок | GWAN |  | 02:12 | 02:26 | 02:22 | 0 | 125 | 2.612000 | EXT | Смещение кромок. Вовнутрь. Величина смещения - 2.6 мм. Аномалия находится на упругопластическом изгибе: R=500 Дн, максимальное растяжение на 5.6 час. |  | (c)
25189.340000 | 0.000000 | -0.036000 | -11.295000 | -11.331000 | 852.000000 | 1055.000000 | 1112.000000 | 48.345338 |  | 2271 | Смещение кромок | GWAN |  | 03:44 | 04:17 | 04:26 | 0 | 520 | 2.957000 | EXT | Смещение кромок. Наружу. Величина смещения - 3 мм. Аномалия находится на упругопластическом изгибе: R=500 Дн, максимальное растяжение на 5.6 час. |  | (c)
25189.340000 | 0.000000 | -0.031000 | -11.295000 | -11.326000 | 1563.000000 | 2193.000000 | 2055.000000 | 0.000000 |  | 2271 | Смещение кромок | GWAN |  | 05:39 | 07:21 | 06:59 | 0 | 985 | 3.007000 | EXT | Смещение кромок. Наружу. Величина смещения - 3 мм. Аномалия находится на упругопластическом изгибе: R=500 Дн, максимальное растяжение на 5.6 час. |  | (c)
25189.340000 | 0.000000 | -0.041000 | -11.295000 | -11.336000 | -1518.000000 | -1176.000000 | -1328.000000 | 72.829099 |  | 2271 | Смещение кромок | GWAN |  | 09:22 | 10:17 | 09:53 | 0 | 380 | 2.794000 | EXT | Смещение кромок. Наружу. Величина смещения - 2.8 мм. Аномалия находится на упругопластическом изгибе: R=500 Дн, максимальное растяжение на 5.6 час. |  | (c)
25200.635000 | 0.000000 | -0.021000 | -9.945000 | -9.966000 | 962.000000 | 1630.000000 | 1366.000000 | 962.000000 |  | 2272а | Смещение кромок | GWAN |  | 06:16 | 08:04 | 07:21 | 0 | 807 | 3.198000 | EXT | Смещение кромок. Наружу. Величина смещения - 3.2 мм. Аномалия находится на упругопластическом изгибе: R=759 Дн, максимальное растяжение на 5.4 час. |  | (c)
25200.635000 | 0.000000 | -0.026000 | -9.945000 | -9.971000 | 1973.000000 | 2120.000000 | 2119.000000 | 1973.000000 |  | 2272а | Смещение кромок | GWAN |  | 08:59 | 09:23 | 09:23 | 0 | 293 | 2.455000 | EXT | Смещение кромок. Вовнутрь. Величина смещения - 2.5 мм. Аномалия находится на упругопластическом изгибе: R=759 Дн, максимальное растяжение на 5.4 час. |  | (c)
25212.440000 | 0.000000 | -0.021000 | -10.995000 | -11.016000 | 1838.000000 | 2061.000000 | 2018.000000 | 2.648704 |  | 2273а | Смещение кромок | GWAN |  | 03:23 | 03:59 | 03:52 | 0 | 360 | 2.559000 | EXT | Смещение кромок. Наружу. Величина смещения - 2.6 мм. |  | (c)
25253.238000 | 7.138000 | 7.114000 | -4.202000 | -4.226000 | 645.000000 | 679.000000 | 1436.000000 | 0.000000 | 4023.000000 | 2276 |  | CORR | GENE | 03:14 | 03:19 | 05:22 | 203 | 1582 | 11.000000 | EXT | - |  | (c)
25257.440000 | 0.000000 | -0.031000 | -11.385000 | -11.416000 | -387.000000 | -277.000000 | -274.000000 | 12.952992 |  | 2277 | Смещение кромок | GWAN |  | 01:40 | 01:57 | 01:58 | 0 | 227 | 2.479000 | EXT | Смещение кромок. Наружу. Величина смещения - 2.5 мм. |  | (c)
25257.440000 | 0.000000 | -0.046000 | -11.385000 | -11.431000 | -1049.000000 | -977.000000 | -934.000000 | 66.147349 |  | 2277 | Смещение кромок | GWAN |  | 11:53 | 00:04 | 00:11 | 0 | 229 | 3.063000 | EXT | Смещение кромок. Наружу. Величина смещения - 3.1 мм. |  | (c)
25268.825000 | 0.000000 | -0.031000 | -11.635000 | -11.666000 | -1872.000000 | -1661.000000 | -1711.000000 | 1550.000000 |  | 2278 | Смещение кромок | GWAN |  | 11:47 | 00:21 | 00:13 | 0 | 322 | 2.668000 | EXT | Смещение кромок. Вовнутрь. Величина смещения - 2.7 мм. Аномалия находится на упругопластическом изгибе: R=663 Дн, максимальное растяжение на 0.9 час. |  | (c)
25348.416000 | 11.041000 | 10.999000 | -0.274000 | -0.316000 | -2067.000000 | -1953.000000 | -1978.000000 | 1889.000000 | 266.000000 | 2284 |  | CORR | GENE | 05:17 | 05:36 | 05:32 | 50 | 177 | 10.000000 | EXT | - |  | (c)
25348.690000 | 0.000000 | -0.025000 | -11.595000 | -11.620000 | -779.000000 | -629.000000 | -622.000000 | 464.000000 |  | 2285 | Нарушение формы кольцевого шва | GWAN |  | 02:21 | 02:45 | 02:46 | 0 | 315 |  | EXT | Нарушение формы кольцевого шва |  | (c)
25348.690000 | 0.000000 | -0.031000 | -11.595000 | -11.626000 | 1656.000000 | 1763.000000 | 1833.000000 | 1656.000000 |  | 2285 | Смещение кромок | GWAN |  | 08:54 | 09:11 | 09:23 | 0 | 354 | 3.085000 | EXT | Смещение кромок. Наружу. Величина смещения - 3.1 мм. |  | (c)
25353.020000 | 4.330000 | 4.258000 | -7.265000 | -7.337000 | 214.000000 | 576.000000 | 481.000000 | 214.000000 | 4258.000000 | 2285 |  | CORR | GENE | 05:01 | 06:00 | 05:44 | 509 | 535 | 11.000000 | EXT | - |  | (c)
25363.301000 | 3.016000 | 2.922000 | -8.279000 | -8.373000 | -536.000000 | -482.000000 | -465.000000 | 394.000000 | 2922.000000 | 2286 |  | ARTD | GENE | 09:17 | 09:26 | 09:29 | 120 | 142 |  | EXT | -. Наплавка. |  | (c)
25379.575000 | 7.995000 | 7.978000 | -3.390000 | -3.407000 | -204.000000 | -130.000000 | -117.000000 | 30.000000 | 3370.000000 | 2287а |  | CORR | СIGR | 03:52 | 04:04 | 04:06 | 37 | 175 | 12.000000 | EXT | -. Аномалия находится на упругопластическом изгибе: R=431 Дн, максимальное растяжение на 10.7 час. |  | (c)
25466.878000 | 5.298000 | 5.224000 | -6.107000 | -6.181000 | -1170.000000 | -1063.000000 | -866.000000 | 563.000000 | 5224.000000 | 2295 |  | CORR | GENE | 03:01 | 03:18 | 03:50 | 98 | 607 | 12.000000 | EXT | - |  | (c)
25467.729000 | 6.149000 | 5.456000 | -5.256000 | -5.949000 | -898.000000 | -867.000000 | -833.000000 | 768.000000 | 4734.000000 | 2295 |  | CORR | GENE | 03:45 | 03:50 | 03:55 | 1215 | 130 | 11.000000 | EXT | - |  | (c)
25472.719000 | 11.139000 | 11.113000 | -0.266000 | -0.292000 | 281.000000 | 450.000000 | 407.000000 | 281.000000 | 248.000000 | 2295 |  | CORR | СIGR | 06:55 | 07:22 | 07:15 | 44 | 251 | 12.000000 | EXT | - |  | (c)
25479.009000 | 6.024000 | 5.989000 | -5.046000 | -5.081000 | -1877.000000 | -1744.000000 | -1723.000000 | 28.515469 | 5016.000000 | 2296 |  | CORR | GENE | 06:08 | 06:30 | 06:33 | 65 | 307 | 10.000000 | EXT | - |  | (c)
25481.446000 | 8.461000 | 8.455000 | -2.609000 | -2.615000 | 1759.000000 | 1785.000000 | 1798.000000 | 31.700098 | 2590.000000 | 2296 |  | CORR | СIGR | 03:55 | 03:59 | 04:01 | 25 | 78 | 11.000000 | EXT | - |  | (c)
25483.049000 | 10.064000 | 10.027000 | -1.006000 | -1.043000 | 475.000000 | 794.000000 | 668.000000 | 53.944714 | 996.000000 | 2296 |  | CORR | GENE | 00:28 | 01:19 | 00:59 | 47 | 386 | 13.000000 | EXT | - |  | (c)
25483.330000 | 10.345000 | 10.283000 | -0.725000 | -0.787000 | -1158.000000 | -977.000000 | -907.000000 | 32.770557 | 685.000000 | 2296 |  | CORR | GENE | 08:04 | 08:33 | 08:45 | 102 | 501 | 11.000000 | EXT | - |  | (c)
25486.869000 | 2.814000 | 2.792000 | -8.706000 | -8.728000 | 231.000000 | 413.000000 | 404.000000 | 231.000000 | 2792.000000 | 2297 |  | CORR | GENE | 03:45 | 04:15 | 04:13 | 54 | 347 | 12.000000 | EXT | - |  | (c)
25494.195000 | 10.140000 | 10.098000 | -1.380000 | -1.422000 | 394.000000 | 503.000000 | 549.000000 | 394.000000 | 1360.000000 | 2297 |  | CORR | GENE | 04:12 | 04:29 | 04:37 | 62 | 309 | 10.000000 | EXT | - |  | (c)
25494.996000 | 10.941000 | 10.905000 | -0.579000 | -0.615000 | 182.000000 | 589.000000 | 474.000000 | 182.000000 | 510.000000 | 2297 |  | CORR | GENE | 03:38 | 04:43 | 04:25 | 105 | 584 | 15.000000 | EXT | - |  | (c)
25495.693000 | 0.118000 | 0.097000 | -11.082000 | -11.103000 | 758.000000 | 1317.000000 | 1088.000000 | 758.000000 | 97.000000 | 2298 |  | CORR | GENE | 03:23 | 04:53 | 04:16 | 2694 | 660 | 10.000000 | EXT | - |  | (c)
25546.810000 | 0.000000 | -0.021000 | -9.380000 | -9.401000 | 692.000000 | 1243.000000 | 1293.000000 | 692.000000 |  | 2302а | Смещение кромок | GWAN |  | 03:05 | 04:34 | 04:42 | 0 | 1202 | 4.336000 | EXT | Смещение кромок. Наружу. Величина смещения - 4.3 мм. Аномалия находится на упругопластическом изгибе: R=429 Дн, максимальное растяжение на 5.2 час. |  | (c)
25546.810000 | 0.000000 | -0.033000 | -9.380000 | -9.413000 | -1265.000000 | -299.000000 | -330.000000 | 605.000000 |  | 2302а | Нарушение формы кольцевого шва | GWAN |  | 09:50 | 00:25 | 00:20 | 0 | 1870 |  | EXT | Нарушение формы кольцевого шва. Аномалия находится на упругопластическом изгибе: R=429 Дн, максимальное растяжение на 5.2 час. |  | (c)
25568.765000 | 0.000000 | -0.026000 | -9.945000 | -9.971000 | 1316.000000 | 1417.000000 | 1548.000000 | 1316.000000 |  | 2304аа | Смещение кромок | GWAN |  | 02:10 | 02:26 | 02:47 | 0 | 465 | 2.748000 | EXT | Смещение кромок. Наружу. Величина смещения - 2.7 мм. |  | (c)
25568.765000 | 0.000000 | -0.036000 | -9.945000 | -9.981000 | -842.000000 | -459.000000 | 211.000000 | 0.000000 |  | 2304аа | Нарушение формы кольцевого шва | GWAN |  | 08:21 | 09:23 | 11:11 | 0 | 2106 |  | EXT | Нарушение формы кольцевого шва |  | (c)
25578.710000 | 0.000000 | -0.015000 | -10.655000 | -10.670000 | 1674.000000 | 2035.000000 | -2202.000000 | 1617.000000 |  | 2305аа | Нарушение формы кольцевого шва | GWAN |  | 06:50 | 07:48 | 08:24 | 0 | 1170 |  | EXT | Нарушение формы кольцевого шва |  | (c)
25578.710000 | 0.000000 | -0.031000 | -10.655000 | -10.686000 | -1720.000000 | -358.000000 | -802.000000 | 115.000000 |  | 2305аа | Нарушение формы кольцевого шва | GWAN |  | 09:42 | 01:22 | 00:10 | 0 | 1836 |  | EXT | Нарушение формы кольцевого шва |  | (c)
25588.362000 | 9.652000 | 9.627000 | -1.003000 | -1.028000 | 1457.000000 | 1585.000000 | 1796.000000 | 1457.000000 | 986.000000 | 2305аа |  | CORR | СIGR | 06:15 | 06:35 | 07:09 | 42 | 679 | 10.000000 | EXT | - |  | (c)
25618.415000 | 0.000000 | -0.038000 | -11.625000 | -11.663000 | -770.000000 | -338.000000 | -450.000000 | 129.000000 |  | 2308а | Нарушение формы кольцевого шва | GWAN |  | 00:35 | 01:45 | 01:27 | 0 | 641 |  | EXT | Нарушение формы кольцевого шва |  | (c)
25618.415000 | 0.000000 | -0.026000 | -11.625000 | -11.651000 | 139.000000 | 490.000000 | 1036.000000 | 139.000000 |  | 2308а | Нарушение формы кольцевого шва | GWAN |  | 03:02 | 03:58 | 05:26 | 0 | 1793 |  | EXT | Нарушение формы кольцевого шва |  | (c)
25630.040000 | 0.000000 | -0.014000 | -3.235000 | -3.249000 | -1716.000000 | -1356.000000 | -975.000000 | 233.000000 |  | 2309а | Нарушение формы кольцевого шва | GWAN |  | 02:55 | 03:53 | 04:55 | 0 | 1483 |  | EXT | Нарушение формы кольцевого шва |  | (c)
25630.040000 | 0.000000 | -0.025000 | -3.235000 | -3.260000 | -154.000000 | 295.000000 | 1260.000000 | 0.000000 |  | 2309а | Нарушение формы кольцевого шва | GWAN |  | 07:07 | 08:20 | 10:56 | 0 | 2828 |  | EXT | Нарушение формы кольцевого шва |  | (c)
25633.275000 | 0.000000 | -0.023000 | -10.450000 | -10.473000 | 1786.000000 | -1838.000000 | -1705.000000 | 735.000000 |  | 2310а | Нарушение формы кольцевого шва | GWAN |  | 09:42 | 11:57 | 00:18 | 0 | 1940 |  | EXT | Нарушение формы кольцевого шва |  | (c)
25655.120000 | 0.000000 | -0.021000 | -11.580000 | -11.601000 | 1236.000000 | 1416.000000 | 1467.000000 | 24.381302 |  | 2311б | Смещение кромок | GWAN |  | 04:30 | 04:59 | 05:07 | 0 | 462 | 3.051000 | EXT | Смещение кромок. Наружу. Величина смещения - 3.1 мм. |  | (c)
25719.765000 | 0.000000 | -0.033000 | -11.405000 | -11.438000 | 413.000000 | 529.000000 | 746.000000 | 60.179655 |  | 2319 | Нарушение формы кольцевого шва | GWAN |  | 00:51 | 01:10 | 01:45 | 0 | 666 |  | EXT | Нарушение формы кольцевого шва |  | (c)
25719.765000 | 0.000000 | -0.031000 | -11.405000 | -11.436000 | -89.000000 | 89.000000 | 141.000000 | 11.360334 |  | 2319 | Вышлифовка на шве | GWAN |  | 11:31 | 11:59 | 00:08 | 54 | 459 | 12.000000 | EXT | Вышлифовка на шве |  | (c)
25768.392000 | 2.547000 | 2.373000 | -9.043000 | -9.217000 | -898.000000 | -857.000000 | -861.000000 | 824.000000 | 2373.000000 | 2323 |  | ARTD | GENE | 09:43 | 09:50 | 09:49 | 222 | 73 |  | EXT | -. Наплавка. |  | (c)
25868.125000 | 0.000000 | -0.036000 | -11.365000 | -11.401000 | -171.000000 | 238.000000 | 362.000000 | 0.000000 |  | 2332 | Смещение кромок | GWAN |  | 02:31 | 03:37 | 03:57 | 0 | 1066 | 3.229000 | EXT | Смещение кромок. Наружу. Величина смещения - 3.2 мм. |  | (c)
25879.490000 | 0.000000 | -0.005000 | -11.270000 | -11.275000 | -5.000000 | 1160.000000 | 1056.000000 | 0.000000 |  | 2333 | Нарушение формы кольцевого шва | GWAN |  | 02:01 | 05:09 | 04:52 | 0 | 2123 |  | EXT | Нарушение формы кольцевого шва |  | (c)
25890.760000 | 0.000000 | -0.052000 | -11.555000 | -11.607000 | 1272.000000 | 1578.000000 | 1508.000000 | 39.334188 |  | 2334 | Нарушение формы кольцевого шва | GWAN |  | 01:08 | 01:58 | 01:46 | 0 | 471 |  | EXT | Нарушение формы кольцевого шва |  | (c)
25891.571000 | 0.811000 | 0.801000 | -10.744000 | -10.754000 | -1034.000000 | -980.000000 | -978.000000 | 69.798980 | 801.000000 | 2334 |  | CORR | СIGR | 06:56 | 07:05 | 07:05 | 21 | 113 | 10.000000 | EXT | - |  | (c)
25893.522000 | 2.762000 | 2.653000 | -8.793000 | -8.902000 | -2069.000000 | -2062.000000 | -2056.000000 | 13.049085 | 2653.000000 | 2334 |  | CORR | AXGR | 04:09 | 04:10 | 04:11 | 150 | 26 | 11.000000 | EXT | - |  | (c)
25913.780000 | 0.000000 | -0.020000 | -11.465000 | -11.485000 | 1120.000000 | 1460.000000 | 1499.000000 | 28.345745 |  | 2336 | Нарушение формы кольцевого шва | GWAN |  | 01:28 | 02:22 | 02:29 | 0 | 760 |  | EXT | Нарушение формы кольцевого шва. Аномалия находится на упругопластическом изгибе: R=638 Дн, максимальное растяжение на 7 час. |  | (c)
25913.780000 | 0.000000 | -0.006000 | -11.465000 | -11.471000 | 1949.000000 | -2050.000000 | -2074.000000 | 0.000000 |  | 2336 | Нарушение формы кольцевого шва | GWAN |  | 03:41 | 04:56 | 04:52 | 0 | 875 |  | EXT | Нарушение формы кольцевого шва. Аномалия находится на упругопластическом изгибе: R=638 Дн, максимальное растяжение на 7 час. |  | (c)
25913.780000 | 0.000000 | -0.012000 | -11.465000 | -11.477000 | -1223.000000 | -1025.000000 | -885.000000 | 16.856726 |  | 2336 | Нарушение формы кольцевого шва | GWAN |  | 07:09 | 07:41 | 08:04 | 0 | 676 |  | EXT | Нарушение формы кольцевого шва. Аномалия находится на упругопластическом изгибе: R=638 Дн, максимальное растяжение на 7 час. |  | (c)
25913.780000 | 0.000000 | -0.022000 | -11.465000 | -11.487000 | -368.000000 | 727.000000 | 357.000000 | 28.774535 |  | 2336 | Вышлифовка на шве | GWAN |  | 09:27 | 00:24 | 11:24 | 72 | 1449 | 15.000000 | EXT | Вышлифовка на шве. Аномалия находится на упругопластическом изгибе: R=638 Дн, максимальное растяжение на 7 час. |  | (c)
26144.206000 | 4.761000 | 4.669000 | -6.549000 | -6.641000 | 1976.000000 | 2199.000000 | 2114.000000 | 1976.000000 | 4669.000000 | 2356 |  | GOUG | GENE | 07:29 | 08:05 | 07:51 | 424 | 275 | 12.000000 | EXT | -. Зона задиров. |  | (c)
26151.538000 | 0.783000 | 0.093000 | -10.067000 | -10.757000 | 28.000000 | 61.000000 | 112.000000 | 28.000000 | 93.000000 | 2357 |  | GOUG | GENE | 06:34 | 06:39 | 06:47 | 759 | 167 | 12.000000 | EXT | -. Зона задиров. |  | (b)
26162.299000 | 0.694000 | 0.541000 | -10.921000 | -11.074000 | -2093.000000 | -1816.000000 | -1895.000000 | 1698.000000 | 541.000000 | 2358 |  | CORR | GENE | 03:42 | 04:27 | 04:14 | 172 | 395 | 10.000000 | EXT | - |  | (c)
26162.603000 | 0.998000 | 0.946000 | -10.617000 | -10.669000 | -2095.000000 | -1947.000000 | -1913.000000 | 1731.000000 | 946.000000 | 2358 |  | CORR | GENE | 03:42 | 04:06 | 04:11 | 80 | 364 | 14.000000 | EXT | - |  | (c)
26162.790000 | 1.185000 | 1.157000 | -10.430000 | -10.458000 | -2041.000000 | -1921.000000 | -1911.000000 | 1781.000000 | 1157.000000 | 2358 |  | CORR | GENE | 03:51 | 04:10 | 04:12 | 67 | 260 | 11.000000 | EXT | - |  | (c)
26169.471000 | 7.866000 | 7.803000 | -3.749000 | -3.812000 | -1440.000000 | -993.000000 | -1148.000000 | 857.000000 | 3709.000000 | 2358 |  | CORR | GENE | 05:28 | 06:40 | 06:15 | 103 | 583 | 13.000000 | EXT | - |  | (c)
26169.822000 | 8.217000 | 8.068000 | -3.398000 | -3.547000 | -1805.000000 | -1531.000000 | -1271.000000 | 737.000000 | 3234.000000 | 2358 |  | CORR | GENE | 04:29 | 05:13 | 05:55 | 313 | 1068 | 12.000000 | EXT | - |  | (c)
26170.648000 | 9.043000 | 9.012000 | -2.572000 | -2.603000 | -1757.000000 | -1614.000000 | -1643.000000 | 1529.000000 | 2547.000000 | 2358 |  | CORR | GENE | 04:37 | 05:00 | 04:55 | 56 | 228 | 10.000000 | EXT | - |  | (c)
26183.459000 | 10.239000 | 10.200000 | -1.386000 | -1.425000 | -594.000000 | -495.000000 | -425.000000 | 257.000000 | 1373.000000 | 2359 |  | CORR | СIGR | 03:09 | 03:25 | 03:36 | 52 | 337 | 10.000000 | EXT | - |  | (c)
26184.499000 | 11.279000 | 11.260000 | -0.346000 | -0.365000 | 1478.000000 | 1500.000000 | 1495.000000 | 1478.000000 | 315.000000 | 2359 |  | ARTD | PITT | 08:44 | 08:47 | 08:46 | 50 | 35 |  | EXT | -. Наплавка/вышлифовка 10%. |  | (c)
26204.441000 | 8.231000 | 8.041000 | -2.969000 | -3.159000 | -752.000000 | -741.000000 | -719.000000 | 687.000000 | 2866.000000 | 2361 |  | CORR | GENE | 04:15 | 04:16 | 04:20 | 293 | 65 | 10.000000 | EXT | - |  | (c)
26208.474000 | 1.064000 | 0.971000 | -10.201000 | -10.294000 | -2004.000000 | -1575.000000 | -1594.000000 | 1184.000000 | 971.000000 | 2362 |  | CORR | GENE | 03:50 | 05:00 | 04:56 | 166 | 820 | 10.000000 | EXT | - |  | (c)
26229.831000 | 11.156000 | 10.835000 | -0.349000 | -0.670000 | 1836.000000 | 1843.000000 | 1862.000000 | 1836.000000 | 224.000000 | 2363 |  | CORR | AXGR | 05:37 | 05:38 | 05:41 | 446 | 53 | 10.000000 | EXT | - |  | (c)
26237.680000 | 7.500000 | 7.489000 | -3.680000 | -3.691000 | -1163.000000 | -871.000000 | -979.000000 | 796.000000 | 3623.000000 | 2364 |  | CORR | GENE | 03:53 | 04:40 | 04:22 | 68 | 367 | 12.000000 | EXT | - |  | (c)
26261.571000 | 8.631000 | 8.517000 | -2.974000 | -3.088000 | 1780.000000 | -2187.000000 | -2188.000000 | 1696.000000 | 2919.000000 | 2366 |  | CORR | GENE | 03:40 | 04:59 | 04:59 | 169 | 985 | 14.000000 | EXT | - |  | (c)
26263.580000 | 10.640000 | 10.580000 | -0.965000 | -1.025000 | 1814.000000 | 1833.000000 | 1830.000000 | 1814.000000 | 877.000000 | 2366 |  | CORR | AXGR | 03:45 | 03:48 | 03:48 | 148 | 32 | 10.000000 | EXT | - |  | (c)
26263.971000 | 11.031000 | 10.966000 | -0.574000 | -0.639000 | 2132.000000 | -1978.000000 | -1958.000000 | 1588.000000 | 533.000000 | 2366 |  | CORR | GENE | 04:36 | 05:33 | 05:36 | 106 | 741 | 13.000000 | EXT | - |  | (c)
26268.064000 | 3.519000 | 3.454000 | -7.536000 | -7.601000 | 1143.000000 | 1293.000000 | 1287.000000 | 1143.000000 | 3454.000000 | 2367 |  | CORR | GENE | 05:30 | 05:54 | 05:54 | 101 | 289 | 13.000000 | EXT | - |  | (c)
26268.847000 | 4.302000 | 4.280000 | -6.753000 | -6.775000 | 1067.000000 | 1297.000000 | 1242.000000 | 1067.000000 | 4280.000000 | 2367 |  | CORR | СIGR | 05:18 | 05:55 | 05:46 | 51 | 351 | 11.000000 | EXT | - |  | (c)
26272.515000 | 7.970000 | 7.963000 | -3.085000 | -3.092000 | 2206.000000 | -2198.000000 | -2176.000000 | 2098.000000 | 3062.000000 | 2367 |  | CORR | СIGR | 08:22 | 08:31 | 08:35 | 30 | 157 | 10.000000 | EXT | - |  | (c)
26274.368000 | 9.823000 | 9.809000 | -1.232000 | -1.246000 | 1566.000000 | 1621.000000 | 1632.000000 | 1566.000000 | 1219.000000 | 2367 |  | CORR | СIGR | 06:39 | 06:47 | 06:49 | 27 | 132 | 11.000000 | EXT | - |  | (c)
26274.741000 | 10.196000 | 10.182000 | -0.859000 | -0.873000 | 482.000000 | 678.000000 | 719.000000 | 482.000000 | 776.000000 | 2367 |  | CORR | GENE | 03:44 | 04:15 | 04:22 | 97 | 473 | 12.000000 | EXT | - |  | (c)
26286.269000 | 10.669000 | 10.640000 | -0.346000 | -0.375000 | -1873.000000 | -1788.000000 | -1783.000000 | 1692.000000 | 335.000000 | 2368 |  | CORR | СIGR | 01:14 | 01:28 | 01:29 | 40 | 181 | 13.000000 | EXT | - |  | (c)
26288.091000 | 1.476000 | 1.448000 | -7.729000 | -7.757000 | -555.000000 | -195.000000 | -342.000000 | 128.000000 | 1448.000000 | 2369 |  | CORR | GENE | 03:52 | 04:50 | 04:27 | 80 | 427 | 12.000000 | EXT | - |  | (c)
26290.506000 | 3.891000 | 3.810000 | -5.314000 | -5.395000 | -746.000000 | -734.000000 | -724.000000 | 702.000000 | 3810.000000 | 2369 |  | CORR | AXGR | 03:21 | 03:23 | 03:25 | 150 | 44 | 10.000000 | EXT | - |  | (c)
26290.519000 | 3.904000 | 3.877000 | -5.301000 | -5.328000 | -456.000000 | -251.000000 | -334.000000 | 212.000000 | 3877.000000 | 2369 |  | CORR | GENE | 04:08 | 04:41 | 04:28 | 59 | 244 | 10.000000 | EXT | - |  | (c)
26291.656000 | 5.041000 | 4.958000 | -4.164000 | -4.247000 | -727.000000 | -712.000000 | -703.000000 | 678.000000 | 4099.000000 | 2369 |  | CORR | AXGR | 03:24 | 03:27 | 03:28 | 148 | 49 | 15.000000 | EXT | - |  | (c)
26291.993000 | 5.378000 | 5.352000 | -3.827000 | -3.853000 | -346.000000 | -192.000000 | -258.000000 | 169.000000 | 3812.000000 | 2369 |  | CORR | СIGR | 04:26 | 04:51 | 04:40 | 41 | 177 | 11.000000 | EXT | - |  | (c)
26293.519000 | 6.904000 | 6.861000 | -2.301000 | -2.344000 | -934.000000 | -840.000000 | -801.000000 | 668.000000 | 2294.000000 | 2369 |  | CORR | СIGR | 02:51 | 03:06 | 03:12 | 50 | 266 | 15.000000 | EXT | - |  | (c)
26293.797000 | 7.182000 | 7.113000 | -2.023000 | -2.092000 | -930.000000 | -730.000000 | -779.000000 | 627.000000 | 2010.000000 | 2369 |  | CORR | GENE | 02:52 | 03:24 | 03:16 | 82 | 303 | 11.000000 | EXT | - |  | (c)
26297.815000 | 1.995000 | 1.950000 | -8.995000 | -9.040000 | -2175.000000 | -2010.000000 | -2040.000000 | 1906.000000 | 1950.000000 | 2370 |  | CORR | GENE | 04:12 | 04:38 | 04:33 | 68 | 269 | 12.000000 | EXT | - |  | (c)
26297.888000 | 2.068000 | 1.924000 | -8.922000 | -9.066000 | -1355.000000 | -785.000000 | -979.000000 | 603.000000 | 1924.000000 | 2370 |  | CORR | GENE | 06:24 | 07:56 | 07:25 | 210 | 752 | 12.000000 | EXT | - |  | (c)
26309.175000 | 2.365000 | 1.914000 | -9.240000 | -9.691000 | -236.000000 | 763.000000 | 385.000000 | 0.000000 | 1914.000000 | 2371 |  | CORR | GENE | 01:32 | 04:13 | 03:12 | 578 | 1241 | 13.000000 | EXT | - |  | (c)
26309.596000 | 2.786000 | 2.671000 | -8.819000 | -8.934000 | 377.000000 | 730.000000 | 732.000000 | 377.000000 | 2671.000000 | 2371 |  | CORR | GENE | 03:11 | 04:08 | 04:08 | 173 | 709 | 12.000000 | EXT | - |  | (c)
26311.956000 | 5.146000 | 5.106000 | -6.459000 | -6.499000 | 829.000000 | 911.000000 | 947.000000 | 829.000000 | 5106.000000 | 2371 |  | CORR | СIGR | 04:24 | 04:37 | 04:43 | 53 | 235 | 10.000000 | EXT | - |  | (c)
26314.068000 | 7.258000 | 7.131000 | -4.347000 | -4.474000 | 479.000000 | 638.000000 | 574.000000 | 479.000000 | 3437.000000 | 2371 |  | CORR | GENE | 03:27 | 03:53 | 03:43 | 1037 | 190 | 10.000000 | EXT | - |  | (c)
26315.098000 | 8.288000 | 8.258000 | -3.317000 | -3.347000 | 451.000000 | 741.000000 | 694.000000 | 451.000000 | 3259.000000 | 2371 |  | CORR | GENE | 03:23 | 04:10 | 04:02 | 88 | 486 | 11.000000 | EXT | - |  | (c)
26315.371000 | 8.561000 | 8.338000 | -3.044000 | -3.267000 | 554.000000 | 585.000000 | 571.000000 | 554.000000 | 3044.000000 | 2371 |  | CORR | AXGR | 03:39 | 03:44 | 03:42 | 223 | 34 | 13.000000 | EXT | - |  | (c)
26315.474000 | 8.664000 | 8.622000 | -2.941000 | -2.983000 | 599.000000 | 770.000000 | 825.000000 | 599.000000 | 2914.000000 | 2371 |  | CORR | GENE | 03:47 | 04:14 | 04:23 | 69 | 453 | 10.000000 | EXT | - |  | (c)
26316.289000 | 9.479000 | 9.459000 | -2.126000 | -2.146000 | 545.000000 | 770.000000 | 700.000000 | 545.000000 | 2079.000000 | 2371 |  | CORR | GENE | 03:38 | 04:14 | 04:03 | 67 | 310 | 10.000000 | EXT | - |  | (c)
26316.840000 | 10.030000 | 9.967000 | -1.575000 | -1.638000 | 532.000000 | 866.000000 | 778.000000 | 532.000000 | 1522.000000 | 2371 |  | CORR | GENE | 03:36 | 04:30 | 04:16 | 116 | 491 | 13.000000 | EXT | - |  | (c)
26320.365000 | 1.950000 | 1.945000 | -9.685000 | -9.690000 | -546.000000 | -303.000000 | -382.000000 | 217.000000 | 1945.000000 | 2372 |  | CORR | GENE | 03:31 | 04:10 | 03:57 | 70 | 329 | 11.000000 | EXT | - |  | (c)
26321.169000 | 2.754000 | 2.748000 | -8.881000 | -8.887000 | -391.000000 | -183.000000 | -261.000000 | 130.000000 | 2748.000000 | 2372 |  | CORR | GENE | 03:56 | 04:29 | 04:17 | 55 | 261 | 11.000000 | EXT | - |  | (c)
26321.989000 | 3.574000 | 3.549000 | -8.061000 | -8.086000 | -245.000000 | -153.000000 | -126.000000 | 6.000000 | 3549.000000 | 2372 |  | CORR | GENE | 04:19 | 04:34 | 04:38 | 57 | 239 | 11.000000 | EXT | - |  | (c)
26326.126000 | 7.711000 | 7.670000 | -3.924000 | -3.965000 | 118.000000 | 245.000000 | 269.000000 | 118.000000 | 3899.000000 | 2372 |  | CORR | GENE | 05:18 | 05:38 | 05:42 | 66 | 303 | 10.000000 | EXT | - |  | (c)
26327.328000 | 8.913000 | 8.804000 | -2.722000 | -2.831000 | 70.000000 | 242.000000 | 447.000000 | 70.000000 | 2692.000000 | 2372 |  | CORR | GENE | 05:10 | 05:38 | 06:11 | 139 | 754 | 11.000000 | EXT | - |  | (c)
26327.735000 | 9.320000 | 9.197000 | -2.315000 | -2.438000 | -281.000000 | 242.000000 | 278.000000 | 0.000000 | 2225.000000 | 2372 |  | CORR | GENE | 04:13 | 05:38 | 05:44 | 213 | 1119 | 12.000000 | EXT | - |  | (c)
26328.381000 | 9.966000 | 9.895000 | -1.669000 | -1.740000 | -491.000000 | 1094.000000 | 480.000000 | 0.000000 | 1365.000000 | 2372 |  | CORR | GENE | 03:39 | 07:55 | 06:16 | 375 | 1942 | 14.000000 | EXT | - |  | (c)
26329.000000 | 10.585000 | 10.570000 | -1.050000 | -1.065000 | -497.000000 | -115.000000 | -263.000000 | 28.000000 | 978.000000 | 2372 |  | CORR | GENE | 03:39 | 04:40 | 04:16 | 87 | 469 | 14.000000 | EXT | - |  | (c)
26329.356000 | 10.941000 | 10.690000 | -0.694000 | -0.945000 | -502.000000 | 239.000000 | 514.000000 | 0.000000 | 572.000000 | 2372 |  | CORR | GENE | 03:38 | 05:37 | 06:22 | 373 | 2033 | 13.000000 | EXT | - |  | (c)
26333.041000 | 2.991000 | 2.868000 | -8.244000 | -8.367000 | 1276.000000 | 1538.000000 | 1722.000000 | 0.000000 | 2868.000000 | 2373 |  | CORR | GENE | 04:24 | 05:06 | 05:36 | 169 | 892 | 11.000000 | EXT | - |  | (c)
26333.350000 | 3.300000 | 3.264000 | -7.935000 | -7.971000 | 1136.000000 | 2058.000000 | 1676.000000 | 0.000000 | 3264.000000 | 2373 |  | CORR | GENE | 04:01 | 06:30 | 05:28 | 197 | 1081 | 15.000000 | EXT | - |  | (c)
26333.811000 | 3.761000 | 3.677000 | -7.474000 | -7.558000 | 819.000000 | 1769.000000 | 1494.000000 | 0.000000 | 3677.000000 | 2373 |  | CORR | GENE | 03:10 | 05:43 | 04:59 | 254 | 1350 | 11.000000 | EXT | - |  | (c)
26334.221000 | 4.171000 | 3.980000 | -7.064000 | -7.255000 | 1520.000000 | 1769.000000 | 2120.000000 | 0.000000 | 3980.000000 | 2373 |  | CORR | GENE | 05:03 | 05:43 | 06:40 | 223 | 1200 | 15.000000 | EXT | - |  | (c)
26334.677000 | 4.627000 | 4.466000 | -6.608000 | -6.769000 | 787.000000 | 1514.000000 | 1503.000000 | 0.000000 | 4466.000000 | 2373 |  | CORR | GENE | 03:05 | 05:02 | 05:00 | 282 | 1432 | 12.000000 | EXT | - |  | (c)
26343.109000 | 1.824000 | 1.518000 | -9.191000 | -9.497000 | 438.000000 | 695.000000 | 601.000000 | 35.333774 | 1518.000000 | 2374 |  | CORR | GENE | 03:50 | 04:31 | 04:16 | 2937 | 327 | 10.000000 | EXT | - |  | (c)
26346.069000 | 4.784000 | 4.756000 | -6.231000 | -6.259000 | 493.000000 | 608.000000 | 588.000000 | 39.772179 | 4756.000000 | 2374 |  | CORR | СIGR | 03:59 | 04:17 | 04:14 | 46 | 191 | 15.000000 | EXT | - |  | (c)
26348.247000 | 6.962000 | 6.900000 | -4.053000 | -4.115000 | 145.000000 | 260.000000 | 313.000000 | 11.689177 | 4033.000000 | 2374 |  | CORR | GENE | 03:03 | 03:21 | 03:30 | 82 | 337 | 11.000000 | EXT | - |  | (c)
26350.432000 | 9.147000 | 9.028000 | -1.868000 | -1.987000 | 331.000000 | 574.000000 | 646.000000 | 26.699058 | 1860.000000 | 2374 |  | CORR | GENE | 03:33 | 04:12 | 04:23 | 127 | 631 | 11.000000 | EXT | - |  | (c)
26350.584000 | 9.299000 | 9.266000 | -1.716000 | -1.749000 | 274.000000 | 502.000000 | 481.000000 | 22.151426 | 1685.000000 | 2374 |  | CORR | GENE | 03:23 | 04:00 | 03:57 | 64 | 413 | 10.000000 | EXT | - |  | (c)
26353.971000 | 1.671000 | 1.636000 | -4.949000 | -4.984000 | -719.000000 | -613.000000 | -568.000000 | 21.492363 | 1636.000000 | 2375 |  | CORR | GENE | 07:28 | 07:45 | 07:53 | 60 | 302 | 10.000000 | EXT | - |  | (c)
26354.414000 | 2.114000 | 2.084000 | -4.506000 | -4.536000 | -1595.000000 | -789.000000 | -1151.000000 | 21.124424 | 2084.000000 | 2375 |  | CORR | GENE | 05:07 | 07:17 | 06:19 | 174 | 889 | 14.000000 | EXT | - |  | (c)
26354.956000 | 2.656000 | 2.566000 | -3.964000 | -4.054000 | 1989.000000 | 2154.000000 | -2149.000000 | 0.000000 | 2566.000000 | 2375 |  | CORR | GENE | 02:45 | 03:12 | 03:37 | 126 | 646 | 12.000000 | EXT | - |  | (c)
26358.668000 | 6.368000 | 6.247000 | -0.252000 | -0.373000 | -2195.000000 | -2185.000000 | -2188.000000 | 2.845449 | 84.000000 | 2375 |  | CORR | PINH | 03:30 | 03:32 | 03:31 | 289 | 14 | 10.000000 | EXT | - |  | (c)
26359.096000 | 0.176000 | 0.089000 | -4.279000 | -4.366000 | -2219.000000 | -2207.000000 | -2194.000000 | 0.910172 | 89.000000 | 2376 |  | CORR | AXGR | 03:28 | 03:30 | 03:32 | 3425 | 50 | 11.000000 | EXT | - |  | (c)
26362.116000 | 3.196000 | 3.156000 | -1.259000 | -1.299000 | -683.000000 | -567.000000 | -538.000000 | 20.084141 | 1240.000000 | 2376 |  | CORR | GENE | 07:36 | 07:55 | 07:59 | 59 | 290 | 10.000000 | EXT | - |  | (c)
26362.302000 | 3.382000 | 3.367000 | -1.073000 | -1.088000 | -202.000000 | -100.000000 | -126.000000 | 0.000000 | 1052.000000 | 2376 |  | CORR | СIGR | 08:54 | 09:10 | 09:06 | 36 | 152 | 12.000000 | EXT | - |  | (c)
26363.375000 | 0.000000 | -0.016000 | -11.590000 | -11.606000 | -87.000000 | 204.000000 | 234.000000 | 0.000000 |  | 2377 | Смещение кромок | GWAN |  | 04:49 | 05:36 | 05:41 | 0 | 642 | 2.812000 | EXT | Смещение кромок. Вовнутрь. Величина смещения - 2.8 мм. |  | (c)
26363.375000 | 0.000000 | -0.039000 | -11.590000 | -11.629000 | 1392.000000 | 1548.000000 | 1689.000000 | 1392.000000 |  | 2377 | Нарушение формы кольцевого шва | GWAN |  | 08:48 | 09:13 | 09:36 | 0 | 593 |  | EXT | Нарушение формы кольцевого шва |  | (c)
26363.724000 | 0.349000 | 0.288000 | -11.241000 | -11.302000 | 159.000000 | 470.000000 | 600.000000 | 159.000000 | 288.000000 | 2377 |  | CORR | GENE | 05:29 | 06:19 | 06:40 | 136 | 881 | 10.000000 | EXT | - |  | (c)
26388.166000 | 1.786000 | 1.769000 | -9.824000 | -9.841000 | -459.000000 | -336.000000 | -315.000000 | 170.000000 | 1769.000000 | 2379 |  | CORR | СIGR | 04:04 | 04:24 | 04:28 | 45 | 289 | 10.000000 | EXT | - |  | (c)
26390.811000 | 4.431000 | 2.708000 | -7.179000 | -8.902000 | -556.000000 | -546.000000 | -467.000000 | 377.000000 | 2708.000000 | 2379 |  | CORR | GENE | 03:49 | 03:50 | 04:03 | 1983 | 179 | 13.000000 | EXT | - |  | (c)
26391.239000 | 4.859000 | 4.755000 | -6.751000 | -6.855000 | -694.000000 | -616.000000 | -504.000000 | 314.000000 | 4755.000000 | 2379 |  | CORR | GENE | 03:26 | 03:39 | 03:57 | 108 | 380 | 10.000000 | EXT | - |  | (c)
26391.702000 | 5.322000 | 5.257000 | -6.288000 | -6.353000 | -974.000000 | -580.000000 | -687.000000 | 399.000000 | 5257.000000 | 2379 |  | CORR | GENE | 02:41 | 03:45 | 03:28 | 72 | 575 | 10.000000 | EXT | - |  | (c)
26392.377000 | 5.997000 | 5.692000 | -5.613000 | -5.918000 | -382.000000 | -191.000000 | 166.000000 | 0.000000 | 5608.000000 | 2379 |  | CORR | GENE | 04:17 | 04:48 | 05:45 | 310 | 1097 | 10.000000 | EXT | - |  | (c)
26392.544000 | 6.164000 | 6.057000 | -5.446000 | -5.553000 | -252.000000 | 132.000000 | 110.000000 | 0.000000 | 5416.000000 | 2379 |  | CORR | GENE | 04:38 | 05:40 | 05:36 | 137 | 725 | 13.000000 | EXT | - |  | (c)
26393.237000 | 6.857000 | 6.812000 | -4.753000 | -4.798000 | 1313.000000 | 1407.000000 | 1411.000000 | 1313.000000 | 4716.000000 | 2379 |  | CORR | GENE | 08:50 | 09:06 | 09:06 | 82 | 196 | 15.000000 | EXT | - |  | (c)
26395.060000 | 8.680000 | 7.794000 | -2.930000 | -3.816000 | -768.000000 | -201.000000 | -445.000000 | 121.000000 | 1520.000000 | 2379 |  | CORR | GENE | 03:14 | 04:46 | 04:07 | 2296 | 647 | 10.000000 | EXT | - |  | (c)
26396.897000 | 10.517000 | 10.472000 | -1.093000 | -1.138000 | -322.000000 | 1313.000000 | 578.000000 | 0.000000 | 792.000000 | 2379 |  | CORR | GENE | 04:26 | 08:50 | 06:52 | 346 | 1801 | 12.000000 | EXT | - |  | (c)
26397.597000 | 11.217000 | 11.197000 | -0.393000 | -0.413000 | -220.000000 | -136.000000 | -171.000000 | 122.000000 | 380.000000 | 2379 |  | CORR | СIGR | 04:43 | 04:56 | 04:51 | 33 | 98 | 11.000000 | EXT | - |  | (c)
26397.979000 | 11.599000 | 11.475000 | -0.011000 | -0.135000 | -779.000000 | -587.000000 | -442.000000 | 104.000000 | 11.000000 | 2379 |  | CORR | GENE | 03:13 | 03:44 | 04:07 | 124 | 675 | 14.000000 | EXT | - |  | (c)
26398.963000 | 0.973000 | 0.961000 | -10.647000 | -10.659000 | -2060.000000 | -2014.000000 | -2024.000000 | 1987.000000 | 961.000000 | 2380 |  | CORR | СIGR | 05:16 | 05:24 | 05:22 | 29 | 73 | 10.000000 | EXT | - |  | (c)
26407.603000 | 9.613000 | 9.603000 | -2.007000 | -2.017000 | 2177.000000 | 2219.000000 | 2230.000000 | 2177.000000 | 1993.000000 | 2380 |  | CORR | СIGR | 04:40 | 04:47 | 04:49 | 24 | 106 | 11.000000 | EXT | - |  | (c)
26462.688000 | 8.028000 | 8.022000 | -3.237000 | -3.243000 | 1805.000000 | 1879.000000 | 1866.000000 | 24.493978 | 3210.000000 | 2385 |  | CORR | СIGR | 03:36 | 03:48 | 03:46 | 33 | 122 | 12.000000 | EXT | - |  | (c)
26465.925000 | 0.000000 | -0.034000 | -11.565000 | -11.599000 | 757.000000 | 972.000000 | 1872.000000 | 757.000000 |  | 2386 | Нарушение формы кольцевого шва | GWAN |  | 09:03 | 09:38 | 00:03 | 0 | 2231 |  | EXT | Нарушение формы кольцевого шва |  | (c)
26490.314000 | 1.879000 | 1.865000 | -9.706000 | -9.720000 | 243.000000 | 567.000000 | 412.000000 | 243.000000 | 1865.000000 | 2388 |  | CORR | GENE | 04:48 | 05:40 | 05:15 | 57 | 337 | 10.000000 | EXT | - |  | (c)
26509.345000 | 0.000000 | -0.026000 | -11.015000 | -11.041000 | 979.000000 | 1289.000000 | 1314.000000 | 19.825109 |  | 2390 | Смещение кромок | GWAN |  | 04:35 | 05:25 | 05:29 | 0 | 671 | 3.046000 | EXT | Смещение кромок. Наружу. Величина смещения - 3 мм. Аномалия находится на упругопластическом изгибе: R=365 Дн, максимальное растяжение на 0.1 час. |  | (c)
26531.845000 | 0.000000 | -0.015000 | -2.075000 | -2.090000 | -1416.000000 | -486.000000 | -316.000000 | 0.000000 |  | 2391б | Нарушение формы кольцевого шва | GWAN |  | 03:08 | 05:38 | 06:05 | 0 | 2200 |  | EXT | Нарушение формы кольцевого шва |  | (c)
26531.845000 | 0.000000 | -0.034000 | -2.075000 | -2.109000 | 1137.000000 | 1478.000000 | 1468.000000 | 1137.000000 |  | 2391б | Нарушение формы кольцевого шва | GWAN |  | 10:00 | 10:55 | 10:53 | 0 | 662 |  | EXT | Нарушение формы кольцевого шва |  | (c)
26533.920000 | 0.000000 | -0.027000 | -11.620000 | -11.647000 | 1913.000000 | 2090.000000 | -1873.000000 | 1199.000000 |  | 2392а | Нарушение формы кольцевого шва | GWAN |  | 00:49 | 01:17 | 02:38 | 0 | 1349 |  | EXT | Нарушение формы кольцевого шва |  | (c)
26533.920000 | 0.000000 | -0.014000 | -11.620000 | -11.634000 | -1133.000000 | -763.000000 | 353.000000 | 0.000000 |  | 2392а | Нарушение формы кольцевого шва | GWAN |  | 04:37 | 05:37 | 08:37 | 0 | 2972 |  | EXT | Нарушение формы кольцевого шва |  | (c)
26545.540000 | 0.000000 | -0.021000 | -9.460000 | -9.481000 | -316.000000 | 138.000000 | 109.000000 | 0.000000 |  | 2393а | Нарушение формы кольцевого шва | GWAN |  | 00:38 | 01:51 | 01:46 | 0 | 851 |  | EXT | Нарушение формы кольцевого шва |  | (c)
26545.540000 | 0.000000 | -0.037000 | -9.460000 | -9.497000 | -1991.000000 | -1254.000000 | -1189.000000 | 388.000000 |  | 2393а | Нарушение формы кольцевого шва | GWAN |  | 08:07 | 10:06 | 10:17 | 0 | 1602 |  | EXT | Нарушение формы кольцевого шва |  | (c)
26554.487000 | 8.947000 | 8.930000 | -0.513000 | -0.530000 | -437.000000 | -372.000000 | -378.000000 | 319.000000 | 497.000000 | 2393а |  | CORR | СIGR | 00:18 | 00:29 | 00:28 | 33 | 117 | 13.000000 | EXT | - |  | (c)
26561.124000 | 6.124000 | 2.638000 | -2.881000 | -6.367000 | -820.000000 | -383.000000 | -559.000000 | 298.000000 | 2204.000000 | 2394а |  | GOUG | GENE | 05:26 | 06:36 | 06:08 | 4163 | 522 | 10.000000 | EXT | -. Зона задиров. |  | (c)
26564.005000 | 0.000000 | -0.021000 | -10.970000 | -10.991000 | 1927.000000 | 2194.000000 | 2212.000000 | 1927.000000 |  | 2394б | Смещение кромок | GWAN |  | 04:58 | 05:41 | 05:43 | 0 | 569 | 3.357000 | EXT | Смещение кромок. Наружу. Величина смещения - 3.4 мм. |  | (c)
26574.975000 | 0.000000 | -0.026000 | -2.050000 | -2.076000 | 682.000000 | 1106.000000 | 1340.000000 | 682.000000 |  | 2395а | Смещение кромок | GWAN |  | 04:38 | 05:46 | 06:24 | 0 | 1316 | 3.979000 | EXT | Смещение кромок. Наружу. Величина смещения - 4 мм. |  | (c)
26574.975000 | 0.000000 | -0.034000 | -2.050000 | -2.084000 | -2141.000000 | -1675.000000 | -803.000000 | 535.000000 |  | 2395а | Нарушение формы кольцевого шва | GWAN |  | 09:02 | 10:17 | 00:38 | 0 | 2677 |  | EXT | Нарушение формы кольцевого шва |  | (c)
26577.025000 | 0.000000 | -0.033000 | -10.980000 | -11.013000 | -1419.000000 | -915.000000 | -418.000000 | 47.127708 |  | 2396а | Нарушение формы кольцевого шва | GWAN |  | 09:09 | 10:30 | 11:50 | 0 | 2003 |  | EXT | Нарушение формы кольцевого шва |  | (c)
26609.434000 | 9.829000 | 9.796000 | -1.751000 | -1.784000 | 2151.000000 | -2157.000000 | -2191.000000 | 2073.000000 | 1716.000000 | 2398 |  | CORR | GENE | 04:05 | 04:30 | 04:24 | 68 | 237 | 10.000000 | EXT | - |  | (c)
26627.865000 | 5.155000 | 5.132000 | -6.370000 | -6.393000 | -2172.000000 | -1998.000000 | -2007.000000 | 4.746556 | 5132.000000 | 2400 |  | CORR | GENE | 05:01 | 05:29 | 05:27 | 51 | 329 | 10.000000 | EXT | - |  | (c)
26634.235000 | 0.000000 | -0.021000 | -10.185000 | -10.206000 | -2188.000000 | -2063.000000 | -1535.000000 | 3.455040 |  | 2401 | Нарушение формы кольцевого шва | GWAN |  | 04:56 | 05:17 | 06:42 | 0 | 1306 |  | EXT | Нарушение формы кольцевого шва |  | (c)
26634.871000 | 0.636000 | 0.623000 | -9.549000 | -9.562000 | -2116.000000 | -1937.000000 | -2020.000000 | 9.214982 | 623.000000 | 2401 |  | CORR | СIGR | 05:08 | 05:37 | 05:23 | 33 | 192 | 13.000000 | EXT | - |  | (c)
26665.606000 | 9.671000 | 9.641000 | -1.774000 | -1.804000 | 1122.000000 | 1141.000000 | 1186.000000 | 73.929975 | 1774.000000 | 2403 |  | CORR | СIGR | 05:23 | 05:26 | 05:33 | 30 | 128 | 13.000000 | EXT | - |  | (c)
26735.578000 | 11.058000 | 10.866000 | -0.402000 | -0.594000 | 566.000000 | 790.000000 | 758.000000 | 45.704549 | 351.000000 | 2409 |  | CORR | GENE | 04:22 | 04:58 | 04:53 | 243 | 384 | 10.000000 | EXT | - |  | (c)
26747.563000 | 0.083000 | 0.002000 | -11.477000 | -11.558000 | 2079.000000 | 2093.000000 | 2095.000000 | 9.699206 | 2.000000 | 2411 |  | ARTD | AXGR | 04:49 | 04:51 | 04:51 | 150 | 31 | 10.000000 | EXT | -. Эквивалент потери металла 10%. |  | (c)
26829.307000 | 1.612000 | 1.585000 | -9.768000 | -9.795000 | -2105.000000 | -2050.000000 | -1986.000000 | 1867.000000 | 1585.000000 | 2418 |  | CORR | GENE | 03:42 | 03:51 | 04:02 | 61 | 238 | 10.000000 | EXT | - |  | (c)
26839.075000 | 0.000000 | -0.037000 | -11.275000 | -11.312000 | -1433.000000 | -1203.000000 | -956.000000 | 38.718090 |  | 2419 | Нарушение формы кольцевого шва | GWAN |  | 11:08 | 11:45 | 00:25 | 0 | 953 |  | EXT | Нарушение формы кольцевого шва. Аномалия находится на отводе. |  | (c)
26896.085000 | 0.000000 | -0.035000 | -11.480000 | -11.515000 | -1445.000000 | -474.000000 | 354.000000 | 0.000000 |  | 2424 | Нарушение формы кольцевого шва | GWAN |  | 08:42 | 11:19 | 01:32 | 0 | 3598 |  | EXT | Нарушение формы кольцевого шва |  | (c)
26905.801000 | 9.716000 | 9.685000 | -1.764000 | -1.795000 | 1769.000000 | 1845.000000 | 1819.000000 | 25.260096 | 1758.000000 | 2424 |  | CORR | СIGR | 05:21 | 05:33 | 05:29 | 37 | 99 | 10.000000 | EXT | -. Аномалия находится на упругопластическом изгибе: R=544 Дн, максимальное растяжение на 5.2 час. |  | (c)
26909.748000 | 2.183000 | 1.916000 | -9.347000 | -9.614000 | 2124.000000 | 2124.000000 | 2168.000000 | 1.414884 | 1916.000000 | 2425 |  | CORR | GENE | 04:31 | 04:31 | 04:38 | 458 | 89 | 10.000000 | EXT | -. Аномалия находится на упругопластическом изгибе: R=486 Дн, максимальное растяжение на 5.8 час. |  | (c)
26930.105000 | 0.000000 | -0.027000 | -11.315000 | -11.342000 | -366.000000 | 370.000000 | 605.000000 | 48.797589 |  | 2427 | Нарушение формы кольцевого шва | GWAN |  | 08:06 | 10:05 | 10:43 | 0 | 1942 |  | EXT | Нарушение формы кольцевого шва. Аномалия находится на отводе. |  | (c)
26953.042000 | 0.197000 | 0.089000 | -11.078000 | -11.186000 | -2045.000000 | -1886.000000 | -1933.000000 | 1821.000000 | 89.000000 | 2429 |  | CORR | GENE | 04:39 | 05:04 | 04:57 | 141 | 224 | 10.000000 | EXT | - |  | (c)
26953.681000 | 0.836000 | 0.779000 | -10.439000 | -10.496000 | -1884.000000 | -1662.000000 | -1688.000000 | 1491.000000 | 779.000000 | 2429 |  | CORR | GENE | 05:05 | 05:40 | 05:36 | 167 | 393 | 10.000000 | EXT | - |  | (c)
26964.120000 | 0.000000 | -0.010000 | -11.360000 | -11.370000 | -1390.000000 | -909.000000 | -940.000000 | 3.297460 |  | 2430 | Нарушение формы кольцевого шва | GWAN |  | 06:00 | 07:17 | 07:12 | 0 | 900 |  | EXT | Нарушение формы кольцевого шва |  | (c)
26975.480000 | 0.000000 | -0.022000 | -11.020000 | -11.042000 | 624.000000 | -488.000000 | -1714.000000 | 409.000000 |  | 2431 | Нарушение формы кольцевого шва | GWAN |  | 09:13 | 06:13 | 02:55 | 0 | 4246 |  | EXT | Нарушение формы кольцевого шва |  | (c)
27077.955000 | 0.000000 | -0.016000 | -11.565000 | -11.581000 | 2047.000000 | -2225.000000 | 2219.000000 | 2047.000000 |  | 2440 | Смещение кромок | GWAN |  | 04:30 | 05:00 | 04:57 | 0 | 343 | 2.375000 | EXT | Смещение кромок. Вовнутрь. Величина смещения - 2.4 мм. |  | (c)
27077.955000 | 0.000000 | -0.026000 | -11.565000 | -11.591000 | 251.000000 | 839.000000 | 1115.000000 | 251.000000 |  | 2440 | Нарушение формы кольцевого шва | GWAN |  | 11:40 | 01:15 | 01:59 | 0 | 1728 |  | EXT | Нарушение формы кольцевого шва |  | (c)
27123.200000 | 0.000000 | -0.030000 | -11.460000 | -11.490000 | -1822.000000 | -1564.000000 | -1432.000000 | 64.461923 |  | 2444 | Смещение кромок | GWAN |  | 08:52 | 09:34 | 09:55 | 0 | 781 | 2.728000 | EXT | Смещение кромок. Наружу. Величина смещения - 2.7 мм. |  | (c)
27123.200000 | 0.000000 | -0.024000 | -11.460000 | -11.484000 | -1735.000000 | -1477.000000 | -1225.000000 | 57.667137 |  | 2444 | Вышлифовка на шве | GWAN |  | 09:06 | 09:48 | 10:29 | 49 | 1021 | 13.000000 | EXT | Вышлифовка на шве |  | (c)
27157.530000 | 0.000000 | -0.021000 | -3.105000 | -3.126000 | -238.000000 | -61.000000 | -49.000000 | 0.000000 |  | 2447 | Смещение кромок | GWAN |  | 02:08 | 02:37 | 02:38 | 0 | 378 | 4.427000 | EXT | Смещение кромок. Вовнутрь. Величина смещения - 4.4 мм. |  | (c)
27157.530000 | 0.000000 | -0.021000 | -3.105000 | -3.126000 | -1681.000000 | -1612.000000 | -1587.000000 | 51.928112 |  | 2447 | Смещение кромок | GWAN |  | 10:15 | 10:26 | 10:30 | 0 | 189 | 2.585000 | EXT | Смещение кромок. Вовнутрь. Величина смещения - 2.6 мм. |  | (c)
27170.418000 | 9.783000 | 9.768000 | -1.817000 | -1.832000 | 562.000000 | 968.000000 | 793.000000 | 562.000000 | 1733.000000 | 2448 |  | CORR | GENE | 05:09 | 06:15 | 05:46 | 99 | 462 | 10.000000 | EXT | - |  | (c)
27171.225000 | 10.590000 | 10.566000 | -1.010000 | -1.034000 | 440.000000 | 491.000000 | 590.000000 | 440.000000 | 995.000000 | 2448 |  | CORR | СIGR | 04:49 | 04:58 | 05:14 | 39 | 299 | 11.000000 | EXT | - |  | (c)
27174.718000 | 2.483000 | 2.436000 | -9.017000 | -9.064000 | 232.000000 | 370.000000 | 427.000000 | 232.000000 | 2436.000000 | 2449 |  | CORR | GENE | 03:49 | 04:11 | 04:21 | 60 | 390 | 10.000000 | EXT | - |  | (c)
27191.554000 | 7.819000 | 7.805000 | -3.771000 | -3.785000 | 840.000000 | 971.000000 | 931.000000 | 840.000000 | 3750.000000 | 2450 |  | CORR | СIGR | 06:31 | 06:52 | 06:46 | 35 | 182 | 11.000000 | EXT | -. Аномалия находится на упругопластическом изгибе: R=719 Дн, максимальное растяжение на 8.7 час. |  | (c)
27218.455000 | 0.000000 | -0.031000 | -11.525000 | -11.556000 | -1710.000000 | -1585.000000 | -1595.000000 | 51.279474 |  | 2453 | Смещение кромок | GWAN |  | 08:48 | 09:08 | 09:07 | 0 | 229 | 2.450000 | EXT | Смещение кромок. Наружу. Величина смещения - 2.5 мм. Аномалия находится на упругопластическом изгибе: R=535 Дн, максимальное растяжение на 9.4 час. |  | (c)
27218.775000 | 0.320000 | 0.157000 | -11.205000 | -11.368000 | -2218.000000 | -2169.000000 | -2192.000000 | 3.131076 | 157.000000 | 2453 |  | CORR | GENE | 07:26 | 07:34 | 07:30 | 399 | 53 | 11.000000 | EXT | -. Аномалия находится на упругопластическом изгибе: R=548 Дн, максимальное растяжение на 9.4 час. |  | (c)
27264.390000 | 0.000000 | -0.026000 | -11.190000 | -11.216000 | 392.000000 | 589.000000 | 573.000000 | 46.273051 |  | 2457 | Смещение кромок | GWAN |  | 00:43 | 01:15 | 01:13 | 0 | 363 | 2.896000 | EXT | Смещение кромок. Вовнутрь. Аномалия находится на отводе. Величина смещения - 2.9 мм. |  | (c)
27287.035000 | 0.000000 | -0.027000 | -11.530000 | -11.557000 | -169.000000 | 107.000000 | 360.000000 | 0.000000 |  | 2459 | Нарушение формы кольцевого шва | GWAN |  | 00:25 | 01:09 | 01:50 | 0 | 1059 |  | EXT | Нарушение формы кольцевого шва |  | (c)
27287.035000 | 0.000000 | -0.009000 | -11.530000 | -11.539000 | 1128.000000 | 1829.000000 | -2171.000000 | 4.792998 |  | 2459 | Нарушение формы кольцевого шва | GWAN |  | 03:54 | 05:47 | 07:02 | 0 | 2323 |  | EXT | Нарушение формы кольцевого шва |  | (c)
27335.747000 | 3.077000 | 3.004000 | -7.963000 | -8.036000 | 1735.000000 | 1803.000000 | 1911.000000 | 0.000000 | 3004.000000 | 2463 |  | CORR | GENE | 07:14 | 07:25 | 07:43 | 86 | 350 | 10.000000 | EXT | - |  | (c)
27340.776000 | 8.106000 | 8.086000 | -2.934000 | -2.954000 | 673.000000 | 1118.000000 | 938.000000 | 54.341035 | 2837.000000 | 2463 |  | CORR | GENE | 04:23 | 05:35 | 05:06 | 117 | 529 | 11.000000 | EXT | - |  | (c)
27341.291000 | 8.621000 | 8.612000 | -2.419000 | -2.428000 | 485.000000 | 584.000000 | 548.000000 | 39.169758 | 2398.000000 | 2463 |  | CORR | СIGR | 03:53 | 04:09 | 04:03 | 30 | 126 | 11.000000 | EXT | - |  | (c)
27341.561000 | 8.891000 | 8.877000 | -2.149000 | -2.163000 | 505.000000 | 638.000000 | 583.000000 | 40.783724 | 2134.000000 | 2463 |  | CORR | СIGR | 03:56 | 04:17 | 04:08 | 29 | 155 | 11.000000 | EXT | - |  | (c)
27355.035000 | 0.000000 | -0.031000 | -11.335000 | -11.366000 | 1946.000000 | 2100.000000 | 2137.000000 | 1946.000000 |  | 2465 | Смещение кромок | GWAN |  | 00:27 | 00:52 | 00:58 | 0 | 380 | 3.751000 | EXT | Смещение кромок. Вовнутрь. Величина смещения - 3.8 мм. |  | (c)
27355.035000 | 0.000000 | -0.026000 | -11.335000 | -11.361000 | -1829.000000 | -1786.000000 | -1697.000000 | 1565.000000 |  | 2465 | Смещение кромок | GWAN |  | 02:18 | 02:25 | 02:39 | 0 | 264 | 2.909000 | EXT | Смещение кромок. Вовнутрь. Величина смещения - 2.9 мм. |  | (c)
27400.890000 | 0.000000 | -0.031000 | -11.490000 | -11.521000 | 1359.000000 | 1425.000000 | 1516.000000 | 1359.000000 |  | 2469 | Смещение кромок | GWAN |  | 01:36 | 01:47 | 02:01 | 0 | 314 | 2.691000 | EXT | Смещение кромок. Наружу. Величина смещения - 2.7 мм. |  | (c)
27400.890000 | 0.000000 | -0.021000 | -11.490000 | -11.511000 | 1934.000000 | 2073.000000 | 2127.000000 | 1934.000000 |  | 2469 | Смещение кромок | GWAN |  | 03:09 | 03:31 | 03:40 | 0 | 386 | 2.325000 | EXT | Смещение кромок. Вовнутрь. Величина смещения - 2.3 мм. |  | (c)
27400.890000 | 0.000000 | -0.012000 | -11.490000 | -11.502000 | -2073.000000 | -1.000000 | -935.000000 | 0.000000 |  | 2469 | Нарушение формы кольцевого шва | GWAN |  | 04:22 | 09:56 | 07:26 | 0 | 2276 |  | EXT | Нарушение формы кольцевого шва |  | (c)
27400.890000 | 0.000000 | -0.018000 | -11.490000 | -11.508000 | 544.000000 | 1041.000000 | 870.000000 | 544.000000 |  | 2469 | Нарушение формы кольцевого шва | GWAN |  | 11:24 | 00:45 | 00:17 | 0 | 652 |  | EXT | Нарушение формы кольцевого шва |  | (c)
27412.380000 | 0.000000 | -0.031000 | -11.590000 | -11.621000 | -360.000000 | 315.000000 | 327.000000 | 0.000000 |  | 2470 | Нарушение формы кольцевого шва | GWAN |  | 00:21 | 02:10 | 02:12 | 0 | 1375 |  | EXT | Нарушение формы кольцевого шва |  | (c)
27412.380000 | 0.000000 | -0.016000 | -11.590000 | -11.606000 | 2150.000000 | -1974.000000 | -2098.000000 | 1884.000000 |  | 2470 | Смещение кромок | GWAN |  | 07:06 | 08:00 | 07:40 | 0 | 427 | 2.367000 | EXT | Смещение кромок. Наружу. Величина смещения - 2.4 мм. |  | (c)
27412.380000 | 0.000000 | -0.032000 | -11.590000 | -11.622000 | -1658.000000 | -1263.000000 | -1374.000000 | 1090.000000 |  | 2470 | Нарушение формы кольцевого шва | GWAN |  | 08:51 | 09:55 | 09:37 | 0 | 568 |  | EXT | Нарушение формы кольцевого шва |  | (c)
27435.610000 | 0.000000 | -0.014000 | -11.475000 | -11.489000 | 1739.000000 | -2122.000000 | 2158.000000 | 1739.000000 |  | 2472 | Нарушение формы кольцевого шва | GWAN |  | 02:25 | 04:02 | 03:33 | 0 | 839 |  | EXT | Нарушение формы кольцевого шва |  | (c)
27435.610000 | 0.000000 | -0.021000 | -11.475000 | -11.496000 | -1241.000000 | -936.000000 | -947.000000 | 652.000000 |  | 2472 | Смещение кромок | GWAN |  | 06:24 | 07:13 | 07:12 | 0 | 590 | 2.796000 | EXT | Смещение кромок. Наружу. Величина смещения - 2.8 мм. |  | (c)
27447.085000 | 0.000000 | -0.033000 | -11.010000 | -11.043000 | 1784.000000 | -1632.000000 | -1386.000000 | 95.000000 |  | 2473 | Нарушение формы кольцевого шва | GWAN |  | 00:01 | 02:50 | 03:30 | 0 | 2583 |  | EXT | Нарушение формы кольцевого шва |  | (c)
27447.085000 | 0.000000 | -0.029000 | -11.010000 | -11.039000 | 191.000000 | 455.000000 | 829.000000 | 191.000000 |  | 2473 | Нарушение формы кольцевого шва | GWAN |  | 07:44 | 08:27 | 09:27 | 0 | 1277 |  | EXT | Нарушение формы кольцевого шва |  | (c)
27559.010000 | 0.000000 | -0.024000 | -11.395000 | -11.419000 | 1326.000000 | 1433.000000 | 1744.000000 | 1326.000000 |  | 2483 | Нарушение формы кольцевого шва | GWAN |  | 00:37 | 00:54 | 01:44 | 0 | 837 |  | EXT | Нарушение формы кольцевого шва |  | (c)
27559.010000 | 0.000000 | -0.024000 | -11.395000 | -11.419000 | -159.000000 | 128.000000 | 289.000000 | 0.000000 |  | 2483 | Нарушение формы кольцевого шва | GWAN |  | 08:37 | 09:24 | 09:50 | 0 | 896 |  | EXT | Нарушение формы кольцевого шва |  | (c)
27559.010000 | 0.000000 | -0.030000 | -11.395000 | -11.425000 | 1070.000000 | 1166.000000 | 1170.000000 | 1070.000000 |  | 2483 | Смещение кромок | GWAN |  | 11:56 | 00:11 | 00:12 | 0 | 200 | 3.278000 | EXT | Смещение кромок. Вовнутрь. Величина смещения - 3.3 мм. |  | (c)
27648.210000 | 0.000000 | -0.016000 | -11.575000 | -11.591000 | 82.000000 | 177.000000 | 318.000000 | 82.000000 |  | 2491 | Смещение кромок | GWAN |  | 06:28 | 06:43 | 07:06 | 0 | 473 | 2.687000 | EXT | Смещение кромок. Вовнутрь. Величина смещения - 2.7 мм. |  | (c)
27648.210000 | 0.000000 | -0.031000 | -11.575000 | -11.606000 | 613.000000 | 1571.000000 | 1224.000000 | 613.000000 |  | 2491 | Смещение кромок | GWAN |  | 07:54 | 10:28 | 09:32 | 0 | 1223 | 3.467000 | EXT | Смещение кромок. Вовнутрь. Величина смещения - 3.5 мм. |  | (c)
27659.785000 | 0.000000 | -0.026000 | -11.480000 | -11.506000 | 370.000000 | 593.000000 | 535.000000 | 29.826208 |  | 2492 | Смещение кромок | GWAN |  | 02:34 | 03:10 | 03:00 | 0 | 331 | 2.458000 | EXT | Смещение кромок. Наружу. Величина смещения - 2.5 мм. |  | (c)
27659.785000 | 0.000000 | -0.016000 | -11.480000 | -11.496000 | 1697.000000 | 1790.000000 | 1753.000000 | 29.355251 |  | 2492 | Смещение кромок | GWAN |  | 06:08 | 06:23 | 06:17 | 0 | 113 | 2.897000 | EXT | Смещение кромок. Вовнутрь. Величина смещения - 2.9 мм. |  | (c)
27659.785000 | 0.000000 | -0.021000 | -11.480000 | -11.501000 | -2112.000000 | -1511.000000 | -1537.000000 | 55.964108 |  | 2492 | Нарушение формы кольцевого шва | GWAN |  | 07:53 | 09:30 | 09:26 | 0 | 1149 |  | EXT | Нарушение формы кольцевого шва |  | (c)
27667.852000 | 8.067000 | 8.054000 | -3.413000 | -3.426000 | -1852.000000 | -1781.000000 | -1769.000000 | 37.229818 | 3397.000000 | 2492 |  | CORR | СIGR | 08:35 | 08:47 | 08:49 | 29 | 165 | 10.000000 | EXT | - |  | (c)
27671.265000 | 0.000000 | -0.009000 | -11.600000 | -11.609000 | -1636.000000 | -1081.000000 | -1162.000000 | 688.000000 |  | 2493 | Нарушение формы кольцевого шва | GWAN |  | 03:15 | 04:45 | 04:32 | 0 | 948 |  | EXT | Нарушение формы кольцевого шва |  | (c)
27710.950000 | 5.670000 | 5.660000 | -5.495000 | -5.505000 | 2058.000000 | 2104.000000 | 2103.000000 | 2.914813 | 5486.000000 | 2496 |  | CORR | СIGR | 07:23 | 07:31 | 07:31 | 19 | 91 | 13.000000 | EXT | -. Аномалия находится на упругопластическом изгибе: R=333 Дн, максимальное растяжение на 5.6 час. |  | (c)
27713.930000 | 8.650000 | 8.641000 | -2.515000 | -2.524000 | 1766.000000 | 1802.000000 | 1825.000000 | 23.172207 | 2497.000000 | 2496 |  | CORR | СIGR | 06:36 | 06:42 | 06:46 | 27 | 118 | 10.000000 | EXT | -. Аномалия находится на упругопластическом изгибе: R=388 Дн, максимальное растяжение на 5.8 час. |  | (c)
27716.445000 | 0.000000 | -0.031000 | -11.615000 | -11.646000 | -1334.000000 | -1227.000000 | -1215.000000 | 1096.000000 |  | 2497 | Смещение кромок | GWAN |  | 11:51 | 00:08 | 00:10 | 0 | 238 | 2.507000 | EXT | Смещение кромок. Вовнутрь. Величина смещения - 2.5 мм. Аномалия находится на упругопластическом изгибе: R=448 Дн, максимальное растяжение на 6.3 час. |  | (c)
27747.729000 | 8.999000 | 8.979000 | -2.451000 | -2.471000 | -881.000000 | -818.000000 | -843.000000 | 804.000000 | 2447.000000 | 2499 |  | CORR | СIGR | 04:33 | 04:43 | 04:39 | 24 | 77 | 10.000000 | EXT | - |  | (c)
27747.921000 | 9.191000 | 8.875000 | -2.259000 | -2.575000 | -20.000000 | -10.000000 | 10.000000 | 0.000000 | 1804.000000 | 2499 |  | LWAN |  | 06:52 | 06:54 | 06:57 | 771 | 61 | 13.957955 | INT | -. Эквивалент потери металла 14%. |  | (c)
27750.180000 | 0.000000 | -0.026000 | -10.840000 | -10.866000 | 2034.000000 | 2188.000000 | 2202.000000 | 2034.000000 |  | 2500 | Смещение кромок | GWAN |  | 02:28 | 02:53 | 02:55 | 0 | 337 | 2.377000 | EXT | Смещение кромок. Вовнутрь. Аномалия находится на отводе. Величина смещения - 2.4 мм. |  | (c)
27750.180000 | 0.000000 | -0.031000 | -10.840000 | -10.871000 | 94.000000 | 387.000000 | 408.000000 | 94.000000 |  | 2500 | Смещение кромок | GWAN |  | 09:15 | 10:02 | 10:05 | 0 | 627 | 2.344000 | EXT | Смещение кромок. Вовнутрь. Аномалия находится на отводе. Величина смещения - 2.3 мм. |  | (c)
27750.180000 | 0.000000 | -0.037000 | -10.840000 | -10.877000 | 1054.000000 | 1504.000000 | 1459.000000 | 1054.000000 |  | 2500 | Нарушение формы кольцевого шва | GWAN |  | 11:50 | 01:02 | 00:55 | 0 | 809 |  | EXT | Нарушение формы кольцевого шва. Аномалия находится на отводе. |  | (c)
27806.871000 | 11.226000 | 11.210000 | -0.249000 | -0.265000 | 1120.000000 | 1204.000000 | 1184.000000 | 1120.000000 | 229.000000 | 2504 |  | CORR | СIGR | 08:00 | 08:13 | 08:10 | 36 | 127 | 11.000000 | EXT | - |  | (c)
27864.155000 | 0.000000 | -0.031000 | -11.410000 | -11.441000 | -1663.000000 | -1396.000000 | -1470.000000 | 45.832590 |  | 2510 | Вышлифовка на шве | GWAN |  | 04:46 | 05:29 | 05:17 | 79 | 386 | 11.000000 | EXT | Вышлифовка на шве |  | (c)
27873.666000 | 9.511000 | 9.500000 | -1.899000 | -1.910000 | -1355.000000 | -1325.000000 | -1340.000000 | 70.687661 | 1880.000000 | 2510 |  | CORR | PITT | 05:35 | 05:40 | 05:38 | 30 | 30 | 12.000000 | EXT | - |  | (c)
27875.565000 | 0.000000 | -0.016000 | -11.070000 | -11.086000 | 1178.000000 | 1401.000000 | 1395.000000 | 32.232464 |  | 2511 | Смещение кромок | GWAN |  | 04:38 | 05:14 | 05:13 | 0 | 436 | 2.886000 | EXT | Смещение кромок. Вовнутрь. Величина смещения - 2.9 мм. |  | (c)
27875.565000 | 0.000000 | -0.021000 | -11.070000 | -11.091000 | 1941.000000 | 2142.000000 | 2095.000000 | 0.000000 |  | 2511 | Смещение кромок | GWAN |  | 06:41 | 07:13 | 07:06 | 0 | 308 | 3.011000 | EXT | Смещение кромок. Наружу. Величина смещения - 3 мм. |  | (c)
27876.377000 | 0.812000 | 0.787000 | -10.258000 | -10.283000 | 1902.000000 | 1995.000000 | 1991.000000 | 5.004391 | 787.000000 | 2511 |  | CORR | СIGR | 06:35 | 06:50 | 06:49 | 35 | 178 | 11.000000 | EXT | - |  | (c)
27886.635000 | 0.000000 | -0.043000 | -11.390000 | -11.433000 | 675.000000 | 861.000000 | 887.000000 | 71.611448 |  | 2512 | Нарушение формы кольцевого шва | GWAN |  | 00:59 | 01:29 | 01:33 | 0 | 424 |  | EXT | Нарушение формы кольцевого шва |  | (c)
27886.635000 | 0.000000 | -0.020000 | -11.390000 | -11.410000 | 1238.000000 | 1960.000000 | 1849.000000 | 0.000000 |  | 2512 | Нарушение формы кольцевого шва | GWAN |  | 02:29 | 04:26 | 04:08 | 0 | 1222 |  | EXT | Нарушение формы кольцевого шва |  | (c)
27886.635000 | 0.000000 | -0.017000 | -11.390000 | -11.407000 | -1729.000000 | -1410.000000 | -1528.000000 | 40.467297 |  | 2512 | Нарушение формы кольцевого шва | GWAN |  | 06:31 | 07:22 | 07:03 | 0 | 401 |  | EXT | Нарушение формы кольцевого шва |  | (c)
27886.635000 | 0.000000 | -0.041000 | -11.390000 | -11.431000 | -1299.000000 | -881.000000 | -1022.000000 | 37.696908 |  | 2512 | Смещение кромок | GWAN |  | 07:40 | 08:47 | 08:25 | 0 | 555 | 3.462000 | EXT | Смещение кромок. Наружу. Величина смещения - 3.5 мм. |  | (c)
27943.650000 | 0.000000 | -0.031000 | -11.590000 | -11.621000 | 755.000000 | 1086.000000 | 1027.000000 | 755.000000 |  | 2517 | Смещение кромок | GWAN |  | 02:18 | 03:11 | 03:02 | 0 | 543 | 2.786000 | EXT | Смещение кромок. Наружу. Величина смещения - 2.8 мм. |  | (c)
27976.730000 | 0.315000 | 0.262000 | -1.775000 | -1.828000 | -1882.000000 | -1554.000000 | -1597.000000 | 1312.000000 | 262.000000 | 2519а |  | CORR | GENE | 03:15 | 04:08 | 04:01 | 80 | 570 | 10.000000 | EXT | - |  | (c)
27977.789000 | 1.374000 | 1.359000 | -0.716000 | -0.731000 | -308.000000 | -244.000000 | -246.000000 | 184.000000 | 680.000000 | 2519а |  | CORR | СIGR | 07:29 | 07:39 | 07:39 | 51 | 124 | 10.000000 | EXT | - |  | (c)
27983.863000 | 5.358000 | 5.333000 | -3.992000 | -4.017000 | -635.000000 | -557.000000 | -565.000000 | 495.000000 | 3978.000000 | 2520а |  | CORR | СIGR | 09:20 | 09:33 | 09:32 | 39 | 140 | 12.000000 | EXT | - |  | (c)
28010.565000 | 0.000000 | -0.033000 | -0.417000 | -0.450000 | -336.000000 | -98.000000 | 248.000000 | 0.000000 |  | 2521аб | Нарушение формы кольцевого шва | GWAN |  | 00:54 | 01:33 | 02:29 | 0 | 1168 |  | EXT | Нарушение формы кольцевого шва. Аномалия находится на упругопластическом изгибе: R=470 Дн, максимальное растяжение на 6.2 час. |  | (c)
28010.565000 | 0.000000 | -0.038000 | -0.417000 | -0.455000 | -1827.000000 | -1735.000000 | -1624.000000 | 1420.000000 |  | 2521аб | Нарушение формы кольцевого шва | GWAN |  | 08:54 | 09:08 | 09:26 | 0 | 406 |  | EXT | Нарушение формы кольцевого шва. Аномалия находится на упругопластическом изгибе: R=470 Дн, максимальное растяжение на 6.2 час. |  | (c)
28010.982000 | 0.000000 | -0.037000 | -11.463000 | -11.500000 | -848.000000 | -495.000000 | 452.000000 | 0.000000 |  | 2522аа | Нарушение формы кольцевого шва | GWAN |  | 09:19 | 10:16 | 00:48 | 0 | 2600 |  | EXT | Нарушение формы кольцевого шва. Аномалия находится на упругопластическом изгибе: R=474 Дн, максимальное растяжение на 6.2 час. |  | (c)
28022.445000 | 0.000000 | -0.016000 | -1.855000 | -1.871000 | 1281.000000 | 1568.000000 | 1818.000000 | 1281.000000 |  | 2523а | Смещение кромок | GWAN |  | 05:07 | 05:53 | 06:33 | 0 | 1075 | 2.852000 | EXT | Смещение кромок. Наружу. Величина смещения - 2.9 мм. Аномалия находится на упругопластическом изгибе: R=703 Дн, максимальное растяжение на 11.6 час. |  | (c)
28022.445000 | 0.000000 | -0.031000 | -1.855000 | -1.886000 | -2027.000000 | 328.000000 | -745.000000 | 536.000000 |  | 2523а | Нарушение формы кольцевого шва | GWAN |  | 08:13 | 02:33 | 11:40 | 0 | 2563 |  | EXT | Нарушение формы кольцевого шва. Аномалия находится на упругопластическом изгибе: R=703 Дн, максимальное растяжение на 11.6 час. |  | (c)
28024.300000 | 0.000000 | -0.016000 | -11.425000 | -11.441000 | -2106.000000 | -1161.000000 | -1457.000000 | 808.000000 |  | 2524а | Нарушение формы кольцевого шва | GWAN |  | 04:36 | 07:08 | 06:21 | 0 | 1298 |  | EXT | Нарушение формы кольцевого шва. Аномалия находится на упругопластическом изгибе: R=454 Дн, максимальное растяжение на 11.8 час. |  | (c)
28024.300000 | 0.000000 | -0.024000 | -11.425000 | -11.449000 | 52.000000 | 974.000000 | 1070.000000 | 52.000000 |  | 2524а | Нарушение формы кольцевого шва | GWAN |  | 10:24 | 00:53 | 01:08 | 0 | 2035 |  | EXT | Нарушение формы кольцевого шва. Аномалия находится на упругопластическом изгибе: R=454 Дн, максимальное растяжение на 11.8 час. |  | (c)
28035.725000 | 0.000000 | -0.020000 | -11.625000 | -11.645000 | -1477.000000 | -303.000000 | -684.000000 | 0.000000 |  | 2525 | Нарушение формы кольцевого шва | GWAN |  | 02:23 | 05:32 | 04:31 | 0 | 1586 |  | EXT | Нарушение формы кольцевого шва. Аномалия находится на упругопластическом изгибе: R=310 Дн, максимальное растяжение на 0.2 час. |  | (c)
28035.725000 | 0.000000 | -0.013000 | -11.625000 | -11.638000 | 304.000000 | 446.000000 | 495.000000 | 304.000000 |  | 2525 | Нарушение формы кольцевого шва | GWAN |  | 07:10 | 07:33 | 07:41 | 0 | 383 |  | EXT | Нарушение формы кольцевого шва. Аномалия находится на упругопластическом изгибе: R=310 Дн, максимальное растяжение на 0.2 час. |  | (c)
28070.873000 | 0.658000 | 0.639000 | -10.237000 | -10.256000 | -342.000000 | -84.000000 | -181.000000 | 21.000000 | 639.000000 | 2528 |  | CORR | СIGR | 04:22 | 05:03 | 04:48 | 36 | 321 | 12.000000 | EXT | -. Аномалия находится на упругопластическом изгибе: R=573 Дн, максимальное растяжение на 6.3 час. |  | (c)
28074.054000 | 3.839000 | 3.654000 | -7.056000 | -7.241000 | 768.000000 | 948.000000 | 943.000000 | 768.000000 | 3654.000000 | 2528 |  | CORR | GENE | 07:21 | 07:50 | 07:49 | 207 | 349 | 12.000000 | EXT | -. Аномалия находится на упругопластическом изгибе: R=514 Дн, максимальное растяжение на 6.2 час. |  | (c)
28080.414000 | 10.199000 | 10.059000 | -0.696000 | -0.836000 | 384.000000 | 446.000000 | 439.000000 | 384.000000 | 531.000000 | 2528 |  | CORR | GENE | 06:19 | 06:29 | 06:28 | 305 | 110 | 10.000000 | EXT | -. Аномалия находится на упругопластическом изгибе: R=529 Дн, максимальное растяжение на 5.7 час. |  | (c)
28081.227000 | 0.117000 | 0.090000 | -11.148000 | -11.175000 | -1089.000000 | -1003.000000 | -1038.000000 | 987.000000 | 90.000000 | 2529 |  | CORR | СIGR | 05:27 | 05:41 | 05:35 | 27 | 102 | 13.000000 | EXT | -. Аномалия находится на упругопластическом изгибе: R=547 Дн, максимальное растяжение на 5.7 час. |  | (c)
28082.310000 | 1.200000 | 1.189000 | -10.065000 | -10.076000 | -998.000000 | -962.000000 | -980.000000 | 961.000000 | 1189.000000 | 2529 |  | CORR | PITT | 05:42 | 05:47 | 05:45 | 42 | 37 | 13.000000 | EXT | -. Аномалия находится на упругопластическом изгибе: R=567 Дн, максимальное растяжение на 5.8 час. |  | (c)
28082.499000 | 1.389000 | 1.366000 | -9.876000 | -9.899000 | -579.000000 | -577.000000 | -564.000000 | 549.000000 | 1366.000000 | 2529 |  | CORR | AXGR | 06:49 | 06:50 | 06:52 | 72 | 30 | 11.000000 | EXT | -. Аномалия находится на упругопластическом изгибе: R=575 Дн, максимальное растяжение на 5.8 час. |  | (c)
28085.511000 | 4.401000 | 4.314000 | -6.864000 | -6.951000 | 1542.000000 | 1774.000000 | 1685.000000 | 1542.000000 | 4314.000000 | 2529 |  | GOUG | GENE | 00:31 | 01:09 | 00:55 | 824 | 287 | 10.000000 | EXT | -. Зона задиров. Аномалия находится на упругопластическом изгибе: R=745 Дн, максимальное растяжение на 6 час. |  | (c)
28086.378000 | 5.268000 | 5.242000 | -5.997000 | -6.023000 | 1685.000000 | 1778.000000 | 1754.000000 | 1685.000000 | 5242.000000 | 2529 |  | GOUG | СIGR | 00:55 | 01:10 | 01:06 | 37 | 139 | 13.000000 | EXT | -. Задир. Аномалия находится на упругопластическом изгибе: R=820 Дн, максимальное растяжение на 6 час. |  | (c)
28090.477000 | 9.367000 | 9.308000 | -1.898000 | -1.957000 | -780.000000 | -780.000000 | -765.000000 | 750.000000 | 1857.000000 | 2529 |  | CORR | AXGR | 06:17 | 06:17 | 06:19 | 100 | 30 | 12.000000 | EXT | - |  | (c)
28114.360000 | 0.000000 | -0.028000 | -11.510000 | -11.538000 | -2158.000000 | -1857.000000 | -1771.000000 | 1384.000000 |  | 2532 | Нарушение формы кольцевого шва | GWAN |  | 02:42 | 03:30 | 03:44 | 0 | 774 |  | EXT | Нарушение формы кольцевого шва |  | (c)
28114.360000 | 0.000000 | -0.021000 | -11.510000 | -11.531000 | -1179.000000 | -528.000000 | -725.000000 | 272.000000 |  | 2532 | Смещение кромок | GWAN |  | 05:20 | 07:05 | 06:33 | 0 | 906 | 2.914000 | EXT | Смещение кромок. Наружу. Величина смещения - 2.9 мм. |  | (c)
28114.360000 | 0.000000 | -0.040000 | -11.510000 | -11.550000 | -250.000000 | 450.000000 | 377.000000 | 0.000000 |  | 2532 | Нарушение формы кольцевого шва | GWAN |  | 07:50 | 09:43 | 09:31 | 0 | 1255 |  | EXT | Нарушение формы кольцевого шва |  | (c)
28114.360000 | 0.000000 | -0.036000 | -11.510000 | -11.546000 | 1238.000000 | 1447.000000 | 1581.000000 | 1238.000000 |  | 2532 | Смещение кромок | GWAN |  | 11:50 | 00:24 | 00:45 | 0 | 685 | 2.377000 | EXT | Смещение кромок. Вовнутрь. Величина смещения - 2.4 мм. |  | (c)
28148.085000 | 0.000000 | -0.006000 | -10.935000 | -10.941000 | 1609.000000 | 1652.000000 | 1667.000000 | 36.100847 |  | 2535 | Смещение кромок | GWAN |  | 05:04 | 05:11 | 05:14 | 0 | 116 | 2.348000 | EXT | Смещение кромок. Вовнутрь. Величина смещения - 2.3 мм. |  | (c)
28148.085000 | 0.000000 | -0.001000 | -10.935000 | -10.936000 | 1804.000000 | 1841.000000 | 1864.000000 | 19.694589 |  | 2535 | Смещение кромок | GWAN |  | 05:36 | 05:42 | 05:45 | 0 | 122 | 3.048000 | EXT | Смещение кромок. Наружу. Величина смещения - 3 мм. |  | (c)
28148.085000 | 0.000000 | -0.011000 | -10.935000 | -10.946000 | 1935.000000 | -1037.000000 | -521.000000 | 101.474831 |  | 2535 | Нарушение формы кольцевого шва | GWAN |  | 05:57 | 09:57 | 11:20 | 0 | 4009 |  | EXT | Нарушение формы кольцевого шва |  | (c)
28193.554000 | 11.459000 | 11.432000 | -0.131000 | -0.158000 | 738.000000 | 1041.000000 | 906.000000 | 738.000000 | 110.000000 | 2538 |  | CORR | GENE | 04:00 | 04:49 | 04:28 | 48 | 335 | 10.000000 | EXT | - |  | (c)
28205.210000 | 0.000000 | -0.026000 | -11.365000 | -11.391000 | 83.000000 | 135.000000 | 160.000000 | 12.934081 |  | 2540 | Смещение кромок | GWAN |  | 09:56 | 10:05 | 10:09 | 0 | 154 | 2.300000 | EXT | Смещение кромок. Вовнутрь. Величина смещения - 2.3 мм. |  | (c)
28218.255000 | 1.680000 | 1.576000 | -9.795000 | -9.899000 | 1595.000000 | 1629.000000 | 1622.000000 | 44.755025 | 1576.000000 | 2541 |  | CORR | GENE | 05:27 | 05:33 | 05:32 | 191 | 54 | 10.000000 | EXT | - |  | (c)
28286.260000 | 0.000000 | -0.031000 | -2.195000 | -2.226000 | -1015.000000 | -699.000000 | -728.000000 | 440.000000 |  | 2547а | Смещение кромок | GWAN |  | 00:17 | 01:08 | 01:04 | 0 | 575 | 3.151000 | EXT | Смещение кромок. Вовнутрь. Величина смещения - 3.2 мм. |  | (c)
28286.260000 | 0.000000 | -0.031000 | -2.195000 | -2.226000 | 1799.000000 | 2072.000000 | 2062.000000 | 1799.000000 |  | 2547а | Смещение кромок | GWAN |  | 07:52 | 08:36 | 08:34 | 0 | 526 | 3.091000 | EXT | Смещение кромок. Вовнутрь. Величина смещения - 3.1 мм. |  | (c)
28288.455000 | 0.000000 | -0.005000 | -9.410000 | -9.415000 | -17.000000 | 311.000000 | 605.000000 | 0.000000 |  | 2547б | Нарушение формы кольцевого шва | GWAN |  | 05:16 | 06:09 | 06:56 | 0 | 1245 |  | INT | Нарушение формы кольцевого шва |  | (c)
28297.865000 | 0.000000 | -0.021000 | -10.135000 | -10.156000 | 1165.000000 | 1432.000000 | 1345.000000 | 1165.000000 |  | 2548а | Смещение кромок | GWAN |  | 04:34 | 05:17 | 05:03 | 0 | 360 | 3.390000 | EXT | Смещение кромок. Вовнутрь. Величина смещения - 3.4 мм. |  | (c)
28297.865000 | 0.000000 | -0.011000 | -10.135000 | -10.146000 | 1813.000000 | -1933.000000 | -1966.000000 | 1283.000000 |  | 2548а | Нарушение формы кольцевого шва | GWAN |  | 06:19 | 08:14 | 08:09 | 0 | 1365 |  | EXT | Нарушение формы кольцевого шва |  | (c)
28300.110000 | 2.245000 | 2.190000 | -7.890000 | -7.945000 | 2137.000000 | -1979.000000 | -2055.000000 | 1786.000000 | 2190.000000 | 2548а |  | ARTD | GENE | 07:11 | 08:07 | 07:55 | 133 | 538 | 15.380203 | EXT | -. Эквивалент потери металла 15%. |  | (c)
28303.198000 | 5.333000 | 5.154000 | -4.802000 | -4.981000 | 2109.000000 | -2036.000000 | -1958.000000 | 1564.000000 | 4725.000000 | 2548а |  | ARTD | GENE | 07:07 | 07:58 | 08:10 | 256 | 788 | 13.986338 | EXT | -. Эквивалент потери металла 14%. |  | (c)
28304.041000 | 6.176000 | 6.077000 | -3.959000 | -4.058000 | 2207.000000 | -2091.000000 | -2010.000000 | 1765.000000 | 3927.000000 | 2548а |  | ARTD | GENE | 07:23 | 07:49 | 08:02 | 131 | 488 | 9.745535 | EXT | -. Эквивалент потери металла 10%. |  | (c)
28305.986000 | 8.121000 | 8.044000 | -2.014000 | -2.091000 | 704.000000 | 1378.000000 | 1604.000000 | 704.000000 | 1885.000000 | 2548а |  | ARTD | GENE | 03:20 | 05:09 | 05:45 | 206 | 1801 | 10.131282 | EXT | -. Эквивалент потери металла 10%. |  | (c)
28308.000000 | 0.000000 | -0.026000 | -12.125000 | -12.151000 | -1628.000000 | -1393.000000 | -1251.000000 | 873.000000 |  | 2548б | Смещение кромок | GWAN |  | 06:32 | 07:10 | 07:33 | 0 | 755 | 3.029000 | EXT | Смещение кромок. Наружу. Величина смещения - 3 мм. |  | (c)
28360.650000 | 7.065000 | 7.030000 | -4.280000 | -4.315000 | -508.000000 | -438.000000 | -444.000000 | 30.635930 | 4231.000000 | 2553 | Дефект проката | MIAN | GENE | 01:35 | 01:46 | 01:45 | 84 | 129 | 9.769726 | INT | Дефект проката. Эквивалент потери металла 10%. |  | (c)
28367.335000 | 0.000000 | -0.036000 | -6.450000 | -6.486000 | -1600.000000 | -1525.000000 | -1268.000000 | 935.000000 |  | 2554б | Смещение кромок | GWAN |  | 01:34 | 01:46 | 02:28 | 0 | 665 | 3.516000 | EXT | Смещение кромок. Наружу. Величина смещения - 3.5 мм. |  | (c)
28367.335000 | 0.000000 | -0.008000 | -6.450000 | -6.458000 | -295.000000 | -85.000000 | -20.000000 | 0.000000 |  | 2554б | Нарушение формы кольцевого шва | GWAN |  | 05:05 | 05:39 | 05:49 | 0 | 551 |  | INT | Нарушение формы кольцевого шва |  | (c)
28367.335000 | 0.000000 | -0.031000 | -6.450000 | -6.481000 | 1162.000000 | 1284.000000 | 1455.000000 | 1162.000000 |  | 2554б | Смещение кромок | GWAN |  | 09:00 | 09:19 | 09:47 | 0 | 587 | 3.475000 | EXT | Смещение кромок. Наружу. Величина смещения - 3.5 мм. |  | (c)
28373.785000 | 0.000000 | -0.031000 | -2.330000 | -2.361000 | 2054.000000 | 2156.000000 | -2209.000000 | 2012.000000 |  | 2554в | Смещение кромок | GWAN |  | 01:44 | 02:01 | 02:16 | 0 | 395 | 2.398000 | EXT | Смещение кромок. Вовнутрь. Величина смещения - 2.4 мм. |  | (c)
28373.785000 | 0.000000 | -0.031000 | -2.330000 | -2.361000 | -75.000000 | -25.000000 | 296.000000 | 0.000000 |  | 2554в | Смещение кромок | GWAN |  | 08:01 | 08:09 | 09:01 | 0 | 741 | 3.139000 | EXT | Смещение кромок. Наружу. Величина смещения - 3.1 мм. |  | (c)
28376.115000 | 0.000000 | -0.026000 | -11.355000 | -11.381000 | 1746.000000 | -2166.000000 | 2095.000000 | 1746.000000 |  | 2555а | Смещение кромок | GWAN |  | 08:14 | 09:42 | 09:10 | 0 | 697 | 2.924000 | EXT | Смещение кромок. Вовнутрь. Величина смещения - 2.9 мм. |  | (c)
28376.115000 | 0.000000 | -0.043000 | -11.355000 | -11.398000 | 1852.000000 | 2137.000000 | 2158.000000 | 1852.000000 |  | 2555а | Вышлифовка на шве | GWAN |  | 08:31 | 09:17 | 09:20 | 83 | 612 | 19.000000 | EXT | Вышлифовка на шве |  | (c)
28387.378000 | 11.263000 | 11.252000 | -0.092000 | -0.103000 | 2180.000000 | -2224.000000 | -2211.000000 | 2140.000000 | 75.000000 | 2555а |  | CORR | СIGR | 09:24 | 09:33 | 09:35 | 28 | 142 | 12.000000 | EXT | - |  | (c)
28414.914000 | 4.339000 | 4.325000 | -7.101000 | -7.115000 | 1608.000000 | 1666.000000 | 1676.000000 | 33.742034 | 4325.000000 | 2558 |  | CORR | СIGR | 04:48 | 04:58 | 04:59 | 25 | 136 | 10.000000 | EXT | - |  | (c)
28448.037000 | 3.462000 | 3.423000 | -8.043000 | -8.082000 | 2187.000000 | 2187.000000 | 2210.000000 | 0.000000 | 3423.000000 | 2561 |  | CORR | AXGR | 04:41 | 04:41 | 04:44 | 235 | 46 | 12.000000 | EXT | - |  | (c)
28463.765000 | 7.685000 | 7.587000 | -3.440000 | -3.538000 | -1196.000000 | -1164.000000 | -1163.000000 | 83.504874 | 3263.000000 | 2562 | Дефект проката | MIAN | GENE | 08:33 | 08:39 | 08:39 | 275 | 65 | 12.818360 | INT | Дефект проката. Эквивалент потери металла 13%. |  | (c)
28569.420000 | 0.000000 | -0.035000 | -11.415000 | -11.450000 | -279.000000 | -108.000000 | -124.000000 | 0.000000 |  | 2572 | Вышлифовка на шве | GWAN |  | 03:45 | 04:13 | 04:10 | 77 | 310 | 10.000000 | EXT | Вышлифовка на шве |  | (c)
28580.745000 | 11.325000 | 11.281000 | -0.090000 | -0.134000 | -339.000000 | -258.000000 | -196.000000 | 53.000000 | 71.000000 | 2572 |  | CORR | GENE | 03:36 | 03:49 | 03:59 | 63 | 285 | 12.000000 | EXT | - |  | (c)
28603.310000 | 0.000000 | -0.058000 | -11.450000 | -11.508000 | -955.000000 | -806.000000 | -774.000000 | 33.256157 |  | 2575 | Вышлифовка на шве | GWAN |  | 06:42 | 07:06 | 07:11 | 105 | 362 | 15.000000 | EXT | Вышлифовка на шве |  | (c)
28657.477000 | 8.577000 | 8.144000 | -2.998000 | -3.431000 | 2148.000000 | 2155.000000 | 2166.000000 | 3.785938 | 2920.000000 | 2579 |  | CORR | AXGR | 05:24 | 05:25 | 05:27 | 511 | 35 | 13.000000 | EXT | - |  | (c)
28674.158000 | 2.148000 | 2.130000 | -9.337000 | -9.355000 | 1572.000000 | 1650.000000 | 1658.000000 | 32.472021 | 2130.000000 | 2581 |  | CORR | СIGR | 05:10 | 05:22 | 05:24 | 34 | 170 | 12.000000 | EXT | - |  | (c)
28751.205000 | 0.000000 | -0.038000 | -11.615000 | -11.653000 | -1164.000000 | -1041.000000 | -1063.000000 | 962.000000 |  | 2588 | Вышлифовка на шве | GWAN |  | 07:09 | 07:29 | 07:25 | 69 | 202 | 12.000000 | EXT | Вышлифовка на шве |  | (c)
28762.820000 | 0.000000 | -0.031000 | -11.255000 | -11.286000 | -806.000000 | -577.000000 | -650.000000 | 39.762556 |  | 2589 | Смещение кромок | GWAN |  | 00:46 | 01:23 | 01:12 | 0 | 314 | 2.406000 | EXT | Смещение кромок. Вовнутрь. Величина смещения - 2.4 мм. |  | (c)
28762.820000 | 0.000000 | -0.022000 | -11.255000 | -11.277000 | -123.000000 | -1.000000 | 169.000000 | 0.000000 |  | 2589 | Нарушение формы кольцевого шва | GWAN |  | 02:37 | 02:56 | 03:24 | 0 | 585 |  | EXT | Нарушение формы кольцевого шва |  | (c)
28762.820000 | 0.000000 | -0.021000 | -11.255000 | -11.276000 | 951.000000 | 1139.000000 | 1254.000000 | 29.806857 |  | 2589 | Смещение кромок | GWAN |  | 05:30 | 06:00 | 06:19 | 0 | 607 | 3.045000 | EXT | Смещение кромок. Наружу. Величина смещения - 3 мм. |  | (c)
28762.820000 | 0.000000 | -0.037000 | -11.255000 | -11.292000 | -1500.000000 | -1444.000000 | -1391.000000 | 67.739920 |  | 2589 | Нарушение формы кольцевого шва | GWAN |  | 10:54 | 11:03 | 11:12 | 0 | 217 |  | EXT | Нарушение формы кольцевого шва |  | (c)
28799.851000 | 3.696000 | 3.627000 | -7.634000 | -7.703000 | 264.000000 | 318.000000 | 318.000000 | 264.000000 | 3627.000000 | 2592 |  | DENT |  | 05:51 | 06:00 | 06:00 | 141 | 108 | 0.352113 |  | - |  | (c)
28803.126000 | 6.971000 | 6.864000 | -4.359000 | -4.466000 | 787.000000 | 851.000000 | 862.000000 | 787.000000 | 4274.000000 | 2592 |  | DENT |  | 07:16 | 07:26 | 07:28 | 192 | 151 | 0.281690 |  | - |  | (c)
28811.689000 | 4.204000 | 4.179000 | -7.191000 | -7.216000 | -1002.000000 | -948.000000 | -966.000000 | 930.000000 | 4179.000000 | 2593 |  | GOUG | СIGR | 03:39 | 03:48 | 03:45 | 33 | 72 | 7.000000 | EXT | -. Задир. |  | (c)
28818.880000 | 0.000000 | -0.031000 | -10.935000 | -10.966000 | 118.000000 | 617.000000 | 598.000000 | 118.000000 |  | 2594 | Смещение кромок | GWAN |  | 07:53 | 09:14 | 09:11 | 0 | 961 | 2.912000 | EXT | Смещение кромок. Вовнутрь. Величина смещения - 2.9 мм. |  | (c)
28849.442000 | 8.337000 | 8.306000 | -3.218000 | -3.249000 | 1851.000000 | 1930.000000 | 1973.000000 | 10.906941 | 3191.000000 | 2596 |  | CORR | GENE | 03:48 | 04:01 | 04:08 | 58 | 245 | 12.000000 | EXT | - |  | (c)
28852.660000 | 0.000000 | -0.016000 | -11.345000 | -11.361000 | -1940.000000 | -1841.000000 | -1747.000000 | 23.446475 |  | 2597 | Смещение кромок | GWAN |  | 04:16 | 04:32 | 04:47 | 0 | 386 | 2.673000 | EXT | Смещение кромок. Вовнутрь. Величина смещения - 2.7 мм. |  | (c)
28852.660000 | 0.000000 | -0.036000 | -11.345000 | -11.381000 | 593.000000 | 729.000000 | 768.000000 | 62.016326 |  | 2597 | Смещение кромок | GWAN |  | 11:04 | 11:26 | 11:33 | 0 | 351 | 3.222000 | EXT | Смещение кромок. Наружу. Величина смещения - 3.2 мм. |  | (c)
28887.080000 | 0.000000 | -0.034000 | -10.660000 | -10.694000 | -1220.000000 | -930.000000 | -846.000000 | 472.000000 |  | 2600а | Нарушение формы кольцевого шва | GWAN |  | 01:16 | 02:03 | 02:17 | 0 | 748 |  | EXT | Нарушение формы кольцевого шва |  | (c)
28887.080000 | 0.000000 | -0.031000 | -10.660000 | -10.691000 | -494.000000 | -366.000000 | -417.000000 | 340.000000 |  | 2600а | Смещение кромок | GWAN |  | 03:14 | 03:34 | 03:26 | 0 | 154 | 2.345000 | EXT | Смещение кромок. Вовнутрь. Величина смещения - 2.3 мм. |  | (c)
28891.524000 | 4.444000 | 4.437000 | -6.216000 | -6.223000 | -16.000000 | 89.000000 | 59.000000 | 0.000000 | 4437.000000 | 2600а |  | GOUG | СIGR | 04:31 | 04:48 | 04:43 | 20 | 150 | 12.000000 | EXT | -. Задир. |  | (b)
28932.447000 | 3.567000 | 3.553000 | -4.858000 | -4.872000 | 1405.000000 | 1515.000000 | 1513.000000 | 1405.000000 | 3553.000000 | 2603а |  | CORR | СIGR | 07:39 | 07:57 | 07:56 | 39 | 216 | 11.000000 | EXT | - |  | (c)
28936.902000 | 8.022000 | 8.002000 | -0.403000 | -0.423000 | 1814.000000 | 1890.000000 | 1902.000000 | 1814.000000 | 378.000000 | 2603а |  | CORR | СIGR | 08:45 | 08:57 | 08:59 | 45 | 175 | 10.000000 | EXT | - |  | (c)
28937.305000 | 0.000000 | -0.026000 | -4.950000 | -4.976000 | 549.000000 | 833.000000 | 799.000000 | 549.000000 |  | 2604а | Смещение кромок | GWAN |  | 03:06 | 03:52 | 03:46 | 0 | 500 | 4.134000 | EXT | Смещение кромок. Вовнутрь. Величина смещения - 4.1 мм. |  | (c)
28937.305000 | 0.000000 | -0.016000 | -4.950000 | -4.966000 | 1713.000000 | 2056.000000 | 1919.000000 | 1713.000000 |  | 2604а | Смещение кромок | GWAN |  | 06:14 | 07:09 | 06:47 | 0 | 412 | 2.914000 | EXT | Смещение кромок. Вовнутрь. Величина смещения - 2.9 мм. |  | (c)
28941.094000 | 3.789000 | 3.765000 | -1.161000 | -1.185000 | -910.000000 | -827.000000 | -785.000000 | 660.000000 | 1128.000000 | 2604а |  | ARTD | GENE | 11:10 | 11:24 | 11:30 | 57 | 249 | 17.106227 | EXT | -. Эквивалент потери металла 17%. |  | (c)
29001.515000 | 0.000000 | -0.033000 | -11.545000 | -11.578000 | -909.000000 | -763.000000 | -751.000000 | 592.000000 |  | 2610 | Вышлифовка на шве | GWAN |  | 04:20 | 04:43 | 04:45 | 67 | 317 | 12.000000 | EXT | Вышлифовка на шве |  | (c)
29003.273000 | 1.758000 | 1.732000 | -9.787000 | -9.813000 | -900.000000 | -766.000000 | -785.000000 | 669.000000 | 1732.000000 | 2610 |  | CORR | GENE | 04:21 | 04:43 | 04:40 | 71 | 231 | 10.000000 | EXT | - |  | (c)
29036.205000 | 0.000000 | -0.039000 | -11.520000 | -11.559000 | 1915.000000 | 2070.000000 | 2065.000000 | 1.259851 |  | 2613 | Вышлифовка на шве | GWAN |  | 02:24 | 02:49 | 02:48 | 71 | 300 | 12.000000 | EXT | Вышлифовка на шве |  | (c)
29059.130000 | 0.000000 | -0.031000 | -11.535000 | -11.566000 | 2168.000000 | 2223.000000 | -2133.000000 | 1973.000000 |  | 2615 | Смещение кромок | GWAN |  | 11:11 | 11:20 | 11:37 | 0 | 319 | 2.834000 | EXT | Смещение кромок. Вовнутрь. Величина смещения - 2.8 мм. |  | (c)
29070.665000 | 0.000000 | -0.041000 | -11.630000 | -11.671000 | -545.000000 | -423.000000 | -343.000000 | 141.000000 |  | 2616 | Смещение кромок | GWAN |  | 09:37 | 09:57 | 10:10 | 0 | 404 | 3.014000 | EXT | Смещение кромок. Вовнутрь. Величина смещения - 3 мм. |  | (c)
29089.873000 | 7.578000 | 7.405000 | -3.922000 | -4.095000 | -4.000000 | 7.000000 | 12.000000 | 0.962086 | 3864.000000 | 2617 |  | LWAN |  | 09:18 | 09:19 | 09:20 | 231 | 31 | 15.599743 | INT | -. Эквивалент потери металла 16%. |  | (c)
29139.140000 | 0.000000 | -0.063000 | -11.570000 | -11.633000 | -337.000000 | -212.000000 | -188.000000 | 3.202071 |  | 2622 | Вышлифовка на шве | GWAN |  | 00:23 | 00:43 | 00:47 | 78 | 297 | 20.000000 | EXT | Вышлифовка на шве |  | (c)
29140.174000 | 1.034000 | 1.002000 | -10.536000 | -10.568000 | -1808.000000 | -1592.000000 | -1628.000000 | 48.635621 | 1002.000000 | 2622 |  | CORR | GENE | 08:26 | 09:01 | 08:55 | 50 | 360 | 10.000000 | EXT | - |  | (c)
29173.050000 | 0.000000 | -0.036000 | -11.435000 | -11.471000 | 237.000000 | 341.000000 | 408.000000 | 237.000000 |  | 2624б | Смещение кромок | GWAN |  | 01:29 | 01:46 | 01:57 | 0 | 343 | 2.513000 | EXT | Смещение кромок. Наружу. Величина смещения - 2.5 мм. |  | (c)
29173.050000 | 0.000000 | -0.015000 | -11.435000 | -11.450000 | 707.000000 | 1116.000000 | 947.000000 | 707.000000 |  | 2624б | Непровар / утяжина | GWAN |  | 02:45 | 03:51 | 03:23 | 0 | 481 | 14.000000 | INT | Непровар / утяжина |  | (c)
29173.050000 | 0.000000 | -0.018000 | -11.435000 | -11.453000 | 1757.000000 | 1876.000000 | 1878.000000 | 1757.000000 |  | 2624б | Непровар / утяжина | GWAN |  | 05:34 | 05:53 | 05:54 | 0 | 242 | 13.000000 | INT | Непровар / утяжина |  | (c)
29173.050000 | 0.000000 | -0.036000 | -11.435000 | -11.471000 | -1703.000000 | -1622.000000 | -1504.000000 | 1305.000000 |  | 2624б | Смещение кромок | GWAN |  | 08:16 | 08:29 | 08:48 | 0 | 398 | 2.711000 | EXT | Смещение кромок. Наружу. Величина смещения - 2.7 мм. |  | (c)
29173.050000 | 0.000000 | -0.046000 | -11.435000 | -11.481000 | -872.000000 | -524.000000 | -673.000000 | 474.000000 |  | 2624б | Смещение кромок | GWAN |  | 10:30 | 11:26 | 11:02 | 0 | 398 | 3.707000 | EXT | Смещение кромок. Наружу. Величина смещения - 3.7 мм. |  | (c)
29184.485000 | 0.000000 | -0.054000 | -2.450000 | -2.504000 | 1059.000000 | 1208.000000 | 1268.000000 | 1059.000000 |  | 2626аа | Вышлифовка на шве | GWAN |  | 00:33 | 00:57 | 01:07 | 95 | 417 | 14.000000 | EXT | Вышлифовка на шве. Аномалия находится на упругопластическом изгибе: R=588 Дн, максимальное растяжение на 4.9 час. |  | (c)
29184.485000 | 0.000000 | -0.041000 | -2.450000 | -2.491000 | 195.000000 | 229.000000 | 437.000000 | 195.000000 |  | 2626аа | Смещение кромок | GWAN |  | 10:14 | 10:19 | 10:53 | 0 | 485 | 2.598000 | EXT | Смещение кромок. Наружу. Величина смещения - 2.6 мм. Аномалия находится на упругопластическом изгибе: R=588 Дн, максимальное растяжение на 4.9 час. |  | (c)
29207.365000 | 0.000000 | -0.025000 | -11.370000 | -11.395000 | 596.000000 | 922.000000 | 852.000000 | 48.077671 |  | 2628 | Нарушение формы кольцевого шва | GWAN |  | 03:27 | 04:19 | 04:08 | 0 | 512 |  | EXT | Нарушение формы кольцевого шва. Аномалия находится на упругопластическом изгибе: R=697 Дн, максимальное растяжение на 7.4 час. |  | (c)
29207.365000 | 0.000000 | -0.031000 | -11.370000 | -11.401000 | -1998.000000 | -1891.000000 | -1702.000000 | 42.645165 |  | 2628 | Смещение кромок | GWAN |  | 08:28 | 08:45 | 09:16 | 0 | 592 | 2.447000 | EXT | Смещение кромок. Вовнутрь. Величина смещения - 2.4 мм. Аномалия находится на упругопластическом изгибе: R=697 Дн, максимальное растяжение на 7.4 час. |  | (c)
29207.365000 | 0.000000 | -0.035000 | -11.370000 | -11.405000 | -1053.000000 | -553.000000 | -634.000000 | 17.347637 |  | 2628 | Нарушение формы кольцевого шва | GWAN |  | 11:01 | 00:21 | 00:08 | 0 | 838 |  | EXT | Нарушение формы кольцевого шва. Аномалия находится на упругопластическом изгибе: R=697 Дн, максимальное растяжение на 7.4 час. |  | (c)
29312.292000 | 1.692000 | 1.607000 | -9.778000 | -9.863000 | 2179.000000 | 2196.000000 | 2198.000000 | 1.112935 | 1607.000000 | 2637 |  | LWAN |  | 03:36 | 03:39 | 03:40 | 175 | 37 | 10.000000 | EXT | -. Эквивалент потери металла 10%. |  | (c)
29344.585000 | 0.000000 | -0.046000 | -11.495000 | -11.541000 | -49.000000 | 102.000000 | 101.000000 | 0.000000 |  | 2640 | Смещение кромок | GWAN |  | 09:15 | 09:39 | 09:39 | 0 | 299 | 2.315000 | EXT | Смещение кромок. Наружу. Величина смещения - 2.3 мм. Аномалия находится на упругопластическом изгибе: R=805 Дн, максимальное растяжение на 1.1 час. |  | (c)
29344.585000 | 0.000000 | -0.031000 | -11.495000 | -11.526000 | 974.000000 | 1093.000000 | 1071.000000 | 974.000000 |  | 2640 | Смещение кромок | GWAN |  | 12:00 | 00:19 | 00:15 | 0 | 195 | 2.675000 | EXT | Смещение кромок. Вовнутрь. Величина смещения - 2.7 мм. Аномалия находится на упругопластическом изгибе: R=805 Дн, максимальное растяжение на 1.1 час. |  | (c)
29345.804000 | 1.219000 | 1.207000 | -10.276000 | -10.288000 | -132.000000 | -91.000000 | -79.000000 | 26.000000 | 1207.000000 | 2640 |  | CORR | СIGR | 09:01 | 09:08 | 09:10 | 24 | 106 | 12.000000 | EXT | -. Аномалия находится на упругопластическом изгибе: R=953 Дн, максимальное растяжение на 1.5 час. |  | (c)
29348.330000 | 3.745000 | 3.598000 | -7.750000 | -7.897000 | 122.000000 | 289.000000 | 245.000000 | 122.000000 | 3598.000000 | 2640 |  | DENT |  | 09:42 | 10:09 | 10:02 | 216 | 246 | 0.492958 |  | -. Аномалия находится вблизи продольного шва. |  | (c)
29355.355000 | 10.770000 | 9.958000 | -0.725000 | -1.537000 | -296.000000 | -82.000000 | -188.000000 | 81.000000 | 590.000000 | 2640 |  | GOUG | GENE | 08:35 | 09:09 | 08:52 | 947 | 215 | 7.000000 | EXT | -. Задир. |  | (c)
29362.375000 | 6.295000 | 6.048000 | -5.315000 | -5.562000 | -1029.000000 | -1014.000000 | -993.000000 | 956.000000 | 5179.000000 | 2641 |  | CORR | GENE | 03:23 | 03:25 | 03:29 | 383 | 73 | 10.000000 | EXT | - |  | (c)
29366.835000 | 10.755000 | 10.667000 | -0.855000 | -0.943000 | -1080.000000 | -398.000000 | -572.000000 | 63.000000 | 785.000000 | 2641 |  | CORR | GENE | 03:15 | 05:05 | 04:37 | 158 | 1017 | 10.000000 | EXT | - |  | (c)
29389.347000 | 10.327000 | 10.304000 | -1.183000 | -1.206000 | 784.000000 | 904.000000 | 938.000000 | 63.275820 | 1148.000000 | 2643 |  | CORR | GENE | 04:38 | 04:58 | 05:03 | 58 | 307 | 12.000000 | EXT | - |  | (c)
29396.005000 | 5.475000 | 5.469000 | -5.980000 | -5.986000 | 794.000000 | 939.000000 | 885.000000 | 64.108822 | 5469.000000 | 2644 |  | CORR | GENE | 02:58 | 03:22 | 03:13 | 50 | 181 | 12.000000 | EXT | - |  | (c)
29411.210000 | 0.000000 | -0.030000 | -1.700000 | -1.730000 | 1852.000000 | -2129.000000 | 2092.000000 | 1852.000000 |  | 2645б | Вышлифовка на шве | GWAN |  | 01:09 | 02:27 | 01:48 | 96 | 480 | 15.000000 | EXT | Вышлифовка на шве |  | (c)
29411.210000 | 0.000000 | -0.041000 | -1.700000 | -1.741000 | 1906.000000 | 2132.000000 | 2055.000000 | 1906.000000 |  | 2645б | Смещение кромок | GWAN |  | 01:18 | 01:54 | 01:42 | 0 | 299 | 2.891000 | EXT | Смещение кромок. Наружу. Величина смещения - 2.9 мм. |  | (c)
29411.210000 | 0.000000 | -0.016000 | -1.700000 | -1.716000 | -1725.000000 | -1678.000000 | -1558.000000 | 1391.000000 |  | 2645б | Нарушение формы кольцевого шва | GWAN |  | 03:32 | 03:39 | 03:59 | 0 | 334 |  | EXT | Нарушение формы кольцевого шва |  | (c)
29411.210000 | 0.000000 | -0.031000 | -1.700000 | -1.731000 | -1242.000000 | -1080.000000 | -993.000000 | 743.000000 |  | 2645б | Смещение кромок | GWAN |  | 04:50 | 05:16 | 05:30 | 0 | 500 | 3.655000 | EXT | Смещение кромок. Наружу. Величина смещения - 3.7 мм. |  | (c)
29411.210000 | 0.000000 | -0.016000 | -1.700000 | -1.716000 | -1056.000000 | -674.000000 | -588.000000 | 121.000000 |  | 2645б | Непровар / утяжина | GWAN |  | 05:20 | 06:22 | 06:35 | 0 | 935 | 15.000000 | INT | Непровар / утяжина |  | (c)
29412.933000 | 0.023000 | 0.012000 | -11.362000 | -11.373000 | 219.000000 | 603.000000 | 539.000000 | 219.000000 | 12.000000 | 2645в |  | ARTD | GENE | 01:11 | 02:13 | 02:02 | 75 | 639 | 12.000000 | EXT | -. Эквивалент потери металла 12%. |  | (c)
29424.295000 | 0.000000 | -0.031000 | -11.390000 | -11.421000 | 791.000000 | 922.000000 | 905.000000 | 72.997435 |  | 2647а | Смещение кромок | GWAN |  | 01:52 | 02:13 | 02:10 | 0 | 227 | 2.299000 | EXT | Смещение кромок. Наружу. Аномалия находится на отводе. Величина смещения - 2.3 мм. |  | (c)
29424.295000 | 0.000000 | -0.021000 | -11.390000 | -11.411000 | 1872.000000 | 2078.000000 | 2020.000000 | 5.049500 |  | 2647а | Смещение кромок | GWAN |  | 04:46 | 05:20 | 05:10 | 0 | 296 | 2.535000 | EXT | Смещение кромок. Вовнутрь. Аномалия находится на отводе. Величина смещения - 2.5 мм. |  | (c)
29424.295000 | 0.000000 | -0.016000 | -11.390000 | -11.406000 | -1591.000000 | -1089.000000 | -1295.000000 | 51.645834 |  | 2647а | Нарушение формы кольцевого шва | GWAN |  | 07:27 | 08:48 | 08:15 | 0 | 591 |  | INT | Нарушение формы кольцевого шва. Аномалия находится на отводе. |  | (c)
29424.295000 | 0.000000 | -0.021000 | -11.390000 | -11.411000 | -1204.000000 | -948.000000 | -948.000000 | 35.283902 |  | 2647а | Смещение кромок | GWAN |  | 08:30 | 09:11 | 09:11 | 0 | 511 | 2.899000 | EXT | Смещение кромок. Вовнутрь. Аномалия находится на отводе. Величина смещения - 2.9 мм. |  | (c)
29424.295000 | 0.000000 | -0.031000 | -11.390000 | -11.421000 | -446.000000 | 80.000000 | -36.000000 | 0.000000 |  | 2647а | Смещение кромок | GWAN |  | 10:32 | 11:57 | 11:38 | 0 | 819 | 4.804000 | EXT | Смещение кромок. Вовнутрь. Аномалия находится на отводе. Величина смещения - 4.8 мм. |  | (c)
29424.928000 | 0.633000 | 0.589000 | -10.757000 | -10.801000 | -959.000000 | -616.000000 | -744.000000 | 25.223211 | 589.000000 | 2647а |  | CORR | GENE | 09:09 | 10:05 | 09:44 | 81 | 431 | 10.000000 | EXT | -. Аномалия находится на отводе. |  | (c)
29425.149000 | 0.854000 | 0.807000 | -10.536000 | -10.583000 | -916.000000 | -777.000000 | -778.000000 | 40.394488 | 807.000000 | 2647а |  | CORR | GENE | 09:16 | 09:39 | 09:39 | 50 | 277 | 10.000000 | EXT | -. Аномалия находится на отводе. |  | (c)
29431.773000 | 7.478000 | 7.288000 | -3.912000 | -4.102000 | -416.000000 | -349.000000 | 48.000000 | 3.908868 | 3912.000000 | 2647а |  | CORR | GENE | 10:37 | 10:48 | 11:52 | 190 | 929 | 12.000000 | EXT | -. Аномалия находится на отводе. |  | (c)
29432.239000 | 7.944000 | 7.944000 | -3.446000 | -3.446000 | -1243.000000 | -1182.000000 | -1204.000000 | 79.687038 | 3424.000000 | 2647а |  | CORR | СIGR | 08:24 | 08:33 | 08:30 | 22 | 79 | 10.000000 | EXT | -. Аномалия находится на отводе. |  | (c)
29432.555000 | 8.260000 | 8.251000 | -3.130000 | -3.139000 | -469.000000 | -131.000000 | -285.000000 | 0.000000 | 3076.000000 | 2647а |  | CORR | GENE | 10:28 | 11:23 | 10:58 | 63 | 369 | 10.000000 | EXT | -. Аномалия находится на отводе. |  | (c)
29432.604000 | 8.309000 | 8.302000 | -3.081000 | -3.088000 | -929.000000 | -678.000000 | -770.000000 | 36.359574 | 2987.000000 | 2647а |  | CORR | GENE | 09:14 | 09:55 | 09:40 | 101 | 319 | 10.000000 | EXT | -. Аномалия находится на отводе. |  | (c)
29433.020000 | 8.725000 | 8.699000 | -2.665000 | -2.691000 | -20.000000 | 87.000000 | 439.000000 | 35.461896 | 2570.000000 | 2647а |  | CORR | GENE | 11:41 | 11:58 | 00:55 | 121 | 919 | 10.000000 | EXT | -. Аномалия находится на отводе. |  | (c)
29445.243000 | 9.558000 | 9.528000 | -1.727000 | -1.757000 | 727.000000 | 1246.000000 | 1047.000000 | 727.000000 | 1578.000000 | 2648 |  | CORR | GENE | 07:45 | 09:08 | 08:36 | 179 | 640 | 10.000000 | EXT | -. Аномалия находится на отводе. |  | (c)
29445.906000 | 10.221000 | 10.176000 | -1.064000 | -1.109000 | 1411.000000 | 1453.000000 | 1465.000000 | 1411.000000 | 1021.000000 | 2648 |  | ARTD | GENE | 09:35 | 09:42 | 09:44 | 88 | 108 |  | EXT | -. Аномалия находится на отводе. Наплавка. |  | (c)
29445.988000 | 10.303000 | 10.005000 | -0.982000 | -1.280000 | 714.000000 | 1125.000000 | 1015.000000 | 714.000000 | 930.000000 | 2648 |  | GOUG | GENE | 07:43 | 08:49 | 08:31 | 350 | 601 | 9.000000 | EXT | -. Аномалия находится на отводе. Задир. |  | (c)
29446.970000 | 0.000000 | -0.021000 | -9.040000 | -9.061000 | -975.000000 | -536.000000 | -622.000000 | 269.000000 |  | 2649а | Смещение кромок | GWAN |  | 07:04 | 08:15 | 08:01 | 0 | 706 | 4.382000 | EXT | Смещение кромок. Наружу. Аномалия находится на отводе. Величина смещения - 4.4 мм. |  | (c)
29456.010000 | 0.000000 | -0.021000 | -2.745000 | -2.766000 | 65.000000 | 135.000000 | 252.000000 | 65.000000 |  | 2649б | Нарушение формы кольцевого шва | GWAN |  | 00:46 | 00:58 | 01:17 | 0 | 374 |  | EXT | Нарушение формы кольцевого шва |  | (c)
29456.010000 | 0.000000 | -0.041000 | -2.745000 | -2.786000 | -644.000000 | -499.000000 | -506.000000 | 368.000000 |  | 2649б | Смещение кромок | GWAN |  | 10:52 | 11:15 | 11:14 | 0 | 276 | 3.618000 | EXT | Смещение кромок. Вовнутрь. Величина смещения - 3.6 мм. |  | (c)
29458.755000 | 0.000000 | -0.021000 | -10.690000 | -10.711000 | 1439.000000 | 1564.000000 | 1663.000000 | 9.721781 |  | 2650 | Смещение кромок | GWAN |  | 03:56 | 04:16 | 04:32 | 0 | 447 | 3.033000 | EXT | Смещение кромок. Вовнутрь. Величина смещения - 3 мм. |  | (c)
29458.755000 | 0.000000 | -0.016000 | -10.690000 | -10.706000 | -1936.000000 | -1788.000000 | -1718.000000 | 41.371907 |  | 2650 | Смещение кромок | GWAN |  | 06:52 | 07:15 | 07:27 | 0 | 436 | 2.371000 | EXT | Смещение кромок. Вовнутрь. Величина смещения - 2.4 мм. |  | (c)
29458.755000 | 0.000000 | -0.026000 | -10.690000 | -10.716000 | -855.000000 | -701.000000 | -580.000000 | 24.527357 |  | 2650 | Вышлифовка на шве | GWAN |  | 09:46 | 10:11 | 10:30 | 71 | 551 | 10.000000 | EXT | Вышлифовка на шве |  | (c)
29460.946000 | 2.191000 | 1.914000 | -8.499000 | -8.776000 | -1349.000000 | -851.000000 | -1059.000000 | 62.013281 | 1914.000000 | 2650 |  | ARTD | GENE | 08:26 | 09:47 | 09:13 | 1778 | 580 |  | EXT | -. Наплавка. |  | (c)
29538.375000 | 0.000000 | -0.021000 | -11.380000 | -11.401000 | 2066.000000 | -1653.000000 | -1153.000000 | 7.160382 |  | 2657 | Нарушение формы кольцевого шва | GWAN |  | 06:11 | 08:11 | 09:32 | 0 | 2484 |  | EXT | Нарушение формы кольцевого шва. Аномалия находится на упругопластическом изгибе: R=221 Дн, максимальное растяжение на 5.6 час. |  | (c)
29605.660000 | 0.000000 | -0.016000 | -11.525000 | -11.541000 | 1556.000000 | 1695.000000 | 1886.000000 | 0.000000 |  | 2663 | Нарушение формы кольцевого шва | GWAN |  | 05:58 | 06:20 | 06:51 | 0 | 659 |  | EXT | Нарушение формы кольцевого шва |  | (c)
29658.474000 | 7.044000 | 7.014000 | -4.486000 | -4.516000 | -1189.000000 | -1117.000000 | -1149.000000 | 84.088651 | 4486.000000 | 2667 |  | CORR | СIGR | 06:05 | 06:16 | 06:11 | 30 | 79 | 10.000000 | EXT | - |  | (c)
29679.005000 | 4.585000 | 4.565000 | -6.505000 | -6.525000 | -206.000000 | -70.000000 | -98.000000 | 0.000000 | 4565.000000 | 2669 |  | CORR | GENE | 06:57 | 07:19 | 07:15 | 49 | 217 | 10.000000 | EXT | - |  | (c)
29695.915000 | 10.405000 | 10.322000 | -0.845000 | -0.928000 | 1876.000000 | 1927.000000 | 1925.000000 | 1876.000000 | 761.000000 | 2670 |  | DENT |  | 05:17 | 05:25 | 05:25 | 167 | 99 | 0.492958 |  | - |  | (c)
29733.331000 | 2.966000 | 2.925000 | -7.949000 | -7.990000 | 1436.000000 | 1597.000000 | 1563.000000 | 1436.000000 | 2925.000000 | 2674 | Дефект проката | MIAN | GENE | 02:57 | 03:23 | 03:18 | 65 | 254 | 10.000000 | INT | Дефект проката. Эквивалент потери металла 10%. |  | (c)
29734.353000 | 3.988000 | 3.988000 | -6.927000 | -6.927000 | -745.000000 | -545.000000 | -627.000000 | 508.000000 | 3988.000000 | 2674 |  | CORR | GENE | 09:05 | 09:38 | 09:24 | 55 | 237 | 10.000000 | EXT | - |  | (c)
29737.451000 | 7.086000 | 7.086000 | -3.829000 | -3.829000 | 1346.000000 | 1379.000000 | 1382.000000 | 1346.000000 | 3810.000000 | 2674 |  | CORR | СIGR | 02:43 | 02:48 | 02:48 | 19 | 72 | 11.000000 | EXT | - |  | (c)
29814.813000 | 6.508000 | 6.450000 | -4.887000 | -4.945000 | -323.000000 | -135.000000 | -75.000000 | 0.000000 | 4846.000000 | 2681 |  | CORR | GENE | 05:59 | 06:30 | 06:39 | 99 | 496 | 10.000000 | EXT | - |  | (c)
29815.560000 | 7.255000 | 7.242000 | -4.140000 | -4.153000 | -245.000000 | -133.000000 | -167.000000 | 88.000000 | 4121.000000 | 2681 |  | CORR | СIGR | 06:12 | 06:30 | 06:25 | 32 | 157 | 12.000000 | EXT | - |  | (c)
29815.657000 | 7.352000 | 7.326000 | -4.043000 | -4.069000 | -308.000000 | -228.000000 | -205.000000 | 101.000000 | 4022.000000 | 2681 |  | CORR | СIGR | 06:02 | 06:15 | 06:19 | 47 | 207 | 11.000000 | EXT | - |  | (c)
29819.354000 | 11.049000 | 11.021000 | -0.346000 | -0.374000 | -194.000000 | -119.000000 | -109.000000 | 24.000000 | 338.000000 | 2681 |  | CORR | СIGR | 06:20 | 06:32 | 06:34 | 36 | 170 | 10.000000 | EXT | - |  | (c)
29819.700000 | 0.000000 | -0.051000 | -11.460000 | -11.511000 | 2052.000000 | -2148.000000 | -2137.000000 | 1866.000000 |  | 2682 | Смещение кромок | GWAN |  | 01:28 | 02:10 | 02:11 | 0 | 543 | 3.887000 | EXT | Смещение кромок. Наружу. Величина смещения - 3.9 мм. |  | (c)
29819.700000 | 0.000000 | -0.024000 | -11.460000 | -11.484000 | -1854.000000 | -1824.000000 | -1438.000000 | 1022.000000 |  | 2682 | Нарушение формы кольцевого шва | GWAN |  | 02:57 | 03:02 | 04:04 | 0 | 832 |  | EXT | Нарушение формы кольцевого шва |  | (c)
29819.700000 | 0.000000 | -0.029000 | -11.460000 | -11.489000 | -58.000000 | 1265.000000 | 994.000000 | 0.000000 |  | 2682 | Нарушение формы кольцевого шва | GWAN |  | 07:47 | 11:21 | 10:37 | 0 | 2104 |  | EXT | Нарушение формы кольцевого шва |  | (c)
29821.387000 | 1.687000 | 1.467000 | -9.773000 | -9.993000 | -353.000000 | -197.000000 | -54.000000 | 0.000000 | 1467.000000 | 2682 |  | CORR | GENE | 06:59 | 07:25 | 07:48 | 261 | 599 | 11.000000 | EXT | - |  | (c)
29821.917000 | 2.217000 | 2.146000 | -9.243000 | -9.314000 | -1414.000000 | -1301.000000 | -1334.000000 | 1254.000000 | 2146.000000 | 2682 |  | CORR | GENE | 04:08 | 04:26 | 04:21 | 83 | 160 | 15.000000 | EXT | - |  | (c)
29822.674000 | 2.974000 | 2.915000 | -8.486000 | -8.545000 | -391.000000 | -313.000000 | -294.000000 | 197.000000 | 2915.000000 | 2682 |  | CORR | GENE | 06:53 | 07:06 | 07:09 | 72 | 194 | 10.000000 | EXT | - |  | (c)
29823.564000 | 3.864000 | 3.832000 | -7.596000 | -7.628000 | -670.000000 | -531.000000 | -577.000000 | 483.000000 | 3832.000000 | 2682 |  | CORR | СIGR | 06:08 | 06:31 | 06:23 | 39 | 187 | 11.000000 | EXT | - |  | (c)
29825.001000 | 5.301000 | 5.272000 | -6.159000 | -6.188000 | -1926.000000 | -1710.000000 | -1779.000000 | 1631.000000 | 5272.000000 | 2682 |  | CORR | СIGR | 02:46 | 03:20 | 03:09 | 40 | 295 | 11.000000 | EXT | - |  | (c)
29825.594000 | 5.894000 | 5.851000 | -5.566000 | -5.609000 | -373.000000 | -280.000000 | -269.000000 | 165.000000 | 5553.000000 | 2682 |  | CORR | GENE | 06:56 | 07:11 | 07:13 | 56 | 208 | 11.000000 | EXT | - |  | (c)
29827.276000 | 7.576000 | 7.536000 | -3.884000 | -3.924000 | -323.000000 | -196.000000 | -224.000000 | 124.000000 | 3875.000000 | 2682 |  | CORR | СIGR | 07:04 | 07:25 | 07:20 | 49 | 199 | 10.000000 | EXT | - |  | (c)
29827.492000 | 7.792000 | 7.760000 | -3.668000 | -3.700000 | -1684.000000 | -1533.000000 | -1579.000000 | 1473.000000 | 3634.000000 | 2682 |  | CORR | GENE | 03:25 | 03:49 | 03:42 | 66 | 211 | 12.000000 | EXT | - |  | (c)
29829.775000 | 10.075000 | 9.993000 | -1.385000 | -1.467000 | -419.000000 | -321.000000 | -272.000000 | 125.000000 | 1370.000000 | 2682 |  | CORR | GENE | 06:49 | 07:05 | 07:13 | 97 | 294 | 10.000000 | EXT | - |  | (c)
29831.160000 | 0.000000 | -0.036000 | -11.660000 | -11.696000 | -1314.000000 | -1186.000000 | -1220.000000 | 1125.000000 |  | 2683 | Смещение кромок | GWAN |  | 00:18 | 00:39 | 00:33 | 0 | 189 | 2.749000 | EXT | Смещение кромок. Наружу. Величина смещения - 2.7 мм. |  | (c)
29831.160000 | 0.000000 | -0.021000 | -11.660000 | -11.681000 | -1084.000000 | -328.000000 | -701.000000 | 318.000000 |  | 2683 | Нарушение формы кольцевого шва | GWAN |  | 00:55 | 02:57 | 01:57 | 0 | 766 |  | EXT | Нарушение формы кольцевого шва |  | (c)
29831.160000 | 0.000000 | -0.050000 | -11.660000 | -11.710000 | 1860.000000 | -2029.000000 | -1988.000000 | 1376.000000 |  | 2683 | Нарушение формы кольцевого шва | GWAN |  | 08:50 | 10:23 | 10:29 | 0 | 1225 |  | EXT | Нарушение формы кольцевого шва |  | (c)
29876.200000 | 0.000000 | -0.031000 | -11.175000 | -11.206000 | 720.000000 | 938.000000 | 1162.000000 | 50.538417 |  | 2688 | Нарушение формы кольцевого шва | GWAN |  | 00:35 | 01:10 | 01:46 | 0 | 885 |  | EXT | Нарушение формы кольцевого шва |  | (c)
29876.200000 | 0.000000 | -0.021000 | -11.175000 | -11.196000 | 1962.000000 | -2197.000000 | -2088.000000 | 0.000000 |  | 2688 | Смещение кромок | GWAN |  | 03:56 | 04:44 | 05:02 | 0 | 822 | 3.544000 | EXT | Смещение кромок. Наружу. Величина смещения - 3.5 мм. |  | (c)
29909.860000 | 0.000000 | -0.031000 | -10.915000 | -10.946000 | 448.000000 | 599.000000 | 662.000000 | 448.000000 |  | 2691 | Смещение кромок | GWAN |  | 09:52 | 10:16 | 10:27 | 0 | 427 | 2.923000 | EXT | Смещение кромок. Вовнутрь. Величина смещения - 2.9 мм. |  | (c)
29909.860000 | 0.000000 | -0.036000 | -10.915000 | -10.951000 | 1160.000000 | 1691.000000 | 1799.000000 | 1160.000000 |  | 2691 | Смещение кромок | GWAN |  | 11:47 | 01:13 | 01:30 | 0 | 1278 | 2.820000 | EXT | Смещение кромок. Вовнутрь. Величина смещения - 2.8 мм. |  | (c)
29914.168000 | 4.308000 | 4.222000 | -6.607000 | -6.693000 | -1554.000000 | -1059.000000 | -1184.000000 | 815.000000 | 4222.000000 | 2691 |  | CORR | GENE | 04:29 | 05:49 | 05:29 | 171 | 739 | 10.000000 | EXT | - |  | (c)
29914.616000 | 4.756000 | 4.679000 | -6.159000 | -6.236000 | -1565.000000 | -1130.000000 | -1207.000000 | 849.000000 | 4679.000000 | 2691 |  | CORR | GENE | 04:27 | 05:37 | 05:25 | 202 | 716 | 13.000000 | EXT | - |  | (c)
29921.662000 | 0.887000 | 0.725000 | -10.308000 | -10.470000 | 1467.000000 | 1644.000000 | 1666.000000 | 1467.000000 | 725.000000 | 2692 |  | CORR | GENE | 05:38 | 06:06 | 06:10 | 216 | 399 | 13.000000 | EXT | - |  | (c)
29922.213000 | 1.438000 | 1.395000 | -9.757000 | -9.800000 | 1387.000000 | 1497.000000 | 1799.000000 | 1387.000000 | 1395.000000 | 2692 |  | CORR | GENE | 05:25 | 05:43 | 06:31 | 332 | 824 | 13.000000 | EXT | - |  | (c)
29923.308000 | 2.533000 | 2.443000 | -8.662000 | -8.752000 | 304.000000 | 939.000000 | 702.000000 | 304.000000 | 2443.000000 | 2692 |  | CORR | GENE | 02:30 | 04:13 | 03:34 | 135 | 797 | 11.000000 | EXT | - |  | (c)
29925.900000 | 5.125000 | 4.744000 | -6.070000 | -6.451000 | -2080.000000 | -2044.000000 | -2031.000000 | 1982.000000 | 4744.000000 | 2692 |  | CORR | GENE | 08:05 | 08:11 | 08:13 | 416 | 98 | 14.000000 | EXT | - |  | (c)
29926.104000 | 5.329000 | 5.293000 | -5.866000 | -5.902000 | 1895.000000 | 2011.000000 | 1987.000000 | 1895.000000 | 5293.000000 | 2692 |  | CORR | GENE | 06:47 | 07:06 | 07:02 | 61 | 184 | 12.000000 | EXT | - |  | (c)
29926.638000 | 5.863000 | 5.860000 | -5.332000 | -5.335000 | -1232.000000 | -1188.000000 | -1190.000000 | 1148.000000 | 5297.000000 | 2692 |  | CORR | СIGR | 10:22 | 10:29 | 10:29 | 38 | 84 | 11.000000 | EXT | - |  | (c)
29926.662000 | 5.887000 | 5.875000 | -5.308000 | -5.320000 | -1589.000000 | -1558.000000 | -1547.000000 | 1504.000000 | 5288.000000 | 2692 |  | CORR | СIGR | 09:25 | 09:30 | 09:31 | 32 | 85 | 10.000000 | EXT | - |  | (c)
29926.691000 | 5.916000 | 5.241000 | -5.279000 | -5.954000 | 2217.000000 | -2164.000000 | -2063.000000 | 1881.000000 | 4619.000000 | 2692 |  | CORR | GENE | 07:39 | 07:52 | 08:08 | 1335 | 363 | 11.000000 | EXT | - |  | (c)
29926.920000 | 6.145000 | 5.858000 | -5.050000 | -5.337000 | 1544.000000 | 1848.000000 | 1827.000000 | 1544.000000 | 5027.000000 | 2692 |  | CORR | GENE | 05:50 | 06:39 | 06:36 | 310 | 566 | 15.000000 | EXT | - |  | (c)
29926.975000 | 6.200000 | 6.172000 | -4.995000 | -5.023000 | -1592.000000 | -1538.000000 | -1550.000000 | 1507.000000 | 4995.000000 | 2692 |  | CORR | СIGR | 09:24 | 09:33 | 09:31 | 28 | 85 | 13.000000 | EXT | - |  | (c)
29927.638000 | 6.863000 | 6.706000 | -4.332000 | -4.489000 | 2166.000000 | -2119.000000 | -2172.000000 | 2049.000000 | 3304.000000 | 2692 |  | CORR | GENE | 07:31 | 07:59 | 07:50 | 1185 | 246 | 15.000000 | EXT | - |  | (c)
29928.725000 | 7.950000 | 7.855000 | -3.245000 | -3.340000 | 2166.000000 | -2028.000000 | -2010.000000 | 1724.000000 | 3177.000000 | 2692 |  | CORR | GENE | 07:31 | 08:14 | 08:17 | 163 | 571 | 13.000000 | EXT | - |  | (c)
29928.885000 | 8.110000 | 8.063000 | -3.085000 | -3.132000 | 2211.000000 | -2197.000000 | -2196.000000 | 2141.000000 | 2863.000000 | 2692 |  | CORR | GENE | 07:38 | 07:46 | 07:47 | 269 | 109 | 13.000000 | EXT | - |  | (c)
29933.000000 | 1.030000 | 1.012000 | -10.145000 | -10.163000 | -822.000000 | -768.000000 | -761.000000 | 701.000000 | 1012.000000 | 2693 |  | CORR | СIGR | 08:28 | 08:37 | 08:38 | 38 | 121 | 10.000000 | EXT | - |  | (c)
29936.724000 | 4.754000 | 4.726000 | -6.421000 | -6.449000 | 1439.000000 | 1451.000000 | 1456.000000 | 1439.000000 | 4726.000000 | 2693 |  | CORR | AXGR | 02:33 | 02:35 | 02:36 | 138 | 34 | 10.000000 | EXT | - |  | (c)
29937.261000 | 5.291000 | 5.281000 | -5.884000 | -5.894000 | 1118.000000 | 1190.000000 | 1177.000000 | 1118.000000 | 5281.000000 | 2693 |  | CORR | СIGR | 01:41 | 01:53 | 01:51 | 25 | 118 | 13.000000 | EXT | - |  | (c)
29954.440000 | 0.000000 | -0.031000 | -11.410000 | -11.441000 | -452.000000 | -327.000000 | -335.000000 | 219.000000 |  | 2695 | Смещение кромок | GWAN |  | 00:37 | 00:57 | 00:55 | 0 | 232 | 2.826000 | EXT | Смещение кромок. Вовнутрь. Величина смещения - 2.8 мм. |  | (c)
29970.266000 | 4.416000 | 4.394000 | -7.259000 | -7.281000 | -929.000000 | -845.000000 | -850.000000 | 772.000000 | 4394.000000 | 2696 |  | CORR | СIGR | 03:21 | 03:34 | 03:34 | 37 | 156 | 12.000000 | EXT | - |  | (c)
29989.124000 | 11.599000 | 11.563000 | -0.056000 | -0.092000 | -1934.000000 | -1811.000000 | -1845.000000 | 1757.000000 | 16.000000 | 2697 |  | CORR | GENE | 10:27 | 10:47 | 10:41 | 76 | 177 | 13.000000 | EXT | - |  | (c)
29989.144000 | 11.619000 | 11.576000 | -0.036000 | -0.079000 | -376.000000 | -308.000000 | -296.000000 | 217.000000 | 27.000000 | 2697 |  | CORR | СIGR | 02:38 | 02:49 | 02:51 | 52 | 159 | 11.000000 | EXT | - |  | (c)
29991.257000 | 2.077000 | 2.055000 | -9.583000 | -9.605000 | 1521.000000 | 1619.000000 | 1597.000000 | 1521.000000 | 2055.000000 | 2698 |  | CORR | СIGR | 02:38 | 02:54 | 02:51 | 46 | 153 | 11.000000 | EXT | - |  | (c)
30004.725000 | 3.885000 | 3.714000 | -7.755000 | -7.926000 | -373.000000 | -277.000000 | -262.000000 | 151.000000 | 3714.000000 | 2699 |  | DENT |  | 00:11 | 00:26 | 00:29 | 275 | 222 | 0.845070 |  | - |  | (c)
30006.507000 | 5.667000 | 5.510000 | -5.973000 | -6.130000 | -945.000000 | -841.000000 | -843.000000 | 741.000000 | 5510.000000 | 2699 |  | DENT |  | 10:38 | 10:55 | 10:55 | 366 | 205 | 0.352113 |  | - |  | (c)
30012.480000 | 0.000000 | -0.031000 | -11.325000 | -11.356000 | -477.000000 | -385.000000 | -373.000000 | 268.000000 |  | 2700 | Смещение кромок | GWAN |  | 08:10 | 08:25 | 08:27 | 0 | 209 | 4.163000 | EXT | Смещение кромок. Наружу. Величина смещения - 4.2 мм. |  | (c)
30014.034000 | 1.554000 | 1.533000 | -9.771000 | -9.792000 | -1439.000000 | -1382.000000 | -1402.000000 | 1364.000000 | 1533.000000 | 2700 |  | CORR | СIGR | 05:34 | 05:44 | 05:40 | 29 | 75 | 14.000000 | EXT | - |  | (c)
30068.654000 | 10.584000 | 10.569000 | -0.501000 | -0.516000 | -151.000000 | -65.000000 | -85.000000 | 18.000000 | 487.000000 | 2704 |  | CORR | СIGR | 06:35 | 06:49 | 06:46 | 29 | 133 | 13.000000 | EXT | - |  | (c)
30092.505000 | 0.000000 | -0.001000 | -10.970000 | -10.971000 | 1316.000000 | 1740.000000 | 1619.000000 | 1316.000000 |  | 2707 | Смещение кромок | GWAN |  | 06:31 | 07:39 | 07:20 | 0 | 607 | 2.943000 | EXT | Смещение кромок. Наружу. Величина смещения - 2.9 мм. |  | (c)
30094.939000 | 2.434000 | 2.396000 | -8.536000 | -8.574000 | -319.000000 | -249.000000 | -260.000000 | 202.000000 | 2396.000000 | 2707 |  | GOUG | СIGR | 02:07 | 02:19 | 02:17 | 38 | 117 | 13.000000 | EXT | -. Задир. |  | (c)
30095.321000 | 2.816000 | 2.773000 | -8.154000 | -8.197000 | -456.000000 | -357.000000 | -389.000000 | 322.000000 | 2773.000000 | 2707 |  | GOUG | СIGR | 01:45 | 02:01 | 01:56 | 43 | 134 | 12.000000 | EXT | -. Задир. |  | (c)
30110.436000 | 6.961000 | 6.892000 | -4.719000 | -4.788000 | 794.000000 | 851.000000 | 845.000000 | 794.000000 | 4664.000000 | 2708 |  | DENT |  | 00:06 | 00:16 | 00:15 | 124 | 102 | 0.422535 |  | - |  | (c)
30115.155000 | 0.000000 | -0.026000 | -11.505000 | -11.531000 | 1752.000000 | 2135.000000 | 2194.000000 | 1752.000000 |  | 2709 | Смещение кромок | GWAN |  | 06:20 | 07:22 | 07:31 | 0 | 886 | 3.212000 | EXT | Смещение кромок. Наружу. Величина смещения - 3.2 мм. |  | (c)
30126.660000 | 0.000000 | -0.016000 | -10.895000 | -10.911000 | -249.000000 | 608.000000 | 252.000000 | 0.000000 |  | 2710 | Смещение кромок | GWAN |  | 05:34 | 07:52 | 06:54 | 0 | 1002 | 3.234000 | EXT | Смещение кромок. Наружу. Величина смещения - 3.2 мм. |  | (c)
30126.660000 | 0.000000 | -0.031000 | -10.895000 | -10.926000 | 1189.000000 | 1456.000000 | 1370.000000 | 1189.000000 |  | 2710 | Смещение кромок | GWAN |  | 09:26 | 10:09 | 09:55 | 0 | 363 | 2.941000 | EXT | Смещение кромок. Наружу. Величина смещения - 2.9 мм. |  | (c)
30148.585000 | 0.000000 | -0.029000 | -1.520000 | -1.549000 | 165.000000 | 435.000000 | 599.000000 | 48.318825 |  | 2712а | Нарушение формы кольцевого шва | GWAN |  | 11:24 | 00:08 | 00:34 | 0 | 867 |  | EXT | Нарушение формы кольцевого шва |  | (c)
30149.251000 | 0.666000 | 0.601000 | -0.854000 | -0.919000 | 1537.000000 | 1754.000000 | 1701.000000 | 29.444749 | 601.000000 | 2712а |  | CORR | GENE | 03:05 | 03:40 | 03:32 | 147 | 329 | 10.000000 | EXT | - |  | (c)
30152.650000 | 0.000000 | -0.059000 | -7.470000 | -7.529000 | 440.000000 | 724.000000 | 635.000000 | 51.205077 |  | 2712в | Вышлифовка на шве | GWAN |  | 00:12 | 00:58 | 00:43 | 118 | 390 | 14.000000 | EXT | Вышлифовка на шве |  | (c)
30152.650000 | 0.000000 | -0.032000 | -7.470000 | -7.502000 | -1836.000000 | -1727.000000 | -1680.000000 | 31.875354 |  | 2712в | Вышлифовка на шве | GWAN |  | 06:04 | 06:22 | 06:30 | 94 | 311 | 11.000000 | EXT | Вышлифовка на шве |  | (c)
30154.123000 | 1.473000 | 0.184000 | -5.997000 | -7.286000 | 2199.000000 | 2224.000000 | 2217.000000 | 0.000000 | 184.000000 | 2712в |  | LWAN |  | 04:56 | 05:00 | 04:59 | 1480 | 37 | 14.635961 | INT | -. Эквивалент потери металла 15%. |  | (c)
30154.942000 | 2.292000 | 2.278000 | -5.178000 | -5.192000 | -1916.000000 | -1780.000000 | -1665.000000 | 25.382686 | 2278.000000 | 2712в |  | CORR | СIGR | 05:51 | 06:13 | 06:32 | 26 | 501 | 10.000000 | EXT | - |  | (c)
30183.141000 | 0.071000 | 0.032000 | -11.554000 | -11.593000 | -1420.000000 | -1085.000000 | -1050.000000 | 680.000000 | 32.000000 | 2715 |  | CORR | GENE | 05:03 | 05:57 | 06:03 | 112 | 740 | 13.000000 | EXT | - |  | (c)
30185.952000 | 2.882000 | 2.854000 | -8.743000 | -8.771000 | -1816.000000 | -1745.000000 | -1720.000000 | 1625.000000 | 2854.000000 | 2715 |  | CORR | СIGR | 03:59 | 04:11 | 04:15 | 28 | 191 | 10.000000 | EXT | - |  | (c)
30187.481000 | 4.411000 | 4.313000 | -7.214000 | -7.312000 | -729.000000 | -726.000000 | -708.000000 | 687.000000 | 4313.000000 | 2715 |  | CORR | AXGR | 06:55 | 06:55 | 06:58 | 291 | 42 | 10.000000 | EXT | - |  | (c)
30262.740000 | 0.105000 | 0.054000 | -11.240000 | -11.291000 | -786.000000 | -695.000000 | -656.000000 | 525.000000 | 54.000000 | 2722 |  | CORR | GENE | 03:47 | 04:02 | 04:08 | 102 | 261 | 10.000000 | EXT | -. Аномалия находится на упругопластическом изгибе: R=771 Дн, максимальное растяжение на 5.5 час. |  | (c)
30296.240000 | 0.000000 | -0.036000 | -11.320000 | -11.356000 | -1465.000000 | -1375.000000 | -1084.000000 | 704.000000 |  | 2725 | Смещение кромок | GWAN |  | 07:52 | 08:06 | 08:53 | 0 | 761 | 3.068000 | EXT | Смещение кромок. Наружу. Аномалия находится на отводе. Величина смещения - 3.1 мм. |  | (c)
30306.430000 | 10.190000 | 10.173000 | -1.130000 | -1.147000 | -1144.000000 | -1144.000000 | -1011.000000 | 878.000000 | 1118.000000 | 2725 |  | CORR | СIGR | 08:44 | 08:44 | 09:05 | 29 | 266 | 11.000000 | EXT | -. Аномалия находится на отводе. |  | (c)
30307.459000 | 11.219000 | 11.093000 | -0.101000 | -0.227000 | -1477.000000 | -1077.000000 | -1132.000000 | 787.000000 | 60.000000 | 2725 |  | CORR | GENE | 07:50 | 08:54 | 08:46 | 167 | 690 | 10.000000 | EXT | -. Аномалия находится на отводе. |  | (c)
30307.560000 | 0.000000 | -0.026000 | -11.180000 | -11.206000 | -1737.000000 | -1403.000000 | -1404.000000 | 39.853860 |  | 2726 | Смещение кромок | GWAN |  | 05:53 | 06:47 | 06:47 | 0 | 665 | 2.817000 | EXT | Смещение кромок. Наружу. Аномалия находится на отводе. Величина смещения - 2.8 мм. |  | (c)
30329.660000 | 0.000000 | -0.026000 | -10.460000 | -10.486000 | -570.000000 | -425.000000 | -471.000000 | 373.000000 |  | 2728 | Смещение кромок | GWAN |  | 03:14 | 03:38 | 03:30 | 0 | 197 | 2.891000 | EXT | Смещение кромок. Вовнутрь. Величина смещения - 2.9 мм. Аномалия находится на упругопластическом изгибе: R=426 Дн, максимальное растяжение на 1.4 час. |  | (c)
30329.660000 | 0.000000 | -0.016000 | -10.460000 | -10.476000 | 641.000000 | 940.000000 | 978.000000 | 641.000000 |  | 2728 | Смещение кромок | GWAN |  | 06:30 | 07:18 | 07:24 | 0 | 674 | 3.257000 | EXT | Смещение кромок. Вовнутрь. Величина смещения - 3.3 мм. Аномалия находится на упругопластическом изгибе: R=426 Дн, максимальное растяжение на 1.4 час. |  | (c)
30340.120000 | 0.000000 | -0.036000 | -3.430000 | -3.466000 | 1193.000000 | 1515.000000 | 1497.000000 | 1193.000000 |  | 2729а | Смещение кромок | GWAN |  | 10:16 | 11:08 | 11:05 | 0 | 607 | 3.296000 | EXT | Смещение кромок. Наружу. Величина смещения - 3.3 мм. |  | (c)
30438.626000 | 7.301000 | 7.292000 | -4.014000 | -4.023000 | 1707.000000 | 1762.000000 | 1766.000000 | 32.792930 | 4005.000000 | 2737 |  | CORR | СIGR | 04:32 | 04:41 | 04:42 | 18 | 117 | 11.000000 | EXT | - |  | (c)
30465.510000 | 0.000000 | -0.061000 | -11.415000 | -11.476000 | 1136.000000 | 1253.000000 | 1410.000000 | 44.175289 |  | 2740 | Вышлифовка на шве | GWAN |  | 00:25 | 00:44 | 01:09 | 109 | 547 | 14.000000 | EXT | Вышлифовка на шве. Аномалия находится на отводе. |  | (c)
30469.186000 | 3.676000 | 3.655000 | -7.739000 | -7.760000 | -1455.000000 | -1125.000000 | -1289.000000 | 62.588537 | 3655.000000 | 2740 |  | CORR | GENE | 05:27 | 06:20 | 05:53 | 64 | 331 | 10.000000 | EXT | -. Аномалия находится на отводе. |  | (c)
30488.325000 | 0.000000 | -0.016000 | -11.365000 | -11.381000 | 1810.000000 | 2025.000000 | 1976.000000 | 1810.000000 |  | 2742 | Смещение кромок | GWAN |  | 09:38 | 10:12 | 10:04 | 0 | 331 | 2.356000 | EXT | Смещение кромок. Вовнутрь. Аномалия находится на отводе. Величина смещения - 2.4 мм. |  | (c)
30490.326000 | 2.001000 | 1.679000 | -9.364000 | -9.686000 | 106.000000 | 408.000000 | 413.000000 | 106.000000 | 1679.000000 | 2742 |  | DENT |  | 05:03 | 05:51 | 05:52 | 576 | 613 | 1.126761 |  | -. Аномалия находится на отводе. Аномалия находится вблизи продольного шва. |  | (c)
30499.690000 | 0.000000 | -0.011000 | -8.450000 | -8.461000 | -2062.000000 | -1786.000000 | -1892.000000 | 1722.000000 |  | 2743 | Смещение кромок | GWAN |  | 04:46 | 05:30 | 05:13 | 0 | 340 | 2.423000 | EXT | Смещение кромок. Вовнутрь. Аномалия находится на отводе. Величина смещения - 2.4 мм. |  | (c)
30519.515000 | 0.000000 | -0.036000 | -11.405000 | -11.441000 | 1281.000000 | 1476.000000 | 1477.000000 | 44.967924 |  | 2745 | Смещение кромок | GWAN |  | 01:32 | 02:04 | 02:04 | 0 | 392 | 2.485000 | EXT | Смещение кромок. Вовнутрь. Аномалия находится на отводе. Величина смещения - 2.5 мм. |  | (c)
30519.515000 | 0.000000 | -0.019000 | -11.405000 | -11.424000 | 1776.000000 | 1951.000000 | 1963.000000 | 6.473090 |  | 2745 | Нарушение формы кольцевого шва | GWAN |  | 02:52 | 03:20 | 03:22 | 0 | 374 |  | EXT | Нарушение формы кольцевого шва. Аномалия находится на отводе. |  | (c)
30519.515000 | 0.000000 | -0.021000 | -11.405000 | -11.426000 | 2222.000000 | -2050.000000 | -1776.000000 | 0.000000 |  | 2745 | Смещение кромок | GWAN |  | 04:04 | 04:35 | 05:19 | 0 | 926 | 3.513000 | EXT | Смещение кромок. Вовнутрь. Аномалия находится на отводе. Величина смещения - 3.5 мм. |  | (c)
30519.515000 | 0.000000 | -0.036000 | -11.405000 | -11.441000 | -618.000000 | -560.000000 | -495.000000 | 20.006951 |  | 2745 | Смещение кромок | GWAN |  | 08:26 | 08:35 | 08:46 | 0 | 247 | 3.033000 | EXT | Смещение кромок. Наружу. Аномалия находится на отводе. Величина смещения - 3 мм. |  | (c)
30519.515000 | 0.000000 | -0.056000 | -11.405000 | -11.461000 | 311.000000 | 363.000000 | 493.000000 | 39.774648 |  | 2745 | Смещение кромок | GWAN |  | 10:56 | 11:04 | 11:25 | 0 | 363 | 2.462000 | EXT | Смещение кромок. Наружу. Аномалия находится на отводе. Величина смещения - 2.5 мм. |  | (c)
30540.215000 | 0.000000 | -0.016000 | -11.540000 | -11.556000 | 1239.000000 | 1305.000000 | 1369.000000 | 58.952863 |  | 2747 | Смещение кромок | GWAN |  | 02:58 | 03:09 | 03:19 | 0 | 261 | 2.907000 | EXT | Смещение кромок. Наружу. Величина смещения - 2.9 мм. |  | (c)
30540.215000 | 0.000000 | -0.031000 | -11.540000 | -11.571000 | 1584.000000 | 1904.000000 | -1940.000000 | 0.000000 |  | 2747 | Смещение кромок | GWAN |  | 03:54 | 04:45 | 06:25 | 0 | 1873 | 4.138000 | EXT | Смещение кромок. Наружу. Величина смещения - 4.1 мм. |  | (c)
30540.215000 | 0.000000 | -0.041000 | -11.540000 | -11.581000 | -626.000000 | -338.000000 | -420.000000 | 0.584732 |  | 2747 | Смещение кромок | GWAN |  | 09:57 | 10:44 | 10:30 | 0 | 412 | 3.710000 | EXT | Смещение кромок. Наружу. Величина смещения - 3.7 мм. |  | (c)
30540.215000 | 0.000000 | -0.023000 | -11.540000 | -11.563000 | -119.000000 | 141.000000 | 59.000000 | 4.751869 |  | 2747 | Нарушение формы кольцевого шва | GWAN |  | 11:19 | 00:01 | 11:48 | 0 | 355 |  | EXT | Нарушение формы кольцевого шва |  | (c)
30544.190000 | 3.975000 | 3.941000 | -7.565000 | -7.599000 | 1681.000000 | 1744.000000 | 1722.000000 | 37.693389 | 3941.000000 | 2747 |  | GOUG | СIGR | 04:10 | 04:20 | 04:16 | 34 | 82 | 9.000000 | EXT | -. Задир. |  | (c)
30597.905000 | 0.000000 | -0.021000 | -1.330000 | -1.351000 | 2181.000000 | -1750.000000 | -1904.000000 | 1528.000000 |  | 2752а | Нарушение формы кольцевого шва | GWAN |  | 07:10 | 08:35 | 08:10 | 0 | 752 |  | EXT | Нарушение формы кольцевого шва. Аномалия находится на отводе. |  | (c)
30599.235000 | 0.000000 | -0.041000 | -2.150000 | -2.191000 | -1984.000000 | -1906.000000 | -1733.000000 | 1482.000000 |  | 2752ба | Смещение кромок | GWAN |  | 00:40 | 00:52 | 01:20 | 0 | 502 | 2.703000 | EXT | Смещение кромок. Наружу. Величина смещения - 2.7 мм. |  | (c)
30599.235000 | 0.000000 | -0.021000 | -2.150000 | -2.171000 | -583.000000 | -178.000000 | -235.000000 | 0.000000 |  | 2752ба | Непровар / утяжина | GWAN |  | 04:26 | 05:31 | 05:22 | 0 | 697 | 10.000000 | INT | Непровар / утяжина |  | (c)
30599.235000 | 0.000000 | -0.021000 | -2.150000 | -2.171000 | 447.000000 | 780.000000 | 752.000000 | 447.000000 |  | 2752ба | Смещение кромок | GWAN |  | 07:12 | 08:06 | 08:01 | 0 | 610 | 2.312000 | EXT | Смещение кромок. Вовнутрь. Величина смещения - 2.3 мм. |  | (c)
30600.226000 | 0.991000 | 0.806000 | -1.159000 | -1.344000 | 1763.000000 | 1992.000000 | 1932.000000 | 1763.000000 | 806.000000 | 2752ба |  | GOUG | GENE | 10:45 | 11:22 | 11:12 | 417 | 338 | 9.000000 | EXT | -. Задир. |  | (c)
30601.385000 | 0.000000 | -0.021000 | -7.630000 | -7.651000 | 2049.000000 | 2182.000000 | 2199.000000 | 0.000000 |  | 2752бб | Смещение кромок | GWAN |  | 04:06 | 04:28 | 04:30 | 0 | 299 | 2.576000 | EXT | Смещение кромок. Наружу. Величина смещения - 2.6 мм. |  | (c)
30601.385000 | 0.000000 | -0.036000 | -7.630000 | -7.666000 | -414.000000 | -289.000000 | -245.000000 | 0.000000 |  | 2752бб | Смещение кромок | GWAN |  | 09:29 | 09:49 | 09:56 | 0 | 337 | 2.993000 | EXT | Смещение кромок. Вовнутрь. Величина смещения - 3 мм. |  | (c)
30609.015000 | 0.000000 | -0.031000 | -10.855000 | -10.886000 | 501.000000 | 771.000000 | 704.000000 | 501.000000 |  | 2753 | Смещение кромок | GWAN |  | 07:56 | 08:40 | 08:29 | 0 | 407 | 2.664000 | EXT | Смещение кромок. Вовнутрь. Величина смещения - 2.7 мм. |  | (c)
30631.470000 | 0.000000 | -0.007000 | -11.320000 | -11.327000 | 28.000000 | 679.000000 | 775.000000 | 28.000000 |  | 2755 | Нарушение формы кольцевого шва | GWAN |  | 02:41 | 04:26 | 04:42 | 0 | 1493 |  | EXT | Нарушение формы кольцевого шва |  | (c)
30642.790000 | 0.000000 | -0.049000 | -11.405000 | -11.454000 | 246.000000 | 456.000000 | 600.000000 | 48.454215 |  | 2756 | Вышлифовка на шве | GWAN |  | 09:49 | 10:23 | 10:46 | 81 | 709 | 10.000000 | EXT | Вышлифовка на шве |  | (c)
30642.790000 | 0.000000 | -0.031000 | -11.405000 | -11.436000 | 251.000000 | 484.000000 | 482.000000 | 38.922080 |  | 2756 | Смещение кромок | GWAN |  | 09:50 | 10:27 | 10:27 | 0 | 462 | 3.995000 | EXT | Смещение кромок. Вовнутрь. Величина смещения - 4 мм. |  | (c)
30654.195000 | 0.000000 | -0.031000 | -11.520000 | -11.551000 | -1739.000000 | -1527.000000 | -1578.000000 | 52.647732 |  | 2757 | Смещение кромок | GWAN |  | 10:12 | 10:46 | 10:38 | 0 | 322 | 2.659000 | EXT | Смещение кромок. Наружу. Аномалия находится на отводе. Величина смещения - 2.7 мм. |  | (c)
30665.715000 | 0.000000 | -0.026000 | -11.615000 | -11.641000 | -186.000000 | 56.000000 | 37.000000 | 0.000000 |  | 2758 | Смещение кромок | GWAN |  | 09:52 | 10:30 | 10:27 | 0 | 444 | 3.378000 | EXT | Смещение кромок. Вовнутрь. Аномалия находится на отводе. Величина смещения - 3.4 мм. |  | (c)
30668.611000 | 2.896000 | 2.772000 | -8.719000 | -8.843000 | 1628.000000 | 1776.000000 | 1727.000000 | 1628.000000 | 2772.000000 | 2758 |  | GOUG | GENE | 02:44 | 03:08 | 03:00 | 198 | 198 | 8.000000 | EXT | -. Задир. |  | (c)
30677.330000 | 0.000000 | -0.021000 | -11.400000 | -11.421000 | 2199.000000 | -2117.000000 | -2143.000000 | 2024.000000 |  | 2759 | Смещение кромок | GWAN |  | 02:58 | 03:21 | 03:17 | 0 | 238 | 3.907000 | EXT | Смещение кромок. Вовнутрь. Аномалия находится на отводе. Величина смещения - 3.9 мм. |  | (c)
30677.330000 | 0.000000 | -0.016000 | -11.400000 | -11.416000 | -1664.000000 | -1457.000000 | -1289.000000 | 914.000000 |  | 2759 | Смещение кромок | GWAN |  | 04:34 | 05:08 | 05:35 | 0 | 749 | 2.749000 | EXT | Смещение кромок. Наружу. Аномалия находится на отводе. Величина смещения - 2.7 мм. |  | (c)
30677.330000 | 0.000000 | -0.036000 | -11.400000 | -11.436000 | -141.000000 | 324.000000 | 379.000000 | 0.000000 |  | 2759 | Нарушение формы кольцевого шва | GWAN |  | 08:40 | 09:55 | 10:04 | 0 | 1039 |  | EXT | Нарушение формы кольцевого шва. Аномалия находится на отводе. |  | (c)
30677.330000 | 0.000000 | -0.036000 | -11.400000 | -11.436000 | 936.000000 | 1293.000000 | 1418.000000 | 936.000000 |  | 2759 | Смещение кромок | GWAN |  | 11:34 | 00:31 | 00:52 | 0 | 964 | 2.415000 | EXT | Смещение кромок. Вовнутрь. Аномалия находится на отводе. Величина смещения - 2.4 мм. |  | (c)
30680.213000 | 2.883000 | 2.772000 | -8.517000 | -8.628000 | -1741.000000 | -1620.000000 | -1367.000000 | 993.000000 | 2772.000000 | 2759 |  | CORR | GENE | 04:22 | 04:41 | 05:22 | 128 | 748 | 10.000000 | EXT | -. Аномалия находится на отводе. |  | (c)
30688.730000 | 0.000000 | -0.031000 | -11.010000 | -11.041000 | -1383.000000 | -1214.000000 | -1210.000000 | 1037.000000 |  | 2760 | Смещение кромок | GWAN |  | 09:55 | 10:22 | 10:23 | 0 | 346 | 2.931000 | EXT | Смещение кромок. Вовнутрь. Аномалия находится на отводе. Величина смещения - 2.9 мм. |  | (c)
30691.158000 | 2.428000 | 2.422000 | -8.582000 | -8.588000 | 1483.000000 | 1553.000000 | 1552.000000 | 1483.000000 | 2422.000000 | 2760 |  | CORR | СIGR | 05:38 | 05:49 | 05:49 | 26 | 138 | 12.000000 | EXT | - |  | (c)
30707.464000 | 7.724000 | 6.952000 | -3.391000 | -4.163000 | 1828.000000 | 1881.000000 | 1917.000000 | 18.042291 | 2738.000000 | 2761 |  | CORR | GENE | 04:29 | 04:37 | 04:43 | 1425 | 179 | 10.000000 | EXT | -. Аномалия находится на упругопластическом изгибе: R=454 Дн, максимальное растяжение на 0.9 час. |  | (c)
30711.928000 | 1.073000 | 1.053000 | -10.292000 | -10.312000 | 1707.000000 | 1763.000000 | 1741.000000 | 1707.000000 | 1053.000000 | 2762 |  | CORR | СIGR | 05:09 | 05:18 | 05:14 | 20 | 68 | 11.000000 | EXT | -. Аномалия находится на упругопластическом изгибе: R=544 Дн, максимальное растяжение на 0.9 час. |  | (c)
30745.215000 | 0.000000 | -0.031000 | -11.685000 | -11.716000 | -241.000000 | 139.000000 | -29.000000 | 0.000000 |  | 2765 | Смещение кромок | GWAN |  | 07:22 | 08:23 | 07:56 | 0 | 424 | 2.750000 | EXT | Смещение кромок. Вовнутрь. Величина смещения - 2.8 мм. |  | (c)
30745.215000 | 0.000000 | -0.024000 | -11.685000 | -11.709000 | 339.000000 | 437.000000 | 631.000000 | 339.000000 |  | 2765 | Нарушение формы кольцевого шва | GWAN |  | 08:55 | 09:11 | 09:42 | 0 | 582 |  | EXT | Нарушение формы кольцевого шва |  | (c)
30745.215000 | 0.000000 | -0.041000 | -11.685000 | -11.726000 | 1127.000000 | 1423.000000 | 1341.000000 | 1127.000000 |  | 2765 | Смещение кромок | GWAN |  | 11:03 | 11:50 | 11:37 | 0 | 427 | 2.690000 | EXT | Смещение кромок. Вовнутрь. Величина смещения - 2.7 мм. |  | (c)
30754.984000 | 9.769000 | 9.746000 | -1.916000 | -1.939000 | -1216.000000 | -1122.000000 | -1121.000000 | 1027.000000 | 1897.000000 | 2765 |  | CORR | СIGR | 04:44 | 05:00 | 05:00 | 42 | 189 | 10.000000 | EXT | - |  | (c)
30756.900000 | 0.000000 | -0.036000 | -9.930000 | -9.966000 | 1184.000000 | 1483.000000 | 1377.000000 | 1184.000000 |  | 2766 | Смещение кромок | GWAN |  | 01:18 | 02:06 | 01:49 | 0 | 386 | 3.108000 | EXT | Смещение кромок. Вовнутрь. Величина смещения - 3.1 мм. |  | (c)
30756.900000 | 0.000000 | -0.026000 | -9.930000 | -9.956000 | -1291.000000 | -988.000000 | -1060.000000 | 829.000000 |  | 2766 | Смещение кромок | GWAN |  | 06:38 | 07:27 | 07:16 | 0 | 462 | 3.153000 | EXT | Смещение кромок. Наружу. Величина смещения - 3.2 мм. |  | (c)
30756.900000 | 0.000000 | -0.031000 | -9.930000 | -9.961000 | -538.000000 | -274.000000 | -400.000000 | 262.000000 |  | 2766 | Смещение кромок | GWAN |  | 08:40 | 09:23 | 09:02 | 0 | 276 | 3.110000 | EXT | Смещение кромок. Наружу. Величина смещения - 3.1 мм. |  | (c)
30756.900000 | 0.000000 | -0.036000 | -9.930000 | -9.966000 | -36.000000 | 31.000000 | 37.000000 | 0.000000 |  | 2766 | Смещение кромок | GWAN |  | 10:01 | 10:12 | 10:13 | 0 | 145 | 3.222000 | EXT | Смещение кромок. Вовнутрь. Величина смещения - 3.2 мм. |  | (c)
30800.605000 | 0.000000 | -0.016000 | -11.480000 | -11.496000 | 1089.000000 | 1208.000000 | 1334.000000 | 32.725805 |  | 2770 | Смещение кромок | GWAN |  | 04:51 | 05:10 | 05:30 | 0 | 491 | 2.974000 | EXT | Смещение кромок. Вовнутрь. Аномалия находится на отводе. Величина смещения - 3 мм. |  | (c)
30800.605000 | 0.000000 | -0.018000 | -11.480000 | -11.498000 | -2034.000000 | -594.000000 | -707.000000 | 22.932681 |  | 2770 | Нарушение формы кольцевого шва | GWAN |  | 08:27 | 00:19 | 00:01 | 0 | 2654 |  | EXT | Нарушение формы кольцевого шва. Аномалия находится на отводе. |  | (c)
30822.965000 | 0.000000 | -0.026000 | -11.470000 | -11.496000 | -1643.000000 | -1251.000000 | -1400.000000 | 47.413859 |  | 2772 | Смещение кромок | GWAN |  | 06:23 | 07:26 | 07:02 | 0 | 485 | 2.343000 | EXT | Смещение кромок. Наружу. Величина смещения - 2.3 мм. Аномалия находится на упругопластическом изгибе: R=465 Дн, максимальное растяжение на 0.5 час. |  | (c)
30831.267000 | 8.302000 | 8.268000 | -3.168000 | -3.202000 | -2162.000000 | -1952.000000 | -2052.000000 | 5.496321 | 3150.000000 | 2772 |  | CORR | GENE | 04:59 | 05:33 | 05:17 | 52 | 221 | 10.000000 | EXT | - |  | (c)
30831.512000 | 8.547000 | 8.547000 | -2.923000 | -2.923000 | -2171.000000 | -1954.000000 | -2063.000000 | 4.770036 | 2862.000000 | 2772 |  | CORR | GENE | 04:58 | 05:33 | 05:15 | 61 | 217 | 10.000000 | EXT | - |  | (c)
30832.061000 | 9.096000 | 9.023000 | -2.374000 | -2.447000 | -1950.000000 | -1779.000000 | -1752.000000 | 22.604356 | 2369.000000 | 2772 |  | CORR | GENE | 05:33 | 06:01 | 06:05 | 78 | 396 | 10.000000 | EXT | - |  | (c)
30845.800000 | 0.000000 | -0.019000 | -11.370000 | -11.389000 | -1865.000000 | -1246.000000 | -1010.000000 | 12.489023 |  | 2774 | Нарушение формы кольцевого шва | GWAN |  | 08:24 | 10:04 | 10:42 | 0 | 1710 |  | EXT | Нарушение формы кольцевого шва |  | (c)
30857.170000 | 0.000000 | -0.016000 | -6.010000 | -6.026000 | 1323.000000 | 1402.000000 | 1448.000000 | 53.064646 |  | 2775 | Смещение кромок | GWAN |  | 01:53 | 02:05 | 02:13 | 0 | 250 | 2.968000 | EXT | Смещение кромок. Вовнутрь. Величина смещения - 3 мм. |  | (c)
30857.170000 | 0.000000 | -0.031000 | -6.010000 | -6.041000 | 193.000000 | 376.000000 | 323.000000 | 26.039516 |  | 2775 | Смещение кромок | GWAN |  | 10:50 | 11:20 | 11:11 | 0 | 258 | 2.453000 | EXT | Смещение кромок. Наружу. Величина смещения - 2.5 мм. |  | (c)
30867.400000 | 0.000000 | -0.021000 | -11.205000 | -11.226000 | -474.000000 | -89.000000 | -218.000000 | 0.000000 |  | 2777 | Нарушение формы кольцевого шва | GWAN |  | 00:38 | 01:40 | 01:19 | 0 | 511 |  | EXT | Нарушение формы кольцевого шва |  | (c)
30867.400000 | 0.000000 | -0.014000 | -11.205000 | -11.219000 | 1577.000000 | -2029.000000 | -1949.000000 | 22.744379 |  | 2777 | Нарушение формы кольцевого шва | GWAN |  | 06:09 | 08:27 | 08:40 | 0 | 1871 |  | EXT | Нарушение формы кольцевого шва |  | (c)
30867.400000 | 0.000000 | -0.031000 | -11.205000 | -11.236000 | -889.000000 | -747.000000 | -715.000000 | 43.596560 |  | 2777 | Смещение кромок | GWAN |  | 11:31 | 11:54 | 11:59 | 0 | 349 | 2.477000 | EXT | Смещение кромок. Вовнутрь. Величина смещения - 2.5 мм. |  | (c)
30912.810000 | 0.000000 | -0.036000 | -10.700000 | -10.736000 | 1319.000000 | 1589.000000 | 1668.000000 | 1319.000000 |  | 2781 | Смещение кромок | GWAN |  | 09:21 | 10:05 | 10:18 | 0 | 700 | 3.120000 | EXT | Смещение кромок. Вовнутрь. Величина смещения - 3.1 мм. |  | (c)
30946.265000 | 0.000000 | -0.031000 | -11.015000 | -11.046000 | 784.000000 | 921.000000 | 950.000000 | 784.000000 |  | 2784 | Смещение кромок | GWAN |  | 00:01 | 00:23 | 00:28 | 0 | 331 | 2.702000 | EXT | Смещение кромок. Вовнутрь. Величина смещения - 2.7 мм. |  | (c)
30946.265000 | 0.000000 | -0.030000 | -11.015000 | -11.045000 | -317.000000 | -70.000000 | 74.000000 | 0.000000 |  | 2784 | Нарушение формы кольцевого шва | GWAN |  | 09:03 | 09:43 | 10:06 | 0 | 783 |  | EXT | Нарушение формы кольцевого шва |  | (c)
30953.886000 | 7.621000 | 7.604000 | -3.394000 | -3.411000 | -1901.000000 | -1782.000000 | -1839.000000 | 1776.000000 | 3386.000000 | 2784 |  | CORR | СIGR | 04:48 | 05:07 | 04:58 | 25 | 125 | 10.000000 | EXT | - |  | (c)
30957.280000 | 0.000000 | -0.026000 | -11.460000 | -11.486000 | -337.000000 | -192.000000 | -211.000000 | 0.000000 |  | 2785 | Смещение кромок | GWAN |  | 09:21 | 09:45 | 09:42 | 0 | 253 | 2.478000 | EXT | Смещение кромок. Вовнутрь. Величина смещения - 2.5 мм. |  | (c)
31013.995000 | 11.350000 | 11.341000 | -0.065000 | -0.074000 | -1667.000000 | -1578.000000 | -1529.000000 | 1390.000000 | 24.000000 | 2789 |  | CORR | GENE | 05:53 | 06:07 | 06:15 | 50 | 277 | 13.000000 | EXT | - |  | (c)
31069.055000 | 0.000000 | -0.036000 | -11.095000 | -11.131000 | -754.000000 | -667.000000 | -616.000000 | 478.000000 |  | 2795 | Смещение кромок | GWAN |  | 00:06 | 00:20 | 00:28 | 0 | 276 | 2.467000 | EXT | Смещение кромок. Наружу. Величина смещения - 2.5 мм. |  | (c)
31069.055000 | 0.000000 | -0.022000 | -11.095000 | -11.117000 | -1536.000000 | -1440.000000 | -1412.000000 | 1288.000000 |  | 2795 | Нарушение формы кольцевого шва | GWAN |  | 10:00 | 10:15 | 10:20 | 0 | 249 |  | EXT | Нарушение формы кольцевого шва |  | (c)
31069.055000 | 0.000000 | -0.026000 | -11.095000 | -11.121000 | -1266.000000 | -1167.000000 | -1145.000000 | 1024.000000 |  | 2795 | Смещение кромок | GWAN |  | 10:43 | 10:59 | 11:03 | 0 | 241 | 2.627000 | EXT | Смещение кромок. Наружу. Величина смещения - 2.6 мм. |  | (c)
31069.055000 | 0.000000 | -0.026000 | -11.095000 | -11.121000 | -990.000000 | -920.000000 | -923.000000 | 856.000000 |  | 2795 | Смещение кромок | GWAN |  | 11:28 | 11:39 | 11:39 | 0 | 134 | 2.613000 | EXT | Смещение кромок. Вовнутрь. Величина смещения - 2.6 мм. |  | (c)
31103.666000 | 0.666000 | 0.656000 | -10.959000 | -10.969000 | -320.000000 | -267.000000 | -272.000000 | 224.000000 | 656.000000 | 2798 |  | CORR | СIGR | 04:34 | 04:42 | 04:42 | 27 | 96 | 11.000000 | EXT | - |  | (c)
31105.746000 | 2.746000 | 2.473000 | -8.879000 | -9.152000 | -165.000000 | -122.000000 | -133.000000 | 100.000000 | 2473.000000 | 2798 |  | CORR | GENE | 04:59 | 05:06 | 05:04 | 855 | 64 | 10.000000 | EXT | - |  | (c)
31126.070000 | 0.000000 | -0.020000 | -11.385000 | -11.405000 | -1293.000000 | -1114.000000 | -497.000000 | 24.170206 |  | 2800 | Нарушение формы кольцевого шва | GWAN |  | 09:11 | 09:40 | 11:20 | 0 | 1592 |  | EXT | Нарушение формы кольцевого шва. Аномалия находится на отводе. |  | (c)
31152.457000 | 3.717000 | 3.710000 | -7.478000 | -7.485000 | 1714.000000 | 1893.000000 | 1818.000000 | 16.401036 | 3710.000000 | 2802 |  | CORR | СIGR | 05:01 | 05:30 | 05:18 | 35 | 209 | 13.000000 | EXT | -. Аномалия находится на отводе. |  | (c)
31152.715000 | 3.975000 | 3.962000 | -7.220000 | -7.233000 | 1774.000000 | 1887.000000 | 1844.000000 | 19.960924 | 3962.000000 | 2802 |  | CORR | СIGR | 05:11 | 05:29 | 05:22 | 26 | 139 | 12.000000 | EXT | -. Аномалия находится на отводе. |  | (c)
31152.976000 | 4.236000 | 4.230000 | -6.959000 | -6.965000 | 1704.000000 | 1764.000000 | 1756.000000 | 29.846209 | 4230.000000 | 2802 |  | CORR | СIGR | 04:59 | 05:09 | 05:08 | 31 | 105 | 15.000000 | EXT | -. Аномалия находится на отводе. |  | (c)
31153.777000 | 5.037000 | 5.034000 | -6.158000 | -6.161000 | 1668.000000 | 1768.000000 | 1737.000000 | 28.550994 | 5034.000000 | 2802 |  | CORR | СIGR | 04:53 | 05:10 | 05:05 | 40 | 139 | 10.000000 | EXT | -. Аномалия находится на отводе. |  | (c)
31156.128000 | 7.388000 | 7.362000 | -3.807000 | -3.833000 | -1909.000000 | -1775.000000 | -1811.000000 | 33.870094 | 3791.000000 | 2802 |  | CORR | СIGR | 07:16 | 07:38 | 07:32 | 42 | 197 | 10.000000 | EXT | -. Аномалия находится на отводе. |  | (c)
31159.935000 | 0.000000 | -0.036000 | -11.110000 | -11.146000 | -1831.000000 | -1613.000000 | -1642.000000 | 47.460787 |  | 2803 | Смещение кромок | GWAN |  | 09:13 | 09:48 | 09:43 | 0 | 378 | 2.579000 | EXT | Смещение кромок. Вовнутрь. Аномалия находится на отводе. Величина смещения - 2.6 мм. |  | (c)
31209.607000 | 4.087000 | 4.064000 | -7.528000 | -7.551000 | 2211.000000 | -2209.000000 | -2206.000000 | 2161.000000 | 4064.000000 | 2807 |  | ARTD | GENE | 10:16 | 10:22 | 10:23 | 53 | 89 |  | EXT | -. Наплавка. Аномалия находится на упругопластическом изгибе: R=808 Дн, максимальное растяжение на 3 час. |  | (c)
31209.855000 | 4.335000 | 4.300000 | -7.280000 | -7.315000 | 2224.000000 | -2199.000000 | -2198.000000 | 2160.000000 | 4300.000000 | 2807 |  | ARTD | GENE | 10:18 | 10:24 | 10:24 | 71 | 77 |  | EXT | -. Наплавка. Аномалия находится на упругопластическом изгибе: R=806 Дн, максимальное растяжение на 3.1 час. |  | (c)
31228.238000 | 11.103000 | 10.887000 | -0.147000 | -0.363000 | -1523.000000 | -1511.000000 | -1500.000000 | 1478.000000 | 48.000000 | 2808 |  | CORR | GENE | 07:26 | 07:28 | 07:30 | 315 | 45 | 10.000000 | EXT | - |  | (c)
31228.385000 | 0.000000 | -0.036000 | -11.640000 | -11.676000 | 1050.000000 | 1187.000000 | 1147.000000 | 1050.000000 |  | 2809 | Смещение кромок | GWAN |  | 00:07 | 00:29 | 00:23 | 0 | 195 | 4.398000 | EXT | Смещение кромок. Вовнутрь. Величина смещения - 4.4 мм. |  | (c)
31228.385000 | 0.000000 | -0.022000 | -11.640000 | -11.662000 | 122.000000 | 340.000000 | 296.000000 | 122.000000 |  | 2809 | Нарушение формы кольцевого шва | GWAN |  | 09:38 | 10:13 | 10:06 | 0 | 348 |  | EXT | Нарушение формы кольцевого шва |  | (c)
31251.610000 | 0.000000 | -0.026000 | -11.170000 | -11.196000 | -1102.000000 | -1052.000000 | -985.000000 | 60.765482 |  | 2811 | Смещение кромок | GWAN |  | 06:44 | 06:52 | 07:03 | 0 | 232 | 2.732000 | EXT | Смещение кромок. Наружу. Аномалия находится на отводе. Величина смещения - 2.7 мм. |  | (c)
31274.040000 | 0.000000 | -0.036000 | -10.385000 | -10.421000 | -821.000000 | -621.000000 | -682.000000 | 543.000000 |  | 2813 | Смещение кромок | GWAN |  | 00:00 | 00:33 | 00:23 | 0 | 279 | 2.756000 | EXT | Смещение кромок. Вовнутрь. Аномалия находится на отводе. Величина смещения - 2.8 мм. |  | (c)
31284.735000 | 0.310000 | 0.284000 | -11.145000 | -11.171000 | -2123.000000 | -2039.000000 | -2030.000000 | 8.687178 | 284.000000 | 2814 |  | CORR | СIGR | 04:35 | 04:48 | 04:50 | 41 | 185 | 10.000000 | EXT | -. Аномалия находится на упругопластическом изгибе: R=450 Дн, максимальное растяжение на 6.7 час. |  | (c)
31287.546000 | 3.121000 | 3.090000 | -8.334000 | -8.365000 | 1978.000000 | 2175.000000 | 2160.000000 | 0.000000 | 3090.000000 | 2814 |  | CORR | GENE | 03:37 | 04:08 | 04:06 | 50 | 365 | 10.000000 | EXT | -. Аномалия находится на упругопластическом изгибе: R=433 Дн, максимальное растяжение на 6.9 час. |  | (c)
31288.108000 | 3.683000 | 3.591000 | -7.772000 | -7.864000 | -2162.000000 | -1926.000000 | -1942.000000 | 5.542194 | 3591.000000 | 2814 |  | CORR | GENE | 04:29 | 05:07 | 05:04 | 160 | 439 | 11.000000 | EXT | -. Аномалия находится на упругопластическом изгибе: R=433 Дн, максимальное растяжение на 6.9 час. |  | (c)
31288.900000 | 4.475000 | 4.429000 | -6.980000 | -7.026000 | 1970.000000 | 2159.000000 | -2193.000000 | 0.000000 | 4429.000000 | 2814 |  | CORR | GENE | 03:35 | 04:06 | 04:24 | 91 | 596 | 10.000000 | EXT | -. Аномалия находится на упругопластическом изгибе: R=439 Дн, максимальное растяжение на 6.9 час. |  | (c)
31289.737000 | 5.312000 | 5.179000 | -6.143000 | -6.276000 | -2154.000000 | -1915.000000 | -1891.000000 | 6.187780 | 5179.000000 | 2814 |  | CORR | GENE | 04:30 | 05:08 | 05:12 | 166 | 526 | 10.000000 | EXT | -. Аномалия находится на упругопластическом изгибе: R=479 Дн, максимальное растяжение на 6.8 час. |  | (c)
31290.726000 | 6.301000 | 6.255000 | -5.154000 | -5.200000 | -2136.000000 | -2009.000000 | -2036.000000 | 7.640349 | 5129.000000 | 2814 |  | CORR | GENE | 04:33 | 04:53 | 04:49 | 71 | 199 | 10.000000 | EXT | -. Аномалия находится на упругопластическом изгибе: R=547 Дн, максимальное растяжение на 6.7 час. |  | (c)
31291.152000 | 6.727000 | 6.695000 | -4.728000 | -4.760000 | 2225.000000 | -2202.000000 | -2212.000000 | 0.000000 | 4613.000000 | 2814 |  | LWAN |  | 04:17 | 04:22 | 04:20 | 147 | 48 | 12.060717 | INT | -. Эквивалент потери металла 12%. Аномалия находится на упругопластическом изгибе: R=567 Дн, максимальное растяжение на 6.7 час. |  | (c)
31300.631000 | 4.751000 | 4.711000 | -6.904000 | -6.944000 | 2117.000000 | 2194.000000 | 2214.000000 | 2117.000000 | 4711.000000 | 2815 |  | CORR | GENE | 05:01 | 05:13 | 05:16 | 57 | 192 | 10.000000 | EXT | - |  | (c)
31307.535000 | 0.000000 | -0.021000 | -11.225000 | -11.246000 | -1862.000000 | -1653.000000 | -1599.000000 | 1336.000000 |  | 2816 | Смещение кромок | GWAN |  | 07:02 | 07:36 | 07:44 | 0 | 526 | 2.591000 | EXT | Смещение кромок. Наружу. Величина смещения - 2.6 мм. |  | (c)
31330.060000 | 0.000000 | -0.031000 | -11.180000 | -11.211000 | 1451.000000 | 1640.000000 | 1874.000000 | 1451.000000 |  | 2818 | Смещение кромок | GWAN |  | 00:48 | 01:18 | 01:56 | 0 | 845 | 3.094000 | EXT | Смещение кромок. Вовнутрь. Величина смещения - 3.1 мм. |  | (c)
31330.060000 | 0.000000 | -0.016000 | -11.180000 | -11.196000 | -367.000000 | -306.000000 | -230.000000 | 94.000000 |  | 2818 | Смещение кромок | GWAN |  | 07:54 | 08:04 | 08:16 | 0 | 273 | 2.326000 | EXT | Смещение кромок. Вовнутрь. Величина смещения - 2.3 мм. |  | (c)
31330.060000 | 0.000000 | -0.031000 | -11.180000 | -11.211000 | 1007.000000 | 1103.000000 | 1085.000000 | 1007.000000 |  | 2818 | Смещение кромок | GWAN |  | 11:36 | 11:51 | 11:49 | 0 | 157 | 2.298000 | EXT | Смещение кромок. Наружу. Величина смещения - 2.3 мм. |  | (c)
31341.240000 | 0.000000 | -0.033000 | -11.035000 | -11.068000 | -319.000000 | -55.000000 | -35.000000 | 0.000000 |  | 2819 | Нарушение формы кольцевого шва | GWAN |  | 00:23 | 01:05 | 01:08 | 0 | 567 |  | EXT | Нарушение формы кольцевого шва |  | (c)
31375.040000 | 0.000000 | -0.041000 | -11.320000 | -11.361000 | -1103.000000 | -757.000000 | -715.000000 | 26.392027 |  | 2822 | Смещение кромок | GWAN |  | 09:31 | 10:27 | 10:34 | 0 | 775 | 3.495000 | EXT | Смещение кромок. Вовнутрь. Аномалия находится на отводе. Величина смещения - 3.5 мм. |  | (c)
31386.145000 | 11.105000 | 11.087000 | -0.215000 | -0.233000 | 1709.000000 | 1758.000000 | 1749.000000 | 32.286092 | 202.000000 | 2822 |  | CORR | СIGR | 05:05 | 05:13 | 05:11 | 31 | 81 | 11.000000 | EXT | -. Аномалия находится на отводе. |  | (c)
31386.360000 | 0.000000 | -0.011000 | -11.130000 | -11.141000 | 944.000000 | 1051.000000 | 1153.000000 | 53.228899 |  | 2823 | Смещение кромок | GWAN |  | 04:46 | 05:03 | 05:19 | 0 | 418 | 3.398000 | EXT | Смещение кромок. Наружу. Аномалия находится на отводе. Величина смещения - 3.4 мм. |  | (c)
31389.974000 | 3.614000 | 3.604000 | -7.516000 | -7.526000 | 1549.000000 | 1594.000000 | 1573.000000 | 49.155878 | 3604.000000 | 2823 |  | CORR | СIGR | 06:23 | 06:30 | 06:27 | 18 | 48 | 10.000000 | EXT | - |  | (c)
31397.490000 | 0.000000 | -0.021000 | -11.395000 | -11.416000 | 700.000000 | 871.000000 | 853.000000 | 56.500519 |  | 2824 | Нарушение формы кольцевого шва | GWAN |  | 02:10 | 02:37 | 02:34 | 0 | 306 |  | EXT | Нарушение формы кольцевого шва. Аномалия находится на отводе. |  | (c)
31431.215000 | 0.000000 | -0.026000 | -11.450000 | -11.476000 | -545.000000 | -415.000000 | -377.000000 | 209.000000 |  | 2827 | Смещение кромок | GWAN |  | 07:29 | 07:50 | 07:56 | 0 | 337 | 3.016000 | EXT | Смещение кромок. Наружу. Величина смещения - 3 мм. Аномалия находится на упругопластическом изгибе: R=495 Дн, максимальное растяжение на 0.6 час. |  | (c)
31433.439000 | 2.224000 | 1.997000 | -9.226000 | -9.453000 | -1677.000000 | -1362.000000 | -1393.000000 | 1108.000000 | 1997.000000 | 2827 |  | ARTD | GENE | 04:26 | 05:17 | 05:12 | 417 | 569 |  | EXT | -. Наплавка. Аномалия находится на упругопластическом изгибе: R=485 Дн, максимальное растяжение на 0.6 час. |  | (c)
31465.120000 | 0.000000 | -0.024000 | -11.460000 | -11.484000 | 1139.000000 | -1481.000000 | -1208.000000 | 63.837557 |  | 2830 | Нарушение формы кольцевого шва | GWAN |  | 04:17 | 09:14 | 09:59 | 0 | 4229 |  | EXT | Нарушение формы кольцевого шва |  | (c)
31476.580000 | 0.000000 | -0.031000 | -10.165000 | -10.196000 | 850.000000 | 971.000000 | 1054.000000 | 78.389997 |  | 2831 | Смещение кромок | GWAN |  | 01:32 | 01:52 | 02:05 | 0 | 410 | 2.531000 | EXT | Смещение кромок. Вовнутрь. Величина смещения - 2.5 мм. |  | (c)
31476.580000 | 0.000000 | -0.021000 | -10.165000 | -10.186000 | 1346.000000 | 2020.000000 | 1687.000000 | 16.286085 |  | 2831 | Смещение кромок | GWAN |  | 02:52 | 04:41 | 03:47 | 0 | 683 | 2.846000 | EXT | Смещение кромок. Вовнутрь. Величина смещения - 2.8 мм. |  | (c)
31476.580000 | 0.000000 | -0.016000 | -10.165000 | -10.181000 | 2148.000000 | -1985.000000 | -1953.000000 | 0.000000 |  | 2831 | Смещение кромок | GWAN |  | 05:02 | 05:54 | 06:00 | 0 | 720 | 3.198000 | EXT | Смещение кромок. Вовнутрь. Величина смещения - 3.2 мм. |  | (c)
31476.580000 | 0.000000 | -0.026000 | -10.165000 | -10.191000 | -1273.000000 | -1149.000000 | -1085.000000 | 57.064208 |  | 2831 | Смещение кромок | GWAN |  | 07:49 | 08:09 | 08:20 | 0 | 378 | 2.803000 | EXT | Смещение кромок. Вовнутрь. Величина смещения - 2.8 мм. |  | (c)
31476.580000 | 0.000000 | -0.031000 | -10.165000 | -10.196000 | -637.000000 | 147.000000 | -38.000000 | 0.000000 |  | 2831 | Смещение кромок | GWAN |  | 09:32 | 11:39 | 11:09 | 0 | 1199 | 3.892000 | EXT | Смещение кромок. Вовнутрь. Величина смещения - 3.9 мм. |  | (c)
31489.702000 | 2.957000 | 2.920000 | -8.233000 | -8.270000 | 1952.000000 | 2096.000000 | 2043.000000 | 7.820903 | 2920.000000 | 2832а |  | CORR | СIGR | 03:49 | 04:12 | 04:04 | 37 | 182 | 12.000000 | EXT | -. Аномалия находится на упругопластическом изгибе: R=247 Дн, максимальное растяжение на 5.7 час. |  | (c)
31491.008000 | 4.263000 | 4.220000 | -6.927000 | -6.970000 | 2035.000000 | 2123.000000 | 2093.000000 | 6.368334 | 4220.000000 | 2832а |  | CORR | СIGR | 04:02 | 04:17 | 04:12 | 43 | 117 | 11.000000 | EXT | -. Аномалия находится на упругопластическом изгибе: R=243 Дн, максимальное растяжение на 5.8 час. |  | (c)
31492.151000 | 5.406000 | 5.399000 | -5.784000 | -5.791000 | -2227.000000 | -2195.000000 | -2178.000000 | 0.289491 | 5399.000000 | 2832а |  | CORR | СIGR | 04:34 | 04:40 | 04:42 | 19 | 98 | 12.000000 | EXT | -. Аномалия находится на упругопластическом изгибе: R=240 Дн, максимальное растяжение на 5.9 час. |  | (c)
31492.457000 | 5.712000 | 5.689000 | -5.478000 | -5.501000 | -1220.000000 | -1146.000000 | -1175.000000 | 81.512094 | 5478.000000 | 2832а |  | CORR | СIGR | 07:17 | 07:29 | 07:24 | 23 | 90 | 13.000000 | EXT | -. Аномалия находится на упругопластическом изгибе: R=241 Дн, максимальное растяжение на 5.9 час. |  | (c)
31495.260000 | 8.515000 | 8.492000 | -2.675000 | -2.698000 | -1527.000000 | -1444.000000 | -1429.000000 | 56.754494 | 2661.000000 | 2832а |  | CORR | СIGR | 06:27 | 06:41 | 06:43 | 37 | 195 | 10.000000 | EXT | -. Аномалия находится на упругопластическом изгибе: R=251 Дн, максимальное растяжение на 6.1 час. |  | (c)
31509.030000 | 0.000000 | -0.031000 | -10.965000 | -10.996000 | 2071.000000 | -1978.000000 | -2110.000000 | 1830.000000 |  | 2834а | Смещение кромок | GWAN |  | 02:02 | 03:08 | 02:47 | 0 | 561 | 3.330000 | EXT | Смещение кромок. Наружу. Величина смещения - 3.3 мм. |  | (c)
31509.030000 | 0.000000 | -0.021000 | -10.965000 | -10.986000 | -1139.000000 | -933.000000 | -927.000000 | 715.000000 |  | 2834а | Смещение кромок | GWAN |  | 05:24 | 05:57 | 05:58 | 0 | 424 | 3.019000 | EXT | Смещение кромок. Вовнутрь. Величина смещения - 3 мм. |  | (c)
31509.030000 | 0.000000 | -0.036000 | -10.965000 | -11.001000 | 1255.000000 | 1257.000000 | 1391.000000 | 1255.000000 |  | 2834а | Смещение кромок | GWAN |  | 11:50 | 11:50 | 00:12 | 0 | 273 | 3.593000 | EXT | Смещение кромок. Вовнутрь. Величина смещения - 3.6 мм. |  | (c)
31524.259000 | 4.264000 | 4.234000 | -5.576000 | -5.606000 | 114.000000 | 190.000000 | 205.000000 | 114.000000 | 4234.000000 | 2835а |  | CORR | СIGR | 00:10 | 00:22 | 00:25 | 47 | 181 | 11.000000 | EXT | -. Аномалия находится на упругопластическом изгибе: R=451 Дн, максимальное растяжение на 5.9 час. |  | (c)
31548.261000 | 6.111000 | 5.997000 | -3.174000 | -3.288000 | -734.000000 | -684.000000 | -689.000000 | 645.000000 | 3050.000000 | 2837а |  | ARTD | GENE | 09:28 | 09:36 | 09:35 | 238 | 89 |  | EXT | -. Наплавка. Аномалия находится на упругопластическом изгибе: R=818 Дн, максимальное растяжение на 7 час. |  | (c)
31551.639000 | 0.204000 | 0.172000 | -1.946000 | -1.978000 | 1608.000000 | 1702.000000 | 1732.000000 | 20.140100 | 172.000000 | 2837б |  | GOUG | GENE | 05:04 | 05:19 | 05:24 | 53 | 249 | 10.000000 | EXT | -. Задир. |  | (c)
31551.790000 | 0.355000 | 0.333000 | -1.795000 | -1.817000 | 1328.000000 | 1500.000000 | 1439.000000 | 45.954284 | 333.000000 | 2837б |  | GOUG | СIGR | 04:18 | 04:46 | 04:36 | 34 | 222 | 19.000000 | EXT | -. Задир. |  | (c)
31560.935000 | 7.350000 | 7.336000 | -4.170000 | -4.184000 | 1810.000000 | 1884.000000 | 1877.000000 | 17.634497 | 4157.000000 | 2838 |  | CORR | СIGR | 07:48 | 08:00 | 07:59 | 27 | 135 | 11.000000 | EXT | -. Аномалия находится на отводе. |  | (c)
31565.105000 | 0.000000 | -0.016000 | -11.060000 | -11.076000 | -1672.000000 | -1387.000000 | -1500.000000 | 1329.000000 |  | 2839 | Смещение кромок | GWAN |  | 04:20 | 05:06 | 04:48 | 0 | 343 | 2.489000 | EXT | Смещение кромок. Вовнутрь. Аномалия находится на отводе. Величина смещения - 2.5 мм. |  | (c)
31589.735000 | 2.820000 | 2.727000 | -8.870000 | -8.963000 | 1478.000000 | 1605.000000 | 1556.000000 | 1478.000000 | 2727.000000 | 2841 |  | GOUG | GENE | 05:52 | 06:12 | 06:04 | 102 | 156 | 12.000000 | EXT | -. Зона задиров. |  | (c)
31593.788000 | 6.873000 | 6.491000 | -4.817000 | -5.199000 | -1727.000000 | -1685.000000 | -1693.000000 | 1660.000000 | 4667.000000 | 2841 |  | CORR | GENE | 09:14 | 09:21 | 09:20 | 532 | 67 | 10.000000 | EXT | - |  | (c)
31598.605000 | 0.000000 | -0.026000 | -11.630000 | -11.656000 | -1079.000000 | -948.000000 | -990.000000 | 902.000000 |  | 2842 | Смещение кромок | GWAN |  | 09:08 | 09:29 | 09:22 | 0 | 177 | 2.550000 | EXT | Смещение кромок. Вовнутрь. Величина смещения - 2.6 мм. |  | (c)
31621.395000 | 0.000000 | -0.021000 | -11.470000 | -11.491000 | 2045.000000 | 2141.000000 | 2141.000000 | 2045.000000 |  | 2844 | Смещение кромок | GWAN |  | 03:18 | 03:33 | 03:33 | 0 | 192 | 2.294000 | EXT | Смещение кромок. Вовнутрь. Величина смещения - 2.3 мм. |  | (c)
31635.365000 | 2.500000 | 2.486000 | -8.715000 | -8.729000 | -394.000000 | -321.000000 | -353.000000 | 25.195005 | 2486.000000 | 2845 |  | CORR | СIGR | 01:19 | 01:31 | 01:26 | 28 | 82 | 15.000000 | EXT | - |  | (c)
31639.320000 | 6.455000 | 6.273000 | -4.760000 | -4.942000 | 1076.000000 | 1311.000000 | 1368.000000 | 22.408600 | 4521.000000 | 2845 |  | DENT |  | 05:17 | 05:55 | 06:04 | 421 | 584 | 0.492958 |  | - |  | (c)
31655.454000 | 11.374000 | 11.326000 | -0.021000 | -0.069000 | -1154.000000 | -933.000000 | -1014.000000 | 59.339158 | 20.000000 | 2846 |  | CORR | GENE | 05:57 | 06:32 | 06:19 | 49 | 279 | 10.000000 | EXT | -. Аномалия находится на отводе. |  | (c)
31655.565000 | 0.090000 | 0.067000 | -11.260000 | -11.283000 | 1104.000000 | 1250.000000 | 1238.000000 | 1104.000000 | 67.000000 | 2847 |  | CORR | GENE | 05:58 | 06:22 | 06:20 | 61 | 268 | 14.000000 | EXT | - |  | (c)
31674.268000 | 7.443000 | 7.424000 | -3.362000 | -3.381000 | 1559.000000 | 1653.000000 | 1658.000000 | 1559.000000 | 3337.000000 | 2848 |  | CORR | СIGR | 04:34 | 04:49 | 04:50 | 44 | 197 | 13.000000 | EXT | - |  | (c)
31674.864000 | 8.039000 | 7.978000 | -2.766000 | -2.827000 | 1441.000000 | 1571.000000 | 1612.000000 | 1441.000000 | 2738.000000 | 2848 |  | CORR | GENE | 04:15 | 04:36 | 04:43 | 89 | 341 | 14.000000 | EXT | - |  | (c)
31675.532000 | 8.707000 | 8.671000 | -2.098000 | -2.134000 | 1593.000000 | 1740.000000 | 1775.000000 | 1593.000000 | 2030.000000 | 2848 |  | CORR | GENE | 04:40 | 05:03 | 05:09 | 104 | 364 | 10.000000 | EXT | - |  | (c)
31675.984000 | 9.159000 | 9.035000 | -1.646000 | -1.770000 | -1680.000000 | -1657.000000 | -1651.000000 | 1623.000000 | 1420.000000 | 2848 |  | CORR | GENE | 07:51 | 07:55 | 07:56 | 350 | 57 | 11.000000 | EXT | - |  | (c)
31677.115000 | 10.290000 | 9.320000 | -0.515000 | -1.485000 | 1691.000000 | 1729.000000 | 1799.000000 | 1691.000000 | 188.000000 | 2848 |  | CORR | GENE | 04:55 | 05:01 | 05:13 | 1297 | 216 | 15.000000 | EXT | - |  | (c)
31677.814000 | 0.184000 | 0.121000 | -11.321000 | -11.384000 | 40.000000 | 61.000000 | 64.000000 | 40.000000 | 121.000000 | 2849 |  | CORR | GENE | 04:54 | 04:58 | 04:58 | 312 | 48 | 10.000000 | EXT | - |  | (c)
31678.254000 | 0.624000 | 0.615000 | -10.881000 | -10.890000 | 938.000000 | 979.000000 | 994.000000 | 938.000000 | 615.000000 | 2849 |  | CORR | СIGR | 07:19 | 07:26 | 07:28 | 20 | 111 | 10.000000 | EXT | - |  | (c)
31684.412000 | 6.782000 | 6.052000 | -4.723000 | -5.453000 | 71.000000 | 87.000000 | 171.000000 | 71.000000 | 3922.000000 | 2849 |  | CORR | GENE | 04:59 | 05:02 | 05:15 | 1531 | 200 | 12.000000 | EXT | - |  | (c)
31685.852000 | 8.222000 | 7.734000 | -3.283000 | -3.771000 | 83.000000 | 113.000000 | 139.000000 | 83.000000 | 2093.000000 | 2849 |  | CORR | GENE | 05:01 | 05:06 | 05:10 | 1678 | 112 | 10.000000 | EXT | - |  | (c)
31688.228000 | 10.598000 | 9.782000 | -0.907000 | -1.723000 | 4.000000 | 10.000000 | 90.000000 | 4.000000 | 821.000000 | 2849 |  | CORR | GENE | 04:48 | 04:49 | 05:02 | 902 | 173 | 12.000000 | EXT | - |  | (c)
31711.384000 | 10.804000 | 10.793000 | -0.491000 | -0.502000 | -1920.000000 | -1872.000000 | -1864.000000 | 25.089474 | 483.000000 | 2851 |  | CORR | СIGR | 04:45 | 04:53 | 04:54 | 19 | 111 | 13.000000 | EXT | - |  | (c)
31711.875000 | 0.000000 | -0.022000 | -11.340000 | -11.362000 | 1946.000000 | -2154.000000 | -2038.000000 | 1561.000000 |  | 2852 | Нарушение формы кольцевого шва | GWAN |  | 04:05 | 05:03 | 05:22 | 0 | 955 |  | EXT | Нарушение формы кольцевого шва |  | (c)
31711.875000 | 0.000000 | -0.021000 | -11.340000 | -11.361000 | -1250.000000 | -1006.000000 | -1007.000000 | 765.000000 |  | 2852 | Смещение кромок | GWAN |  | 07:29 | 08:08 | 08:08 | 0 | 485 | 2.491000 | EXT | Смещение кромок. Вовнутрь. Величина смещения - 2.5 мм. |  | (c)
31723.215000 | 0.000000 | -0.026000 | -9.000000 | -9.026000 | 108.000000 | 337.000000 | 243.000000 | 108.000000 |  | 2853 | Смещение кромок | GWAN |  | 09:22 | 09:59 | 09:44 | 0 | 270 | 2.684000 | EXT | Смещение кромок. Вовнутрь. Величина смещения - 2.7 мм. |  | (c)
31743.690000 | 0.000000 | -0.016000 | -11.310000 | -11.326000 | -146.000000 | 5.000000 | 26.000000 | 0.000000 |  | 2855 | Смещение кромок | GWAN |  | 05:52 | 06:16 | 06:19 | 0 | 343 | 2.377000 | EXT | Смещение кромок. Наружу. Величина смещения - 2.4 мм. |  | (c)
31743.690000 | 0.000000 | -0.036000 | -11.310000 | -11.346000 | 1019.000000 | 1591.000000 | 1459.000000 | 1019.000000 |  | 2855 | Смещение кромок | GWAN |  | 09:00 | 10:32 | 10:11 | 0 | 880 | 3.107000 | EXT | Смещение кромок. Вовнутрь. Величина смещения - 3.1 мм. |  | (c)
31751.680000 | 7.990000 | 7.863000 | -3.320000 | -3.447000 | -30.000000 | -3.000000 | -12.000000 | 0.000000 | 3222.000000 | 2855 |  | LWAN |  | 06:10 | 06:15 | 06:13 | 225 | 38 | 10.000000 | INT | -. Эквивалент потери металла 10%. |  | (c)
31752.150000 | 8.460000 | 8.432000 | -2.850000 | -2.878000 | 20.000000 | 206.000000 | 160.000000 | 20.000000 | 2787.000000 | 2855 |  | CORR | GENE | 06:18 | 06:48 | 06:41 | 91 | 279 | 10.000000 | EXT | - |  | (c)
31753.591000 | 9.901000 | 9.854000 | -1.409000 | -1.456000 | 283.000000 | 482.000000 | 422.000000 | 283.000000 | 1393.000000 | 2855 |  | CORR | GENE | 07:01 | 07:33 | 07:23 | 63 | 278 | 10.000000 | EXT | - |  | (c)
31754.500000 | 10.810000 | 10.250000 | -0.500000 | -1.060000 | 351.000000 | 403.000000 | 414.000000 | 351.000000 | 173.000000 | 2855 |  | CORR | GENE | 07:12 | 07:20 | 07:22 | 887 | 125 | 10.000000 | EXT | - |  | (c)
31755.000000 | 0.000000 | -0.021000 | -11.325000 | -11.346000 | -1216.000000 | -1085.000000 | -1099.000000 | 983.000000 |  | 2856 | Смещение кромок | GWAN |  | 09:02 | 09:23 | 09:21 | 0 | 232 | 2.748000 | EXT | Смещение кромок. Вовнутрь. Величина смещения - 2.7 мм. |  | (c)
31766.325000 | 0.000000 | -0.012000 | -11.425000 | -11.437000 | 1243.000000 | 1443.000000 | 1579.000000 | 0.000000 |  | 2857 | Нарушение формы кольцевого шва | GWAN |  | 04:42 | 05:14 | 05:36 | 0 | 672 |  | EXT | Нарушение формы кольцевого шва |  | (c)
31766.325000 | 0.000000 | -0.021000 | -11.425000 | -11.446000 | -2177.000000 | -1890.000000 | -2013.000000 | 17.568810 |  | 2857 | Смещение кромок | GWAN |  | 07:30 | 08:16 | 07:56 | 0 | 328 | 3.276000 | EXT | Смещение кромок. Наружу. Величина смещения - 3.3 мм. |  | (c)
31766.325000 | 0.000000 | -0.056000 | -11.425000 | -11.481000 | -1776.000000 | -1277.000000 | -1324.000000 | 70.415722 |  | 2857 | Смещение кромок | GWAN |  | 08:34 | 09:55 | 09:47 | 0 | 903 | 2.828000 | EXT | Смещение кромок. Наружу. Величина смещения - 2.8 мм. |  | (c)
31768.348000 | 2.023000 | 1.993000 | -9.402000 | -9.432000 | 981.000000 | 1045.000000 | 1107.000000 | 70.359831 | 1993.000000 | 2857 |  | CORR | GENE | 03:59 | 04:10 | 04:20 | 49 | 252 | 11.000000 | EXT | - |  | (c)
31806.121000 | 5.536000 | 5.527000 | -5.764000 | -5.773000 | -1013.000000 | -964.000000 | -941.000000 | 869.000000 | 5527.000000 | 2860 |  | CORR | СIGR | 04:26 | 04:34 | 04:38 | 21 | 144 | 10.000000 | EXT | - |  | (c)
31823.545000 | 0.000000 | -0.016000 | -11.665000 | -11.681000 | -891.000000 | -790.000000 | -746.000000 | 601.000000 |  | 2862 | Смещение кромок | GWAN |  | 04:12 | 04:28 | 04:35 | 0 | 290 | 2.988000 | EXT | Смещение кромок. Вовнутрь. Величина смещения - 3 мм. |  | (c)
31857.910000 | 0.000000 | -0.041000 | -11.345000 | -11.386000 | -1377.000000 | -1241.000000 | -1236.000000 | 1095.000000 |  | 2865 | Смещение кромок | GWAN |  | 09:22 | 09:44 | 09:45 | 0 | 282 | 2.455000 | EXT | Смещение кромок. Вовнутрь. Величина смещения - 2.5 мм. |  | (c)
31892.175000 | 0.000000 | -0.031000 | -11.455000 | -11.486000 | 923.000000 | 1059.000000 | 1142.000000 | 70.116991 |  | 2868 | Смещение кромок | GWAN |  | 02:01 | 02:23 | 02:36 | 0 | 439 | 3.024000 | EXT | Смещение кромок. Вовнутрь. Величина смещения - 3 мм. |  | (c)
31900.857000 | 8.682000 | 8.671000 | -2.773000 | -2.784000 | -981.000000 | -928.000000 | -951.000000 | 71.806067 | 2761.000000 | 2868 |  | CORR | СIGR | 08:53 | 09:02 | 08:58 | 23 | 61 | 10.000000 | EXT | - |  | (c)
31922.482000 | 7.542000 | 7.399000 | -3.953000 | -4.096000 | -1607.000000 | -1576.000000 | -1581.000000 | 52.402734 | 3915.000000 | 2870 | Металлургический дефект | MIAN | GENE | 07:41 | 07:46 | 07:45 | 181 | 52 | 11.278560 | INT | Металлургический дефект. Эквивалент потери металла 11%. |  | (c)
31938.025000 | 0.000000 | -0.019000 | -11.420000 | -11.439000 | -310.000000 | -17.000000 | -113.000000 | 0.000000 |  | 2872 | Нарушение формы кольцевого шва | GWAN |  | 02:05 | 02:52 | 02:37 | 0 | 395 |  | EXT | Нарушение формы кольцевого шва |  | (c)
31938.025000 | 0.000000 | -0.016000 | -11.420000 | -11.436000 | 103.000000 | 219.000000 | 341.000000 | 8.317360 |  | 2872 | Смещение кромок | GWAN |  | 03:12 | 03:30 | 03:50 | 0 | 476 | 2.623000 | EXT | Смещение кромок. Наружу. Величина смещения - 2.6 мм. |  | (c)
31938.025000 | 0.000000 | -0.006000 | -11.420000 | -11.426000 | 675.000000 | 773.000000 | 1021.000000 | 41.837196 |  | 2872 | Нарушение формы кольцевого шва | GWAN |  | 04:44 | 05:00 | 05:40 | 0 | 691 |  | EXT | Нарушение формы кольцевого шва |  | (c)
31938.025000 | 0.000000 | -0.021000 | -11.420000 | -11.441000 | 1509.000000 | 1628.000000 | 1613.000000 | 32.930236 |  | 2872 | Смещение кромок | GWAN |  | 06:58 | 07:18 | 07:15 | 0 | 209 | 2.907000 | EXT | Смещение кромок. Наружу. Величина смещения - 2.9 мм. |  | (c)
31938.025000 | 0.000000 | -0.021000 | -11.420000 | -11.441000 | 1842.000000 | 1911.000000 | 2082.000000 | 0.000000 |  | 2872 | Нарушение формы кольцевого шва | GWAN |  | 07:52 | 08:03 | 08:31 | 0 | 480 |  | EXT | Нарушение формы кольцевого шва |  | (c)
31949.445000 | 0.000000 | -0.010000 | -10.130000 | -10.140000 | 1379.000000 | -2013.000000 | -2225.000000 | 0.000000 |  | 2873 | Нарушение формы кольцевого шва | GWAN |  | 03:30 | 06:22 | 05:48 | 0 | 1713 |  | EXT | Нарушение формы кольцевого шва. Аномалия находится на упругопластическом изгибе: R=754 Дн, максимальное растяжение на 0.3 час. |  | (c)
31952.708000 | 3.263000 | 2.527000 | -6.867000 | -7.603000 | 1790.000000 | 1888.000000 | 1874.000000 | 22.038183 | 2527.000000 | 2873 |  | CORR | GENE | 04:36 | 04:52 | 04:49 | 1432 | 167 | 10.000000 | EXT | -. Аномалия находится на упругопластическом изгибе: R=492 Дн, максимальное растяжение на 0.4 час. |  | (c)
31959.575000 | 0.000000 | -0.021000 | -11.525000 | -11.546000 | 547.000000 | 660.000000 | 672.000000 | 44.123579 |  | 2874 | Смещение кромок | GWAN |  | 03:03 | 03:21 | 03:23 | 0 | 250 | 2.474000 | EXT | Смещение кромок. Вовнутрь. Величина смещения - 2.5 мм. Аномалия находится на упругопластическом изгибе: R=406 Дн, максимальное растяжение на 11.9 час. |  | (c)
31959.575000 | 0.000000 | -0.031000 | -11.525000 | -11.556000 | -1446.000000 | -1268.000000 | -1206.000000 | 77.985775 |  | 2874 | Смещение кромок | GWAN |  | 09:41 | 10:10 | 10:20 | 0 | 479 | 3.224000 | EXT | Смещение кромок. Вовнутрь. Величина смещения - 3.2 мм. Аномалия находится на упругопластическом изгибе: R=406 Дн, максимальное растяжение на 11.9 час. |  | (c)
31971.100000 | 0.000000 | -0.021000 | -11.555000 | -11.576000 | 169.000000 | 704.000000 | 493.000000 | 13.673972 |  | 2875 | Смещение кромок | GWAN |  | 03:16 | 04:42 | 04:08 | 0 | 648 | 3.375000 | EXT | Смещение кромок. Наружу. Величина смещения - 3.4 мм. |  | (c)
31971.100000 | 0.000000 | -0.013000 | -11.555000 | -11.568000 | 1014.000000 | 1373.000000 | 1536.000000 | 0.000000 |  | 2875 | Нарушение формы кольцевого шва | GWAN |  | 05:32 | 06:30 | 06:56 | 0 | 1043 |  | EXT | Нарушение формы кольцевого шва |  | (c)
31971.100000 | 0.000000 | -0.033000 | -11.555000 | -11.588000 | 2149.000000 | -1265.000000 | -1064.000000 | 14.762696 |  | 2875 | Нарушение формы кольцевого шва | GWAN |  | 08:35 | 11:24 | 11:57 | 0 | 2495 |  | EXT | Нарушение формы кольцевого шва |  | (c)
31994.000000 | 0.000000 | -0.031000 | -11.660000 | -11.691000 | -1354.000000 | -593.000000 | 189.000000 | 0.000000 |  | 2877 | Нарушение формы кольцевого шва | GWAN |  | 00:38 | 02:41 | 04:47 | 0 | 3086 |  | EXT | Нарушение формы кольцевого шва |  | (c)
31994.000000 | 0.000000 | -0.026000 | -11.660000 | -11.686000 | -1275.000000 | -1214.000000 | -1224.000000 | 1173.000000 |  | 2877 | Смещение кромок | GWAN |  | 00:51 | 01:01 | 00:59 | 0 | 102 | 2.919000 | EXT | Смещение кромок. Вовнутрь. Величина смещения - 2.9 мм. |  | (c)
31994.000000 | 0.000000 | -0.039000 | -11.660000 | -11.699000 | 1835.000000 | 2212.000000 | -2096.000000 | 1567.000000 |  | 2877 | Нарушение формы кольцевого шва | GWAN |  | 09:13 | 10:14 | 10:39 | 0 | 1059 |  | EXT | Нарушение формы кольцевого шва |  | (c)
32010.370000 | 0.000000 | -0.026000 | -2.200000 | -2.226000 | -197.000000 | 61.000000 | 642.000000 | 0.000000 |  | 2879 | Смещение кромок | GWAN |  | 03:20 | 04:02 | 05:35 | 0 | 1679 | 3.218000 | EXT | Смещение кромок. Наружу. Величина смещения - 3.2 мм. |  | (c)
32010.370000 | 0.000000 | -0.026000 | -2.200000 | -2.226000 | 2094.000000 | -2207.000000 | -2159.000000 | 1951.000000 |  | 2879 | Смещение кромок | GWAN |  | 09:30 | 09:56 | 10:03 | 0 | 415 | 3.330000 | EXT | Смещение кромок. Вовнутрь. Величина смещения - 3.3 мм. |  | (c)
32028.480000 | 0.000000 | -0.031000 | -11.185000 | -11.216000 | 189.000000 | 314.000000 | 311.000000 | 189.000000 |  | 2885 | Смещение кромок | GWAN |  | 00:51 | 01:11 | 01:10 | 0 | 244 | 4.865000 | EXT | Смещение кромок. Вовнутрь. Величина смещения - 4.9 мм. |  | (c)
32028.480000 | 0.000000 | -0.016000 | -11.185000 | -11.201000 | 1206.000000 | -1831.000000 | -2099.000000 | 942.000000 |  | 2885 | Нарушение формы кольцевого шва | GWAN |  | 03:35 | 07:25 | 06:42 | 0 | 2313 |  | EXT | Нарушение формы кольцевого шва |  | (c)
32045.616000 | 5.951000 | 5.939000 | -5.354000 | -5.366000 | -569.000000 | -435.000000 | -482.000000 | 396.000000 | 5239.000000 | 2886 |  | CORR | GENE | 08:05 | 08:26 | 08:18 | 127 | 173 | 11.000000 | EXT | - |  | (c)
32062.120000 | 0.000000 | -0.058000 | -11.210000 | -11.268000 | -366.000000 | 150.000000 | 35.000000 | 0.000000 |  | 2888 | Вышлифовка на шве | GWAN |  | 01:58 | 03:22 | 03:03 | 99 | 803 | 12.000000 | EXT | Вышлифовка на шве |  | (c)
32062.120000 | 0.000000 | -0.026000 | -11.210000 | -11.236000 | -185.000000 | 123.000000 | 33.000000 | 0.000000 |  | 2888 | Смещение кромок | GWAN |  | 02:28 | 03:17 | 03:03 | 0 | 436 | 3.495000 | EXT | Смещение кромок. Вовнутрь. Величина смещения - 3.5 мм. |  | (c)
32062.120000 | 0.000000 | -0.029000 | -11.210000 | -11.239000 | -2046.000000 | -1750.000000 | -1636.000000 | 1227.000000 |  | 2888 | Нарушение формы кольцевого шва | GWAN |  | 09:27 | 10:15 | 10:33 | 0 | 819 |  | EXT | Нарушение формы кольцевого шва |  | (c)
32112.327000 | 4.442000 | 4.437000 | -7.078000 | -7.083000 | 488.000000 | 615.000000 | 551.000000 | 488.000000 | 4437.000000 | 2892 |  | GOUG | СIGR | 11:50 | 00:10 | 00:00 | 50 | 127 | 9.000000 | EXT | -. Задир. |  | (c)
32142.245000 | 0.000000 | -0.026000 | -11.330000 | -11.356000 | 2022.000000 | 2190.000000 | 2189.000000 | 2022.000000 |  | 2895 | Смещение кромок | GWAN |  | 08:19 | 08:46 | 08:46 | 0 | 334 | 3.359000 | EXT | Смещение кромок. Наружу. Величина смещения - 3.4 мм. |  | (c)
32205.942000 | 0.047000 | 0.046000 | -8.013000 | -8.014000 | 1770.000000 | -1716.000000 | -2051.000000 | 1412.000000 | 46.000000 | 2904 |  | CORR | GENE | 04:11 | 06:49 | 05:55 | 385 | 1279 | 11.000000 | EXT | -. Аномалия находится на упругопластическом изгибе: R=330 Дн, максимальное растяжение на 6.2 час. |  | (c)
32229.326000 | 4.071000 | 3.976000 | -7.099000 | -7.194000 | 91.000000 | 159.000000 | 148.000000 | 91.000000 | 3976.000000 | 2906 |  | DENT |  | 01:22 | 01:32 | 01:31 | 169 | 112 | 0.422535 |  | -. Аномалия находится вблизи продольного шва. Аномалия находится на упругопластическом изгибе. |  | (c)
32236.425000 | 0.000000 | -0.036000 | -4.010000 | -4.046000 | -59.000000 | 54.000000 | 92.000000 | 0.000000 |  | 2907 | Смещение кромок | GWAN |  | 00:09 | 00:27 | 00:33 | 0 | 302 | 3.600000 | EXT | Смещение кромок. Наружу. Величина смещения - 3.6 мм. |  | (c)
32241.823000 | 0.888000 | 0.801000 | -0.612000 | -0.699000 | 44.000000 | 77.000000 | 103.000000 | 44.000000 | 555.000000 | 2909 |  | ARTD | GENE | 03:12 | 03:18 | 03:22 | 144 | 117 |  | EXT | -. Наплавка. |  | (c)
32242.435000 | 0.000000 | -0.034000 | -0.490000 | -0.524000 | 725.000000 | 959.000000 | -1934.000000 | 131.000000 |  | 2910 | Нарушение формы кольцевого шва | GWAN |  | 01:19 | 01:56 | 06:09 | 0 | 3605 |  | EXT | Нарушение формы кольцевого шва |  | (c)
32242.435000 | 0.000000 | -0.031000 | -0.490000 | -0.521000 | -227.000000 | -15.000000 | 236.000000 | 0.000000 |  | 2910 | Смещение кромок | GWAN |  | 10:45 | 11:19 | 12:00 | 0 | 926 | 4.009000 | EXT | Смещение кромок. Наружу. Величина смещения - 4 мм. |  | (c)
32246.285000 | 0.000000 | -0.011000 | -1.500000 | -1.511000 | -954.000000 | 189.000000 | 868.000000 | 0.000000 |  | 2913 | Нарушение формы кольцевого шва | GWAN |  | 00:28 | 03:32 | 05:22 | 0 | 3644 |  | EXT | Нарушение формы кольцевого шва |  | (c)
32247.785000 | 0.000000 | -0.026000 | -0.485000 | -0.511000 | -2204.000000 | -1019.000000 | -1551.000000 | 899.000000 |  | 2914 | Смещение кромок | GWAN |  | 03:28 | 06:39 | 05:13 | 0 | 1304 | 3.457000 | EXT | Смещение кромок. Наружу. Величина смещения - 3.5 мм. |  | (c)
32247.785000 | 0.000000 | -0.040000 | -0.485000 | -0.525000 | -855.000000 | -130.000000 | 680.000000 | 0.000000 |  | 2914 | Нарушение формы кольцевого шва | GWAN |  | 07:05 | 09:02 | 11:13 | 0 | 3070 |  | EXT | Нарушение формы кольцевого шва |  | (c)
32302.374000 | 0.784000 | 0.185000 | -10.836000 | -11.435000 | 1165.000000 | 1234.000000 | 1278.000000 | 1165.000000 | 185.000000 | 2920 |  | CORR | GENE | 04:04 | 04:15 | 04:22 | 750 | 227 | 10.000000 | EXT | - |  | (c)
32334.879000 | 10.819000 | 10.789000 | -0.086000 | -0.116000 | 1311.000000 | 1371.000000 | 1377.000000 | 1311.000000 | 34.000000 | 2922 |  | ARTD | GENE | 09:38 | 09:47 | 09:48 | 82 | 131 |  | EXT | -. Наплавка. |  | (c)
32347.803000 | 0.000000 | -0.026000 | -1.011000 | -1.037000 | -1725.000000 | -1617.000000 | -1544.000000 | 1364.000000 |  | 2924б | Смещение кромок | GWAN |  | 00:36 | 00:53 | 01:05 | 0 | 360 | 3.740000 | EXT | Смещение кромок. Вовнутрь. Величина смещения - 3.7 мм. |  | (c)
32368.951000 | 0.676000 | 0.654000 | -10.594000 | -10.616000 | 1160.000000 | 1213.000000 | 1213.000000 | 1160.000000 | 654.000000 | 2930 |  | ARTD | GENE | 10:17 | 10:25 | 10:25 | 98 | 107 |  | EXT | -. Наплавка. |  | (c)
32427.410000 | 1.910000 | 1.678000 | -9.730000 | -9.962000 | 82.000000 | 300.000000 | 211.000000 | 82.000000 | 1678.000000 | 2938 |  | ARTD | GENE | 11:51 | 00:27 | 00:12 | 262 | 258 |  | EXT | -. Наплавка. |  | (c)
32427.438000 | 1.938000 | 1.867000 | -9.702000 | -9.773000 | 1253.000000 | 1313.000000 | 1304.000000 | 1253.000000 | 1867.000000 | 2938 |  | ARTD | GENE | 03:00 | 03:10 | 03:08 | 111 | 100 |  | EXT | -. Наплавка. |  | (c)
32437.140000 | 0.000000 | -0.040000 | -1.825000 | -1.865000 | 1008.000000 | 1263.000000 | 1482.000000 | 1008.000000 |  | 2939а | Вышлифовка на шве | GWAN |  | 08:28 | 09:09 | 09:44 | 72 | 947 | 17.000000 | EXT | Вышлифовка на шве. Аномалия находится на упругопластическом изгибе: R=514 Дн, максимальное растяжение на 6.5 час. |  | (b)
32437.140000 | 0.000000 | -0.039000 | -1.825000 | -1.864000 | -2228.000000 | -1356.000000 | -607.000000 | 1013.000000 |  | 2939а | Нарушение формы кольцевого шва | GWAN |  | 11:45 | 02:06 | 04:07 | 0 | 3241 |  | EXT | Нарушение формы кольцевого шва. Аномалия находится на упругопластическом изгибе: R=514 Дн, максимальное растяжение на 6.5 час. |  | (c)
32450.190000 | 0.000000 | -0.016000 | -10.245000 | -10.261000 | -1134.000000 | -1079.000000 | -720.000000 | 306.000000 |  | 2940а | Смещение кромок | GWAN |  | 00:34 | 00:43 | 01:41 | 0 | 828 | 3.631000 | EXT | Смещение кромок. Вовнутрь. Величина смещения - 3.6 мм. |  | (c)
32450.190000 | 0.000000 | -0.005000 | -10.245000 | -10.250000 | -211.000000 | 231.000000 | 74.000000 | 0.000000 |  | 2940а | Нарушение формы кольцевого шва | GWAN |  | 03:03 | 04:14 | 03:49 | 0 | 571 |  | INT | Нарушение формы кольцевого шва |  | (c)
32450.190000 | 0.000000 | -0.010000 | -10.245000 | -10.255000 | 757.000000 | 907.000000 | 856.000000 | 757.000000 |  | 2940а | Нарушение формы кольцевого шва | GWAN |  | 05:39 | 06:03 | 05:55 | 0 | 199 |  | INT | Нарушение формы кольцевого шва |  | (c)
32450.190000 | 0.000000 | -0.016000 | -10.245000 | -10.261000 | -1941.000000 | -1552.000000 | -1667.000000 | 1392.000000 |  | 2940а | Смещение кромок | GWAN |  | 10:24 | 11:26 | 11:08 | 0 | 549 | 4.183000 | EXT | Смещение кромок. Вовнутрь. Величина смещения - 4.2 мм. |  | (c)
32450.190000 | 0.000000 | -0.052000 | -10.245000 | -10.297000 | -1800.000000 | -1481.000000 | -1543.000000 | 1286.000000 |  | 2940а | Вышлифовка на шве | GWAN |  | 10:46 | 11:38 | 11:28 | 98 | 514 | 13.000000 | EXT | Вышлифовка на шве |  | (c)
32455.699000 | 5.509000 | 5.179000 | -4.736000 | -5.066000 | -1191.000000 | -923.000000 | -1020.000000 | 848.000000 | 4684.000000 | 2940а |  | ARTD | GENE | 00:25 | 01:08 | 00:52 | 382 | 343 |  | EXT | -. Наплавка. |  | (c)
32481.435000 | 0.000000 | -0.041000 | -2.610000 | -2.651000 | 950.000000 | 1205.000000 | 1114.000000 | 76.867189 |  | 2943а | Смещение кромок | GWAN |  | 00:36 | 01:17 | 01:02 | 0 | 328 | 2.710000 | EXT | Смещение кромок. Вовнутрь. Аномалия находится на отводе. Величина смещения - 2.7 мм. |  | (c)
32481.435000 | 0.000000 | -0.026000 | -2.610000 | -2.636000 | 1868.000000 | 1995.000000 | 2087.000000 | 0.000000 |  | 2943а | Смещение кромок | GWAN |  | 03:04 | 03:24 | 03:39 | 0 | 439 | 2.311000 | EXT | Смещение кромок. Вовнутрь. Аномалия находится на отводе. Величина смещения - 2.3 мм. |  | (c)
32481.435000 | 0.000000 | -0.041000 | -2.610000 | -2.651000 | 230.000000 | 546.000000 | 410.000000 | 33.054701 |  | 2943а | Смещение кромок | GWAN |  | 10:40 | 11:31 | 11:09 | 0 | 360 | 3.741000 | EXT | Смещение кромок. Наружу. Аномалия находится на отводе. Величина смещения - 3.7 мм. |  | (c)
32484.045000 | 0.000000 | -0.031000 | -12.090000 | -12.121000 | -1688.000000 | -1279.000000 | -1409.000000 | 1131.000000 |  | 2943б | Смещение кромок | GWAN |  | 02:54 | 04:00 | 03:39 | 0 | 558 | 3.953000 | EXT | Смещение кромок. Наружу. Величина смещения - 4 мм. Аномалия находится на упругопластическом изгибе: R=440 Дн, максимальное растяжение на 6.3 час. |  | (c)
32484.045000 | 0.000000 | -0.046000 | -12.090000 | -12.136000 | 914.000000 | 981.000000 | 1122.000000 | 914.000000 |  | 2943б | Смещение кромок | GWAN |  | 09:54 | 10:05 | 10:27 | 0 | 415 | 2.428000 | EXT | Смещение кромок. Наружу. Величина смещения - 2.4 мм. Аномалия находится на упругопластическом изгибе: R=440 Дн, максимальное растяжение на 6.3 час. |  | (c)
32504.210000 | 0.000000 | -0.021000 | -11.545000 | -11.566000 | -1720.000000 | -1508.000000 | -1453.000000 | 1185.000000 |  | 2945 | Смещение кромок | GWAN |  | 04:36 | 05:10 | 05:19 | 0 | 534 | 3.353000 | EXT | Смещение кромок. Вовнутрь. Аномалия находится на отводе. Величина смещения - 3.4 мм. |  | (c)
32515.755000 | 0.000000 | -0.036000 | -6.135000 | -6.171000 | 1687.000000 | 1962.000000 | 1868.000000 | 1687.000000 |  | 2946 | Смещение кромок | GWAN |  | 00:13 | 00:57 | 00:42 | 0 | 363 | 2.585000 | EXT | Смещение кромок. Вовнутрь. Аномалия находится на отводе. Величина смещения - 2.6 мм. |  | (c)
32515.755000 | 0.000000 | -0.031000 | -6.135000 | -6.166000 | 95.000000 | 133.000000 | 326.000000 | 95.000000 |  | 2946 | Смещение кромок | GWAN |  | 07:56 | 08:02 | 08:33 | 0 | 462 | 2.448000 | EXT | Смещение кромок. Вовнутрь. Аномалия находится на отводе. Величина смещения - 2.4 мм. |  | (c)
32515.755000 | 0.000000 | -0.036000 | -6.135000 | -6.171000 | 1190.000000 | 1236.000000 | 1268.000000 | 1190.000000 |  | 2946 | Смещение кромок | GWAN |  | 10:53 | 11:00 | 11:05 | 0 | 157 | 2.772000 | EXT | Смещение кромок. Вовнутрь. Аномалия находится на отводе. Величина смещения - 2.8 мм. |  | (c)
32521.890000 | 0.000000 | -0.012000 | -3.890000 | -3.902000 | 351.000000 | 1161.000000 | 1154.000000 | 351.000000 |  | 2947а |  | GWAN |  | 04:31 | 06:42 | 06:41 | 0 | 1607 |  | EXT | -. Место ремонта. Наплавка. |  | (c)
32525.780000 | 0.000000 | -0.022000 | -7.730000 | -7.752000 | 870.000000 | -1559.000000 | -1543.000000 | 0.000000 |  | 2947б |  | GWAN |  | 01:37 | 07:05 | 07:08 | 0 | 4095 |  | EXT | -. Место ремонта. Наплавка. |  | (c)
32544.955000 | 0.000000 | -0.022000 | -10.970000 | -10.992000 | -1624.000000 | -1614.000000 | -1615.000000 | 48.933286 |  | 2949а | Непровар / утяжина | GWAN |  | 05:56 | 05:57 | 05:57 | 0 | 19 | 10.000000 | INT | Непровар / утяжина |  | (c)
32555.925000 | 0.000000 | -0.031000 | -11.560000 | -11.591000 | 1445.000000 | 1529.000000 | 1769.000000 | 11.140467 |  | 2949б | Смещение кромок | GWAN |  | 03:00 | 03:13 | 03:52 | 0 | 648 | 4.188000 | EXT | Смещение кромок. Наружу. Величина смещения - 4.2 мм. |  | (c)
32555.925000 | 0.000000 | -0.021000 | -11.560000 | -11.581000 | -1831.000000 | -1602.000000 | -1550.000000 | 32.214241 |  | 2949б | Смещение кромок | GWAN |  | 06:11 | 06:48 | 06:56 | 0 | 563 | 2.558000 | EXT | Смещение кромок. Наружу. Величина смещения - 2.6 мм. |  | (c)
32555.925000 | 0.000000 | -0.026000 | -11.560000 | -11.586000 | -847.000000 | -429.000000 | -516.000000 | 0.000000 |  | 2949б | Смещение кромок | GWAN |  | 08:50 | 09:57 | 09:43 | 0 | 662 | 3.578000 | EXT | Смещение кромок. Наружу. Величина смещения - 3.6 мм. |  | (c)
32555.925000 | 0.000000 | -0.031000 | -11.560000 | -11.591000 | -54.000000 | 129.000000 | 356.000000 | 28.703297 |  | 2949б | Смещение кромок | GWAN |  | 10:58 | 11:27 | 00:04 | 0 | 819 | 3.432000 | EXT | Смещение кромок. Наружу. Величина смещения - 3.4 мм. |  | (c)
32564.506000 | 8.581000 | 8.499000 | -2.979000 | -3.061000 | -1814.000000 | -1779.000000 | -1783.000000 | 33.642495 | 2929.000000 | 2949б |  | GOUG | GENE | 06:14 | 06:19 | 06:19 | 132 | 61 | 9.000000 | EXT | -. Задир. Аномалия находится на упругопластическом изгибе: R=900 Дн, максимальное растяжение на 0.1 час. |  | (c)
32586.188000 | 7.233000 | 7.181000 | -4.127000 | -4.179000 | -1872.000000 | -1849.000000 | -1854.000000 | 30.418058 | 3899.000000 | 2952 |  | CORR | AXGR | 07:14 | 07:17 | 07:16 | 280 | 37 | 12.000000 | EXT | -. Аномалия находится на упругопластическом изгибе: R=380 Дн, максимальное растяжение на 11.2 час. |  | (c)
32587.901000 | 8.946000 | 8.916000 | -2.414000 | -2.444000 | -1830.000000 | -1725.000000 | -1749.000000 | 38.891377 | 2399.000000 | 2952 |  | CORR | GENE | 07:20 | 07:37 | 07:33 | 45 | 163 | 10.000000 | EXT | -. Аномалия находится на упругопластическом изгибе: R=452 Дн, максимальное растяжение на 11.2 час. |  | (c)
32588.100000 | 9.145000 | 9.107000 | -2.215000 | -2.253000 | -1646.000000 | -1638.000000 | -1629.000000 | 48.534822 | 2075.000000 | 2952 |  | CORR | AXGR | 07:50 | 07:51 | 07:53 | 178 | 34 | 10.000000 | EXT | -. Аномалия находится на упругопластическом изгибе: R=468 Дн, максимальное растяжение на 11.2 час. |  | (c)
32590.315000 | 0.000000 | -0.020000 | -10.645000 | -10.665000 | 2193.000000 | -2163.000000 | -2057.000000 | 13.969362 |  | 2953 | Смещение кромок | GWAN |  | 07:20 | 07:37 | 07:54 | 0 | 421 | 2.391000 | EXT | Смещение кромок. Вовнутрь. Величина смещения - 2.4 мм. Аномалия находится на упругопластическом изгибе: R=694 Дн, максимальное растяжение на 11.3 час. |  | (c)
32607.091000 | 6.131000 | 6.086000 | -5.329000 | -5.374000 | -1562.000000 | -1334.000000 | -1431.000000 | 64.554294 | 5323.000000 | 2954 |  | CORR | GENE | 08:51 | 09:28 | 09:12 | 51 | 262 | 10.000000 | EXT | - |  | (c)
32612.420000 | 0.000000 | -0.026000 | -11.590000 | -11.616000 | 1345.000000 | 1537.000000 | 1756.000000 | 5.102068 |  | 2955 | Смещение кромок | GWAN |  | 01:06 | 01:37 | 02:12 | 0 | 822 | 3.174000 | EXT | Смещение кромок. Вовнутрь. Величина смещения - 3.2 мм. |  | (c)
32612.420000 | 0.000000 | -0.018000 | -11.590000 | -11.608000 | -813.000000 | 404.000000 | 239.000000 | 19.271645 |  | 2955 | Нарушение формы кольцевого шва | GWAN |  | 07:17 | 10:34 | 10:07 | 0 | 2104 |  | EXT | Нарушение формы кольцевого шва |  | (c)
32629.674000 | 5.664000 | 5.644000 | -5.976000 | -5.996000 | -937.000000 | -931.000000 | -926.000000 | 915.000000 | 5644.000000 | 2956 | Металлургический дефект | MIAN | PITT | 00:27 | 00:28 | 00:29 | 36 | 22 | 10.000000 | INT | Металлургический дефект. Эквивалент потери металла 10%. Аномалия находится на отводе. |  | (c)
32737.705000 | 0.000000 | -0.036000 | -11.440000 | -11.476000 | -740.000000 | -656.000000 | -662.000000 | 47.067342 |  | 2966 | Смещение кромок | GWAN |  | 00:48 | 01:01 | 01:01 | 0 | 157 | 2.541000 | EXT | Смещение кромок. Вовнутрь. Аномалия находится на отводе. Величина смещения - 2.5 мм. |  | (c)
32737.705000 | 0.000000 | -0.031000 | -11.440000 | -11.471000 | -444.000000 | -401.000000 | -335.000000 | 18.244494 |  | 2966 | Смещение кромок | GWAN |  | 01:36 | 01:43 | 01:53 | 0 | 218 | 3.156000 | EXT | Смещение кромок. Наружу. Аномалия находится на отводе. Величина смещения - 3.2 мм. |  | (c)
32755.298000 | 6.153000 | 6.099000 | -4.752000 | -4.806000 | -981.000000 | -929.000000 | -947.000000 | 912.000000 | 4587.000000 | 2967 |  | ARTD | GENE | 00:52 | 01:00 | 00:57 | 219 | 69 | 10.661564 | EXT | -. Эквивалент потери металла 11%. |  | (c)
32755.493000 | 6.348000 | 6.262000 | -4.557000 | -4.643000 | -2154.000000 | -2096.000000 | -2096.000000 | 2038.000000 | 4466.000000 | 2967 |  | DENT |  | 09:43 | 09:52 | 09:52 | 177 | 116 | 0.281690 |  | - |  | (c)
32760.050000 | 0.000000 | -0.031000 | -10.975000 | -11.006000 | -1691.000000 | -1526.000000 | -1499.000000 | 1308.000000 |  | 2968 | Смещение кромок | GWAN |  | 01:52 | 02:19 | 02:23 | 0 | 383 | 2.590000 | EXT | Смещение кромок. Наружу. Величина смещения - 2.6 мм. |  | (c)
32916.645000 | 0.000000 | -0.036000 | -11.475000 | -11.511000 | 1350.000000 | 1785.000000 | 1616.000000 | 28.170100 |  | 2982 | Смещение кромок | GWAN |  | 00:41 | 01:51 | 01:24 | 0 | 531 | 2.624000 | EXT | Смещение кромок. Наружу. Величина смещения - 2.6 мм. Аномалия находится на упругопластическом изгибе: R=348 Дн, максимальное растяжение на 6.2 час. |  | (c)
32916.645000 | 0.000000 | -0.031000 | -11.475000 | -11.506000 | 212.000000 | 750.000000 | 577.000000 | 46.536173 |  | 2982 | Нарушение формы кольцевого шва | GWAN |  | 09:37 | 11:04 | 10:36 | 0 | 729 |  | EXT | Нарушение формы кольцевого шва. Аномалия находится на упругопластическом изгибе: R=348 Дн, максимальное растяжение на 6.2 час. |  | (c)
32939.325000 | 0.000000 | -0.006000 | -11.340000 | -11.346000 | 1912.000000 | 2086.000000 | 2022.000000 | 0.000000 |  | 2984 | Смещение кромок | GWAN |  | 05:37 | 06:05 | 05:54 | 0 | 221 | 2.668000 | EXT | Смещение кромок. Вовнутрь. Величина смещения - 2.7 мм. |  | (c)
32939.325000 | 0.000000 | -0.031000 | -11.340000 | -11.371000 | -937.000000 | -662.000000 | -753.000000 | 45.878592 |  | 2984 | Смещение кромок | GWAN |  | 09:57 | 10:41 | 10:27 | 0 | 369 | 3.119000 | EXT | Смещение кромок. Наружу. Величина смещения - 3.1 мм. |  | (c)
32971.900000 | 0.000000 | -0.031000 | -11.585000 | -11.616000 | -768.000000 | -295.000000 | -505.000000 | 242.000000 |  | 2987 | Смещение кромок | GWAN |  | 01:18 | 02:34 | 02:00 | 0 | 526 | 3.222000 | EXT | Смещение кромок. Вовнутрь. Аномалия находится на отводе. Величина смещения - 3.2 мм. |  | (c)
32971.900000 | 0.000000 | -0.021000 | -11.585000 | -11.606000 | 1576.000000 | 1767.000000 | 1728.000000 | 1576.000000 |  | 2987 | Смещение кромок | GWAN |  | 07:36 | 08:07 | 08:00 | 0 | 305 | 2.286000 | EXT | Смещение кромок. Вовнутрь. Аномалия находится на отводе. Величина смещения - 2.3 мм. |  | (c)
32994.830000 | 0.000000 | -0.031000 | -11.090000 | -11.121000 | -2071.000000 | -445.000000 | -698.000000 | 676.000000 |  | 2989а | Смещение кромок | GWAN |  | 09:14 | 01:36 | 00:55 | 0 | 2748 | 3.562000 | EXT | Смещение кромок. Вовнутрь. Аномалия находится на отводе. Величина смещения - 3.6 мм. |  | (c)
33028.830000 | 0.000000 | -0.013000 | -11.365000 | -11.378000 | 631.000000 | 1003.000000 | 1002.000000 | 39.414607 |  | 2992 | Нарушение формы кольцевого шва | GWAN |  | 03:22 | 04:22 | 04:22 | 0 | 741 |  | EXT | Нарушение формы кольцевого шва |  | (c)
33028.830000 | 0.000000 | -0.014000 | -11.365000 | -11.379000 | 2028.000000 | 2135.000000 | 2176.000000 | 0.000000 |  | 2992 | Нарушение формы кольцевого шва | GWAN |  | 07:08 | 07:25 | 07:32 | 0 | 295 |  | EXT | Нарушение формы кольцевого шва |  | (c)
33028.830000 | 0.000000 | -0.022000 | -11.365000 | -11.387000 | -1360.000000 | -738.000000 | -408.000000 | 43.987889 |  | 2992 | Нарушение формы кольцевого шва | GWAN |  | 10:01 | 11:41 | 00:35 | 0 | 1905 |  | EXT | Нарушение формы кольцевого шва |  | (c)
33053.584000 | 2.494000 | 2.481000 | -8.801000 | -8.814000 | 1766.000000 | 1837.000000 | 1809.000000 | 1766.000000 | 2481.000000 | 2995 |  | GOUG | СIGR | 08:02 | 08:13 | 08:09 | 21 | 86 | 13.000000 | EXT | -. Задир. |  | (c)
33054.041000 | 2.951000 | 2.502000 | -8.344000 | -8.793000 | 1058.000000 | 1201.000000 | 1176.000000 | 1058.000000 | 2502.000000 | 2995 |  | ARTD | GENE | 06:08 | 06:31 | 06:27 | 756 | 236 | 10.000000 | EXT | -. Эквивалент потери металла 10%. |  | (c)
33054.527000 | 3.437000 | 3.346000 | -7.858000 | -7.949000 | 1141.000000 | 1206.000000 | 1207.000000 | 1141.000000 | 3346.000000 | 2995 |  | DENT |  | 06:21 | 06:32 | 06:32 | 164 | 130 | 0.492958 |  | - |  | (c)
33055.234000 | 4.144000 | 3.774000 | -7.151000 | -7.521000 | -505.000000 | 382.000000 | 220.000000 | 0.000000 | 3774.000000 | 2995 |  | GOUG | GENE | 01:56 | 04:19 | 03:53 | 530 | 1450 | 7.000000 | EXT | -. Зона задиров. |  | (c)
33055.412000 | 4.322000 | 4.274000 | -6.973000 | -7.021000 | 996.000000 | 1034.000000 | 1106.000000 | 996.000000 | 4274.000000 | 2995 |  | GOUG | GENE | 05:58 | 06:04 | 06:16 | 164 | 222 | 7.000000 | EXT | -. Зона задиров. |  | (c)
33055.420000 | 4.330000 | 4.238000 | -6.965000 | -7.057000 | 962.000000 | 1145.000000 | 1094.000000 | 962.000000 | 4238.000000 | 2995 |  | DENT |  | 05:52 | 06:22 | 06:14 | 179 | 264 | 0.563380 |  | -. Аномалия находится вблизи дефекта потери металла. |  | (c)
33055.519000 | 4.429000 | 4.419000 | -6.866000 | -6.876000 | 780.000000 | 818.000000 | 834.000000 | 780.000000 | 4419.000000 | 2995 |  | GOUG | СIGR | 05:23 | 05:29 | 05:32 | 20 | 107 | 12.000000 | EXT | -. Задир. |  | (c)
33056.634000 | 5.544000 | 5.490000 | -5.751000 | -5.805000 | 1695.000000 | 1943.000000 | 1820.000000 | 1695.000000 | 5490.000000 | 2995 |  | GOUG | GENE | 07:51 | 08:31 | 08:11 | 105 | 250 | 7.000000 | EXT | -. Задир. |  | (c)
33073.730000 | 0.000000 | -0.021000 | -11.225000 | -11.246000 | 1315.000000 | 1451.000000 | 1759.000000 | 1315.000000 |  | 2997 | Смещение кромок | GWAN |  | 05:18 | 05:40 | 06:30 | 0 | 889 | 2.887000 | EXT | Смещение кромок. Вовнутрь. Аномалия находится на отводе. Величина смещения - 2.9 мм. |  | (c)
33113.447000 | 6.212000 | 6.190000 | -3.328000 | -3.350000 | -459.000000 | -18.000000 | 343.000000 | 0.000000 | 3290.000000 | 3000 |  | ARTD | GENE | 01:23 | 02:34 | 03:33 | 60 | 1604 | 11.000000 | EXT | -. Эквивалент потери металла 11%. От изолировочной машины. |  | (c)
33116.775000 | 0.000000 | -0.046000 | -1.720000 | -1.766000 | 1866.000000 | -1576.000000 | -1968.000000 | 21.145810 |  | 3001 | Нарушение формы кольцевого шва | GWAN |  | 07:44 | 10:28 | 09:25 | 0 | 1254 |  | EXT | Нарушение формы кольцевого шва |  | (c)
33201.076000 | 2.936000 | 2.613000 | -8.214000 | -8.537000 | -2209.000000 | -2023.000000 | -2079.000000 | 1949.000000 | 2613.000000 | 3009 |  | GOUG | GENE | 02:37 | 03:07 | 02:58 | 415 | 260 | 9.000000 | EXT | -. Аномалия находится на отводе. Зона задиров. |  | (c)
33212.270000 | 2.980000 | 2.964000 | -8.600000 | -8.616000 | -1990.000000 | -1919.000000 | -1918.000000 | 1847.000000 | 2964.000000 | 3010 |  | ARTD | СIGR | 03:50 | 04:01 | 04:01 | 38 | 143 | 10.000000 | EXT | -. Эквивалент потери металла 10%. |  | (c)
33212.318000 | 3.028000 | 3.016000 | -8.552000 | -8.564000 | 2230.000000 | -2175.000000 | -2165.000000 | 2099.000000 | 3016.000000 | 3010 |  | ARTD | СIGR | 03:11 | 03:20 | 03:21 | 38 | 132 | 10.000000 | EXT | -. Эквивалент потери металла 10%. |  | (c)
33215.174000 | 5.884000 | 5.872000 | -5.696000 | -5.708000 | -312.000000 | -242.000000 | -226.000000 | 139.000000 | 5679.000000 | 3010 |  | ARTD | СIGR | 08:20 | 08:32 | 08:34 | 29 | 173 | 10.000000 | EXT | -. Эквивалент потери металла 10%. |  | (c)
33219.307000 | 10.017000 | 10.001000 | -1.563000 | -1.579000 | -631.000000 | -577.000000 | -560.000000 | 488.000000 | 1513.000000 | 3010 |  | CORR | GENE | 07:29 | 07:38 | 07:40 | 66 | 143 | 11.000000 | EXT | - |  | (c)
33235.903000 | 3.583000 | 3.377000 | -7.892000 | -8.098000 | -745.000000 | -701.000000 | -686.000000 | 45.785592 | 3377.000000 | 3012 | Дефект проката | MIAN | GENE | 08:44 | 08:51 | 08:53 | 452 | 118 | 10.686955 | INT | Дефект проката. Эквивалент потери металла 11%. |  | (c)
33259.626000 | 4.316000 | 4.307000 | -7.009000 | -7.018000 | -953.000000 | -844.000000 | -811.000000 | 53.887171 | 4307.000000 | 3014 | Металлургический дефект | MIAN | GENE | 09:34 | 09:52 | 09:57 | 98 | 286 | 15.545149 | EXT | Металлургический дефект. Эквивалент потери металла 16%. Аномалия находится на упругопластическом изгибе: R=269 Дн, максимальное растяжение на 11.8 час. |  | (c)
33276.080000 | 9.445000 | 9.237000 | -1.655000 | -1.863000 | -830.000000 | -767.000000 | -676.000000 | 29.784049 | 1576.000000 | 3015 |  | ARTD | GENE | 08:12 | 08:22 | 08:36 | 287 | 307 |  | EXT | -. Наплавка. |  | (c)
33294.242000 | 5.687000 | 5.650000 | -5.268000 | -5.305000 | -822.000000 | -770.000000 | -779.000000 | 55.869012 | 5228.000000 | 3018 |  | ARTD | GENE | 07:54 | 08:02 | 08:01 | 77 | 87 |  | EXT | -. Наплавка. Аномалия находится на упругопластическом изгибе: R=408 Дн, максимальное растяжение на 6.4 час. |  | (c)
33308.137000 | 8.627000 | 8.424000 | -2.668000 | -2.871000 | 967.000000 | 1012.000000 | 1012.000000 | 78.013700 | 2509.000000 | 3019а |  | CORR | GENE | 05:19 | 05:27 | 05:27 | 362 | 90 | 15.000000 | EXT | -. Аномалия находится на упругопластическом изгибе: R=678 Дн, максимальное растяжение на 6.4 час. |  | (c)
33308.342000 | 8.832000 | 8.797000 | -2.463000 | -2.498000 | 335.000000 | 913.000000 | 701.000000 | 27.025027 | 2413.000000 | 3019а |  | CORR | GENE | 03:37 | 05:11 | 04:36 | 85 | 733 | 15.000000 | EXT | -. Аномалия находится на упругопластическом изгибе: R=697 Дн, максимальное растяжение на 6.4 час. |  | (c)
33308.862000 | 9.352000 | 9.338000 | -1.943000 | -1.957000 | 1029.000000 | 1041.000000 | 1044.000000 | 83.002121 | 1929.000000 | 3019а |  | CORR | PITT | 05:29 | 05:31 | 05:32 | 28 | 31 | 13.000000 | EXT | -. Аномалия находится на упругопластическом изгибе: R=736 Дн, максимальное растяжение на 6.4 час. |  | (c)
33309.480000 | 9.970000 | 9.768000 | -1.325000 | -1.527000 | 746.000000 | 802.000000 | 783.000000 | 60.170469 | 1276.000000 | 3019а |  | CORR | GENE | 04:44 | 04:53 | 04:50 | 251 | 75 | 13.000000 | EXT | -. Аномалия находится на упругопластическом изгибе: R=799 Дн, максимальное растяжение на 6.5 час. |  | (c)
33309.855000 | 10.345000 | 10.211000 | -0.950000 | -1.084000 | 471.000000 | 1008.000000 | 1105.000000 | 0.000000 | 840.000000 | 3019а |  | CORR | GENE | 03:59 | 05:26 | 05:42 | 244 | 1268 | 15.000000 | EXT | -. Аномалия находится на упругопластическом изгибе: R=823 Дн, максимальное растяжение на 6.5 час. |  | (c)
33310.013000 | 10.503000 | 10.457000 | -0.792000 | -0.838000 | 625.000000 | 692.000000 | 676.000000 | 50.402139 | 604.000000 | 3019а |  | CORR | GENE | 04:24 | 04:35 | 04:32 | 234 | 102 | 13.000000 | EXT | -. Аномалия находится на упругопластическом изгибе: R=847 Дн, максимальное растяжение на 6.5 час. |  | (c)
33310.595000 | 11.085000 | 10.734000 | -0.210000 | -0.561000 | 745.000000 | 784.000000 | 820.000000 | 60.141344 | 16.000000 | 3019а |  | CORR | GENE | 04:43 | 04:50 | 04:55 | 545 | 149 | 17.000000 | EXT | -. Аномалия находится на упругопластическом изгибе: R=899 Дн, максимальное растяжение на 6.5 час. |  | (c)
33310.805000 | 0.000000 | -0.036000 | -11.580000 | -11.616000 | -695.000000 | -603.000000 | -539.000000 | 30.801463 |  | 3020а | Смещение кромок | GWAN |  | 10:35 | 10:50 | 11:01 | 0 | 314 | 2.754000 | EXT | Смещение кромок. Наружу. Величина смещения - 2.8 мм. Аномалия находится на упругопластическом изгибе: R=926 Дн, максимальное растяжение на 6.5 час. |  | (c)
33326.412000 | 2.187000 | 2.063000 | -7.438000 | -7.562000 | -2122.000000 | -2001.000000 | -1833.000000 | 8.791467 | 2063.000000 | 3021а |  | CORR | GENE | 05:00 | 05:20 | 05:47 | 153 | 578 | 12.000000 | EXT | - |  | (c)
33326.567000 | 2.342000 | 2.299000 | -7.283000 | -7.326000 | 2042.000000 | 2149.000000 | 2133.000000 | 0.563526 | 2299.000000 | 3021а |  | CORR | GENE | 04:12 | 04:29 | 04:27 | 73 | 182 | 10.000000 | EXT | - |  | (c)
33345.245000 | 0.000000 | -0.026000 | -11.410000 | -11.436000 | 1647.000000 | 1766.000000 | 1823.000000 | 18.730073 |  | 3023 | Смещение кромок | GWAN |  | 01:58 | 02:18 | 02:27 | 0 | 351 | 4.068000 | EXT | Смещение кромок. Вовнутрь. Величина смещения - 4.1 мм. Аномалия находится на упругопластическом изгибе: R=666 Дн, максимальное растяжение на 4.8 час. |  | (c)
33345.245000 | 0.000000 | -0.025000 | -11.410000 | -11.435000 | 386.000000 | 682.000000 | 694.000000 | 56.041080 |  | 3023 | Нарушение формы кольцевого шва | GWAN |  | 10:35 | 11:23 | 11:25 | 0 | 616 |  | EXT | Нарушение формы кольцевого шва. Аномалия находится на упругопластическом изгибе: R=666 Дн, максимальное растяжение на 4.8 час. |  | (c)
33350.892000 | 5.647000 | 5.341000 | -5.763000 | -6.069000 | -1385.000000 | -1324.000000 | -1330.000000 | 68.227511 | 5341.000000 | 3023 |  | CORR | GENE | 05:49 | 05:59 | 05:58 | 550 | 110 | 10.000000 | EXT | -. Аномалия находится на упругопластическом изгибе: R=464 Дн, максимальное растяжение на 5.6 час. |  | (c)
33368.246000 | 0.446000 | 0.165000 | -10.879000 | -11.160000 | 1961.000000 | 1997.000000 | 2026.000000 | 11.189580 | 165.000000 | 3025а |  | CORR | GENE | 04:27 | 04:33 | 04:38 | 704 | 131 | 12.000000 | EXT | - |  | (c)
33372.886000 | 5.086000 | 4.873000 | -6.239000 | -6.452000 | 1983.000000 | 2008.000000 | 2040.000000 | 10.793898 | 4873.000000 | 3025а |  | CORR | GENE | 04:31 | 04:35 | 04:40 | 351 | 114 | 14.000000 | EXT | - |  | (c)
33414.578000 | 1.518000 | 1.489000 | -9.632000 | -9.661000 | 1764.000000 | 1871.000000 | 1851.000000 | 23.642758 | 1489.000000 | 3030а |  | CORR | GENE | 04:23 | 04:40 | 04:37 | 78 | 173 | 12.000000 | EXT | - |  | (c)
33416.590000 | 3.530000 | 3.515000 | -7.620000 | -7.635000 | 1871.000000 | 1929.000000 | 1923.000000 | 20.630116 | 3515.000000 | 3030а |  | CORR | СIGR | 04:41 | 04:50 | 04:49 | 38 | 104 | 11.000000 | EXT | - |  | (c)
33416.834000 | 3.774000 | 3.757000 | -7.376000 | -7.393000 | 1116.000000 | 1181.000000 | 1173.000000 | 80.755079 | 3757.000000 | 3030а |  | CORR | СIGR | 02:39 | 02:49 | 02:48 | 32 | 114 | 10.000000 | EXT | - |  | (c)
33417.912000 | 4.852000 | 4.832000 | -6.298000 | -6.318000 | 1090.000000 | 1142.000000 | 1161.000000 | 80.627934 | 4832.000000 | 3030а |  | CORR | СIGR | 02:34 | 02:43 | 02:46 | 39 | 142 | 10.000000 | EXT | - |  | (c)
33420.983000 | 7.923000 | 7.664000 | -3.227000 | -3.486000 | 1022.000000 | 1037.000000 | 1057.000000 | 85.309703 | 2907.000000 | 3030а |  | CORR | GENE | 02:23 | 02:26 | 02:29 | 579 | 71 | 23.000000 | EXT | - |  | (c)
33449.080000 | 0.000000 | -0.033000 | -10.600000 | -10.633000 | 2040.000000 | 2088.000000 | 2112.000000 | 3.738485 |  | 3033б | Вышлифовка на шве | GWAN |  | 03:46 | 03:54 | 03:58 | 57 | 144 | 9.000000 | EXT | Вышлифовка на шве |  | (c)
33451.148000 | 2.068000 | 1.996000 | -8.532000 | -8.604000 | -1143.000000 | -1057.000000 | -987.000000 | 54.565725 | 1996.000000 | 3033б |  | CORR | GENE | 07:13 | 07:27 | 07:38 | 81 | 311 | 10.000000 | EXT | - |  | (c)
33521.550000 | 0.000000 | -0.038000 | -11.570000 | -11.608000 | -795.000000 | -725.000000 | -417.000000 | 3.215839 |  | 3043а | Нарушение формы кольцевого шва | GWAN |  | 00:48 | 00:59 | 01:49 | 0 | 755 |  | EXT | Нарушение формы кольцевого шва |  | (c)
33521.623000 | 0.073000 | 0.044000 | -11.497000 | -11.526000 | 1271.000000 | 1478.000000 | 1433.000000 | 38.322076 | 44.000000 | 3043а |  | CORR | GENE | 06:21 | 06:54 | 06:47 | 439 | 323 | 13.000000 | EXT | - |  | (c)
33523.787000 | 2.237000 | 2.175000 | -9.333000 | -9.395000 | 62.000000 | 142.000000 | 150.000000 | 5.040358 | 2175.000000 | 3043а |  | CORR | GENE | 03:06 | 03:19 | 03:20 | 96 | 175 | 12.000000 | EXT | - |  | (c)
33528.551000 | 7.001000 | 6.983000 | -4.569000 | -4.587000 | 525.000000 | 627.000000 | 625.000000 | 42.400155 | 4539.000000 | 3043а |  | CORR | GENE | 04:21 | 04:37 | 04:37 | 48 | 199 | 15.000000 | EXT | - |  | (c)
33529.818000 | 8.268000 | 8.247000 | -3.302000 | -3.323000 | 1510.000000 | 1640.000000 | 1614.000000 | 32.975579 | 3271.000000 | 3043а |  | CORR | GENE | 07:00 | 07:21 | 07:16 | 52 | 208 | 12.000000 | EXT | - |  | (c)
33537.077000 | 3.957000 | 3.882000 | -7.558000 | -7.633000 | 1457.000000 | 1464.000000 | 1486.000000 | 55.292536 | 3882.000000 | 3044а |  | CORR | GENE | 06:51 | 06:52 | 06:55 | 243 | 59 | 14.000000 | EXT | - |  | (c)
33538.234000 | 5.114000 | 4.951000 | -6.401000 | -6.564000 | 1511.000000 | 1511.000000 | 1530.000000 | 53.355777 | 4951.000000 | 3044а |  | CORR | AXGR | 06:59 | 06:59 | 07:02 | 317 | 39 | 10.000000 | EXT | - |  | (c)
33538.528000 | 5.408000 | 5.268000 | -6.107000 | -6.247000 | 888.000000 | 966.000000 | 941.000000 | 71.695487 | 5268.000000 | 3044а |  | CORR | GENE | 05:19 | 05:31 | 05:27 | 522 | 105 | 12.000000 | EXT | - |  | (c)
33538.692000 | 5.572000 | 5.558000 | -5.943000 | -5.957000 | 2080.000000 | 2143.000000 | 2131.000000 | 0.000000 | 5558.000000 | 3044а |  | CORR | СIGR | 08:31 | 08:41 | 08:39 | 35 | 103 | 11.000000 | EXT | - |  | (c)
33547.093000 | 2.458000 | 2.170000 | -8.672000 | -8.960000 | -2229.000000 | -2208.000000 | -2199.000000 | 2.510478 | 2170.000000 | 3045а |  | CORR | GENE | 06:57 | 07:00 | 07:01 | 490 | 59 | 11.000000 | EXT | - |  | (c)
33555.033000 | 10.398000 | 10.292000 | -0.732000 | -0.838000 | -2189.000000 | -2171.000000 | -2172.000000 | 4.720947 | 591.000000 | 3045а |  | CORR | AXGR | 07:03 | 07:06 | 07:06 | 247 | 34 | 10.000000 | EXT | - |  | (c)
33576.757000 | 9.262000 | 9.108000 | -2.168000 | -2.322000 | -592.000000 | -565.000000 | -552.000000 | 512.000000 | 1943.000000 | 3047а |  | CORR | GENE | 07:12 | 07:16 | 07:18 | 379 | 79 | 14.000000 | EXT | -. Аномалия находится на отводе. |  | (c)
33577.354000 | 9.859000 | 9.742000 | -1.571000 | -1.688000 | -577.000000 | -535.000000 | -541.000000 | 504.000000 | 1444.000000 | 3047а |  | CORR | GENE | 07:14 | 07:21 | 07:20 | 244 | 73 | 15.000000 | EXT | -. Аномалия находится на отводе. |  | (c)
33590.808000 | 0.323000 | 0.165000 | -8.487000 | -8.645000 | -906.000000 | -877.000000 | -878.000000 | 68.630340 | 165.000000 | 3050а | Дефект проката | MIAN | GENE | 10:03 | 10:07 | 10:07 | 391 | 55 | 12.310404 | EXT | Дефект проката. Эквивалент потери металла 12%. |  | (c)
33591.834000 | 1.349000 | 1.309000 | -7.461000 | -7.501000 | -1879.000000 | -1865.000000 | -1864.000000 | 29.548334 | 1309.000000 | 3050а |  | CORR | AXGR | 07:26 | 07:28 | 07:28 | 112 | 28 | 11.000000 | EXT | - |  | (c)
33601.476000 | 2.181000 | 1.442000 | -9.359000 | -10.098000 | -1312.000000 | -1255.000000 | -1192.000000 | 74.114474 | 1442.000000 | 3050б |  | CORR | GENE | 07:57 | 08:06 | 08:17 | 1050 | 241 | 10.000000 | EXT | - |  | (c)
33602.046000 | 2.751000 | 2.459000 | -8.789000 | -9.081000 | -1874.000000 | -1825.000000 | -1836.000000 | 28.752501 | 2459.000000 | 3050б |  | CORR | GENE | 06:26 | 06:34 | 06:33 | 396 | 77 | 10.000000 | EXT | - |  | (c)
33605.143000 | 5.848000 | 5.737000 | -5.692000 | -5.803000 | -2162.000000 | -2146.000000 | -2109.000000 | 5.533334 | 5170.000000 | 3050б |  | CORR | GENE | 05:40 | 05:42 | 05:49 | 633 | 106 | 14.000000 | EXT | - |  | (c)
33610.060000 | 10.765000 | 10.396000 | -0.775000 | -1.144000 | 2174.000000 | 2224.000000 | 2204.000000 | 0.000000 | 378.000000 | 3050б |  | CORR | GENE | 05:20 | 05:28 | 05:25 | 766 | 59 | 11.000000 | EXT | - |  | (c)
33610.835000 | 0.000000 | -0.078000 | -11.560000 | -11.638000 | -19.000000 | 902.000000 | 838.000000 | 43.161555 |  | 3051а | Нарушение формы кольцевого шва | GWAN |  | 10:00 | 00:28 | 00:18 | 0 | 1715 |  | EXT | Нарушение формы кольцевого шва |  | (c)
33628.159000 | 5.764000 | 5.730000 | -2.516000 | -2.550000 | 2064.000000 | 2134.000000 | 2136.000000 | 0.000000 | 2488.000000 | 3052а |  | CORR | GENE | 08:31 | 08:42 | 08:43 | 62 | 144 | 10.000000 | EXT | - |  | (c)
33628.607000 | 6.212000 | 6.150000 | -2.068000 | -2.130000 | 2009.000000 | 2032.000000 | 2029.000000 | 12.892838 | 2011.000000 | 3052а |  | CORR | AXGR | 08:22 | 08:26 | 08:25 | 119 | 41 | 10.000000 | EXT | - |  | (c)
33628.772000 | 6.377000 | 6.302000 | -1.903000 | -1.978000 | 1891.000000 | 2097.000000 | 2061.000000 | 0.000000 | 1856.000000 | 3052а |  | CORR | GENE | 08:03 | 08:36 | 08:30 | 122 | 341 | 12.000000 | EXT | - |  | (c)
33629.449000 | 7.054000 | 6.989000 | -1.226000 | -1.291000 | 1994.000000 | 2125.000000 | 2101.000000 | 0.000000 | 1182.000000 | 3052а |  | CORR | GENE | 08:20 | 08:41 | 08:37 | 109 | 215 | 12.000000 | EXT | - |  | (c)
33630.181000 | 7.786000 | 7.692000 | -0.494000 | -0.588000 | 1904.000000 | 2051.000000 | 2059.000000 | 0.000000 | 450.000000 | 3052а |  | CORR | GENE | 08:05 | 08:29 | 08:30 | 138 | 310 | 15.000000 | EXT | - |  | (c)
33631.837000 | 1.162000 | 1.019000 | -1.683000 | -1.826000 | 2078.000000 | 2175.000000 | 2143.000000 | 0.000000 | 1019.000000 | 3053а |  | CORR | GENE | 08:28 | 08:44 | 08:38 | 379 | 129 | 18.000000 | EXT | - |  | (c)
33632.378000 | 1.703000 | 1.569000 | -1.142000 | -1.276000 | 2070.000000 | 2165.000000 | 2139.000000 | 0.000000 | 875.000000 | 3053а |  | CORR | GENE | 08:27 | 08:42 | 08:38 | 401 | 137 | 18.000000 | EXT | - |  | (c)
33657.389000 | 1.164000 | 1.146000 | -10.086000 | -10.104000 | -922.000000 | -862.000000 | -831.000000 | 741.000000 | 1146.000000 | 3056а |  | CORR | GENE | 04:48 | 04:58 | 05:03 | 60 | 181 | 10.000000 | EXT | - |  | (c)
33658.392000 | 2.167000 | 2.002000 | -9.083000 | -9.248000 | -949.000000 | -908.000000 | -877.000000 | 804.000000 | 2002.000000 | 3056а |  | CORR | GENE | 04:44 | 04:50 | 04:55 | 483 | 144 | 13.000000 | EXT | - |  | (c)
33660.680000 | 4.455000 | 4.356000 | -6.795000 | -6.894000 | 2085.000000 | 2147.000000 | 2144.000000 | 2085.000000 | 4356.000000 | 3056а |  | DENT |  | 00:53 | 01:03 | 01:03 | 194 | 118 | 0.422535 |  | - |  | (c)
33711.987000 | 4.612000 | 4.588000 | -6.603000 | -6.627000 | -953.000000 | -774.000000 | -822.000000 | 45.243948 | 4588.000000 | 3061а |  | CORR | СIGR | 09:03 | 09:31 | 09:24 | 45 | 262 | 10.000000 | EXT | - |  | (c)
33712.056000 | 4.681000 | 4.447000 | -6.534000 | -6.768000 | 1945.000000 | 2103.000000 | 2072.000000 | 2.485271 | 4447.000000 | 3061а |  | CORR | GENE | 04:50 | 05:16 | 05:11 | 256 | 254 | 10.000000 | EXT | - |  | (c)
33712.312000 | 4.937000 | 4.770000 | -6.278000 | -6.445000 | -1944.000000 | -1916.000000 | -1916.000000 | 23.101868 | 4770.000000 | 3061а |  | CORR | GENE | 06:23 | 06:27 | 06:27 | 300 | 56 | 10.000000 | EXT | - |  | (c)
33718.590000 | 0.000000 | -0.046000 | -11.375000 | -11.421000 | -483.000000 | 1465.000000 | 580.000000 | 46.793724 |  | 3062а | Нарушение формы кольцевого шва | GWAN |  | 08:45 | 02:00 | 11:37 | 0 | 2126 |  | EXT | Нарушение формы кольцевого шва |  | (c)
33729.965000 | 0.000000 | -0.033000 | -11.260000 | -11.293000 | 741.000000 | 1307.000000 | 1369.000000 | 0.000000 |  | 3063а | Нарушение формы кольцевого шва | GWAN |  | 04:14 | 05:46 | 05:56 | 0 | 1257 |  | EXT | Нарушение формы кольцевого шва. Аномалия находится на упругопластическом изгибе: R=561 Дн, максимальное растяжение на 5.9 час. |  | (c)
33729.965000 | 0.000000 | -0.049000 | -11.260000 | -11.309000 | -1161.000000 | -620.000000 | -787.000000 | 33.337542 |  | 3063а | Нарушение формы кольцевого шва | GWAN |  | 11:07 | 00:35 | 00:08 | 0 | 748 |  | EXT | Нарушение формы кольцевого шва. Аномалия находится на упругопластическом изгибе: R=561 Дн, максимальное растяжение на 5.9 час. |  | (c)
33730.495000 | 0.530000 | 0.501000 | -10.730000 | -10.759000 | 1720.000000 | 2007.000000 | 1934.000000 | 0.000000 | 501.000000 | 3063а |  | CORR | GENE | 06:52 | 07:39 | 07:27 | 77 | 429 | 10.000000 | EXT | -. Аномалия находится на упругопластическом изгибе: R=569 Дн, максимальное растяжение на 5.8 час. |  | (c)
33732.626000 | 2.661000 | 2.575000 | -8.599000 | -8.685000 | 2136.000000 | 2157.000000 | 2161.000000 | 1.514214 | 2575.000000 | 3063а |  | CORR | GENE | 08:00 | 08:03 | 08:04 | 138 | 51 | 10.000000 | EXT | -. Аномалия находится на упругопластическом изгибе: R=580 Дн, максимальное растяжение на 5.6 час. |  | (c)
33742.076000 | 0.851000 | 0.760000 | -1.384000 | -1.475000 | 1673.000000 | 1706.000000 | 1701.000000 | 38.333417 | 760.000000 | 3065а |  | CORR | GENE | 05:41 | 05:46 | 05:45 | 160 | 55 | 10.000000 | EXT | -. Аномалия находится на упругопластическом изгибе: R=383 Дн, максимальное растяжение на 5.2 час. |  | (c)
33772.676000 | 2.351000 | 2.328000 | -8.554000 | -8.577000 | 806.000000 | 877.000000 | 940.000000 | 806.000000 | 2328.000000 | 3067б |  | GOUG | GENE | 11:14 | 11:26 | 11:36 | 182 | 268 | 7.000000 | EXT | -. Аномалия находится на отводе. Задир. |  | (c)
33775.464000 | 5.139000 | 5.053000 | -5.766000 | -5.852000 | 764.000000 | 834.000000 | 894.000000 | 764.000000 | 5053.000000 | 3067б |  | DENT |  | 11:08 | 11:19 | 11:29 | 155 | 261 | 0.281690 |  | -. Аномалия находится на отводе. |  | (c)
33777.376000 | 7.051000 | 6.965000 | -3.854000 | -3.940000 | 1992.000000 | 2045.000000 | 2075.000000 | 1992.000000 | 3711.000000 | 3067б |  | DENT |  | 02:26 | 02:34 | 02:39 | 229 | 167 | 0.422535 |  | -. Аномалия находится на отводе. |  | (c)
33777.656000 | 7.331000 | 7.258000 | -3.574000 | -3.647000 | 789.000000 | 909.000000 | 923.000000 | 789.000000 | 3505.000000 | 3067б |  | DENT |  | 11:12 | 11:31 | 11:33 | 142 | 269 | 0.281690 |  | -. Аномалия находится на отводе. |  | (c)
33869.086000 | 9.496000 | 9.438000 | -2.024000 | -2.082000 | 1188.000000 | 1204.000000 | 1203.000000 | 80.603382 | 1966.000000 | 3076а |  | CORR | AXGR | 05:15 | 05:17 | 05:17 | 116 | 29 | 10.000000 | EXT | -. Аномалия находится на упругопластическом изгибе: R=326 Дн, максимальное растяжение на 0.3 час. |  | (c)
33906.145000 | 1.300000 | 1.285000 | -10.090000 | -10.105000 | -1697.000000 | -1626.000000 | -1622.000000 | 43.031247 | 1285.000000 | 3080а |  | CORR | GENE | 05:03 | 05:15 | 05:16 | 74 | 150 | 15.000000 | EXT | - |  | (c)
33909.030000 | 4.185000 | 3.935000 | -7.205000 | -7.455000 | -1689.000000 | -1412.000000 | -1492.000000 | 43.700087 | 3935.000000 | 3080а |  | CORR | GENE | 05:05 | 05:50 | 05:37 | 264 | 395 | 12.000000 | EXT | - |  | (c)
33927.247000 | 11.012000 | 10.942000 | -0.158000 | -0.228000 | 2117.000000 | 2179.000000 | 2168.000000 | 0.970862 | 24.000000 | 3081а |  | CORR | GENE | 04:00 | 04:10 | 04:08 | 204 | 102 | 13.000000 | EXT | - |  | (c)
33938.870000 | 0.000000 | -0.045000 | -10.975000 | -11.020000 | 2106.000000 | -2174.000000 | -2124.000000 | 1894.000000 |  | 3083а | Вышлифовка на шве | GWAN |  | 08:33 | 09:02 | 09:10 | 52 | 461 | 10.000000 | EXT | Вышлифовка на шве. Аномалия находится на отводе. |  | (c)
33949.845000 | 0.000000 | -0.030000 | -1.675000 | -1.705000 | -703.000000 | -425.000000 | -420.000000 | 0.000000 |  | 3083б | Вышлифовка на шве | GWAN |  | 08:16 | 09:00 | 09:01 | 67 | 566 | 11.000000 | EXT | Вышлифовка на шве. Аномалия находится на отводе. |  | (c)
33962.142000 | 2.012000 | 1.947000 | -9.483000 | -9.548000 | 926.000000 | 1061.000000 | 1055.000000 | 926.000000 | 1947.000000 | 3085 |  | CORR | GENE | 05:28 | 05:50 | 05:49 | 83 | 258 | 10.000000 | EXT | -. Аномалия находится на отводе. |  | (c)
33994.615000 | 0.000000 | -0.026000 | -11.225000 | -11.251000 | -996.000000 | -851.000000 | -728.000000 | 459.000000 |  | 3088 | Смещение кромок | GWAN |  | 09:54 | 10:17 | 10:37 | 0 | 537 | 2.540000 | EXT | Смещение кромок. Вовнутрь. Аномалия находится на отводе. Величина смещения - 2.5 мм. |  | (c)
34034.887000 | 6.602000 | 6.589000 | -5.083000 | -5.096000 | -1221.000000 | -1124.000000 | -1142.000000 | 1064.000000 | 5070.000000 | 3091 |  | CORR | СIGR | 05:32 | 05:48 | 05:45 | 26 | 157 | 10.000000 | EXT | -. Аномалия находится на отводе. |  | (c)
34039.970000 | 0.000000 | -0.040000 | -10.970000 | -11.010000 | 1865.000000 | -1818.000000 | -2077.000000 | 12.386450 |  | 3092 | Нарушение формы кольцевого шва | GWAN |  | 05:09 | 07:14 | 06:33 | 0 | 1039 |  | EXT | Нарушение формы кольцевого шва. Аномалия находится на отводе. |  | (c)
34050.940000 | 0.000000 | -0.020000 | -11.510000 | -11.530000 | 1812.000000 | -1920.000000 | -2135.000000 | 7.681946 |  | 3093 | Нарушение формы кольцевого шва | GWAN |  | 06:36 | 08:34 | 07:59 | 0 | 1027 |  | EXT | Нарушение формы кольцевого шва |  | (c)
34062.450000 | 0.000000 | -0.023000 | -11.190000 | -11.213000 | -2134.000000 | -720.000000 | -1158.000000 | 0.000000 |  | 3094 | Нарушение формы кольцевого шва | GWAN |  | 05:10 | 08:58 | 07:47 | 0 | 1951 |  | EXT | Нарушение формы кольцевого шва |  | (c)
34087.383000 | 2.543000 | 2.184000 | -8.997000 | -9.356000 | 1078.000000 | 1134.000000 | 1175.000000 | 69.568957 | 2184.000000 | 3096 | Дефект проката | MIAN | GENE | 04:28 | 04:37 | 04:43 | 2475 | 193 | 13.565886 | INT | Дефект проката. Эквивалент потери металла 14%. |  | (c)
34087.707000 | 2.867000 | 2.063000 | -8.673000 | -9.477000 | -1106.000000 | -1044.000000 | -1038.000000 | 78.331319 | 2063.000000 | 3096 | Дефект проката | MIAN | GENE | 10:35 | 10:45 | 10:46 | 1015 | 135 | 10.718142 | INT | Дефект проката. Эквивалент потери металла 11%. |  | (c)
34088.881000 | 4.041000 | 3.639000 | -7.499000 | -7.901000 | -1155.000000 | -1106.000000 | -1081.000000 | 81.257944 | 3639.000000 | 3096 | Дефект проката | MIAN | GENE | 10:27 | 10:35 | 10:39 | 529 | 148 | 10.033903 | INT | Дефект проката. Эквивалент потери металла 10%. |  | (c)
34092.290000 | 7.450000 | 6.957000 | -4.090000 | -4.583000 | 1123.000000 | 1173.000000 | 1191.000000 | 72.895540 | 3391.000000 | 3096 | Дефект проката | MIAN | GENE | 04:35 | 04:43 | 04:46 | 1192 | 136 | 13.224209 | INT | Дефект проката. Эквивалент потери металла 13%. |  | (c)
34101.735000 | 5.355000 | 5.316000 | -5.485000 | -5.524000 | 716.000000 | 878.000000 | 867.000000 | 57.755745 | 5316.000000 | 3097а |  | CORR | GENE | 04:48 | 05:14 | 05:12 | 70 | 302 | 12.000000 | EXT | - |  | (c)
34140.855000 | 0.000000 | -0.035000 | -1.565000 | -1.600000 | -961.000000 | -888.000000 | -762.000000 | 29.287059 |  | 3100б | Нарушение формы кольцевого шва | GWAN |  | 06:59 | 07:10 | 07:31 | 0 | 399 |  | EXT | Нарушение формы кольцевого шва |  | (c)
34295.639000 | 6.259000 | 6.010000 | -5.331000 | -5.580000 | 1207.000000 | 1395.000000 | 1491.000000 | 13.776461 | 4904.000000 | 3113а |  | DENT |  | 05:08 | 05:38 | 05:53 | 676 | 569 | 0.915493 |  | -. Аномалия находится на упругопластическом изгибе. |  | (c)
34504.749000 | 10.834000 | 10.671000 | -0.516000 | -0.679000 | -529.000000 | -486.000000 | -499.000000 | 469.000000 | 385.000000 | 3132 | Дефект проката | MIAN | GENE | 07:39 | 07:46 | 07:44 | 294 | 59 | 10.000000 | INT | Дефект проката. Эквивалент потери металла 10%. Аномалия находится на отводе. |  | (c)
34509.992000 | 4.727000 | 4.628000 | -6.893000 | -6.992000 | -1834.000000 | -1779.000000 | -1771.000000 | 1708.000000 | 4628.000000 | 3133 |  | CORR | GENE | 07:37 | 07:46 | 07:47 | 124 | 127 | 10.000000 | EXT | - |  | (c)
34518.405000 | 0.000000 | -0.036000 | -9.830000 | -9.866000 | -297.000000 | -155.000000 | -199.000000 | 8.190670 |  | 3135 | Нарушение формы кольцевого шва | GWAN |  | 02:08 | 02:31 | 02:24 | 0 | 196 |  | EXT | Нарушение формы кольцевого шва. Аномалия находится на упругопластическом изгибе: R=886 Дн, максимальное растяжение на 6.1 час. |  | (c)
34524.422000 | 6.017000 | 5.988000 | -3.813000 | -3.842000 | -13.000000 | 40.000000 | 129.000000 | 0.000000 | 3668.000000 | 3135 |  | CORR | GENE | 02:54 | 03:03 | 03:17 | 174 | 282 | 14.000000 | EXT | -. Аномалия находится на упругопластическом изгибе: R=554 Дн, максимальное растяжение на 5.7 час. |  | (c)
34529.296000 | 1.061000 | 1.042000 | -6.124000 | -6.143000 | -903.000000 | -864.000000 | -855.000000 | 61.228965 | 1042.000000 | 3136 |  | CORR | СIGR | 08:07 | 08:13 | 08:15 | 36 | 96 | 11.000000 | EXT | -. Аномалия находится на упругопластическом изгибе: R=451 Дн, максимальное растяжение на 5.8 час. |  | (c)
34538.815000 | 0.000000 | -0.015000 | -11.060000 | -11.075000 | 500.000000 | 1211.000000 | 1416.000000 | 0.000000 |  | 3138 | Нарушение формы кольцевого шва | GWAN |  | 02:49 | 04:44 | 05:17 | 0 | 1832 |  | EXT | Нарушение формы кольцевого шва. Аномалия находится на упругопластическом изгибе: R=763 Дн, максимальное растяжение на 5.5 час. |  | (c)
34640.320000 | 0.000000 | -0.054000 | -10.850000 | -10.904000 | -1614.000000 | -1469.000000 | -1494.000000 | 1374.000000 |  | 3147 | Нарушение формы кольцевого шва | GWAN |  | 00:50 | 01:14 | 01:10 | 0 | 241 |  | EXT | Нарушение формы кольцевого шва. Аномалия находится на отводе. |  | (c)
34642.888000 | 2.568000 | 2.555000 | -8.282000 | -8.295000 | -429.000000 | -401.000000 | -397.000000 | 365.000000 | 2555.000000 | 3147 |  | CORR | СIGR | 04:01 | 04:06 | 04:07 | 22 | 64 | 11.000000 | EXT | - |  | (c)
34775.420000 | 0.000000 | -0.031000 | -11.520000 | -11.551000 | 415.000000 | 569.000000 | 546.000000 | 44.053434 |  | 3158а | Смещение кромок | GWAN |  | 00:18 | 00:43 | 00:39 | 0 | 261 | 2.790000 | EXT | Смещение кромок. Вовнутрь. Величина смещения - 2.8 мм. |  | (c)
34819.855000 | 10.195000 | 10.177000 | -1.200000 | -1.218000 | 2139.000000 | 2197.000000 | 2198.000000 | 0.000000 | 1180.000000 | 3161а |  | CORR | СIGR | 03:57 | 04:07 | 04:07 | 38 | 119 | 11.000000 | EXT | - |  | (c)
34846.685000 | 8.030000 | 7.958000 | -3.265000 | -3.337000 | 1148.000000 | 1175.000000 | 1175.000000 | 80.860784 | 3073.000000 | 3164а |  | CORR | GENE | 05:22 | 05:27 | 05:27 | 264 | 54 | 10.000000 | EXT | -. Аномалия находится на упругопластическом изгибе: R=474 Дн, максимальное растяжение на 5.7 час. |  | (c)
34861.172000 | 11.222000 | 11.199000 | -0.303000 | -0.326000 | -1446.000000 | -1371.000000 | -1385.000000 | 68.227369 | 275.000000 | 3165а |  | ARTD | GENE | 09:09 | 09:21 | 09:19 | 51 | 121 |  | EXT | -. Наплавка. |  | (c)
34907.590000 | 0.000000 | -0.037000 | -11.485000 | -11.522000 | 2122.000000 | -2093.000000 | -1255.000000 | 13.791615 |  | 3171а | Нарушение формы кольцевого шва | GWAN |  | 07:48 | 08:28 | 10:43 | 0 | 2168 |  | EXT | Нарушение формы кольцевого шва. Аномалия находится на упругопластическом изгибе: R=369 Дн, максимальное растяжение на 4.7 час. |  | (c)
34982.162000 | 6.802000 | 6.723000 | -3.103000 | -3.182000 | -2044.000000 | -1957.000000 | -1967.000000 | 21.241577 | 3065.000000 | 3177а |  | CORR | GENE | 06:38 | 06:52 | 06:51 | 117 | 153 | 11.000000 | EXT | - |  | (c)
35001.144000 | 4.429000 | 4.412000 | -6.271000 | -6.288000 | 965.000000 | 1001.000000 | 1009.000000 | 77.876420 | 4412.000000 | 3179 |  | CORR | СIGR | 03:21 | 03:27 | 03:28 | 30 | 88 | 10.000000 | EXT | - |  | (c)
35007.415000 | 0.000000 | -0.026000 | -11.580000 | -11.606000 | 38.000000 | 264.000000 | 352.000000 | 3.075262 |  | 3180 | Смещение кромок | GWAN |  | 01:20 | 01:56 | 02:10 | 0 | 627 | 3.460000 | EXT | Смещение кромок. Вовнутрь. Величина смещения - 3.5 мм. |  | (c)
35052.710000 | 0.000000 | -0.016000 | -11.210000 | -11.226000 | 1935.000000 | 2144.000000 | -2196.000000 | 0.000000 |  | 3185 | Смещение кромок | GWAN |  | 02:55 | 03:29 | 03:49 | 0 | 659 | 3.818000 | EXT | Смещение кромок. Вовнутрь. Величина смещения - 3.8 мм. |  | (c)
35082.104000 | 7.494000 | 7.405000 | -3.581000 | -3.670000 | 13.000000 | 40.000000 | 38.000000 | 3.040272 | 3416.000000 | 3187 |  | LWAN |  | 10:43 | 10:47 | 10:47 | 254 | 50 | 10.000000 | EXT | -. Эквивалент потери металла 10%. |  | (c)
35085.685000 | 0.000000 | -0.018000 | -11.610000 | -11.628000 | 1361.000000 | 1681.000000 | 2219.000000 | 0.000000 |  | 3188 | Нарушение формы кольцевого шва | GWAN |  | 01:44 | 02:36 | 04:03 | 0 | 1716 |  | EXT | Нарушение формы кольцевого шва |  | (c)
35087.286000 | 1.601000 | 1.455000 | -10.009000 | -10.155000 | -1453.000000 | -1325.000000 | -1301.000000 | 62.785224 | 1455.000000 | 3188 |  | DENT |  | 06:10 | 06:31 | 06:34 | 270 | 303 | 0.352113 |  | - |  | (c)
35097.295000 | 0.000000 | -0.076000 | -11.475000 | -11.551000 | 343.000000 | 642.000000 | 657.000000 | 27.704703 |  | 3189а | Смещение кромок | GWAN |  | 02:56 | 03:44 | 03:46 | 0 | 627 | 3.267000 | EXT | Смещение кромок. Наружу. Величина смещения - 3.3 мм. |  | (c)
35097.295000 | 0.000000 | -0.008000 | -11.475000 | -11.483000 | 1198.000000 | 1620.000000 | 1594.000000 | 0.000000 |  | 3189а | Нарушение формы кольцевого шва | GWAN |  | 05:14 | 06:22 | 06:18 | 0 | 791 |  | EXT | Нарушение формы кольцевого шва |  | (c)
35099.989000 | 2.694000 | 2.672000 | -8.781000 | -8.803000 | -2120.000000 | -2062.000000 | -2046.000000 | 14.859130 | 2672.000000 | 3189а |  | CORR | СIGR | 08:18 | 08:27 | 08:30 | 44 | 147 | 12.000000 | EXT | - |  | (c)
35101.652000 | 4.357000 | 4.154000 | -7.118000 | -7.321000 | 1644.000000 | 1755.000000 | 1791.000000 | 11.911272 | 4154.000000 | 3189а |  | DENT |  | 06:26 | 06:44 | 06:49 | 421 | 292 | 0.352113 |  | - |  | (c)
35120.025000 | 0.000000 | -0.059000 | -11.260000 | -11.319000 | -249.000000 | -29.000000 | 56.000000 | 0.000000 |  | 3190а | Нарушение формы кольцевого шва | GWAN |  | 00:28 | 01:03 | 01:17 | 0 | 610 |  | EXT | Нарушение формы кольцевого шва |  | (c)
35203.031000 | 2.991000 | 2.981000 | -4.599000 | -4.609000 | 1293.000000 | 1744.000000 | 1573.000000 | 7.930397 | 2981.000000 | 3197а |  | CORR | GENE | 05:05 | 06:17 | 05:50 | 100 | 559 | 10.000000 | EXT | - |  | (c)
35204.362000 | 4.322000 | 4.299000 | -3.268000 | -3.291000 | 1691.000000 | 1754.000000 | 1768.000000 | 24.974325 | 3264.000000 | 3197а |  | CORR | СIGR | 06:09 | 06:19 | 06:21 | 27 | 153 | 11.000000 | EXT | - |  | (c)
35207.630000 | 0.000000 | -0.021000 | -11.530000 | -11.551000 | 1380.000000 | 1493.000000 | 1589.000000 | 34.866856 |  | 3198а | Смещение кромок | GWAN |  | 02:16 | 02:34 | 02:50 | 0 | 418 | 3.019000 | EXT | Смещение кромок. Наружу. Величина смещения - 3 мм. |  | (c)
35207.630000 | 0.000000 | -0.016000 | -11.530000 | -11.546000 | 2208.000000 | -1882.000000 | -1899.000000 | 0.000000 |  | 3198а | Смещение кромок | GWAN |  | 04:30 | 05:30 | 05:27 | 0 | 709 | 3.542000 | EXT | Смещение кромок. Наружу. Величина смещения - 3.5 мм. |  | (c)
35207.630000 | 0.000000 | -0.031000 | -11.530000 | -11.561000 | -101.000000 | 24.000000 | 30.000000 | 2.402219 |  | 3198а | Смещение кромок | GWAN |  | 10:17 | 10:37 | 10:38 | 0 | 261 | 2.730000 | EXT | Смещение кромок. Наружу. Величина смещения - 2.7 мм. |  | (c)
35260.094000 | 2.619000 | 2.520000 | -6.506000 | -6.605000 | 17.000000 | 30.000000 | 36.000000 | 2.899977 | 2520.000000 | 3204 | Дефект проката | MIAN | AXGR | 11:56 | 11:58 | 11:59 | 212 | 38 | 10.000000 | INT | Дефект проката. Эквивалент потери металла 10%. |  | (c)
35279.520000 | 0.000000 | -0.031000 | -11.495000 | -11.526000 | -1531.000000 | -1322.000000 | -1341.000000 | 71.788396 |  | 3207 | Смещение кромок | GWAN |  | 10:38 | 11:11 | 11:08 | 0 | 380 | 3.015000 | EXT | Смещение кромок. Вовнутрь. Величина смещения - 3 мм. |  | (c)
35320.565000 | 0.000000 | -0.035000 | -4.005000 | -4.040000 | -612.000000 | -382.000000 | -331.000000 | 0.000000 |  | 3211а | Нарушение формы кольцевого шва | GWAN |  | 08:52 | 09:29 | 09:37 | 0 | 562 |  | EXT | Нарушение формы кольцевого шва |  | (c)
35322.204000 | 1.639000 | 1.605000 | -2.366000 | -2.400000 | -1593.000000 | -1359.000000 | -1459.000000 | 51.444400 | 1605.000000 | 3211а |  | CORR | GENE | 06:13 | 06:51 | 06:35 | 62 | 269 | 14.000000 | EXT | - |  | (c)
35358.735000 | 0.000000 | -0.031000 | -11.155000 | -11.186000 | -692.000000 | -182.000000 | -95.000000 | 0.000000 |  | 3215 | Нарушение формы кольцевого шва | GWAN |  | 09:39 | 11:02 | 11:16 | 0 | 1194 |  | EXT | Нарушение формы кольцевого шва |  | (c)
35401.550000 | 0.000000 | -0.021000 | -11.600000 | -11.621000 | -1862.000000 | -1676.000000 | -1651.000000 | 46.771352 |  | 3219а | Смещение кромок | GWAN |  | 07:34 | 08:04 | 08:08 | 0 | 421 | 2.753000 | EXT | Смещение кромок. Наружу. Аномалия находится на отводе. Величина смещения - 2.8 мм. |  | (c)
35466.673000 | 9.403000 | 9.293000 | -1.862000 | -1.972000 | 2208.000000 | 2228.000000 | 2226.000000 | 0.000000 | 1699.000000 | 3224а |  | LWAN |  | 06:51 | 06:54 | 06:54 | 273 | 36 | 17.000000 | EXT | -. Эквивалент потери металла 17%. |  | (c)
35489.649000 | 6.709000 | 6.646000 | -4.691000 | -4.754000 | -1013.000000 | -964.000000 | -968.000000 | 74.525191 | 4476.000000 | 3226а |  | GOUG | GENE | 11:52 | 12:00 | 11:59 | 278 | 89 | 9.000000 | EXT | -. Зона задиров. |  | (c)
35505.838000 | 0.198000 | 0.197000 | -11.332000 | -11.333000 | -377.000000 | -347.000000 | -361.000000 | 26.637624 | 197.000000 | 3228а |  | CORR | AXGR | 09:37 | 09:42 | 09:40 | 94 | 31 | 10.000000 | EXT | - |  | (c)
35527.732000 | 1.697000 | 1.634000 | -9.703000 | -9.766000 | -1302.000000 | -1017.000000 | -1008.000000 | 33.851431 | 1634.000000 | 3230 | Дефект проката | MIAN | GENE | 07:10 | 07:56 | 07:57 | 206 | 589 | 12.101549 | INT | Дефект проката. Эквивалент потери металла 12%. |  | (c)
35536.319000 | 10.284000 | 10.104000 | -1.116000 | -1.296000 | 362.000000 | 450.000000 | 488.000000 | 39.393940 | 1064.000000 | 3230 | Дефект проката | MIAN | GENE | 11:39 | 11:53 | 11:59 | 232 | 253 | 9.790447 | INT | Дефект проката. Эквивалент потери металла 10%. |  | (c)
35583.990000 | 2.120000 | 2.041000 | -9.465000 | -9.544000 | -704.000000 | -659.000000 | -654.000000 | 603.000000 | 2041.000000 | 3235 |  | DENT |  | 04:16 | 04:24 | 04:25 | 156 | 101 | 0.492958 |  | - |  | (c)
35679.730000 | 6.855000 | 6.843000 | -3.835000 | -3.847000 | -853.000000 | -476.000000 | -554.000000 | 0.000000 | 3820.000000 | 3243а |  | ARTD | СIGR | 08:26 | 09:26 | 09:14 | 27 | 597 | 10.000000 | EXT | -. Эквивалент потери металла 10%. От изолировочной машины. |  | (c)
35805.657000 | 8.627000 | 8.501000 | -2.698000 | -2.824000 | -835.000000 | -628.000000 | -557.000000 | 279.000000 | 2493.000000 | 3254а |  | DENT |  | 05:47 | 06:20 | 06:31 | 331 | 556 | 0.563380 |  | - |  | (c)
35820.280000 | 0.365000 | 0.115000 | -11.050000 | -11.300000 | -464.000000 | -349.000000 | -234.000000 | 3.000000 | 115.000000 | 3256а |  | ARTD | GENE | 07:08 | 07:27 | 07:45 | 591 | 461 |  | EXT | -. Вышлифовка глубиной 10%. |  | (c)
35842.870000 | 0.000000 | -0.036000 | -11.010000 | -11.046000 | -1768.000000 | -1542.000000 | -1591.000000 | 1414.000000 |  | 3258а | Смещение кромок | GWAN |  | 00:49 | 01:26 | 01:18 | 0 | 354 | 3.333000 | EXT | Смещение кромок. Вовнутрь. Величина смещения - 3.3 мм. |  | (c)
35846.141000 | 3.271000 | 2.816000 | -7.739000 | -8.194000 | -1173.000000 | -841.000000 | -977.000000 | 781.000000 | 2816.000000 | 3258а |  | GOUG | GENE | 02:26 | 03:19 | 02:57 | 821 | 392 | 8.000000 | EXT | -. Зона задиров. |  | (c)
35955.360000 | 0.000000 | -0.031000 | -11.460000 | -11.491000 | -2177.000000 | -1954.000000 | -1920.000000 | 1663.000000 |  | 3268 | Смещение кромок | GWAN |  | 00:37 | 01:14 | 01:19 | 0 | 514 | 3.737000 | EXT | Смещение кромок. Вовнутрь. Аномалия находится на отводе. Величина смещения - 3.7 мм. |  | (c)
35969.835000 | 3.015000 | 2.978000 | -8.665000 | -8.702000 | -889.000000 | -254.000000 | 360.000000 | 0.000000 | 2978.000000 | 3269 |  | ARTD | GENE | 03:49 | 05:32 | 07:11 | 84 | 2499 | 11.000000 | EXT | -. Эквивалент потери металла 11%. Аномалия находится на отводе. От изолировочной машины. |  | (c)
35973.159000 | 6.339000 | 6.315000 | -5.341000 | -5.365000 | -45.000000 | 1188.000000 | 873.000000 | 0.000000 | 5325.000000 | 3269 |  | ARTD | СIGR | 06:06 | 09:25 | 08:34 | 40 | 1835 | 10.000000 | EXT | -. Эквивалент потери металла 10%. Аномалия находится на отводе. От изолировочной машины. |  | (c)
35995.693000 | 5.543000 | 5.366000 | -5.937000 | -6.114000 | -1536.000000 | -1467.000000 | -1344.000000 | 1153.000000 | 4617.000000 | 3271 |  | GOUG | GENE | 07:58 | 08:09 | 08:29 | 1497 | 383 | 7.000000 | EXT | -. Аномалия находится на отводе. Зона задиров. |  | (c)
35999.939000 | 9.789000 | 8.375000 | -1.691000 | -3.105000 | -2038.000000 | -1639.000000 | -1549.000000 | 1060.000000 | 567.000000 | 3271 |  | GOUG | GENE | 06:37 | 07:41 | 07:56 | 2538 | 978 | 7.000000 | EXT | -. Аномалия находится на отводе. Зона задиров. |  | (c)
36059.250000 | 0.000000 | -0.038000 | -11.110000 | -11.148000 | -1788.000000 | -1698.000000 | -1672.000000 | 1555.000000 |  | 3277 | Нарушение формы кольцевого шва | GWAN |  | 08:17 | 08:31 | 08:36 | 0 | 233 |  | EXT | Нарушение формы кольцевого шва. Аномалия находится на упругопластическом изгибе: R=210 Дн, максимальное растяжение на 0.9 час. |  | (c)
36084.346000 | 2.701000 | 2.491000 | -8.894000 | -9.104000 | -1454.000000 | -1045.000000 | -937.000000 | 419.000000 | 2491.000000 | 3279 |  | CORR | GENE | 04:35 | 05:41 | 05:59 | 350 | 1035 | 12.000000 | EXT | -. Аномалия находится на отводе. |  | (c)
36084.679000 | 3.034000 | 2.868000 | -8.561000 | -8.727000 | -1493.000000 | -1047.000000 | -873.000000 | 253.000000 | 2868.000000 | 3279 |  | CORR | GENE | 04:29 | 05:41 | 06:09 | 845 | 1240 | 14.000000 | EXT | -. Аномалия находится на отводе. |  | (c)
36085.680000 | 4.035000 | 3.815000 | -7.560000 | -7.780000 | -878.000000 | -259.000000 | -569.000000 | 259.000000 | 3815.000000 | 3279 |  | CORR | GENE | 06:08 | 07:48 | 06:58 | 731 | 619 | 11.000000 | EXT | -. Аномалия находится на отводе. |  | (c)
36085.938000 | 4.293000 | 4.224000 | -7.302000 | -7.371000 | -1280.000000 | -1055.000000 | -1157.000000 | 1034.000000 | 4224.000000 | 3279 |  | CORR | GENE | 05:03 | 05:40 | 05:23 | 109 | 246 | 11.000000 | EXT | -. Аномалия находится на отводе. |  | (c)
36086.341000 | 4.696000 | 4.693000 | -6.899000 | -6.902000 | -1310.000000 | -1220.000000 | -1218.000000 | 1125.000000 | 4693.000000 | 3279 |  | CORR | СIGR | 04:59 | 05:13 | 05:14 | 32 | 185 | 12.000000 | EXT | -. Аномалия находится на отводе. |  | (c)
36101.584000 | 8.344000 | 8.268000 | -3.291000 | -3.367000 | -2004.000000 | -1804.000000 | -1707.000000 | 1410.000000 | 3262.000000 | 3280 |  | CORR | GENE | 02:17 | 02:49 | 03:05 | 105 | 594 | 13.000000 | EXT | - |  | (c)
36101.767000 | 8.527000 | 8.418000 | -3.108000 | -3.217000 | -1351.000000 | -1327.000000 | -1334.000000 | 1316.000000 | 2901.000000 | 3280 |  | CORR | AXGR | 04:02 | 04:06 | 04:05 | 316 | 35 | 10.000000 | EXT | - |  | (c)
36102.685000 | 9.445000 | 9.317000 | -2.190000 | -2.318000 | -2108.000000 | -2084.000000 | -2087.000000 | 2065.000000 | 2098.000000 | 3280 |  | CORR | AXGR | 02:00 | 02:04 | 02:04 | 220 | 43 | 10.000000 | EXT | - |  | (c)
36108.509000 | 3.634000 | 3.488000 | -7.756000 | -7.902000 | -1450.000000 | -1436.000000 | -1334.000000 | 1218.000000 | 3488.000000 | 3281 |  | CORR | GENE | 02:31 | 02:34 | 02:50 | 478 | 232 | 12.000000 | EXT | - |  | (c)
36111.932000 | 7.057000 | 6.648000 | -4.333000 | -4.742000 | -1817.000000 | -1786.000000 | -1749.000000 | 1681.000000 | 4133.000000 | 3281 |  | CORR | GENE | 01:32 | 01:37 | 01:43 | 609 | 136 | 12.000000 | EXT | - |  | (c)
36113.343000 | 8.468000 | 8.332000 | -2.922000 | -3.058000 | -1760.000000 | -1746.000000 | -1744.000000 | 1728.000000 | 2794.000000 | 3281 |  | CORR | AXGR | 01:41 | 01:44 | 01:44 | 264 | 32 | 13.000000 | EXT | - |  | (c)
36115.763000 | 10.888000 | 10.843000 | -0.502000 | -0.547000 | 1195.000000 | 1233.000000 | 1253.000000 | 1195.000000 | 449.000000 | 3281 |  | DENT |  | 09:38 | 09:44 | 09:48 | 98 | 116 | 0.211268 |  | - |  | (c)
36132.419000 | 4.709000 | 4.648000 | -6.466000 | -6.527000 | -769.000000 | -303.000000 | -443.000000 | 117.000000 | 4648.000000 | 3283 |  | CORR | GENE | 07:09 | 08:24 | 08:01 | 145 | 652 | 10.000000 | EXT | -. Аномалия находится на отводе. |  | (c)
36133.708000 | 5.998000 | 5.630000 | -5.177000 | -5.545000 | -126.000000 | -63.000000 | -79.000000 | 33.000000 | 4906.000000 | 3283 |  | CORR | GENE | 08:53 | 09:03 | 09:00 | 639 | 92 | 10.000000 | EXT | -. Аномалия находится на отводе. |  | (c)
36134.893000 | 7.183000 | 7.149000 | -3.992000 | -4.026000 | -1102.000000 | -965.000000 | -966.000000 | 830.000000 | 3912.000000 | 3283 |  | CORR | GENE | 06:15 | 06:37 | 06:37 | 114 | 272 | 10.000000 | EXT | -. Аномалия находится на отводе. |  | (c)
36135.070000 | 7.360000 | 7.328000 | -3.815000 | -3.847000 | -913.000000 | -801.000000 | -801.000000 | 689.000000 | 3783.000000 | 3283 |  | CORR | GENE | 06:45 | 07:04 | 07:04 | 64 | 225 | 12.000000 | EXT | -. Аномалия находится на отводе. |  | (c)
36138.953000 | 0.068000 | 0.032000 | -11.347000 | -11.383000 | -388.000000 | -99.000000 | -124.000000 | 0.000000 | 32.000000 | 3284 |  | CORR | GENE | 07:56 | 08:43 | 08:39 | 88 | 529 | 13.000000 | EXT | - |  | (c)
36159.943000 | 9.643000 | 9.624000 | -1.592000 | -1.611000 | -1785.000000 | -1718.000000 | -1718.000000 | 35.950955 | 1542.000000 | 3285 |  | CORR | GENE | 05:41 | 05:52 | 05:52 | 69 | 135 | 11.000000 | EXT | - |  | (c)
36164.115000 | 0.000000 | -0.035000 | -9.230000 | -9.265000 | 140.000000 | 375.000000 | 384.000000 | 11.320543 |  | 3287 | Смещение кромок | GWAN |  | 00:59 | 01:37 | 01:39 | 0 | 488 | 3.304000 | EXT | Смещение кромок. Вовнутрь. Аномалия находится на отводе. Величина смещения - 3.3 мм. |  | (c)
36179.188000 | 5.843000 | 5.321000 | -5.512000 | -6.034000 | -870.000000 | -581.000000 | -691.000000 | 26.887423 | 4664.000000 | 3288 |  | CORR | GENE | 07:43 | 08:29 | 08:11 | 1370 | 358 | 10.000000 | EXT | - |  | (c)
36184.700000 | 0.000000 | -0.048000 | -11.265000 | -11.313000 | -1397.000000 | -962.000000 | -923.000000 | 450.000000 |  | 3289 | Нарушение формы кольцевого шва | GWAN |  | 11:06 | 00:16 | 00:23 | 0 | 947 |  | EXT | Нарушение формы кольцевого шва. Аномалия находится на отводе. |  | (c)
36188.935000 | 4.235000 | 4.200000 | -7.030000 | -7.065000 | 1387.000000 | 1477.000000 | 1454.000000 | 1387.000000 | 4200.000000 | 3289 |  | CORR | GENE | 06:36 | 06:50 | 06:46 | 53 | 133 | 13.000000 | EXT | -. Аномалия находится на отводе. |  | (c)
36189.527000 | 4.827000 | 4.810000 | -6.438000 | -6.455000 | 777.000000 | 785.000000 | 791.000000 | 777.000000 | 4810.000000 | 3289 |  | CORR | PITT | 04:57 | 04:58 | 04:59 | 34 | 30 | 14.000000 | EXT | -. Аномалия находится на отводе. |  | (c)
36189.553000 | 4.853000 | 4.680000 | -6.412000 | -6.585000 | 926.000000 | 961.000000 | 953.000000 | 926.000000 | 4680.000000 | 3289 |  | CORR | GENE | 05:21 | 05:27 | 05:26 | 225 | 54 | 12.000000 | EXT | -. Аномалия находится на отводе. |  | (c)
36196.578000 | 0.613000 | 0.492000 | -10.292000 | -10.413000 | 593.000000 | 621.000000 | 677.000000 | 593.000000 | 492.000000 | 3290 |  | CORR | GENE | 05:54 | 05:58 | 06:07 | 133 | 167 | 10.000000 | EXT | - |  | (c)
36211.529000 | 4.659000 | 4.624000 | -6.696000 | -6.731000 | 1372.000000 | 1496.000000 | 1457.000000 | 48.603183 | 4624.000000 | 3291 |  | CORR | GENE | 06:23 | 06:43 | 06:37 | 49 | 171 | 13.000000 | EXT | -. Аномалия находится на отводе. |  | (c)
36212.872000 | 6.002000 | 5.978000 | -5.353000 | -5.377000 | 1191.000000 | 1326.000000 | 1283.000000 | 61.495166 | 5316.000000 | 3291 |  | CORR | GENE | 05:54 | 06:16 | 06:09 | 61 | 185 | 11.000000 | EXT | -. Аномалия находится на отводе. |  | (c)
36278.915000 | 2.840000 | 2.700000 | -8.640000 | -8.780000 | 1758.000000 | 1791.000000 | 1786.000000 | 1758.000000 | 2700.000000 | 3297 |  | CORR | GENE | 04:28 | 04:33 | 04:33 | 235 | 57 | 11.000000 | EXT | -. Аномалия находится на отводе. |  | (c)
36281.000000 | 4.925000 | 4.912000 | -6.555000 | -6.568000 | 1791.000000 | 1836.000000 | 1834.000000 | 1791.000000 | 4912.000000 | 3297 |  | CORR | СIGR | 04:33 | 04:41 | 04:40 | 36 | 86 | 10.000000 | EXT | -. Аномалия находится на отводе. |  | (c)
36281.297000 | 5.222000 | 5.211000 | -6.258000 | -6.269000 | 1855.000000 | 1864.000000 | 1864.000000 | 1855.000000 | 5211.000000 | 3297 |  | CORR | PITT | 04:44 | 04:45 | 04:45 | 31 | 18 | 10.000000 | EXT | -. Аномалия находится на отводе. |  | (c)
36281.477000 | 5.402000 | 5.350000 | -6.078000 | -6.130000 | 1695.000000 | 1711.000000 | 1724.000000 | 1695.000000 | 5350.000000 | 3297 |  | CORR | GENE | 04:18 | 04:21 | 04:23 | 210 | 59 | 14.000000 | EXT | -. Аномалия находится на отводе. |  | (c)
36281.664000 | 5.589000 | 5.529000 | -5.891000 | -5.951000 | 1838.000000 | 1866.000000 | 1889.000000 | 1838.000000 | 5529.000000 | 3297 |  | CORR | GENE | 04:41 | 04:45 | 04:49 | 73 | 102 | 11.000000 | EXT | -. Аномалия находится на отводе. |  | (c)
36282.218000 | 6.143000 | 6.027000 | -5.337000 | -5.453000 | 1839.000000 | 1843.000000 | 1877.000000 | 1839.000000 | 5301.000000 | 3297 |  | CORR | GENE | 04:41 | 04:42 | 04:47 | 152 | 76 | 12.000000 | EXT | -. Аномалия находится на отводе. |  | (c)
36282.490000 | 6.415000 | 6.403000 | -5.065000 | -5.077000 | 1918.000000 | 1930.000000 | 1930.000000 | 1918.000000 | 5048.000000 | 3297 |  | CORR | PITT | 04:54 | 04:56 | 04:56 | 29 | 26 | 12.000000 | EXT | -. Аномалия находится на отводе. |  | (c)
36282.662000 | 6.587000 | 6.555000 | -4.893000 | -4.925000 | 1888.000000 | 1962.000000 | 1952.000000 | 1888.000000 | 4893.000000 | 3297 |  | CORR | СIGR | 04:49 | 05:01 | 04:59 | 32 | 127 | 12.000000 | EXT | -. Аномалия находится на отводе. |  | (c)
36282.934000 | 6.859000 | 6.811000 | -4.621000 | -4.669000 | 1763.000000 | 2069.000000 | 1961.000000 | 1763.000000 | 4403.000000 | 3297 |  | CORR | GENE | 04:29 | 05:18 | 05:01 | 266 | 395 | 13.000000 | EXT | -. Аномалия находится на отводе. |  | (c)
36283.233000 | 7.158000 | 7.062000 | -4.322000 | -4.418000 | -1115.000000 | -1097.000000 | -1102.000000 | 1089.000000 | 4180.000000 | 3297 |  | CORR | AXGR | 08:44 | 08:47 | 08:46 | 238 | 26 | 10.000000 | EXT | -. Аномалия находится на отводе. |  | (c)
36283.730000 | 7.655000 | 7.651000 | -3.825000 | -3.829000 | 1853.000000 | 1859.000000 | 1868.000000 | 1853.000000 | 3717.000000 | 3297 |  | CORR | AXGR | 04:43 | 04:44 | 04:46 | 112 | 30 | 10.000000 | EXT | -. Аномалия находится на отводе. |  | (c)
36283.841000 | 7.766000 | 7.747000 | -3.714000 | -3.733000 | -1459.000000 | -1355.000000 | -1370.000000 | 1281.000000 | 3700.000000 | 3297 |  | CORR | СIGR | 07:49 | 08:06 | 08:03 | 33 | 178 | 11.000000 | EXT | -. Аномалия находится на отводе. |  | (c)
36284.050000 | 7.975000 | 7.909000 | -3.505000 | -3.571000 | 1808.000000 | 1826.000000 | 1826.000000 | 1808.000000 | 3436.000000 | 3297 |  | CORR | AXGR | 04:36 | 04:39 | 04:39 | 135 | 35 | 10.000000 | EXT | -. Аномалия находится на отводе. |  | (c)
36284.111000 | 8.036000 | 8.007000 | -3.444000 | -3.473000 | 1915.000000 | 1983.000000 | 2003.000000 | 1915.000000 | 3420.000000 | 3297 |  | CORR | GENE | 04:53 | 05:04 | 05:08 | 53 | 177 | 10.000000 | EXT | -. Аномалия находится на отводе. |  | (c)
36284.847000 | 8.772000 | 8.763000 | -2.708000 | -2.717000 | 1950.000000 | 1990.000000 | 1989.000000 | 1950.000000 | 2696.000000 | 3297 |  | CORR | СIGR | 04:59 | 05:05 | 05:05 | 21 | 78 | 11.000000 | EXT | -. Аномалия находится на отводе. |  | (c)
36287.890000 | 0.335000 | 0.300000 | -11.390000 | -11.425000 | -543.000000 | -255.000000 | -384.000000 | 225.000000 | 300.000000 | 3298 |  | CORR | GENE | 04:25 | 05:12 | 04:51 | 109 | 318 | 10.000000 | EXT | -. Аномалия находится на отводе. |  | (c)
36288.155000 | 0.600000 | 0.584000 | -11.125000 | -11.141000 | -324.000000 | -281.000000 | -273.000000 | 223.000000 | 584.000000 | 3298 |  | CORR | СIGR | 05:01 | 05:08 | 05:09 | 29 | 101 | 15.000000 | EXT | -. Аномалия находится на отводе. |  | (c)
36288.277000 | 0.722000 | 0.692000 | -11.003000 | -11.033000 | -497.000000 | -437.000000 | -459.000000 | 420.000000 | 692.000000 | 3298 |  | CORR | СIGR | 04:33 | 04:43 | 04:39 | 30 | 77 | 10.000000 | EXT | -. Аномалия находится на отводе. |  | (c)
36288.738000 | 1.183000 | 1.133000 | -10.542000 | -10.592000 | -607.000000 | -532.000000 | -507.000000 | 406.000000 | 1133.000000 | 3298 |  | CORR | GENE | 04:15 | 04:27 | 04:31 | 282 | 201 | 13.000000 | EXT | -. Аномалия находится на отводе. |  | (c)
36289.263000 | 1.708000 | 1.615000 | -10.017000 | -10.110000 | -684.000000 | -287.000000 | -381.000000 | 78.000000 | 1615.000000 | 3298 |  | CORR | GENE | 04:03 | 05:07 | 04:51 | 171 | 606 | 15.000000 | EXT | -. Аномалия находится на отводе. |  | (c)
36289.667000 | 2.112000 | 2.015000 | -9.613000 | -9.710000 | -733.000000 | -310.000000 | -410.000000 | 86.000000 | 2015.000000 | 3298 |  | CORR | GENE | 03:55 | 05:03 | 04:47 | 206 | 647 | 14.000000 | EXT | -. Аномалия находится на отводе. |  | (c)
36290.159000 | 2.604000 | 2.507000 | -9.121000 | -9.218000 | -727.000000 | -441.000000 | -404.000000 | 80.000000 | 2507.000000 | 3298 |  | CORR | GENE | 03:56 | 04:42 | 04:48 | 117 | 647 | 14.000000 | EXT | -. Аномалия находится на отводе. |  | (c)
36290.441000 | 2.886000 | 2.706000 | -8.839000 | -9.019000 | -492.000000 | -295.000000 | -278.000000 | 63.000000 | 2706.000000 | 3298 |  | CORR | GENE | 04:34 | 05:05 | 05:08 | 248 | 429 | 13.000000 | EXT | -. Аномалия находится на отводе. |  | (c)
36290.693000 | 3.138000 | 2.970000 | -8.587000 | -8.755000 | -695.000000 | -649.000000 | -644.000000 | 593.000000 | 2970.000000 | 3298 |  | CORR | GENE | 04:01 | 04:08 | 04:09 | 361 | 102 | 14.000000 | EXT | -. Аномалия находится на отводе. |  | (c)
36290.936000 | 3.381000 | 3.307000 | -8.344000 | -8.418000 | -495.000000 | -464.000000 | -477.000000 | 458.000000 | 3307.000000 | 3298 |  | CORR | AXGR | 04:33 | 04:38 | 04:36 | 113 | 37 | 10.000000 | EXT | -. Аномалия находится на отводе. |  | (c)
36291.161000 | 3.606000 | 3.575000 | -8.119000 | -8.150000 | 485.000000 | 568.000000 | 548.000000 | 485.000000 | 3575.000000 | 3298 |  | CORR | СIGR | 07:11 | 07:25 | 07:21 | 37 | 126 | 10.000000 | EXT | -. Аномалия находится на отводе. |  | (c)
36291.333000 | 3.778000 | 3.732000 | -7.947000 | -7.993000 | -566.000000 | -421.000000 | -445.000000 | 323.000000 | 3732.000000 | 3298 |  | CORR | GENE | 04:22 | 04:45 | 04:41 | 70 | 243 | 11.000000 | EXT | -. Аномалия находится на отводе. |  | (c)
36291.587000 | 4.032000 | 3.931000 | -7.693000 | -7.794000 | 180.000000 | 378.000000 | 360.000000 | 180.000000 | 3931.000000 | 3298 |  | CORR | GENE | 06:22 | 06:54 | 06:51 | 123 | 361 | 10.000000 | EXT | -. Аномалия находится на отводе. |  | (c)
36292.405000 | 4.850000 | 4.838000 | -6.875000 | -6.887000 | -322.000000 | -220.000000 | -242.000000 | 162.000000 | 4838.000000 | 3298 |  | CORR | СIGR | 05:01 | 05:18 | 05:14 | 38 | 160 | 11.000000 | EXT | -. Аномалия находится на отводе. |  | (c)
36292.804000 | 5.249000 | 5.200000 | -6.476000 | -6.525000 | -278.000000 | -278.000000 | -261.000000 | 244.000000 | 5200.000000 | 3298 |  | CORR | AXGR | 05:08 | 05:08 | 05:11 | 154 | 34 | 10.000000 | EXT | -. Аномалия находится на отводе. |  | (c)
36293.672000 | 6.117000 | 6.117000 | -5.608000 | -5.608000 | -475.000000 | -421.000000 | -437.000000 | 398.000000 | 5585.000000 | 3298 |  | CORR | СIGR | 04:36 | 04:45 | 04:43 | 23 | 77 | 14.000000 | EXT | -. Аномалия находится на отводе. |  | (c)
36294.983000 | 7.428000 | 6.367000 | -4.297000 | -5.358000 | -441.000000 | -268.000000 | -314.000000 | 187.000000 | 4236.000000 | 3298 |  | CORR | GENE | 04:42 | 05:10 | 05:02 | 1122 | 254 | 10.000000 | EXT | -. Аномалия находится на отводе. |  | (c)
36295.635000 | 8.080000 | 7.799000 | -3.645000 | -3.926000 | -354.000000 | -286.000000 | -293.000000 | 231.000000 | 2488.000000 | 3298 |  | CORR | GENE | 04:56 | 05:07 | 05:06 | 1438 | 123 | 10.000000 | EXT | -. Аномалия находится на отводе. |  | (c)
36297.056000 | 9.501000 | 9.341000 | -2.224000 | -2.384000 | -306.000000 | -306.000000 | -272.000000 | 238.000000 | 1990.000000 | 3298 |  | CORR | GENE | 05:04 | 05:04 | 05:09 | 394 | 68 | 12.000000 | EXT | -. Аномалия находится на отводе. |  | (c)
36297.615000 | 10.060000 | 9.863000 | -1.665000 | -1.862000 | -308.000000 | -165.000000 | -199.000000 | 89.000000 | 1005.000000 | 3298 |  | CORR | GENE | 05:03 | 05:26 | 05:21 | 857 | 219 | 10.000000 | EXT | -. Аномалия находится на отводе. |  | (c)
36298.351000 | 10.796000 | 10.776000 | -0.929000 | -0.949000 | -528.000000 | -376.000000 | -407.000000 | 285.000000 | 773.000000 | 3298 |  | CORR | GENE | 04:28 | 04:52 | 04:47 | 176 | 243 | 10.000000 | EXT | -. Аномалия находится на отводе. |  | (c)
36299.104000 | 11.549000 | 11.399000 | -0.176000 | -0.326000 | -347.000000 | -304.000000 | -302.000000 | 257.000000 | 81.000000 | 3298 |  | CORR | GENE | 04:57 | 05:04 | 05:04 | 245 | 90 | 15.000000 | EXT | -. Аномалия находится на отводе. |  | (c)
36299.452000 | 0.172000 | 0.100000 | -11.248000 | -11.320000 | 2089.000000 | 2138.000000 | 2120.000000 | 2089.000000 | 100.000000 | 3299 |  | CORR | GENE | 05:07 | 05:15 | 05:12 | 273 | 63 | 14.000000 | EXT | -. Аномалия находится на отводе. |  | (c)
36301.018000 | 1.738000 | 1.403000 | -9.682000 | -10.017000 | 2034.000000 | 2134.000000 | 2108.000000 | 2034.000000 | 1403.000000 | 3299 |  | CORR | GENE | 04:58 | 05:14 | 05:10 | 1196 | 148 | 11.000000 | EXT | -. Аномалия находится на отводе. |  | (c)
36302.432000 | 3.152000 | 2.739000 | -8.268000 | -8.681000 | 2033.000000 | 2050.000000 | 2093.000000 | 2033.000000 | 2739.000000 | 3299 |  | CORR | GENE | 04:58 | 05:01 | 05:08 | 1010 | 119 | 14.000000 | EXT | -. Аномалия находится на отводе. |  | (c)
36303.155000 | 3.875000 | 3.855000 | -7.545000 | -7.565000 | 2053.000000 | 2063.000000 | 2064.000000 | 2053.000000 | 3855.000000 | 3299 |  | CORR | PITT | 05:01 | 05:03 | 05:03 | 40 | 22 | 11.000000 | EXT | -. Аномалия находится на отводе. |  | (c)
36305.105000 | 5.825000 | 5.756000 | -5.595000 | -5.664000 | 1877.000000 | 1890.000000 | 1894.000000 | 1877.000000 | 5468.000000 | 3299 |  | CORR | AXGR | 04:33 | 04:35 | 04:36 | 196 | 35 | 12.000000 | EXT | -. Аномалия находится на отводе. |  | (c)
36306.470000 | 7.190000 | 6.173000 | -4.230000 | -5.247000 | 1967.000000 | 2025.000000 | 2024.000000 | 1967.000000 | 2966.000000 | 3299 |  | CORR | GENE | 04:47 | 04:57 | 04:57 | 2281 | 114 | 14.000000 | EXT | -. Аномалия находится на отводе. |  | (c)
36310.434000 | 11.154000 | 10.900000 | -0.266000 | -0.520000 | 1753.000000 | 1936.000000 | 1845.000000 | 1753.000000 | 169.000000 | 3299 |  | CORR | GENE | 04:13 | 04:42 | 04:28 | 351 | 184 | 10.000000 | EXT | -. Аномалия находится на отводе. |  | (c)
36310.767000 | 0.067000 | 0.034000 | -11.143000 | -11.176000 | -349.000000 | -178.000000 | -262.000000 | 175.000000 | 34.000000 | 3300 |  | CORR | GENE | 04:39 | 05:07 | 04:53 | 49 | 174 | 12.000000 | EXT | -. Аномалия находится на отводе. |  | (c)
36312.099000 | 1.399000 | 1.377000 | -9.811000 | -9.833000 | -263.000000 | -185.000000 | -166.000000 | 68.000000 | 1377.000000 | 3300 |  | CORR | GENE | 04:53 | 05:05 | 05:09 | 63 | 195 | 11.000000 | EXT | -. Аномалия находится на отводе. |  | (c)
36312.607000 | 1.907000 | 1.885000 | -9.303000 | -9.325000 | -244.000000 | -190.000000 | -131.000000 | 18.000000 | 1885.000000 | 3300 |  | CORR | GENE | 04:56 | 05:05 | 05:14 | 51 | 226 | 10.000000 | EXT | -. Аномалия находится на отводе. |  | (c)
36313.044000 | 2.344000 | 2.007000 | -8.866000 | -9.203000 | -62.000000 | -32.000000 | -37.000000 | 12.000000 | 2007.000000 | 3300 |  | CORR | GENE | 05:25 | 05:30 | 05:29 | 638 | 50 | 10.000000 | EXT | -. Аномалия находится на отводе. |  | (c)
36313.439000 | 2.739000 | 2.680000 | -8.471000 | -8.530000 | -463.000000 | -354.000000 | -258.000000 | 53.000000 | 2680.000000 | 3300 |  | CORR | GENE | 04:21 | 04:38 | 04:54 | 94 | 410 | 11.000000 | EXT | -. Аномалия находится на отводе. |  | (c)
36316.969000 | 6.269000 | 6.215000 | -4.941000 | -4.995000 | -75.000000 | 124.000000 | 58.000000 | 0.000000 | 4920.000000 | 3300 |  | CORR | GENE | 05:23 | 05:55 | 05:45 | 75 | 267 | 10.000000 | EXT | -. Аномалия находится на отводе. |  | (c)
36327.679000 | 5.769000 | 5.725000 | -5.391000 | -5.435000 | 2069.000000 | -2078.000000 | -2204.000000 | 2017.000000 | 5366.000000 | 3301 |  | CORR | GENE | 05:19 | 06:10 | 05:49 | 69 | 375 | 10.000000 | EXT | -. Аномалия находится на отводе. |  | (c)
36328.515000 | 6.605000 | 6.487000 | -4.555000 | -4.673000 | 2000.000000 | 2169.000000 | 2126.000000 | 2000.000000 | 4527.000000 | 3301 |  | CORR | GENE | 05:08 | 05:35 | 05:28 | 146 | 252 | 10.000000 | EXT | -. Аномалия находится на отводе. |  | (c)
36329.252000 | 7.342000 | 7.314000 | -3.818000 | -3.846000 | 2199.000000 | -2108.000000 | -2173.000000 | 2085.000000 | 3797.000000 | 3301 |  | CORR | GENE | 05:40 | 06:05 | 05:54 | 49 | 177 | 10.000000 | EXT | -. Аномалия находится на отводе. |  | (c)
36330.467000 | 8.557000 | 8.503000 | -2.603000 | -2.657000 | 1511.000000 | 1625.000000 | 1613.000000 | 1511.000000 | 2593.000000 | 3301 |  | CORR | GENE | 03:49 | 04:07 | 04:05 | 64 | 203 | 10.000000 | EXT | -. Аномалия находится на отводе. |  | (c)
36334.623000 | 1.553000 | 1.521000 | -9.812000 | -9.844000 | 1840.000000 | 1851.000000 | 1862.000000 | 1840.000000 | 1521.000000 | 3302 |  | CORR | PITT | 04:57 | 04:59 | 05:01 | 54 | 44 | 13.000000 | EXT | -. Аномалия находится на отводе. |  | (c)
36335.282000 | 2.212000 | 2.201000 | -9.153000 | -9.164000 | 1588.000000 | 1606.000000 | 1608.000000 | 1588.000000 | 2201.000000 | 3302 |  | CORR | PITT | 04:17 | 04:19 | 04:20 | 27 | 41 | 12.000000 | EXT | -. Аномалия находится на отводе. |  | (c)
36340.479000 | 7.409000 | 7.174000 | -3.956000 | -4.191000 | 1779.000000 | 1808.000000 | 1829.000000 | 1779.000000 | 3677.000000 | 3302 |  | CORR | GENE | 04:47 | 04:52 | 04:55 | 514 | 99 | 12.000000 | EXT | -. Аномалия находится на отводе. |  | (c)
36343.416000 | 10.346000 | 10.323000 | -1.019000 | -1.042000 | -1440.000000 | -1275.000000 | -1335.000000 | 1230.000000 | 1010.000000 | 3302 |  | CORR | СIGR | 08:08 | 08:34 | 08:25 | 32 | 210 | 13.000000 | EXT | -. Аномалия находится на отводе. |  | (c)
36421.144000 | 11.444000 | 11.437000 | -0.186000 | -0.193000 | 889.000000 | 939.000000 | 943.000000 | 889.000000 | 149.000000 | 3309 |  | CORR | СIGR | 06:03 | 06:11 | 06:12 | 44 | 108 | 10.000000 | EXT | - |  | (c)
36521.577000 | 8.257000 | 7.791000 | -3.138000 | -3.604000 | 2104.000000 | 2223.000000 | 2172.000000 | 0.000000 | 2783.000000 | 3318 |  | CORR | GENE | 07:17 | 07:36 | 07:28 | 821 | 137 | 11.000000 | EXT | - |  | (c)
36522.658000 | 9.338000 | 8.814000 | -2.057000 | -2.581000 | 2108.000000 | 2180.000000 | 2165.000000 | 0.000000 | 466.000000 | 3318 |  | CORR | GENE | 07:18 | 07:29 | 07:27 | 2115 | 114 | 10.000000 | EXT | - |  | (c)
36525.970000 | 1.255000 | 1.236000 | -10.175000 | -10.194000 | 1743.000000 | 2023.000000 | 1947.000000 | 0.000000 | 1236.000000 | 3319 |  | CORR | GENE | 07:27 | 08:12 | 08:00 | 51 | 407 | 14.000000 | EXT | - |  | (c)
36569.761000 | 10.976000 | 10.744000 | -0.514000 | -0.746000 | 2167.000000 | 2182.000000 | 2188.000000 | 0.065428 | 211.000000 | 3322 |  | CORR | AXGR | 06:54 | 06:56 | 06:57 | 535 | 42 | 14.000000 | EXT | - |  | (c)
36570.954000 | 0.679000 | 0.538000 | -10.531000 | -10.672000 | -2201.000000 | -2189.000000 | -2183.000000 | 3.851130 | 538.000000 | 3323 |  | CORR | AXGR | 06:14 | 06:16 | 06:17 | 347 | 36 | 11.000000 | EXT | - |  | (c)
36571.199000 | 0.924000 | 0.874000 | -10.286000 | -10.336000 | 1833.000000 | 1889.000000 | 1967.000000 | 0.000000 | 874.000000 | 3323 |  | CORR | GENE | 05:05 | 05:14 | 05:26 | 72 | 269 | 11.000000 | EXT | - |  | (c)
36571.732000 | 1.457000 | 1.330000 | -9.753000 | -9.880000 | -2196.000000 | -2188.000000 | -2182.000000 | 3.878743 | 1330.000000 | 3323 |  | CORR | AXGR | 06:15 | 06:16 | 06:17 | 175 | 27 | 11.000000 | EXT | - |  | (c)
36572.043000 | 1.768000 | 1.692000 | -9.442000 | -9.518000 | 1723.000000 | 1818.000000 | 1886.000000 | 1.476112 | 1692.000000 | 3323 |  | CORR | GENE | 04:47 | 05:02 | 05:13 | 96 | 326 | 10.000000 | EXT | - |  | (c)
36581.147000 | 10.872000 | 10.393000 | -0.338000 | -0.817000 | -2178.000000 | -2139.000000 | -2136.000000 | 7.602445 | 165.000000 | 3323 |  | CORR | GENE | 06:18 | 06:24 | 06:24 | 652 | 83 | 10.000000 | EXT | - |  | (c)
36581.230000 | 10.955000 | 10.662000 | -0.255000 | -0.548000 | 2197.000000 | 2206.000000 | 2223.000000 | 0.000000 | 181.000000 | 3323 |  | CORR | GENE | 06:04 | 06:05 | 06:08 | 367 | 51 | 11.000000 | EXT | - |  | (c)
36590.512000 | 9.027000 | 8.396000 | -0.388000 | -1.019000 | 1589.000000 | 1632.000000 | 1656.000000 | 35.450808 | 235.000000 | 3324 |  | CORR | GENE | 06:58 | 07:05 | 07:09 | 784 | 135 | 10.000000 | EXT | - |  | (c)
36596.864000 | 5.964000 | 5.767000 | -5.366000 | -5.563000 | 1365.000000 | 1426.000000 | 1436.000000 | 52.748787 | 4910.000000 | 3325 |  | CORR | GENE | 06:36 | 06:45 | 06:47 | 653 | 141 | 10.000000 | EXT | - |  | (c)
36636.691000 | 1.676000 | 1.630000 | -9.699000 | -9.745000 | -1771.000000 | -1694.000000 | -1706.000000 | 37.117777 | 1630.000000 | 3329 |  | CORR | GENE | 04:24 | 04:37 | 04:35 | 57 | 129 | 10.000000 | EXT | - |  | (c)
36638.073000 | 3.058000 | 3.041000 | -8.317000 | -8.334000 | -690.000000 | -660.000000 | -656.000000 | 47.383466 | 3041.000000 | 3329 |  | CORR | СIGR | 07:19 | 07:24 | 07:24 | 30 | 69 | 10.000000 | EXT | - |  | (c)
36641.911000 | 6.896000 | 6.819000 | -4.479000 | -4.556000 | -1451.000000 | -1242.000000 | -1236.000000 | 62.941227 | 4472.000000 | 3329 |  | CORR | GENE | 05:16 | 05:50 | 05:51 | 84 | 429 | 11.000000 | EXT | - |  | (c)
36642.232000 | 7.217000 | 7.157000 | -4.158000 | -4.218000 | -1508.000000 | -1360.000000 | -1362.000000 | 58.341425 | 4130.000000 | 3329 |  | CORR | GENE | 05:07 | 05:31 | 05:30 | 88 | 291 | 10.000000 | EXT | - |  | (c)
36643.255000 | 8.240000 | 8.199000 | -3.135000 | -3.176000 | -538.000000 | -306.000000 | -341.000000 | 0.000000 | 3106.000000 | 3329 |  | CORR | GENE | 07:43 | 08:21 | 08:15 | 70 | 395 | 10.000000 | EXT | - |  | (c)
36652.159000 | 5.769000 | 5.750000 | -5.636000 | -5.655000 | -1937.000000 | -1894.000000 | -1899.000000 | 26.751330 | 5622.000000 | 3330 |  | CORR | СIGR | 08:41 | 08:48 | 08:47 | 33 | 75 | 13.000000 | EXT | - |  | (c)
36656.486000 | 10.096000 | 10.001000 | -1.309000 | -1.404000 | 1313.000000 | 1418.000000 | 1398.000000 | 53.473012 | 1246.000000 | 3330 |  | CORR | GENE | 05:26 | 05:43 | 05:40 | 158 | 170 | 10.000000 | EXT | - |  | (c)
36754.230000 | 5.850000 | 5.805000 | -5.375000 | -5.420000 | 1137.000000 | 1151.000000 | 1152.000000 | 84.565733 | 5349.000000 | 3339 |  | GOUG | AXGR | 05:00 | 05:02 | 05:02 | 71 | 31 | 9.000000 | EXT | -. Задир. |  | (c)
36757.091000 | 8.711000 | 8.660000 | -2.514000 | -2.565000 | 2079.000000 | 2094.000000 | 2090.000000 | 9.468335 | 2416.000000 | 3339 |  | CORR | AXGR | 07:32 | 07:34 | 07:33 | 149 | 23 | 10.000000 | EXT | - |  | (c)
36793.720000 | 0.000000 | -0.016000 | -11.530000 | -11.546000 | 1495.000000 | 1608.000000 | 1601.000000 | 1495.000000 |  | 3343 | Смещение кромок | GWAN |  | 04:54 | 05:12 | 05:11 | 0 | 212 | 3.570000 | EXT | Смещение кромок. Наружу. Величина смещения - 3.6 мм. |  | (c)
36849.340000 | 10.375000 | 10.297000 | -0.160000 | -0.238000 | 333.000000 | 928.000000 | 695.000000 | 333.000000 | 44.000000 | 3347 |  | CORR | GENE | 02:55 | 04:31 | 03:53 | 194 | 724 | 11.000000 | EXT | - |  | (c)
36850.215000 | 0.715000 | 0.441000 | -10.700000 | -10.974000 | 32.000000 | 85.000000 | 112.000000 | 32.000000 | 441.000000 | 3348 |  | CORR | GENE | 04:52 | 05:01 | 05:05 | 867 | 161 | 12.000000 | EXT | - |  | (c)
36881.891000 | 9.651000 | 9.618000 | -1.979000 | -2.012000 | 1012.000000 | 1123.000000 | 1157.000000 | 1012.000000 | 1942.000000 | 3350 |  | CORR | GENE | 06:03 | 06:21 | 06:26 | 70 | 290 | 10.000000 | EXT | - |  | (c)
36901.954000 | 6.539000 | 6.515000 | -4.776000 | -4.800000 | 2192.000000 | -2144.000000 | -2188.000000 | 2107.000000 | 4754.000000 | 3352 |  | CORR | GENE | 08:03 | 08:23 | 08:16 | 46 | 162 | 14.000000 | EXT | - |  | (c)
36906.797000 | 0.067000 | 0.035000 | -11.358000 | -11.390000 | -1917.000000 | -1903.000000 | -1904.000000 | 1891.000000 | 35.000000 | 3353 |  | CORR | AXGR | 04:24 | 04:27 | 04:27 | 86 | 26 | 10.000000 | EXT | - |  | (c)
36956.660000 | 4.300000 | 3.356000 | -6.990000 | -7.934000 | -1831.000000 | -1725.000000 | -1624.000000 | 32.247457 | 3356.000000 | 3357 |  | CORR | GENE | 05:19 | 05:36 | 05:53 | 1379 | 414 | 11.000000 | EXT | - |  | (c)
36958.486000 | 6.126000 | 6.055000 | -5.164000 | -5.235000 | -1852.000000 | -1662.000000 | -1676.000000 | 30.552793 | 5026.000000 | 3357 |  | CORR | GENE | 05:16 | 05:47 | 05:44 | 209 | 351 | 12.000000 | EXT | - |  | (c)
36959.737000 | 7.377000 | 7.352000 | -3.913000 | -3.938000 | -2174.000000 | -1992.000000 | -2071.000000 | 4.567947 | 3888.000000 | 3357 |  | CORR | GENE | 04:24 | 04:53 | 04:41 | 50 | 206 | 10.000000 | EXT | - |  | (c)
36960.833000 | 8.473000 | 8.393000 | -2.817000 | -2.897000 | -2085.000000 | -2082.000000 | -2066.000000 | 11.750094 | 2702.000000 | 3357 |  | CORR | AXGR | 04:38 | 04:39 | 04:41 | 195 | 38 | 10.000000 | EXT | - |  | (c)
36962.109000 | 9.749000 | 9.547000 | -1.541000 | -1.743000 | -2146.000000 | -2128.000000 | -2080.000000 | 6.827499 | 1248.000000 | 3357 |  | CORR | GENE | 04:29 | 04:31 | 04:39 | 495 | 131 | 10.000000 | EXT | - |  | (c)
36975.115000 | 0.000000 | -0.055000 | -11.320000 | -11.375000 | -679.000000 | -434.000000 | 724.000000 | 0.000000 |  | 3359а | Нарушение формы кольцевого шва | GWAN |  | 11:31 | 00:11 | 03:18 | 0 | 2806 |  | EXT | Нарушение формы кольцевого шва |  | (c)
36978.184000 | 3.069000 | 2.967000 | -8.251000 | -8.353000 | 2144.000000 | 2158.000000 | 2166.000000 | 1.673843 | 2967.000000 | 3359а |  | CORR | AXGR | 07:07 | 07:09 | 07:10 | 206 | 44 | 12.000000 | EXT | - |  | (c)
37031.715000 | 0.000000 | -0.036000 | -11.330000 | -11.366000 | 323.000000 | 474.000000 | 525.000000 | 42.336316 |  | 3364 | Смещение кромок | GWAN |  | 11:45 | 00:09 | 00:18 | 0 | 404 | 3.121000 | EXT | Смещение кромок. Наружу. Величина смещения - 3.1 мм. |  | (c)
37033.761000 | 2.046000 | 2.029000 | -9.284000 | -9.301000 | -1758.000000 | -1596.000000 | -1666.000000 | 38.172414 | 2029.000000 | 3364 |  | CORR | GENE | 06:09 | 06:35 | 06:24 | 72 | 184 | 10.000000 | EXT | - |  | (c)
37055.107000 | 0.632000 | 0.582000 | -10.488000 | -10.538000 | 1514.000000 | 1614.000000 | 1574.000000 | 43.214419 | 582.000000 | 3366 |  | CORR | GENE | 04:58 | 05:15 | 05:08 | 333 | 121 | 10.000000 | EXT | -. Аномалия находится на упругопластическом изгибе: R=629 Дн, максимальное растяжение на 6.9 час. |  | (c)
37055.341000 | 0.866000 | 0.787000 | -10.254000 | -10.333000 | 1724.000000 | 1813.000000 | 1919.000000 | 0.000000 | 787.000000 | 3366 |  | CORR | GENE | 05:32 | 05:47 | 06:04 | 131 | 391 | 10.000000 | EXT | -. Аномалия находится на упругопластическом изгибе: R=630 Дн, максимальное растяжение на 7 час. |  | (c)
37178.989000 | 11.404000 | 11.262000 | -0.031000 | -0.173000 | 1984.000000 | 1989.000000 | 1991.000000 | 18.817339 | 3.000000 | 3376 | Металлургический дефект | MIAN | PINH | 02:47 | 02:48 | 02:48 | 170 | 13 | 10.000000 | EXT | Металлургический дефект. Эквивалент потери металла 10%. Аномалия находится в зоне сварного шва. |  | (c)
37179.020000 | 0.000000 | -0.077000 | -11.555000 | -11.632000 | -283.000000 | 29.000000 | 74.000000 | 5.947657 |  | 3377 | Нарушение формы кольцевого шва | GWAN |  | 10:43 | 11:34 | 11:41 | 0 | 713 |  | EXT | Нарушение формы кольцевого шва |  | (c)
37194.236000 | 3.661000 | 3.641000 | -7.879000 | -7.899000 | 1641.000000 | 1651.000000 | 1655.000000 | 1641.000000 | 3641.000000 | 3378 |  | CORR | PITT | 04:49 | 04:51 | 04:51 | 44 | 29 | 10.000000 | EXT | - |  | (c)
37202.115000 | 0.000000 | -0.036000 | -11.600000 | -11.636000 | -2104.000000 | -1910.000000 | -1815.000000 | 1526.000000 |  | 3379 | Смещение кромок | GWAN |  | 01:41 | 02:13 | 02:28 | 0 | 578 | 3.319000 | EXT | Смещение кромок. Наружу. Величина смещения - 3.3 мм. |  | (c)
37216.190000 | 2.475000 | 2.417000 | -6.010000 | -6.068000 | 2191.000000 | -2190.000000 | -2141.000000 | 2013.000000 | 2417.000000 | 3380 |  | CORR | GENE | 04:34 | 04:47 | 04:55 | 120 | 257 | 10.000000 | EXT | - |  | (c)
37263.722000 | 7.737000 | 7.648000 | -3.018000 | -3.107000 | -750.000000 | -544.000000 | -638.000000 | 525.000000 | 2750.000000 | 3384 |  | CORR | GENE | 06:23 | 06:56 | 06:41 | 357 | 225 | 10.000000 | EXT | -. Аномалия находится на отводе. |  | (c)
37264.336000 | 8.351000 | 8.072000 | -2.404000 | -2.683000 | -142.000000 | -110.000000 | -104.000000 | 65.000000 | 2334.000000 | 3384 |  | CORR | GENE | 08:01 | 08:06 | 08:07 | 349 | 77 | 11.000000 | EXT | -. Аномалия находится на отводе. |  | (c)
37334.700000 | 0.000000 | -0.026000 | -11.570000 | -11.596000 | -1222.000000 | -851.000000 | -993.000000 | 61.620861 |  | 3391 | Смещение кромок | GWAN |  | 08:59 | 09:59 | 09:36 | 0 | 459 | 3.130000 | EXT | Смещение кромок. Вовнутрь. Величина смещения - 3.1 мм. |  | (c)
37334.700000 | 0.000000 | -0.037000 | -11.570000 | -11.607000 | -439.000000 | 414.000000 | 78.000000 | 35.391609 |  | 3391 | Нарушение формы кольцевого шва | GWAN |  | 11:06 | 01:23 | 00:29 | 0 | 1032 |  | EXT | Нарушение формы кольцевого шва |  | (c)
37406.535000 | 3.655000 | 2.946000 | -5.810000 | -6.519000 | -1690.000000 | -1663.000000 | -1654.000000 | 46.535437 | 2946.000000 | 3397 |  | CORR | GENE | 07:32 | 07:36 | 07:37 | 1409 | 72 | 10.000000 | EXT | -. Аномалия находится на упругопластическом изгибе: R=333 Дн, максимальное растяжение на 1.1 час. |  | (c)
37413.910000 | 0.000000 | -0.033000 | -10.915000 | -10.948000 | 1419.000000 | -11.000000 | -1422.000000 | 0.000000 |  | 3399 | Нарушение формы кольцевого шва | GWAN |  | 01:10 | 09:19 | 05:32 | 0 | 3240 |  | EXT | Нарушение формы кольцевого шва |  | (c)
37425.109000 | 0.284000 | 0.131000 | -11.256000 | -11.409000 | 2177.000000 | 2198.000000 | 2194.000000 | 0.307176 | 131.000000 | 3400 |  | CORR | AXGR | 06:21 | 06:25 | 06:24 | 522 | 33 | 10.000000 | EXT | - |  | (c)
37427.413000 | 2.588000 | 2.517000 | -8.952000 | -9.023000 | 2214.000000 | 2223.000000 | 2224.000000 | 0.000000 | 2517.000000 | 3400 |  | LWAN |  | 06:27 | 06:29 | 06:29 | 165 | 19 | 10.000000 | EXT | -. Эквивалент потери металла 10%. |  | (c)
37433.524000 | 8.699000 | 8.627000 | -2.841000 | -2.913000 | 1739.000000 | 1872.000000 | 1894.000000 | 2.122888 | 2827.000000 | 3400 |  | CORR | GENE | 05:11 | 05:32 | 05:36 | 86 | 310 | 10.000000 | EXT | - |  | (c)
37470.751000 | 0.111000 | 0.069000 | -11.104000 | -11.146000 | -228.000000 | -218.000000 | -218.000000 | 208.000000 | 69.000000 | 3404 |  | CORR | AXGR | 05:36 | 05:37 | 05:37 | 88 | 20 | 12.000000 | EXT | -. Аномалия находится на отводе. |  | (c)
37471.034000 | 0.394000 | 0.324000 | -10.821000 | -10.891000 | -283.000000 | -273.000000 | -271.000000 | 258.000000 | 324.000000 | 3404 |  | CORR | AXGR | 05:27 | 05:28 | 05:29 | 105 | 25 | 13.000000 | EXT | -. Аномалия находится на отводе. |  | (c)
37476.625000 | 5.985000 | 5.920000 | -5.230000 | -5.295000 | -315.000000 | -159.000000 | -33.000000 | 0.000000 | 5121.000000 | 3404 |  | CORR | GENE | 05:22 | 05:47 | 06:07 | 174 | 563 | 11.000000 | EXT | -. Аномалия находится на отводе. |  | (c)
37477.564000 | 6.924000 | 6.860000 | -4.291000 | -4.355000 | -77.000000 | 90.000000 | 75.000000 | 0.000000 | 4249.000000 | 3404 |  | CORR | GENE | 06:00 | 06:27 | 06:25 | 106 | 304 | 10.000000 | EXT | -. Аномалия находится на отводе. |  | (c)
37480.765000 | 10.125000 | 9.982000 | -1.090000 | -1.233000 | 50.000000 | 82.000000 | 95.000000 | 50.000000 | 987.000000 | 3404 |  | CORR | GENE | 06:20 | 06:26 | 06:28 | 246 | 90 | 14.000000 | EXT | -. Аномалия находится на отводе. |  | (c)
37583.440000 | 0.000000 | -0.026000 | -11.385000 | -11.411000 | -459.000000 | -186.000000 | -223.000000 | 0.000000 |  | 3414 | Смещение кромок | GWAN |  | 08:30 | 09:14 | 09:08 | 0 | 473 | 3.192000 | EXT | Смещение кромок. Вовнутрь. Величина смещения - 3.2 мм. Аномалия находится на упругопластическом изгибе: R=603 Дн, максимальное растяжение на 6.1 час. |  | (c)
37583.440000 | 0.000000 | -0.026000 | -11.385000 | -11.411000 | 685.000000 | 900.000000 | 813.000000 | 65.596635 |  | 3414 | Смещение кромок | GWAN |  | 11:34 | 00:09 | 11:55 | 0 | 256 | 2.920000 | EXT | Смещение кромок. Вовнутрь. Величина смещения - 2.9 мм. Аномалия находится на упругопластическом изгибе: R=603 Дн, максимальное растяжение на 6.1 час. |  | (c)
37606.607000 | 0.362000 | 0.299000 | -10.908000 | -10.971000 | 60.000000 | 60.000000 | 76.000000 | 4.848070 | 299.000000 | 3416 |  | CORR | AXGR | 02:54 | 02:54 | 02:57 | 180 | 31 | 10.000000 | EXT | - |  | (c)
37652.532000 | 0.537000 | 0.168000 | -10.573000 | -10.942000 | -2229.000000 | -2142.000000 | -2179.000000 | 0.089600 | 168.000000 | 3420 |  | CORR | GENE | 05:06 | 05:20 | 05:14 | 849 | 100 | 10.000000 | EXT | - |  | (c)
37653.302000 | 1.307000 | 0.934000 | -9.803000 | -10.176000 | 2117.000000 | 2143.000000 | 2154.000000 | 3.138331 | 934.000000 | 3420 |  | CORR | GENE | 04:47 | 04:52 | 04:53 | 999 | 75 | 13.000000 | EXT | - |  | (c)
37657.871000 | 5.876000 | 5.479000 | -5.234000 | -5.631000 | 2037.000000 | 2055.000000 | 2086.000000 | 7.657435 | 4800.000000 | 3420 |  | CORR | GENE | 04:35 | 04:37 | 04:43 | 831 | 99 | 11.000000 | EXT | - |  | (c)
37661.401000 | 9.406000 | 9.264000 | -1.704000 | -1.846000 | -2188.000000 | -2173.000000 | -2174.000000 | 3.398230 | 1616.000000 | 3420 |  | CORR | AXGR | 05:13 | 05:15 | 05:15 | 230 | 29 | 11.000000 | EXT | - |  | (c)
37670.428000 | 7.323000 | 7.313000 | -4.072000 | -4.082000 | -1822.000000 | -1782.000000 | -1786.000000 | 32.985669 | 4056.000000 | 3421 |  | CORR | СIGR | 04:59 | 05:06 | 05:05 | 26 | 71 | 11.000000 | EXT | - |  | (c)
37747.181000 | 4.556000 | 4.475000 | -6.819000 | -6.900000 | 1096.000000 | 1150.000000 | 1161.000000 | 81.032502 | 4475.000000 | 3429 |  | DENT |  | 11:57 | 00:06 | 00:08 | 158 | 131 | 0.563380 |  | - |  | (c)
37792.965000 | 6.300000 | 6.158000 | -5.275000 | -5.417000 | -1223.000000 | -929.000000 | -664.000000 | 8.449622 | 4105.000000 | 3433 |  | GOUG | GENE | 09:28 | 10:15 | 10:58 | 1312 | 1118 | 10.000000 | EXT | -. Зона задиров. |  | (c)
37945.892000 | 1.732000 | 1.711000 | -9.793000 | -9.814000 | -460.000000 | -340.000000 | -373.000000 | 286.000000 | 1711.000000 | 3448 |  | CORR | СIGR | 07:33 | 07:53 | 07:47 | 34 | 174 | 10.000000 | EXT | -. Аномалия находится на отводе. |  | (c)
37946.099000 | 1.939000 | 1.926000 | -9.586000 | -9.599000 | -246.000000 | -190.000000 | -194.000000 | 142.000000 | 1926.000000 | 3448 |  | CORR | СIGR | 08:08 | 08:17 | 08:16 | 31 | 104 | 10.000000 | EXT | -. Аномалия находится на отводе. |  | (c)
38002.866000 | 1.876000 | 1.849000 | -9.739000 | -9.766000 | -1789.000000 | -1733.000000 | -1713.000000 | 1636.000000 | 1849.000000 | 3453 |  | CORR | СIGR | 06:53 | 07:02 | 07:06 | 40 | 153 | 11.000000 | EXT | -. Аномалия находится на отводе. |  | (c)
38028.065000 | 4.130000 | 4.079000 | -7.325000 | -7.376000 | 458.000000 | 570.000000 | 529.000000 | 458.000000 | 4079.000000 | 3455 |  | CORR | GENE | 07:09 | 07:28 | 07:21 | 601 | 141 | 10.000000 | EXT | -. Аномалия находится на отводе. |  | (c)
38029.063000 | 5.128000 | 4.907000 | -6.327000 | -6.548000 | 173.000000 | 367.000000 | 329.000000 | 173.000000 | 4907.000000 | 3455 |  | CORR | GENE | 06:23 | 06:55 | 06:49 | 264 | 311 | 10.000000 | EXT | -. Аномалия находится на отводе. |  | (c)
38029.575000 | 5.640000 | 5.612000 | -5.815000 | -5.843000 | 324.000000 | 398.000000 | 398.000000 | 324.000000 | 5612.000000 | 3455 |  | CORR | СIGR | 06:48 | 07:00 | 07:00 | 36 | 147 | 14.000000 | EXT | -. Аномалия находится на отводе. |  | (c)
38047.005000 | 0.000000 | -0.062000 | -11.435000 | -11.497000 | 798.000000 | 1178.000000 | 998.000000 | 80.572076 |  | 3457 | Нарушение формы кольцевого шва | GWAN |  | 11:33 | 00:34 | 00:05 | 0 | 400 |  | EXT | Нарушение формы кольцевого шва |  | (c)
38081.060000 | 0.000000 | -0.028000 | -11.540000 | -11.568000 | 270.000000 | 539.000000 | 475.000000 | 270.000000 |  | 3460 | Нарушение формы кольцевого шва | GWAN |  | 03:24 | 04:07 | 03:57 | 0 | 411 |  | EXT | Нарушение формы кольцевого шва. Аномалия находится на отводе. |  | (c)
38215.615000 | 0.000000 | -0.019000 | -11.300000 | -11.319000 | 1000.000000 | 1191.000000 | 1161.000000 | 60.472453 |  | 3473 | Нарушение формы кольцевого шва | GWAN |  | 05:33 | 06:04 | 05:59 | 0 | 321 |  | EXT | Нарушение формы кольцевого шва |  | (c)
38237.249000 | 10.334000 | 10.242000 | -1.051000 | -1.143000 | -2187.000000 | -2177.000000 | -2170.000000 | 4.906473 | 1014.000000 | 3474 |  | CORR | AXGR | 06:59 | 07:00 | 07:02 | 129 | 35 | 10.000000 | EXT | - |  | (c)
38299.528000 | 4.648000 | 4.630000 | -6.772000 | -6.790000 | -554.000000 | -480.000000 | -487.000000 | 28.629113 | 4630.000000 | 3481 |  | CORR | СIGR | 08:04 | 08:16 | 08:15 | 35 | 133 | 15.000000 | EXT | - |  | (c)
38300.276000 | 5.396000 | 5.332000 | -6.024000 | -6.088000 | -1684.000000 | -1663.000000 | -1661.000000 | 44.120987 | 5332.000000 | 3481 |  | CORR | AXGR | 05:02 | 05:05 | 05:05 | 141 | 46 | 11.000000 | EXT | - |  | (c)
38317.619000 | 11.319000 | 11.255000 | -0.111000 | -0.175000 | -1950.000000 | -1935.000000 | -1935.000000 | 22.618408 | 38.000000 | 3482 |  | CORR | AXGR | 05:03 | 05:06 | 05:06 | 137 | 30 | 10.000000 | EXT | - |  | (c)
38327.298000 | 9.568000 | 9.471000 | -1.942000 | -2.039000 | -1714.000000 | -1699.000000 | -1696.000000 | 1678.000000 | 1868.000000 | 3483 |  | CORR | AXGR | 05:18 | 05:21 | 05:21 | 171 | 36 | 10.000000 | EXT | - |  | (c)
38371.920000 | 0.000000 | -0.016000 | -11.260000 | -11.276000 | -2078.000000 | -1459.000000 | -1668.000000 | 12.344324 |  | 3490 | Смещение кромок | GWAN |  | 05:06 | 06:45 | 06:12 | 0 | 819 | 3.154000 | EXT | Смещение кромок. Вовнутрь. Величина смещения - 3.2 мм. |  | (c)
38412.933000 | 6.858000 | 6.848000 | -4.147000 | -4.157000 | -2027.000000 | -1991.000000 | -1988.000000 | 19.562148 | 4134.000000 | 3493 |  | CORR | СIGR | 08:08 | 08:14 | 08:15 | 23 | 77 | 10.000000 | EXT | - |  | (c)
38414.614000 | 8.539000 | 8.471000 | -2.466000 | -2.534000 | 957.000000 | 986.000000 | 1003.000000 | 77.233288 | 2407.000000 | 3493 |  | DENT |  | 04:10 | 04:15 | 04:17 | 127 | 91 | 0.281690 |  | - |  | (c)
38441.909000 | 2.814000 | 2.793000 | -5.636000 | -5.657000 | -1333.000000 | -1299.000000 | -1294.000000 | 72.405768 | 2793.000000 | 3496 |  | CORR | СIGR | 06:46 | 06:51 | 06:52 | 36 | 79 | 10.000000 | EXT | -. Аномалия находится на упругопластическом изгибе: R=453 Дн, максимальное растяжение на 6.1 час. |  | (c)
38442.835000 | 3.740000 | 3.662000 | -4.710000 | -4.788000 | 2184.000000 | 2193.000000 | 2193.000000 | 2.256469 | 3662.000000 | 3496 |  | LWAN |  | 04:14 | 04:15 | 04:15 | 149 | 18 | 10.000000 | EXT | -. Эквивалент потери металла 10%. Аномалия находится на упругопластическом изгибе: R=467 Дн, максимальное растяжение на 6 час. |  | (c)
38444.817000 | 5.722000 | 5.599000 | -2.728000 | -2.851000 | 2210.000000 | 2226.000000 | 2223.000000 | 0.000000 | 2589.000000 | 3496 |  | LWAN |  | 04:18 | 04:20 | 04:20 | 262 | 26 | 10.000000 | EXT | -. Эквивалент потери металла 10%. Аномалия находится на упругопластическом изгибе: R=538 Дн, максимальное растяжение на 5.7 час. |  | (c)
38495.425000 | 0.000000 | -0.036000 | -11.045000 | -11.081000 | 1766.000000 | 1879.000000 | 1881.000000 | 1766.000000 |  | 3502 | Смещение кромок | GWAN |  | 08:26 | 08:44 | 08:44 | 0 | 229 | 3.371000 | EXT | Смещение кромок. Вовнутрь. Величина смещения - 3.4 мм. |  | (c)
38509.028000 | 2.558000 | 2.204000 | -8.342000 | -8.696000 | 30.000000 | 70.000000 | 137.000000 | 2.385082 | 2204.000000 | 3503 |  | CORR | GENE | 02:56 | 03:03 | 03:14 | 518 | 214 | 11.000000 | EXT | -. Аномалия находится на отводе. |  | (c)
38524.255000 | 6.885000 | 6.695000 | -4.550000 | -4.740000 | 597.000000 | 626.000000 | 634.000000 | 48.151780 | 4364.000000 | 3504 |  | CORR | GENE | 02:00 | 02:05 | 02:06 | 376 | 75 | 14.000000 | EXT | - |  | (c)
38528.805000 | 0.000000 | -0.012000 | -11.530000 | -11.542000 | 373.000000 | 1103.000000 | 1218.000000 | 0.000000 |  | 3505 | Нарушение формы кольцевого шва | GWAN |  | 02:20 | 04:18 | 04:36 | 0 | 1691 |  | EXT | Нарушение формы кольцевого шва |  | (c)
38528.805000 | 0.000000 | -0.025000 | -11.530000 | -11.555000 | -2090.000000 | -1533.000000 | -1364.000000 | 51.511373 |  | 3505 | Нарушение формы кольцевого шва | GWAN |  | 07:42 | 09:12 | 09:39 | 0 | 1452 |  | EXT | Нарушение формы кольцевого шва |  | (c)
38534.739000 | 5.934000 | 5.897000 | -5.596000 | -5.633000 | 2123.000000 | 2137.000000 | 2138.000000 | 4.999598 | 5539.000000 | 3505 |  | CORR | AXGR | 07:02 | 07:04 | 07:05 | 94 | 30 | 10.000000 | EXT | - |  | (c)
38536.070000 | 7.265000 | 6.663000 | -4.265000 | -4.867000 | 2141.000000 | 2175.000000 | 2165.000000 | 1.404515 | 4155.000000 | 3505 |  | CORR | GENE | 07:05 | 07:10 | 07:09 | 712 | 48 | 11.000000 | EXT | - |  | (c)
38540.335000 | 0.000000 | -0.017000 | -6.320000 | -6.337000 | -1602.000000 | -501.000000 | -710.000000 | 0.000000 |  | 3506 | Нарушение формы кольцевого шва | GWAN |  | 07:16 | 10:13 | 09:40 | 0 | 1784 |  | EXT | Нарушение формы кольцевого шва |  | (c)
38540.335000 | 0.000000 | -0.036000 | -6.320000 | -6.356000 | -691.000000 | -450.000000 | -530.000000 | 16.742019 |  | 3506 | Смещение кромок | GWAN |  | 09:43 | 10:22 | 10:09 | 0 | 322 | 2.971000 | EXT | Смещение кромок. Вовнутрь. Величина смещения - 3 мм. |  | (c)
38547.401000 | 0.746000 | 0.416000 | -3.654000 | -3.984000 | -886.000000 | -859.000000 | -827.000000 | 57.227066 | 416.000000 | 3507 |  | CORR | GENE | 09:20 | 09:24 | 09:30 | 474 | 118 | 12.000000 | EXT | - |  | (c)
38573.585000 | 0.000000 | -0.008000 | -11.495000 | -11.503000 | 707.000000 | 1057.000000 | 1004.000000 | 50.965428 |  | 3510 | Нарушение формы кольцевого шва | GWAN |  | 04:49 | 05:46 | 05:37 | 0 | 595 |  | EXT | Нарушение формы кольцевого шва |  | (c)
38618.225000 | 0.000000 | -0.025000 | -11.420000 | -11.445000 | -75.000000 | -22.000000 | 6.000000 | 0.000000 |  | 3514 | Нарушение формы кольцевого шва | GWAN |  | 01:58 | 02:06 | 02:11 | 0 | 163 |  | EXT | Нарушение формы кольцевого шва |  | (c)
38618.225000 | 0.000000 | -0.036000 | -11.420000 | -11.456000 | -1167.000000 | -784.000000 | -892.000000 | 49.872838 |  | 3514 | Смещение кромок | GWAN |  | 11:01 | 00:03 | 11:46 | 0 | 549 | 2.812000 | EXT | Смещение кромок. Наружу. Величина смещения - 2.8 мм. |  | (c)
38618.628000 | 0.403000 | 0.375000 | -11.017000 | -11.045000 | 1149.000000 | 1346.000000 | 1343.000000 | 40.429661 | 375.000000 | 3514 |  | CORR | GENE | 05:15 | 05:47 | 05:47 | 59 | 387 | 10.000000 | EXT | - |  | (c)
38622.481000 | 4.256000 | 4.203000 | -7.164000 | -7.217000 | 1136.000000 | 1269.000000 | 1271.000000 | 55.552359 | 4203.000000 | 3514 |  | CORR | GENE | 05:13 | 05:35 | 05:35 | 94 | 271 | 10.000000 | EXT | - |  | (c)
38629.645000 | 0.000000 | -0.022000 | -11.510000 | -11.532000 | 198.000000 | 1121.000000 | 1269.000000 | 0.000000 |  | 3515 | Нарушение формы кольцевого шва | GWAN |  | 02:05 | 04:34 | 04:57 | 0 | 2141 |  | EXT | Нарушение формы кольцевого шва |  | (c)
38629.645000 | 0.000000 | -0.021000 | -11.510000 | -11.531000 | -1812.000000 | -1682.000000 | -1307.000000 | 64.761856 |  | 3515 | Нарушение формы кольцевого шва | GWAN |  | 08:40 | 09:01 | 10:02 | 0 | 1009 |  | EXT | Нарушение формы кольцевого шва |  | (c)
38668.925000 | 5.050000 | 4.663000 | -6.250000 | -6.637000 | 821.000000 | 992.000000 | 1193.000000 | 821.000000 | 4663.000000 | 3518 |  | GOUG | GENE | 11:47 | 00:15 | 00:47 | 1053 | 743 | 13.000000 | EXT | -. Зона задиров. |  | (c)
38696.995000 | 0.000000 | -0.016000 | -10.620000 | -10.636000 | 1938.000000 | -2000.000000 | -2186.000000 | 1849.000000 |  | 3521 | Смещение кромок | GWAN |  | 04:10 | 05:34 | 05:04 | 0 | 674 | 3.150000 | EXT | Смещение кромок. Вовнутрь. Аномалия находится на отводе. Величина смещения - 3.1 мм. |  | (c)
38696.995000 | 0.000000 | -0.026000 | -10.620000 | -10.646000 | -1085.000000 | -897.000000 | -789.000000 | 493.000000 |  | 3521 | Смещение кромок | GWAN |  | 08:02 | 08:32 | 08:50 | 0 | 592 | 3.411000 | EXT | Смещение кромок. Вовнутрь. Аномалия находится на отводе. Величина смещения - 3.4 мм. |  | (c)
38697.159000 | 0.164000 | 0.067000 | -10.456000 | -10.553000 | -1722.000000 | -1364.000000 | -1437.000000 | 1152.000000 | 67.000000 | 3521 |  | CORR | GENE | 06:19 | 07:17 | 07:05 | 181 | 570 | 10.000000 | EXT | -. Аномалия находится на отводе. |  | (c)
38703.959000 | 6.964000 | 6.957000 | -3.656000 | -3.663000 | -227.000000 | -225.000000 | -161.000000 | 94.000000 | 3525.000000 | 3521 |  | GOUG | GENE | 10:20 | 10:21 | 10:31 | 138 | 133 | 7.000000 | EXT | -. Аномалия находится на отводе. Задир. |  | (c)
38752.315000 | 0.000000 | -0.031000 | -11.200000 | -11.231000 | -40.000000 | 189.000000 | 133.000000 | 10.699334 |  | 3527 | Смещение кромок | GWAN |  | 10:53 | 11:30 | 11:21 | 0 | 346 | 2.858000 | EXT | Смещение кромок. Наружу. Величина смещения - 2.9 мм. |  | (c)
38763.515000 | 0.000000 | -0.009000 | -11.495000 | -11.504000 | 929.000000 | 1016.000000 | 1031.000000 | 74.997996 |  | 3528 | Вышлифовка на шве | GWAN |  | 04:40 | 04:55 | 04:57 | 46 | 203 | 9.000000 | EXT | Вышлифовка на шве |  | (c)
38763.515000 | 0.000000 | -0.022000 | -11.495000 | -11.517000 | -911.000000 | 69.000000 | -279.000000 | 28.433638 |  | 3528 | Нарушение формы кольцевого шва | GWAN |  | 11:43 | 02:22 | 01:25 | 0 | 1263 |  | EXT | Нарушение формы кольцевого шва |  | (c)
38792.252000 | 3.672000 | 3.024000 | -6.898000 | -7.546000 | 1940.000000 | 2064.000000 | 2093.000000 | 0.000000 | 3024.000000 | 3532 |  | ARTD | GENE | 05:47 | 06:07 | 06:12 | 1478 | 306 |  | EXT | -. Вышлифовка глубиной 10%. Аномалия находится на упругопластическом изгибе: R=333 Дн, максимальное растяжение на 5.9 час. |  | (c)
38793.621000 | 5.041000 | 5.016000 | -5.529000 | -5.554000 | 1944.000000 | 2010.000000 | 2043.000000 | 0.000000 | 5016.000000 | 3532 |  | CORR | GENE | 05:48 | 05:58 | 06:04 | 186 | 199 | 10.000000 | EXT | -. Аномалия находится на упругопластическом изгибе: R=353 Дн, максимальное растяжение на 5.9 час. |  | (c)
38799.703000 | 0.553000 | 0.507000 | -10.967000 | -11.013000 | 1552.000000 | -1262.000000 | -1186.000000 | 2.359505 | 507.000000 | 3533 |  | ARTD | GENE | 05:23 | 09:49 | 10:01 | 63 | 3446 | 10.000000 | EXT | -. Эквивалент потери металла 10%. От изолировочной машины. |  | (c)
38814.794000 | 4.124000 | 4.113000 | -7.391000 | -7.402000 | -1974.000000 | -1898.000000 | -1893.000000 | 20.686463 | 4113.000000 | 3534 |  | CORR | GENE | 06:04 | 06:17 | 06:17 | 78 | 162 | 13.000000 | EXT | - |  | (c)
38926.104000 | 1.649000 | 1.630000 | -9.651000 | -9.670000 | -1299.000000 | -1284.000000 | -1281.000000 | 75.179744 | 1630.000000 | 3545 |  | CORR | PITT | 07:23 | 07:26 | 07:26 | 47 | 35 | 13.000000 | EXT | - |  | (c)
38928.474000 | 4.019000 | 3.991000 | -7.281000 | -7.309000 | -2133.000000 | -2077.000000 | -1815.000000 | 7.877459 | 3991.000000 | 3545 |  | CORR | GENE | 05:09 | 05:18 | 06:00 | 212 | 637 | 10.000000 | EXT | - |  | (c)
38929.095000 | 4.640000 | 4.588000 | -6.660000 | -6.712000 | -2162.000000 | -2106.000000 | -2052.000000 | 5.562230 | 4588.000000 | 3545 |  | CORR | GENE | 05:04 | 05:13 | 05:22 | 52 | 220 | 10.000000 | EXT | - |  | (c)
38929.770000 | 5.315000 | 5.086000 | -5.985000 | -6.214000 | -1979.000000 | -1942.000000 | -1923.000000 | 20.330015 | 5086.000000 | 3545 |  | CORR | GENE | 05:34 | 05:39 | 05:43 | 703 | 111 | 11.000000 | EXT | - |  | (c)
38930.837000 | 6.382000 | 6.295000 | -4.918000 | -5.005000 | -2101.000000 | -1967.000000 | -1839.000000 | 10.484825 | 4903.000000 | 3545 |  | CORR | GENE | 05:14 | 05:35 | 05:56 | 102 | 524 | 12.000000 | EXT | - |  | (c)
38994.330000 | 2.525000 | 2.452000 | -8.910000 | -8.983000 | -2102.000000 | -2088.000000 | -2088.000000 | 10.349632 | 2452.000000 | 3551 |  | CORR | AXGR | 06:12 | 06:14 | 06:14 | 152 | 29 | 10.000000 | EXT | - |  | (c)
38994.721000 | 2.916000 | 2.893000 | -8.519000 | -8.542000 | -2212.000000 | -2209.000000 | -2204.000000 | 1.467073 | 2893.000000 | 3551 |  | CORR | AXGR | 05:54 | 05:55 | 05:55 | 64 | 16 | 10.000000 | EXT | - |  | (c)
38996.585000 | 4.780000 | 4.770000 | -6.655000 | -6.665000 | -1888.000000 | -1874.000000 | -1871.000000 | 27.626701 | 4770.000000 | 3551 |  | CORR | PITT | 06:46 | 06:49 | 06:49 | 24 | 35 | 12.000000 | EXT | - |  | (c)
38999.425000 | 7.620000 | 7.594000 | -3.815000 | -3.841000 | -1904.000000 | -1892.000000 | -1891.000000 | 26.320000 | 3796.000000 | 3551 |  | CORR | PITT | 06:44 | 06:46 | 06:46 | 45 | 26 | 10.000000 | EXT | - |  | (c)
39007.484000 | 4.244000 | 4.236000 | -7.611000 | -7.619000 | 95.000000 | 156.000000 | 133.000000 | 95.000000 | 4236.000000 | 3552 |  | CORR | СIGR | 05:13 | 05:23 | 05:19 | 22 | 76 | 12.000000 | EXT | -. Аномалия находится на отводе. |  | (c)
39007.620000 | 4.380000 | 4.370000 | -7.475000 | -7.485000 | 73.000000 | 147.000000 | 158.000000 | 73.000000 | 4370.000000 | 3552 |  | CORR | СIGR | 05:09 | 05:21 | 05:23 | 28 | 169 | 11.000000 | EXT | -. Аномалия находится на отводе. |  | (c)
39008.616000 | 5.376000 | 5.365000 | -6.479000 | -6.490000 | 4.000000 | 42.000000 | 45.000000 | 4.000000 | 5365.000000 | 3552 |  | CORR | СIGR | 04:58 | 05:04 | 05:05 | 23 | 81 | 12.000000 | EXT | -. Аномалия находится на отводе. |  | (c)
39009.387000 | 6.147000 | 6.135000 | -5.708000 | -5.720000 | 89.000000 | 149.000000 | 131.000000 | 89.000000 | 5697.000000 | 3552 |  | CORR | СIGR | 05:12 | 05:21 | 05:19 | 23 | 83 | 14.000000 | EXT | -. Аномалия находится на отводе. |  | (c)
39009.515000 | 6.275000 | 6.264000 | -5.580000 | -5.591000 | 120.000000 | 151.000000 | 160.000000 | 120.000000 | 5569.000000 | 3552 |  | CORR | СIGR | 05:17 | 05:22 | 05:23 | 22 | 81 | 10.000000 | EXT | -. Аномалия находится на отводе. |  | (c)
39009.546000 | 6.306000 | 6.298000 | -5.549000 | -5.557000 | 524.000000 | 565.000000 | 563.000000 | 524.000000 | 5532.000000 | 3552 |  | CORR | СIGR | 06:22 | 06:29 | 06:28 | 25 | 77 | 10.000000 | EXT | -. Аномалия находится на отводе. |  | (c)
39010.279000 | 7.039000 | 7.025000 | -4.816000 | -4.830000 | 15.000000 | 129.000000 | 91.000000 | 15.000000 | 4796.000000 | 3552 |  | CORR | СIGR | 05:00 | 05:18 | 05:12 | 34 | 153 | 10.000000 | EXT | -. Аномалия находится на отводе. |  | (c)
39010.636000 | 7.396000 | 7.333000 | -4.459000 | -4.522000 | 75.000000 | 94.000000 | 92.000000 | 75.000000 | 4425.000000 | 3552 |  | CORR | AXGR | 05:09 | 05:12 | 05:12 | 97 | 34 | 15.000000 | EXT | -. Аномалия находится на отводе. |  | (c)
39011.656000 | 8.416000 | 8.406000 | -3.439000 | -3.449000 | 655.000000 | 709.000000 | 711.000000 | 655.000000 | 3428.000000 | 3552 |  | CORR | СIGR | 06:43 | 06:52 | 06:52 | 21 | 112 | 10.000000 | EXT | -. Аномалия находится на отводе. |  | (c)
39012.316000 | 9.076000 | 8.963000 | -2.779000 | -2.892000 | 23.000000 | 48.000000 | 75.000000 | 23.000000 | 2473.000000 | 3552 |  | CORR | GENE | 05:01 | 05:05 | 05:09 | 419 | 104 | 10.000000 | EXT | -. Аномалия находится на отводе. |  | (c)
39018.733000 | 3.638000 | 3.554000 | -7.817000 | -7.901000 | 1655.000000 | 1692.000000 | 1737.000000 | 26.760303 | 3554.000000 | 3553 |  | CORR | GENE | 06:35 | 06:41 | 06:48 | 107 | 162 | 10.000000 | EXT | - |  | (c)
39019.847000 | 4.752000 | 4.745000 | -6.703000 | -6.710000 | 1720.000000 | 1818.000000 | 1770.000000 | 29.117738 | 4745.000000 | 3553 |  | CORR | СIGR | 06:46 | 07:02 | 06:54 | 27 | 100 | 10.000000 | EXT | - |  | (c)
39020.824000 | 5.729000 | 5.681000 | -5.726000 | -5.774000 | 1828.000000 | 2042.000000 | 1969.000000 | 0.000000 | 5681.000000 | 3553 |  | CORR | GENE | 07:03 | 07:38 | 07:26 | 67 | 283 | 10.000000 | EXT | - |  | (c)
39020.974000 | 5.879000 | 5.870000 | -5.576000 | -5.585000 | 1839.000000 | 1929.000000 | 1889.000000 | 19.393595 | 5561.000000 | 3553 |  | CORR | СIGR | 07:05 | 07:20 | 07:13 | 24 | 101 | 12.000000 | EXT | - |  | (c)
39021.319000 | 6.224000 | 6.192000 | -5.231000 | -5.263000 | 1723.000000 | 1886.000000 | 1905.000000 | 0.000000 | 5128.000000 | 3553 |  | CORR | GENE | 06:46 | 07:13 | 07:16 | 135 | 365 | 11.000000 | EXT | - |  | (c)
39021.667000 | 6.572000 | 6.480000 | -4.883000 | -4.975000 | 1654.000000 | 1931.000000 | 1824.000000 | 5.271396 | 4777.000000 | 3553 |  | CORR | GENE | 06:35 | 07:20 | 07:03 | 198 | 341 | 10.000000 | EXT | - |  | (c)
39022.948000 | 7.853000 | 7.783000 | -3.602000 | -3.672000 | 1815.000000 | 1828.000000 | 1832.000000 | 29.509382 | 3569.000000 | 3553 |  | CORR | AXGR | 07:01 | 07:03 | 07:04 | 103 | 33 | 11.000000 | EXT | - |  | (c)
39023.967000 | 8.872000 | 8.840000 | -2.583000 | -2.615000 | 1624.000000 | 1691.000000 | 1691.000000 | 32.814800 | 2572.000000 | 3553 |  | CORR | СIGR | 06:30 | 06:41 | 06:41 | 43 | 133 | 10.000000 | EXT | - |  | (c)
39055.320000 | 5.850000 | 5.785000 | -5.665000 | -5.730000 | 828.000000 | 1219.000000 | 1150.000000 | 35.208218 | 5548.000000 | 3556 |  | CORR | GENE | 05:01 | 06:04 | 05:52 | 182 | 644 | 10.000000 | EXT | - |  | (c)
39058.304000 | 8.834000 | 8.821000 | -2.681000 | -2.694000 | 953.000000 | 992.000000 | 1006.000000 | 76.885534 | 2667.000000 | 3556 |  | CORR | СIGR | 05:21 | 05:27 | 05:29 | 27 | 107 | 10.000000 | EXT | - |  | (c)
39061.343000 | 0.358000 | 0.344000 | -11.032000 | -11.046000 | 1449.000000 | 1501.000000 | 1510.000000 | 48.185310 | 344.000000 | 3557 |  | CORR | СIGR | 06:37 | 06:45 | 06:47 | 30 | 123 | 14.000000 | EXT | - |  | (c)
39063.718000 | 2.733000 | 2.692000 | -8.657000 | -8.698000 | 1527.000000 | 1549.000000 | 1629.000000 | 32.184812 | 2692.000000 | 3557 |  | CORR | GENE | 06:49 | 06:53 | 07:06 | 48 | 203 | 10.000000 | EXT | - |  | (c)
39063.896000 | 2.911000 | 2.555000 | -8.479000 | -8.835000 | 1418.000000 | 1450.000000 | 1445.000000 | 58.878003 | 2555.000000 | 3557 |  | CORR | GENE | 06:32 | 06:37 | 06:36 | 794 | 56 | 15.000000 | EXT | - |  | (c)
39068.628000 | 7.643000 | 7.629000 | -3.747000 | -3.761000 | 1441.000000 | 1526.000000 | 1499.000000 | 49.664942 | 3736.000000 | 3557 |  | CORR | СIGR | 06:35 | 06:49 | 06:45 | 25 | 116 | 11.000000 | EXT | - |  | (c)
39070.102000 | 9.117000 | 9.103000 | -2.273000 | -2.287000 | 1375.000000 | 1428.000000 | 1416.000000 | 59.181596 | 2262.000000 | 3557 |  | CORR | СIGR | 06:25 | 06:33 | 06:31 | 25 | 82 | 10.000000 | EXT | - |  | (c)
39140.570000 | 1.035000 | 0.912000 | -10.350000 | -10.473000 | 1741.000000 | 1941.000000 | 2123.000000 | 0.000000 | 912.000000 | 3564 |  | CORR | GENE | 04:10 | 04:42 | 05:12 | 166 | 765 | 10.000000 | EXT | - |  | (c)
39218.620000 | 0.095000 | 0.078000 | -11.330000 | -11.347000 | -1950.000000 | -1862.000000 | -1848.000000 | 22.614625 | 78.000000 | 3571 |  | CORR | СIGR | 06:12 | 06:26 | 06:28 | 35 | 204 | 14.000000 | EXT | - |  | (c)
39310.070000 | 0.000000 | -0.041000 | -11.250000 | -11.291000 | 525.000000 | 728.000000 | 709.000000 | 57.218065 |  | 3580 | Смещение кромок | GWAN |  | 10:40 | 11:13 | 11:10 | 0 | 369 | 2.609000 | EXT | Смещение кромок. Наружу. Аномалия находится на отводе. Величина смещения - 2.6 мм. |  | (c)
39313.302000 | 3.232000 | 3.220000 | -8.018000 | -8.030000 | -1233.000000 | -1113.000000 | -1135.000000 | 75.666939 | 3220.000000 | 3580 |  | CORR | СIGR | 05:56 | 06:16 | 06:12 | 32 | 197 | 14.000000 | EXT | -. Аномалия находится на отводе. |  | (c)
39313.631000 | 3.561000 | 3.542000 | -7.689000 | -7.708000 | -1057.000000 | -820.000000 | -899.000000 | 47.025505 | 3542.000000 | 3580 |  | CORR | GENE | 06:25 | 07:03 | 06:50 | 81 | 316 | 10.000000 | EXT | -. Аномалия находится на отводе. |  | (c)
39344.325000 | 0.000000 | -0.021000 | -11.335000 | -11.356000 | 668.000000 | 1136.000000 | 1017.000000 | 41.693312 |  | 3583 | Смещение кромок | GWAN |  | 03:04 | 04:19 | 04:00 | 0 | 697 | 3.068000 | EXT | Смещение кромок. Наружу. Величина смещения - 3.1 мм. |  | (c)
39344.438000 | 0.113000 | 0.089000 | -11.222000 | -11.246000 | 1863.000000 | 2098.000000 | 2011.000000 | 0.000000 | 89.000000 | 3583 |  | CORR | GENE | 06:16 | 06:54 | 06:40 | 75 | 297 | 10.000000 | EXT | - |  | (c)
39370.011000 | 0.351000 | 0.192000 | -8.689000 | -8.848000 | -2156.000000 | -2142.000000 | -2127.000000 | 8.347140 | 192.000000 | 3586 |  | CORR | GENE | 06:48 | 06:50 | 06:52 | 306 | 58 | 12.000000 | EXT | - |  | (c)
39377.778000 | 8.118000 | 7.790000 | -0.922000 | -1.250000 | -1250.000000 | -1213.000000 | -1187.000000 | 84.228235 | 415.000000 | 3586 | Дефект проката | MIAN | GENE | 09:14 | 09:20 | 09:24 | 835 | 127 | 14.798966 | INT | Дефект проката. Эквивалент потери металла 15%. |  | (c)
39412.470000 | 0.000000 | -0.013000 | -11.515000 | -11.528000 | 807.000000 | 1325.000000 | 1531.000000 | 0.000000 |  | 3590 | Нарушение формы кольцевого шва | GWAN |  | 02:43 | 04:06 | 04:39 | 0 | 1448 |  | EXT | Нарушение формы кольцевого шва |  | (c)
39413.562000 | 1.092000 | 0.992000 | -10.423000 | -10.523000 | -917.000000 | -886.000000 | -888.000000 | 69.334611 | 992.000000 | 3590 | Металлургический дефект | MIAN | GENE | 10:04 | 10:09 | 10:09 | 263 | 58 | 12.048008 | INT | Металлургический дефект. Эквивалент потери металла 12%. |  | (c)
39475.037000 | 5.737000 | 5.727000 | -5.613000 | -5.623000 | 2049.000000 | 2099.000000 | 2097.000000 | 6.857538 | 5599.000000 | 3595 |  | CORR | СIGR | 05:29 | 05:37 | 05:37 | 24 | 97 | 10.000000 | EXT | -. Аномалия находится на упругопластическом изгибе: R=823 Дн, максимальное растяжение на 12 час. |  | (c)
39483.270000 | 2.620000 | 2.554000 | -8.920000 | -8.986000 | -2067.000000 | -2029.000000 | -2038.000000 | 13.216354 | 2554.000000 | 3596 |  | CORR | GENE | 04:59 | 05:05 | 05:04 | 162 | 57 | 12.000000 | EXT | - |  | (c)
39486.505000 | 5.855000 | 5.838000 | -5.685000 | -5.702000 | -1993.000000 | -1939.000000 | -1941.000000 | 19.148299 | 5669.000000 | 3596 |  | CORR | СIGR | 05:11 | 05:20 | 05:19 | 33 | 104 | 10.000000 | EXT | - |  | (c)
39490.130000 | 9.480000 | 9.467000 | -2.060000 | -2.073000 | -2094.000000 | -2086.000000 | -2079.000000 | 10.992511 | 2045.000000 | 3596 |  | CORR | PITT | 04:55 | 04:56 | 04:57 | 28 | 30 | 12.000000 | EXT | - |  | (c)
39502.130000 | 9.940000 | 9.340000 | -1.485000 | -2.085000 | -1805.000000 | -1706.000000 | -1674.000000 | 34.379449 | 572.000000 | 3597 |  | CORR | GENE | 04:53 | 05:09 | 05:14 | 1513 | 260 | 10.000000 | EXT | - |  | (c)
39506.310000 | 2.695000 | 2.610000 | -8.695000 | -8.780000 | 1560.000000 | 1604.000000 | 1752.000000 | 7.706969 | 2610.000000 | 3598 |  | CORR | GENE | 07:03 | 07:10 | 07:34 | 101 | 383 | 10.000000 | EXT | - |  | (c)
39545.668000 | 7.698000 | 7.518000 | -3.712000 | -3.892000 | 2051.000000 | 2062.000000 | 2067.000000 | 10.543280 | 3673.000000 | 3601 |  | CORR | AXGR | 07:06 | 07:08 | 07:08 | 219 | 33 | 11.000000 | EXT | - |  | (c)
39548.850000 | 10.880000 | 10.869000 | -0.530000 | -0.541000 | 1877.000000 | 1893.000000 | 1895.000000 | 24.336615 | 518.000000 | 3601 |  | CORR | PITT | 06:38 | 06:40 | 06:41 | 23 | 34 | 11.000000 | EXT | - |  | (c)
39560.712000 | 0.072000 | 0.044000 | -7.763000 | -7.791000 | -897.000000 | -703.000000 | -726.000000 | 30.987152 | 44.000000 | 3604 |  | CORR | GENE | 07:03 | 07:34 | 07:30 | 72 | 342 | 10.000000 | EXT | - |  | (c)
39568.596000 | 0.121000 | 0.055000 | -3.019000 | -3.085000 | -1540.000000 | -1377.000000 | -1382.000000 | 55.701922 | 55.000000 | 3605 |  | CORR | GENE | 05:17 | 05:43 | 05:42 | 103 | 316 | 10.000000 | EXT | - |  | (c)
39583.265000 | 0.295000 | 0.240000 | -10.585000 | -10.640000 | 1990.000000 | 2065.000000 | 2040.000000 | 11.360140 | 240.000000 | 3607 |  | SCC | GENE | 04:50 | 05:02 | 04:58 | 232 | 99 | 29.000000 | EXT | -. Аномалия находится на упругопластическом изгибе: R=432 Дн, максимальное растяжение на 6.2 час. |  | (b)
39593.850000 | 0.000000 | -0.030000 | -11.530000 | -11.560000 | -1312.000000 | 113.000000 | 481.000000 | 0.000000 |  | 3608 | Нарушение формы кольцевого шва | GWAN |  | 09:49 | 01:39 | 02:38 | 0 | 3586 |  | EXT | Нарушение формы кольцевого шва. Аномалия находится на упругопластическом изгибе: R=351 Дн, максимальное растяжение на 6 час. |  | (c)
39618.760000 | 1.950000 | 1.939000 | -9.480000 | -9.491000 | 1759.000000 | 1803.000000 | 1800.000000 | 27.973953 | 1939.000000 | 3610 |  | CORR | СIGR | 06:13 | 06:20 | 06:20 | 21 | 84 | 11.000000 | EXT | - |  | (c)
39621.420000 | 4.610000 | 4.595000 | -6.820000 | -6.835000 | 1894.000000 | 1943.000000 | 1950.000000 | 13.655643 | 4595.000000 | 3610 |  | CORR | СIGR | 06:35 | 06:43 | 06:44 | 30 | 111 | 10.000000 | EXT | - |  | (c)
39621.669000 | 4.859000 | 4.831000 | -6.571000 | -6.599000 | 1412.000000 | 1475.000000 | 1486.000000 | 48.301246 | 4831.000000 | 3610 |  | CORR | СIGR | 05:17 | 05:27 | 05:29 | 43 | 146 | 15.000000 | EXT | - |  | (c)
39621.746000 | 4.936000 | 4.864000 | -6.494000 | -6.566000 | 1802.000000 | 1887.000000 | 1945.000000 | 0.000000 | 4864.000000 | 3610 |  | CORR | GENE | 06:20 | 06:34 | 06:43 | 174 | 287 | 15.000000 | EXT | - |  | (c)
39621.810000 | 5.000000 | 4.947000 | -6.430000 | -6.483000 | 1387.000000 | 1523.000000 | 1557.000000 | 26.999370 | 4947.000000 | 3610 |  | CORR | GENE | 05:13 | 05:35 | 05:40 | 121 | 339 | 10.000000 | EXT | - |  | (c)
39621.952000 | 5.142000 | 5.121000 | -6.288000 | -6.309000 | 1756.000000 | 1830.000000 | 1889.000000 | 6.074926 | 5121.000000 | 3610 |  | CORR | GENE | 06:13 | 06:25 | 06:34 | 295 | 266 | 13.000000 | EXT | - |  | (c)
39622.071000 | 5.261000 | 5.231000 | -6.169000 | -6.199000 | 1424.000000 | 1464.000000 | 1540.000000 | 37.183943 | 5231.000000 | 3610 |  | CORR | СIGR | 05:19 | 05:25 | 05:38 | 35 | 230 | 13.000000 | EXT | - |  | (c)
39622.519000 | 5.709000 | 5.650000 | -5.721000 | -5.780000 | 2213.000000 | 2227.000000 | 2224.000000 | 0.000000 | 5642.000000 | 3610 |  | CORR | AXGR | 07:26 | 07:29 | 07:28 | 138 | 22 | 10.000000 | EXT | - |  | (c)
39622.774000 | 5.964000 | 5.775000 | -5.466000 | -5.655000 | 1570.000000 | 1818.000000 | 1705.000000 | 20.704904 | 5436.000000 | 3610 |  | CORR | GENE | 05:43 | 06:23 | 06:04 | 219 | 269 | 10.000000 | EXT | - |  | (c)
39622.994000 | 6.184000 | 6.174000 | -5.246000 | -5.256000 | 1949.000000 | 2018.000000 | 2047.000000 | 0.000000 | 5187.000000 | 3610 |  | CORR | GENE | 06:44 | 06:55 | 07:00 | 69 | 195 | 10.000000 | EXT | - |  | (c)
39623.687000 | 6.877000 | 6.867000 | -4.553000 | -4.563000 | 1925.000000 | 1946.000000 | 1943.000000 | 20.308701 | 4537.000000 | 3610 |  | CORR | PITT | 06:40 | 06:43 | 06:43 | 26 | 36 | 11.000000 | EXT | - |  | (c)
39625.091000 | 8.281000 | 8.143000 | -3.149000 | -3.287000 | 1687.000000 | 1737.000000 | 1808.000000 | 14.627288 | 3094.000000 | 3610 |  | CORR | GENE | 06:01 | 06:09 | 06:21 | 193 | 241 | 13.000000 | EXT | - |  | (c)
39625.584000 | 8.774000 | 8.763000 | -2.656000 | -2.667000 | 1410.000000 | 1426.000000 | 1427.000000 | 61.986988 | 2644.000000 | 3610 |  | CORR | PITT | 05:17 | 05:19 | 05:20 | 23 | 35 | 13.000000 | EXT | - |  | (c)
39627.211000 | 10.401000 | 10.385000 | -1.029000 | -1.045000 | 2083.000000 | 2091.000000 | 2095.000000 | 9.146310 | 1016.000000 | 3610 |  | CORR | PITT | 07:05 | 07:07 | 07:07 | 29 | 23 | 11.000000 | EXT | - |  | (c)
39628.479000 | 0.239000 | 0.225000 | -11.156000 | -11.170000 | 1313.000000 | 1330.000000 | 1331.000000 | 69.786198 | 225.000000 | 3611 |  | CORR | PITT | 04:52 | 04:55 | 04:55 | 24 | 35 | 12.000000 | EXT | - |  | (c)
39630.105000 | 1.865000 | 1.848000 | -9.530000 | -9.547000 | 1247.000000 | 1345.000000 | 1327.000000 | 60.114133 | 1848.000000 | 3611 |  | CORR | GENE | 04:41 | 04:57 | 04:54 | 95 | 159 | 11.000000 | EXT | -. Аномалия находится на упругопластическом изгибе: R=797 Дн, максимальное растяжение на 0.8 час. |  | (c)
39630.309000 | 2.069000 | 2.010000 | -9.326000 | -9.385000 | -2060.000000 | -2014.000000 | -2000.000000 | 18.605100 | 2010.000000 | 3611 |  | CORR | GENE | 07:48 | 07:55 | 07:57 | 78 | 120 | 10.000000 | EXT | -. Аномалия находится на упругопластическом изгибе: R=769 Дн, максимальное растяжение на 0.8 час. |  | (c)
39638.279000 | 10.039000 | 10.018000 | -1.356000 | -1.377000 | 2081.000000 | 2094.000000 | 2093.000000 | 9.136283 | 1338.000000 | 3611 |  | CORR | PITT | 06:56 | 06:58 | 06:58 | 39 | 24 | 12.000000 | EXT | -. Аномалия находится на упругопластическом изгибе: R=465 Дн, максимальное растяжение на 0.6 час. |  | (c)
39651.174000 | 11.539000 | 11.486000 | -0.041000 | -0.094000 | -1315.000000 | -1203.000000 | -1167.000000 | 70.282238 | 39.000000 | 3612 |  | CORR | GENE | 05:39 | 05:57 | 06:03 | 55 | 296 | 11.000000 | EXT | -. Аномалия находится на упругопластическом изгибе: R=489 Дн, максимальное растяжение на 0.2 час. |  | (c)
39674.384000 | 0.344000 | 0.248000 | -11.156000 | -11.252000 | -1163.000000 | -1139.000000 | -1131.000000 | 86.075283 | 248.000000 | 3615 |  | CORR | GENE | 06:27 | 06:30 | 06:32 | 301 | 65 | 10.000000 | EXT | -. Аномалия находится на упругопластическом изгибе: R=704 Дн, максимальное растяжение на 0.6 час. |  | (c)
39675.300000 | 1.260000 | 1.133000 | -10.240000 | -10.367000 | -1758.000000 | -1735.000000 | -1738.000000 | 38.100992 | 1133.000000 | 3615 |  | CORR | AXGR | 04:51 | 04:54 | 04:54 | 299 | 41 | 10.000000 | EXT | -. Аномалия находится на упругопластическом изгибе: R=761 Дн, максимальное растяжение на 0.6 час. |  | (c)
39676.995000 | 2.955000 | 1.955000 | -8.545000 | -9.545000 | -1181.000000 | -1079.000000 | -1098.000000 | 75.197462 | 1955.000000 | 3615 |  | CORR | GENE | 06:24 | 06:40 | 06:37 | 1198 | 166 | 11.000000 | EXT | -. Аномалия находится на упругопластическом изгибе: R=939 Дн, максимальное растяжение на 0.7 час. |  | (c)
39679.040000 | 5.000000 | 4.988000 | -6.500000 | -6.512000 | -908.000000 | -869.000000 | -864.000000 | 62.652872 | 4988.000000 | 3615 |  | CORR | СIGR | 07:08 | 07:14 | 07:15 | 35 | 88 | 12.000000 | EXT | - |  | (c)
39681.849000 | 7.809000 | 7.801000 | -3.691000 | -3.699000 | -1060.000000 | -1038.000000 | -1038.000000 | 80.306267 | 3681.000000 | 3615 |  | CORR | СIGR | 06:43 | 06:47 | 06:47 | 18 | 43 | 11.000000 | EXT | - |  | (c)
39682.070000 | 8.030000 | 8.012000 | -3.470000 | -3.488000 | -1674.000000 | -1663.000000 | -1661.000000 | 44.936947 | 3450.000000 | 3615 |  | CORR | PITT | 05:04 | 05:06 | 05:06 | 38 | 25 | 11.000000 | EXT | - |  | (c)
39690.007000 | 4.467000 | 4.450000 | -6.968000 | -6.985000 | 1258.000000 | 1300.000000 | 1302.000000 | 67.919213 | 4450.000000 | 3616 |  | CORR | СIGR | 05:02 | 05:09 | 05:09 | 33 | 87 | 11.000000 | EXT | -. Аномалия находится на упругопластическом изгибе: R=430 Дн, максимальное растяжение на 5.4 час. |  | (c)
39690.757000 | 5.217000 | 5.205000 | -6.218000 | -6.230000 | 1279.000000 | 1298.000000 | 1297.000000 | 72.423040 | 5205.000000 | 3616 |  | CORR | PITT | 05:05 | 05:08 | 05:08 | 26 | 36 | 15.000000 | EXT | -. Аномалия находится на упругопластическом изгибе: R=430 Дн, максимальное растяжение на 5.5 час. |  | (c)
39708.480000 | 0.000000 | -0.031000 | -11.270000 | -11.301000 | -644.000000 | -220.000000 | -311.000000 | 0.000000 |  | 3618 | Смещение кромок | GWAN |  | 08:03 | 09:12 | 08:57 | 0 | 665 | 3.328000 | EXT | Смещение кромок. Вовнутрь. Величина смещения - 3.3 мм. |  | (c)
39708.480000 | 0.000000 | -0.041000 | -11.270000 | -11.311000 | 68.000000 | 315.000000 | 408.000000 | 32.919857 |  | 3618 | Смещение кромок | GWAN |  | 09:58 | 10:38 | 10:53 | 0 | 680 | 3.188000 | EXT | Смещение кромок. Вовнутрь. Величина смещения - 3.2 мм. |  | (c)
39720.424000 | 0.674000 | 0.660000 | -10.771000 | -10.785000 | -696.000000 | -604.000000 | -627.000000 | 39.544329 | 660.000000 | 3619 |  | CORR | СIGR | 07:48 | 08:03 | 07:59 | 40 | 137 | 10.000000 | EXT | - |  | (c)
39724.454000 | 4.704000 | 4.675000 | -6.741000 | -6.770000 | -1649.000000 | -1309.000000 | -1395.000000 | 46.937869 | 4675.000000 | 3619 |  | CORR | GENE | 05:14 | 06:09 | 05:55 | 93 | 507 | 10.000000 | EXT | - |  | (c)
39743.582000 | 0.842000 | 0.731000 | -10.358000 | -10.469000 | 2228.000000 | -2208.000000 | -2214.000000 | 1.339162 | 731.000000 | 3621 |  | LWAN |  | 06:23 | 06:27 | 06:26 | 234 | 38 | 10.000000 | EXT | -. Эквивалент потери металла 10%. Аномалия находится на упругопластическом изгибе: R=548 Дн, максимальное растяжение на 4.8 час. |  | (c)
39777.593000 | 2.428000 | 2.420000 | -8.732000 | -8.740000 | -1964.000000 | -1946.000000 | -1944.000000 | 1925.000000 | 2420.000000 | 3626 |  | CORR | СIGR | 07:09 | 07:12 | 07:12 | 19 | 39 | 10.000000 | EXT | - |  | (c)
39797.755000 | 0.000000 | -0.036000 | -10.855000 | -10.891000 | -1190.000000 | -664.000000 | -738.000000 | 287.000000 |  | 3628 | Смещение кромок | GWAN |  | 09:18 | 10:43 | 10:31 | 0 | 903 | 3.438000 | EXT | Смещение кромок. Вовнутрь. Аномалия находится на отводе. Величина смещения - 3.4 мм. |  | (c)
39808.237000 | 10.482000 | 10.405000 | -0.373000 | -0.450000 | 2113.000000 | 2131.000000 | 2128.000000 | 2113.000000 | 308.000000 | 3628 |  | CORR | AXGR | 06:11 | 06:14 | 06:14 | 142 | 29 | 11.000000 | EXT | - |  | (c)
39820.197000 | 11.587000 | 11.518000 | -0.053000 | -0.122000 | 458.000000 | 569.000000 | 630.000000 | 458.000000 | 17.000000 | 3629 |  | CORR | GENE | 07:20 | 07:38 | 07:48 | 105 | 343 | 10.000000 | EXT | -. Аномалия находится на отводе. |  | (c)
39824.633000 | 4.383000 | 4.374000 | -6.762000 | -6.771000 | 1266.000000 | 1367.000000 | 1352.000000 | 56.922505 | 4374.000000 | 3630 |  | CORR | СIGR | 04:20 | 04:36 | 04:33 | 35 | 173 | 10.000000 | EXT | - |  | (c)
39828.252000 | 8.002000 | 7.594000 | -3.143000 | -3.551000 | 2160.000000 | 2180.000000 | 2175.000000 | 2.088023 | 2952.000000 | 3630 |  | CORR | AXGR | 06:44 | 06:47 | 06:46 | 599 | 30 | 10.000000 | EXT | - |  | (c)
39842.544000 | 0.409000 | 0.149000 | -10.716000 | -10.976000 | -108.000000 | -96.000000 | -85.000000 | 62.000000 | 149.000000 | 3632 |  | CORR | GENE | 04:57 | 04:58 | 05:00 | 455 | 46 | 10.000000 | EXT | - |  | (c)
39843.352000 | 1.217000 | 0.937000 | -9.908000 | -10.188000 | -123.000000 | -93.000000 | -103.000000 | 82.000000 | 937.000000 | 3632 |  | CORR | AXGR | 04:54 | 04:59 | 04:57 | 362 | 41 | 12.000000 | EXT | - |  | (c)
39844.017000 | 1.882000 | 1.746000 | -9.243000 | -9.379000 | 4.000000 | 48.000000 | 42.000000 | 4.000000 | 1746.000000 | 3632 |  | CORR | GENE | 05:15 | 05:22 | 05:21 | 691 | 77 | 12.000000 | EXT | - |  | (c)
39845.949000 | 3.814000 | 3.734000 | -7.311000 | -7.391000 | 405.000000 | 649.000000 | 527.000000 | 405.000000 | 3734.000000 | 3632 |  | CORR | GENE | 06:19 | 06:59 | 06:39 | 170 | 244 | 10.000000 | EXT | - |  | (c)
39846.357000 | 4.222000 | 4.190000 | -6.903000 | -6.935000 | 637.000000 | 694.000000 | 721.000000 | 637.000000 | 4190.000000 | 3632 |  | CORR | GENE | 06:57 | 07:06 | 07:10 | 58 | 168 | 12.000000 | EXT | - |  | (c)
39846.761000 | 4.626000 | 4.584000 | -6.499000 | -6.541000 | 126.000000 | 175.000000 | 306.000000 | 126.000000 | 4584.000000 | 3632 |  | CORR | GENE | 05:34 | 05:42 | 06:03 | 67 | 360 | 12.000000 | EXT | - |  | (c)
39847.410000 | 5.275000 | 5.164000 | -5.850000 | -5.961000 | 350.000000 | 406.000000 | 486.000000 | 350.000000 | 5164.000000 | 3632 |  | CORR | GENE | 06:10 | 06:19 | 06:32 | 123 | 273 | 15.000000 | EXT | - |  | (c)
39855.516000 | 2.256000 | 2.159000 | -8.984000 | -9.081000 | 631.000000 | 646.000000 | 649.000000 | 631.000000 | 2159.000000 | 3633 |  | CORR | AXGR | 05:28 | 05:30 | 05:31 | 165 | 35 | 14.000000 | EXT | -. Аномалия находится на отводе. |  | (c)
39855.734000 | 2.474000 | 2.457000 | -8.766000 | -8.783000 | 645.000000 | 659.000000 | 659.000000 | 645.000000 | 2457.000000 | 3633 |  | CORR | PITT | 05:30 | 05:32 | 05:32 | 35 | 27 | 10.000000 | EXT | -. Аномалия находится на отводе. |  | (c)
39856.326000 | 3.066000 | 3.048000 | -8.174000 | -8.192000 | 655.000000 | 691.000000 | 688.000000 | 655.000000 | 3048.000000 | 3633 |  | CORR | GENE | 05:32 | 05:37 | 05:37 | 374 | 67 | 13.000000 | EXT | -. Аномалия находится на отводе. |  | (c)
39859.209000 | 5.949000 | 5.942000 | -5.291000 | -5.298000 | 720.000000 | 735.000000 | 737.000000 | 720.000000 | 5280.000000 | 3633 |  | CORR | PITT | 05:42 | 05:45 | 05:45 | 18 | 34 | 12.000000 | EXT | -. Аномалия находится на отводе. |  | (c)
39860.768000 | 7.508000 | 7.499000 | -3.732000 | -3.741000 | 790.000000 | 807.000000 | 808.000000 | 790.000000 | 3723.000000 | 3633 |  | CORR | PITT | 05:54 | 05:56 | 05:56 | 18 | 35 | 11.000000 | EXT | -. Аномалия находится на отводе. |  | (c)
39861.446000 | 8.186000 | 8.148000 | -3.054000 | -3.092000 | 911.000000 | 911.000000 | 921.000000 | 911.000000 | 3019.000000 | 3633 |  | CORR | AXGR | 06:13 | 06:13 | 06:15 | 73 | 20 | 10.000000 | EXT | -. Аномалия находится на отводе. |  | (c)
39862.019000 | 8.759000 | 8.724000 | -2.481000 | -2.516000 | 984.000000 | 1046.000000 | 1027.000000 | 984.000000 | 2389.000000 | 3633 |  | CORR | GENE | 06:25 | 06:35 | 06:32 | 127 | 85 | 15.000000 | EXT | -. Аномалия находится на отводе. |  | (c)
39862.349000 | 9.089000 | 8.982000 | -2.151000 | -2.258000 | 961.000000 | 1004.000000 | 1049.000000 | 961.000000 | 1542.000000 | 3633 |  | CORR | GENE | 06:21 | 06:28 | 06:35 | 716 | 176 | 11.000000 | EXT | -. Аномалия находится на отводе. |  | (c)
39863.475000 | 10.215000 | 9.824000 | -1.025000 | -1.416000 | 412.000000 | 485.000000 | 515.000000 | 412.000000 | 689.000000 | 3633 |  | CORR | GENE | 04:53 | 05:04 | 05:09 | 727 | 205 | 12.000000 | EXT | -. Аномалия находится на отводе. |  | (c)
39863.593000 | 10.333000 | 10.082000 | -0.907000 | -1.158000 | 1018.000000 | 1056.000000 | 1067.000000 | 1018.000000 | 820.000000 | 3633 |  | CORR | GENE | 06:30 | 06:36 | 06:38 | 338 | 97 | 11.000000 | EXT | -. Аномалия находится на отводе. |  | (c)
39899.136000 | 1.046000 | 0.980000 | -10.489000 | -10.555000 | -1877.000000 | -1626.000000 | -1611.000000 | 28.494688 | 980.000000 | 3637 |  | CORR | GENE | 04:51 | 05:31 | 05:34 | 91 | 532 | 10.000000 | EXT | - |  | (c)
39899.728000 | 1.638000 | 1.370000 | -9.897000 | -10.165000 | -1771.000000 | -1747.000000 | -1731.000000 | 37.090982 | 1370.000000 | 3637 |  | CORR | GENE | 05:08 | 05:12 | 05:14 | 400 | 80 | 11.000000 | EXT | - |  | (c)
39902.267000 | 4.177000 | 4.163000 | -7.358000 | -7.372000 | -1663.000000 | -1648.000000 | -1650.000000 | 45.787037 | 4163.000000 | 3637 |  | CORR | PITT | 05:25 | 05:28 | 05:28 | 29 | 27 | 11.000000 | EXT | - |  | (c)
39902.951000 | 4.861000 | 4.848000 | -6.674000 | -6.687000 | -1743.000000 | -1733.000000 | -1731.000000 | 39.338931 | 4848.000000 | 3637 |  | CORR | PITT | 05:12 | 05:14 | 05:14 | 25 | 24 | 15.000000 | EXT | - |  | (c)
39921.155000 | 0.000000 | -0.036000 | -11.485000 | -11.521000 | 387.000000 | 591.000000 | 560.000000 | 45.205632 |  | 3639 | Смещение кромок | GWAN |  | 00:38 | 01:11 | 01:06 | 0 | 346 | 3.499000 | EXT | Смещение кромок. Вовнутрь. Величина смещения - 3.5 мм. |  | (c)
39955.635000 | 0.000000 | -0.046000 | -11.375000 | -11.421000 | 659.000000 | 819.000000 | 823.000000 | 66.454692 |  | 3642 | Нарушение формы кольцевого шва | GWAN |  | 11:31 | 11:57 | 11:57 | 0 | 330 |  | EXT | Нарушение формы кольцевого шва. Аномалия находится на отводе. |  | (c)
39955.840000 | 0.205000 | 0.109000 | -11.170000 | -11.266000 | -1615.000000 | -1591.000000 | -1586.000000 | 49.709490 | 109.000000 | 3642 |  | CORR | GENE | 05:24 | 05:28 | 05:28 | 153 | 57 | 11.000000 | EXT | - |  | (c)
39962.657000 | 7.022000 | 6.976000 | -4.353000 | -4.399000 | -1234.000000 | -1038.000000 | -1012.000000 | 45.819450 | 4321.000000 | 3642 |  | CORR | GENE | 06:25 | 06:57 | 07:01 | 78 | 444 | 11.000000 | EXT | -. Аномалия находится на упругопластическом изгибе: R=412 Дн, максимальное растяжение на 6.3 час. |  | (c)
39971.679000 | 4.669000 | 4.655000 | -6.421000 | -6.435000 | -826.000000 | -769.000000 | -768.000000 | 52.797742 | 4655.000000 | 3643 |  | CORR | СIGR | 06:48 | 06:57 | 06:58 | 34 | 114 | 10.000000 | EXT | - |  | (c)
39976.750000 | 9.740000 | 9.730000 | -1.350000 | -1.360000 | -1452.000000 | -1434.000000 | -1434.000000 | 62.799551 | 1339.000000 | 3643 |  | CORR | PITT | 05:07 | 05:10 | 05:10 | 21 | 37 | 14.000000 | EXT | -. Аномалия находится на упругопластическом изгибе: R=816 Дн, максимальное растяжение на 0.4 час. |  | (c)
39976.902000 | 9.892000 | 9.782000 | -1.198000 | -1.308000 | -837.000000 | -825.000000 | -823.000000 | 64.244272 | 1179.000000 | 3643 |  | CORR | AXGR | 06:47 | 06:48 | 06:49 | 129 | 27 | 11.000000 | EXT | -. Аномалия находится на упругопластическом изгибе: R=816 Дн, максимальное растяжение на 0.4 час. |  | (c)
39977.725000 | 10.715000 | 10.701000 | -0.375000 | -0.389000 | -816.000000 | -803.000000 | -801.000000 | 62.236668 | 360.000000 | 3643 |  | CORR | PITT | 06:50 | 06:52 | 06:52 | 29 | 30 | 14.000000 | EXT | -. Аномалия находится на упругопластическом изгибе: R=740 Дн, максимальное растяжение на 0.2 час. |  | (c)
39978.173000 | 0.073000 | 0.038000 | -11.447000 | -11.482000 | -1090.000000 | -1026.000000 | -979.000000 | 61.147942 | 38.000000 | 3644 |  | CORR | GENE | 06:51 | 07:02 | 07:09 | 70 | 222 | 11.000000 | EXT | -. Аномалия находится на упругопластическом изгибе: R=720 Дн, максимальное растяжение на 0.2 час. |  | (c)
39994.468000 | 4.848000 | 4.835000 | -5.142000 | -5.155000 | 1640.000000 | 1799.000000 | 1730.000000 | 1640.000000 | 4835.000000 | 3645 |  | GOUG | GENE | 10:13 | 10:39 | 10:28 | 118 | 180 | 7.000000 | EXT | -. Задир. |  | (c)
40005.505000 | 5.895000 | 5.481000 | -5.670000 | -6.084000 | -1320.000000 | -1251.000000 | -1266.000000 | 1212.000000 | 5481.000000 | 3646 |  | CORR | GENE | 05:32 | 05:44 | 05:41 | 553 | 108 | 10.000000 | EXT | -. Аномалия находится на отводе. |  | (c)
40053.109000 | 7.734000 | 7.716000 | -3.611000 | -3.629000 | 562.000000 | 649.000000 | 652.000000 | 45.328906 | 3597.000000 | 3650 |  | CORR | СIGR | 04:24 | 04:38 | 04:38 | 32 | 181 | 10.000000 | EXT | -. Аномалия находится на отводе. |  | (c)
40078.888000 | 11.073000 | 11.028000 | -0.267000 | -0.312000 | 902.000000 | 1071.000000 | 1072.000000 | 902.000000 | 236.000000 | 3652 |  | CORR | GENE | 05:38 | 06:06 | 06:06 | 76 | 339 | 12.000000 | EXT | -. Аномалия находится на отводе. |  | (c)
40124.340000 | 0.000000 | -0.047000 | -11.280000 | -11.327000 | -128.000000 | 62.000000 | 62.000000 | 0.000000 |  | 3657 | Нарушение формы кольцевого шва | GWAN |  | 00:11 | 00:42 | 00:42 | 0 | 380 |  | EXT | Нарушение формы кольцевого шва. Аномалия находится на отводе. |  | (c)
40158.160000 | 0.000000 | -0.021000 | -11.280000 | -11.301000 | -1695.000000 | -1489.000000 | -1480.000000 | 43.230025 |  | 3660 | Смещение кромок | GWAN |  | 04:35 | 05:08 | 05:09 | 0 | 430 | 3.333000 | EXT | Смещение кромок. Наружу. Величина смещения - 3.3 мм. |  | (c)
40195.178000 | 3.298000 | 3.222000 | -7.622000 | -7.698000 | 2188.000000 | 2213.000000 | 2211.000000 | 0.000000 | 3222.000000 | 3663 |  | LWAN |  | 08:06 | 08:10 | 08:09 | 181 | 46 | 12.000000 | EXT | -. Эквивалент потери металла 12%. |  | (c)
40197.016000 | 5.136000 | 5.104000 | -5.784000 | -5.816000 | 2040.000000 | 2040.000000 | 2060.000000 | 10.508976 | 5104.000000 | 3663 |  | CORR | AXGR | 07:42 | 07:42 | 07:45 | 158 | 40 | 10.000000 | EXT | - |  | (c)
40221.980000 | 7.670000 | 7.657000 | -3.610000 | -3.623000 | -1470.000000 | -1452.000000 | -1452.000000 | 61.379002 | 3599.000000 | 3665 |  | CORR | PITT | 06:17 | 06:20 | 06:20 | 24 | 37 | 12.000000 | EXT | -. Аномалия находится на упругопластическом изгибе: R=449 Дн, максимальное растяжение на 6.4 час. |  | (c)
40225.716000 | 0.126000 | 0.047000 | -11.204000 | -11.283000 | -2158.000000 | -1650.000000 | -1669.000000 | 1180.000000 | 47.000000 | 3666 |  | CORR | GENE | 04:44 | 06:06 | 06:03 | 137 | 978 | 12.000000 | EXT | -. Аномалия находится на упругопластическом изгибе: R=971 Дн, максимальное растяжение на 5.1 час. |  | (c)
40235.053000 | 9.463000 | 9.443000 | -1.867000 | -1.887000 | -1022.000000 | -966.000000 | -903.000000 | 783.000000 | 1829.000000 | 3666 |  | CORR | GENE | 07:47 | 07:56 | 08:07 | 58 | 239 | 12.000000 | EXT | - |  | (c)
40236.495000 | 10.905000 | 10.863000 | -0.425000 | -0.467000 | -1022.000000 | -1018.000000 | -1007.000000 | 992.000000 | 328.000000 | 3666 |  | CORR | AXGR | 07:48 | 07:48 | 07:50 | 139 | 30 | 13.000000 | EXT | - |  | (c)
40237.597000 | 0.677000 | 0.664000 | -10.503000 | -10.516000 | 1695.000000 | 1711.000000 | 1713.000000 | 1695.000000 | 664.000000 | 3667 |  | CORR | PITT | 07:33 | 07:36 | 07:36 | 30 | 35 | 13.000000 | EXT | -. Аномалия находится на отводе. |  | (c)
40242.604000 | 5.684000 | 5.658000 | -5.496000 | -5.522000 | 1586.000000 | 1807.000000 | 1757.000000 | 1586.000000 | 5466.000000 | 3667 |  | CORR | GENE | 07:15 | 07:51 | 07:43 | 56 | 344 | 14.000000 | EXT | -. Аномалия находится на отводе. |  | (c)
40243.339000 | 6.419000 | 6.390000 | -4.761000 | -4.790000 | 1644.000000 | 1948.000000 | 1892.000000 | 1644.000000 | 4706.000000 | 3667 |  | CORR | GENE | 07:25 | 08:14 | 08:05 | 84 | 495 | 10.000000 | EXT | -. Аномалия находится на отводе. |  | (c)
40244.125000 | 7.205000 | 7.174000 | -3.975000 | -4.006000 | 1759.000000 | 1847.000000 | 1897.000000 | 1759.000000 | 3957.000000 | 3667 |  | CORR | GENE | 07:43 | 07:58 | 08:06 | 49 | 277 | 12.000000 | EXT | -. Аномалия находится на отводе. |  | (c)
40249.360000 | 1.260000 | 1.251000 | -10.215000 | -10.224000 | -1221.000000 | -1201.000000 | -1202.000000 | 81.480485 | 1251.000000 | 3668 |  | CORR | PITT | 06:00 | 06:03 | 06:03 | 21 | 37 | 12.000000 | EXT | - |  | (c)
40253.894000 | 5.794000 | 5.770000 | -5.681000 | -5.705000 | -2176.000000 | -1821.000000 | -1998.000000 | 4.413375 | 5632.000000 | 3668 |  | CORR | GENE | 03:26 | 04:23 | 03:55 | 73 | 355 | 10.000000 | EXT | - |  | (c)
40287.616000 | 5.376000 | 5.345000 | -6.119000 | -6.150000 | -244.000000 | -120.000000 | -115.000000 | 0.000000 | 5345.000000 | 3671 |  | CORR | GENE | 02:16 | 02:36 | 02:36 | 53 | 258 | 10.000000 | EXT | -. Аномалия находится на отводе. |  | (c)
40295.047000 | 1.312000 | 1.186000 | -9.563000 | -9.689000 | -2166.000000 | -2157.000000 | -2144.000000 | 5.201727 | 1186.000000 | 3672 |  | CORR | AXGR | 04:14 | 04:15 | 04:17 | 316 | 44 | 10.000000 | EXT | - |  | (c)
40296.300000 | 2.565000 | 2.300000 | -8.310000 | -8.575000 | -2092.000000 | -2080.000000 | -2066.000000 | 11.173399 | 2300.000000 | 3672 |  | CORR | GENE | 04:26 | 04:28 | 04:30 | 578 | 52 | 10.000000 | EXT | - |  | (c)
40299.048000 | 5.313000 | 5.178000 | -5.562000 | -5.697000 | -2093.000000 | -2075.000000 | -2065.000000 | 11.075699 | 5139.000000 | 3672 |  | CORR | GENE | 04:26 | 04:29 | 04:30 | 558 | 56 | 11.000000 | EXT | - |  | (c)
40307.219000 | 2.609000 | 2.586000 | -8.776000 | -8.799000 | -2191.000000 | -2169.000000 | -2170.000000 | 4.891510 | 2586.000000 | 3673 |  | CORR | PITT | 06:53 | 06:56 | 06:56 | 43 | 42 | 13.000000 | EXT | - |  | (c)
40313.431000 | 8.821000 | 8.808000 | -2.564000 | -2.577000 | 2022.000000 | 2042.000000 | 2042.000000 | 11.983968 | 2552.000000 | 3673 |  | CORR | PITT | 06:13 | 06:16 | 06:16 | 25 | 40 | 12.000000 | EXT | -. Аномалия находится на упругопластическом изгибе: R=600 Дн, максимальное растяжение на 6.3 час. |  | (c)
40344.528000 | 5.488000 | 5.384000 | -5.982000 | -6.086000 | 782.000000 | 807.000000 | 796.000000 | 63.122608 | 5384.000000 | 3676 |  | CORR | AXGR | 05:02 | 05:06 | 05:04 | 218 | 27 | 15.000000 | EXT | -. Аномалия находится на отводе. |  | (c)
40344.799000 | 5.759000 | 5.705000 | -5.711000 | -5.765000 | 780.000000 | 835.000000 | 840.000000 | 62.915314 | 5220.000000 | 3676 |  | CORR | GENE | 05:02 | 05:11 | 05:11 | 545 | 121 | 10.000000 | EXT | -. Аномалия находится на отводе. |  | (c)
40349.396000 | 10.356000 | 10.347000 | -1.114000 | -1.123000 | 1278.000000 | 1295.000000 | 1295.000000 | 72.625249 | 1104.000000 | 3676 |  | CORR | PITT | 06:22 | 06:25 | 06:25 | 19 | 35 | 15.000000 | EXT | -. Аномалия находится на отводе. |  | (c)
40362.513000 | 0.728000 | 0.711000 | -10.497000 | -10.514000 | 1362.000000 | 1372.000000 | 1377.000000 | 1362.000000 | 711.000000 | 3678 |  | CORR | PITT | 06:37 | 06:38 | 06:39 | 47 | 30 | 12.000000 | EXT | -. Аномалия находится на отводе. |  | (c)
40362.980000 | 1.195000 | 1.174000 | -10.030000 | -10.051000 | 1235.000000 | 1250.000000 | 1250.000000 | 1235.000000 | 1174.000000 | 3678 |  | CORR | PITT | 06:16 | 06:19 | 06:19 | 37 | 30 | 12.000000 | EXT | -. Аномалия находится на отводе. |  | (c)
40363.157000 | 1.372000 | 1.355000 | -9.853000 | -9.870000 | 1130.000000 | 1173.000000 | 1156.000000 | 1130.000000 | 1355.000000 | 3678 |  | CORR | СIGR | 05:59 | 06:06 | 06:04 | 17 | 52 | 13.000000 | EXT | -. Аномалия находится на отводе. |  | (c)
40363.172000 | 1.387000 | 1.375000 | -9.838000 | -9.850000 | 911.000000 | 1008.000000 | 987.000000 | 911.000000 | 1375.000000 | 3678 |  | CORR | СIGR | 05:24 | 05:40 | 05:36 | 35 | 152 | 10.000000 | EXT | -. Аномалия находится на отводе. |  | (c)
40363.416000 | 1.631000 | 1.620000 | -9.594000 | -9.605000 | 1289.000000 | 1304.000000 | 1304.000000 | 1289.000000 | 1620.000000 | 3678 |  | CORR | PITT | 06:25 | 06:27 | 06:28 | 24 | 30 | 12.000000 | EXT | -. Аномалия находится на отводе. |  | (c)
40363.438000 | 1.653000 | 1.641000 | -9.572000 | -9.584000 | 947.000000 | 954.000000 | 959.000000 | 947.000000 | 1641.000000 | 3678 |  | CORR | PITT | 05:30 | 05:31 | 05:32 | 28 | 24 | 13.000000 | EXT | -. Аномалия находится на отводе. |  | (c)
40363.539000 | 1.754000 | 1.744000 | -9.471000 | -9.481000 | 1314.000000 | 1323.000000 | 1325.000000 | 1314.000000 | 1744.000000 | 3678 |  | CORR | PITT | 06:29 | 06:31 | 06:31 | 27 | 21 | 11.000000 | EXT | -. Аномалия находится на отводе. |  | (c)
40363.908000 | 2.123000 | 2.086000 | -9.102000 | -9.139000 | 931.000000 | 956.000000 | 956.000000 | 931.000000 | 2086.000000 | 3678 |  | CORR | GENE | 05:27 | 05:31 | 05:31 | 187 | 49 | 10.000000 | EXT | -. Аномалия находится на отводе. |  | (c)
40364.306000 | 2.521000 | 2.507000 | -8.704000 | -8.718000 | 937.000000 | 943.000000 | 950.000000 | 937.000000 | 2507.000000 | 3678 |  | CORR | PITT | 05:28 | 05:29 | 05:30 | 30 | 26 | 14.000000 | EXT | -. Аномалия находится на отводе. |  | (c)
40364.523000 | 2.738000 | 2.728000 | -8.487000 | -8.497000 | 1303.000000 | 1348.000000 | 1351.000000 | 1303.000000 | 2728.000000 | 3678 |  | CORR | СIGR | 06:27 | 06:35 | 06:35 | 21 | 97 | 12.000000 | EXT | -. Аномалия находится на отводе. |  | (c)
40364.742000 | 2.957000 | 2.945000 | -8.268000 | -8.280000 | 1255.000000 | 1297.000000 | 1310.000000 | 1255.000000 | 2945.000000 | 3678 |  | CORR | СIGR | 06:20 | 06:26 | 06:28 | 22 | 110 | 12.000000 | EXT | -. Аномалия находится на отводе. |  | (c)
40364.862000 | 3.077000 | 3.066000 | -8.148000 | -8.159000 | 1270.000000 | 1308.000000 | 1313.000000 | 1270.000000 | 3066.000000 | 3678 |  | CORR | СIGR | 06:22 | 06:28 | 06:29 | 25 | 86 | 11.000000 | EXT | -. Аномалия находится на отводе. |  | (c)
40365.119000 | 3.334000 | 3.156000 | -7.891000 | -8.069000 | 885.000000 | 938.000000 | 977.000000 | 885.000000 | 3156.000000 | 3678 |  | CORR | GENE | 05:20 | 05:28 | 05:35 | 275 | 186 | 10.000000 | EXT | -. Аномалия находится на отводе. |  | (c)
40365.134000 | 3.349000 | 3.335000 | -7.876000 | -7.890000 | 1254.000000 | 1316.000000 | 1303.000000 | 1254.000000 | 3335.000000 | 3678 |  | CORR | СIGR | 06:19 | 06:29 | 06:27 | 26 | 99 | 12.000000 | EXT | -. Аномалия находится на отводе. |  | (c)
40365.394000 | 3.609000 | 3.546000 | -7.616000 | -7.679000 | 920.000000 | 995.000000 | 1002.000000 | 920.000000 | 3546.000000 | 3678 |  | CORR | GENE | 05:26 | 05:38 | 05:39 | 93 | 162 | 14.000000 | EXT | -. Аномалия находится на отводе. |  | (c)
40365.517000 | 3.732000 | 3.678000 | -7.493000 | -7.547000 | 1233.000000 | 1280.000000 | 1314.000000 | 1233.000000 | 3678.000000 | 3678 |  | CORR | GENE | 06:16 | 06:24 | 06:29 | 115 | 161 | 14.000000 | EXT | -. Аномалия находится на отводе. |  | (c)
40365.819000 | 4.034000 | 4.014000 | -7.191000 | -7.211000 | 844.000000 | 937.000000 | 913.000000 | 844.000000 | 4014.000000 | 3678 |  | CORR | GENE | 05:13 | 05:28 | 05:24 | 70 | 137 | 10.000000 | EXT | -. Аномалия находится на отводе. |  | (c)
40366.350000 | 4.565000 | 4.555000 | -6.660000 | -6.670000 | 1304.000000 | 1323.000000 | 1325.000000 | 1304.000000 | 4555.000000 | 3678 |  | CORR | СIGR | 06:28 | 06:31 | 06:31 | 19 | 41 | 11.000000 | EXT | -. Аномалия находится на отводе. |  | (c)
40367.830000 | 6.045000 | 6.031000 | -5.180000 | -5.194000 | 1064.000000 | 1069.000000 | 1076.000000 | 1064.000000 | 5165.000000 | 3678 |  | CORR | PITT | 05:49 | 05:50 | 05:51 | 29 | 23 | 12.000000 | EXT | -. Аномалия находится на отводе. |  | (c)
40368.564000 | 6.779000 | 6.754000 | -4.446000 | -4.471000 | 1048.000000 | 1201.000000 | 1152.000000 | 1048.000000 | 4370.000000 | 3678 |  | CORR | GENE | 05:46 | 06:11 | 06:03 | 101 | 207 | 10.000000 | EXT | -. Аномалия находится на отводе. |  | (c)
40370.237000 | 8.452000 | 8.440000 | -2.773000 | -2.785000 | 1160.000000 | 1193.000000 | 1197.000000 | 1160.000000 | 2762.000000 | 3678 |  | CORR | СIGR | 06:04 | 06:10 | 06:10 | 23 | 74 | 12.000000 | EXT | -. Аномалия находится на отводе. |  | (c)
40370.943000 | 9.158000 | 9.144000 | -2.067000 | -2.081000 | 969.000000 | 1052.000000 | 1050.000000 | 969.000000 | 2036.000000 | 3678 |  | CORR | GENE | 05:33 | 05:47 | 05:47 | 45 | 162 | 15.000000 | EXT | -. Аномалия находится на отводе. |  | (c)
40370.949000 | 9.164000 | 9.153000 | -2.061000 | -2.072000 | 1276.000000 | 1282.000000 | 1286.000000 | 1276.000000 | 2044.000000 | 3678 |  | CORR | PITT | 06:23 | 06:24 | 06:25 | 28 | 19 | 11.000000 | EXT | -. Аномалия находится на отводе. |  | (c)
40371.138000 | 9.353000 | 9.259000 | -1.872000 | -1.966000 | 951.000000 | 1052.000000 | 1031.000000 | 951.000000 | 1855.000000 | 3678 |  | CORR | GENE | 05:31 | 05:47 | 05:43 | 111 | 160 | 15.000000 | EXT | -. Аномалия находится на отводе. |  | (c)
40371.708000 | 9.923000 | 9.907000 | -1.302000 | -1.318000 | 1179.000000 | 1224.000000 | 1246.000000 | 1179.000000 | 1293.000000 | 3678 |  | CORR | СIGR | 06:07 | 06:15 | 06:18 | 25 | 134 | 14.000000 | EXT | -. Аномалия находится на отводе. |  | (c)
40371.744000 | 9.959000 | 9.950000 | -1.266000 | -1.275000 | 995.000000 | 1013.000000 | 1011.000000 | 995.000000 | 1251.000000 | 3678 |  | CORR | PITT | 05:38 | 05:40 | 05:40 | 24 | 33 | 12.000000 | EXT | -. Аномалия находится на отводе. |  | (c)
40372.275000 | 10.490000 | 10.478000 | -0.735000 | -0.747000 | 887.000000 | 898.000000 | 901.000000 | 887.000000 | 711.000000 | 3678 |  | CORR | PITT | 05:20 | 05:22 | 05:22 | 36 | 27 | 15.000000 | EXT | -. Аномалия находится на отводе. |  | (c)
40372.620000 | 10.835000 | 10.821000 | -0.390000 | -0.404000 | 976.000000 | 1001.000000 | 1011.000000 | 976.000000 | 377.000000 | 3678 |  | CORR | СIGR | 05:34 | 05:39 | 05:40 | 27 | 72 | 10.000000 | EXT | -. Аномалия находится на отводе. |  | (c)
40372.815000 | 11.030000 | 11.021000 | -0.195000 | -0.204000 | 1262.000000 | 1331.000000 | 1310.000000 | 1262.000000 | 39.000000 | 3678 |  | CORR | GENE | 06:21 | 06:32 | 06:28 | 165 | 95 | 11.000000 | EXT | -. Аномалия находится на отводе. |  | (c)
40452.815000 | 0.000000 | -0.026000 | -11.320000 | -11.346000 | -1796.000000 | -1712.000000 | -1734.000000 | 40.073084 |  | 3686 | Смещение кромок | GWAN |  | 09:58 | 10:12 | 10:08 | 0 | 125 | 2.364000 | EXT | Смещение кромок. Вовнутрь. Величина смещения - 2.4 мм. Аномалия находится на упругопластическом изгибе: R=379 Дн, максимальное растяжение на 6.1 час. |  | (c)
40513.078000 | 4.913000 | 4.884000 | -6.472000 | -6.501000 | 2054.000000 | 2079.000000 | 2080.000000 | 8.033111 | 4884.000000 | 3691 |  | CORR | PITT | 06:06 | 06:10 | 06:10 | 42 | 51 | 13.000000 | EXT | - |  | (c)
40536.630000 | 5.715000 | 5.381000 | -5.640000 | -5.974000 | -114.000000 | 187.000000 | 158.000000 | 0.000000 | 616.000000 | 3693 |  | GOUG | GENE | 08:32 | 09:21 | 09:16 | 5358 | 545 | 12.000000 | EXT | -. Аномалия находится на отводе. Зона задиров. |  | (b)
40555.650000 | 1.875000 | 1.867000 | -9.525000 | -9.533000 | 1388.000000 | 1454.000000 | 1429.000000 | 57.983963 | 1867.000000 | 3695 |  | CORR | СIGR | 05:24 | 05:35 | 05:30 | 24 | 83 | 10.000000 | EXT | -. Аномалия находится на упругопластическом изгибе: R=480 Дн, максимальное растяжение на 6.1 час. |  | (c)
40600.452000 | 0.847000 | 0.539000 | -10.523000 | -10.831000 | -1105.000000 | -996.000000 | -1038.000000 | 72.984106 | 539.000000 | 3699а |  | CORR | GENE | 06:20 | 06:37 | 06:31 | 414 | 134 | 12.000000 | EXT | -. Аномалия находится на упругопластическом изгибе: R=401 Дн, максимальное растяжение на 0.6 час. |  | (c)
40601.767000 | 2.162000 | 2.070000 | -9.208000 | -9.300000 | -1340.000000 | -1289.000000 | -1287.000000 | 71.885899 | 2070.000000 | 3699а |  | CORR | GENE | 05:42 | 05:50 | 05:50 | 369 | 105 | 11.000000 | EXT | -. Аномалия находится на упругопластическом изгибе: R=415 Дн, максимальное растяжение на 0.7 час. |  | (c)
40783.051000 | 3.001000 | 2.993000 | -8.409000 | -8.417000 | 1025.000000 | 1099.000000 | 1079.000000 | 1025.000000 | 2993.000000 | 3716 |  | CORR | СIGR | 05:57 | 06:09 | 06:05 | 31 | 108 | 10.000000 | EXT | -. Аномалия находится на отводе. |  | (c)
40787.569000 | 7.519000 | 7.496000 | -3.891000 | -3.914000 | 918.000000 | 1056.000000 | 1014.000000 | 918.000000 | 3831.000000 | 3716 |  | CORR | GENE | 05:39 | 06:02 | 05:55 | 83 | 192 | 13.000000 | EXT | -. Аномалия находится на отводе. |  | (c)
40788.330000 | 8.280000 | 8.268000 | -3.130000 | -3.142000 | 1013.000000 | 1024.000000 | 1028.000000 | 1013.000000 | 3114.000000 | 3716 |  | CORR | PITT | 05:55 | 05:57 | 05:57 | 28 | 30 | 13.000000 | EXT | -. Аномалия находится на отводе. |  | (c)
40788.999000 | 8.949000 | 8.931000 | -2.461000 | -2.479000 | 1143.000000 | 1155.000000 | 1158.000000 | 1143.000000 | 2443.000000 | 3716 |  | CORR | PITT | 06:16 | 06:18 | 06:18 | 36 | 29 | 13.000000 | EXT | -. Аномалия находится на отводе. |  | (c)
40789.793000 | 9.743000 | 9.701000 | -1.667000 | -1.709000 | 1191.000000 | 1204.000000 | 1204.000000 | 1191.000000 | 1632.000000 | 3716 |  | CORR | AXGR | 06:23 | 06:26 | 06:26 | 77 | 27 | 12.000000 | EXT | -. Аномалия находится на отводе. |  | (c)
40789.896000 | 9.846000 | 9.836000 | -1.564000 | -1.574000 | 1016.000000 | 1060.000000 | 1095.000000 | 1016.000000 | 1528.000000 | 3716 |  | CORR | GENE | 05:55 | 06:02 | 06:08 | 46 | 157 | 11.000000 | EXT | -. Аномалия находится на отводе. |  | (c)
40790.544000 | 10.494000 | 10.468000 | -0.916000 | -0.942000 | 1069.000000 | 1069.000000 | 1079.000000 | 1069.000000 | 892.000000 | 3716 |  | CORR | AXGR | 06:04 | 06:04 | 06:05 | 50 | 20 | 10.000000 | EXT | -. Аномалия находится на отводе. |  | (c)
40790.653000 | 10.603000 | 10.584000 | -0.807000 | -0.826000 | 961.000000 | 1080.000000 | 1065.000000 | 961.000000 | 754.000000 | 3716 |  | CORR | GENE | 05:46 | 06:06 | 06:03 | 72 | 207 | 11.000000 | EXT | -. Аномалия находится на отводе. |  | (c)
40791.919000 | 0.459000 | 0.438000 | -10.881000 | -10.902000 | -1600.000000 | -1473.000000 | -1506.000000 | 50.873375 | 438.000000 | 3717 |  | CORR | СIGR | 05:48 | 06:09 | 06:03 | 43 | 188 | 10.000000 | EXT | - |  | (c)
40798.318000 | 6.858000 | 6.530000 | -4.482000 | -4.810000 | -2115.000000 | -2112.000000 | -2084.000000 | 9.307740 | 4359.000000 | 3717 |  | CORR | GENE | 04:25 | 04:26 | 04:30 | 451 | 63 | 10.000000 | EXT | - |  | (c)
40845.075000 | 8.190000 | 8.055000 | -3.280000 | -3.415000 | -1716.000000 | -1693.000000 | -1694.000000 | 41.520069 | 3176.000000 | 3721 |  | CORR | AXGR | 04:41 | 04:45 | 04:44 | 239 | 43 | 10.000000 | EXT | - |  | (c)
40849.267000 | 0.912000 | 0.898000 | -9.443000 | -9.457000 | 1664.000000 | 1711.000000 | 1713.000000 | 33.748166 | 898.000000 | 3722 |  | CORR | СIGR | 05:42 | 05:50 | 05:50 | 25 | 99 | 11.000000 | EXT | - |  | (c)
40849.816000 | 1.461000 | 1.380000 | -8.894000 | -8.975000 | 1116.000000 | 1447.000000 | 1313.000000 | 42.189883 | 1380.000000 | 3722 |  | CORR | GENE | 04:14 | 05:07 | 04:45 | 106 | 395 | 12.000000 | EXT | - |  | (c)
40891.724000 | 9.794000 | 9.767000 | -0.681000 | -0.708000 | 657.000000 | 877.000000 | 836.000000 | 657.000000 | 625.000000 | 3725 |  | CORR | GENE | 05:20 | 05:56 | 05:49 | 83 | 359 | 10.000000 | EXT | -. Аномалия находится на упругопластическом изгибе: R=405 Дн, максимальное растяжение на 0.3 час. |  | (c)
40905.947000 | 2.617000 | 0.127000 | -8.683000 | -11.173000 | 369.000000 | 663.000000 | 619.000000 | 29.739417 | 127.000000 | 3727 |  | ARTD | GENE | 03:53 | 04:41 | 04:34 | 3862 | 502 |  | EXT | -. Вышлифовка глубиной 10%. Аномалия находится на отводе. |  | (c)
40910.471000 | 7.141000 | 7.127000 | -4.159000 | -4.173000 | 538.000000 | 574.000000 | 577.000000 | 43.392011 | 4138.000000 | 3727 |  | ARTD | СIGR | 04:21 | 04:26 | 04:27 | 35 | 78 |  | EXT | -. Вышлифовка глубиной 10%. Аномалия находится на отводе. |  | (c)
40913.108000 | 9.778000 | 8.827000 | -1.522000 | -2.473000 | 475.000000 | 535.000000 | 625.000000 | 38.364059 | 1126.000000 | 3727 |  | ARTD | GENE | 04:10 | 04:20 | 04:35 | 1347 | 300 |  | EXT | -. Вышлифовка глубиной 10%. Аномалия находится на отводе. |  | (c)
40913.376000 | 10.046000 | 9.724000 | -1.254000 | -1.576000 | -1325.000000 | -1243.000000 | -1266.000000 | 77.833002 | 980.000000 | 3727 | Дефект проката | MIAN | GENE | 11:20 | 11:33 | 11:29 | 596 | 118 | 11.806571 | INT | Дефект проката. Эквивалент потери металла 12%. Аномалия находится на отводе. |  | (c)
40953.424000 | 4.549000 | 4.437000 | -6.706000 | -6.818000 | 2145.000000 | 2172.000000 | 2173.000000 | 0.095712 | 4437.000000 | 3731 |  | ARTD | GENE | 05:57 | 06:01 | 06:01 | 193 | 56 |  | EXT | -. Вышлифовка глубиной 10%. |  | (c)
40958.612000 | 9.737000 | 9.421000 | -1.518000 | -1.834000 | 1659.000000 | 1728.000000 | 1707.000000 | 34.676230 | 1184.000000 | 3731 | Дефект проката | MIAN | GENE | 04:38 | 04:49 | 04:46 | 650 | 94 | 10.000000 | EXT | Дефект проката. Эквивалент потери металла 10%. |  | (c)
40982.585000 | 0.000000 | -0.046000 | -11.430000 | -11.476000 | -19.000000 | 199.000000 | 155.000000 | 0.000000 |  | 3734 | Нарушение формы кольцевого шва | GWAN |  | 09:12 | 09:48 | 09:41 | 0 | 349 |  | EXT | Нарушение формы кольцевого шва. Аномалия находится на отводе. |  | (c)
41000.893000 | 6.878000 | 6.850000 | -4.662000 | -4.690000 | -778.000000 | -697.000000 | -669.000000 | 36.346014 | 4642.000000 | 3735 |  | CORR | GENE | 08:13 | 08:26 | 08:31 | 48 | 218 | 11.000000 | EXT | - |  | (c)
41005.070000 | 11.055000 | 10.170000 | -0.485000 | -1.370000 | 2102.000000 | 2169.000000 | 2149.000000 | 2.745524 | 42.000000 | 3735 |  | CORR | GENE | 03:58 | 04:09 | 04:05 | 1328 | 95 | 10.000000 | EXT | - |  | (c)
41018.363000 | 1.313000 | 1.294000 | -9.722000 | -9.741000 | 703.000000 | 756.000000 | 747.000000 | 56.723128 | 1294.000000 | 3737 |  | CORR | СIGR | 04:11 | 04:20 | 04:18 | 31 | 89 | 10.000000 | EXT | - |  | (c)
41018.951000 | 1.901000 | 1.898000 | -9.134000 | -9.137000 | 836.000000 | 1127.000000 | 997.000000 | 67.455999 | 1898.000000 | 3737 |  | CORR | GENE | 04:32 | 05:19 | 04:59 | 75 | 323 | 10.000000 | EXT | - |  | (c)
41039.260000 | 0.000000 | -0.032000 | -11.540000 | -11.572000 | -810.000000 | 400.000000 | 307.000000 | 24.773991 |  | 3738б | Нарушение формы кольцевого шва | GWAN |  | 09:47 | 01:02 | 00:47 | 0 | 2234 |  | EXT | Нарушение формы кольцевого шва. Аномалия находится на упругопластическом изгибе: R=500 Дн, максимальное растяжение на 6.4 час. |  | (c)
41050.800000 | 0.000000 | -0.026000 | -11.560000 | -11.586000 | -1880.000000 | -1744.000000 | -1736.000000 | 39.900768 |  | 3740а | Смещение кромок | GWAN |  | 08:40 | 09:02 | 09:03 | 0 | 288 | 2.936000 | EXT | Смещение кромок. Наружу. Величина смещения - 2.9 мм. Аномалия находится на упругопластическом изгибе: R=370 Дн, максимальное растяжение на 6 час. |  | (c)
41050.800000 | 0.000000 | -0.036000 | -11.560000 | -11.596000 | -1200.000000 | -858.000000 | -907.000000 | 49.503056 |  | 3740а | Смещение кромок | GWAN |  | 10:30 | 11:25 | 11:17 | 0 | 587 | 3.627000 | EXT | Смещение кромок. Вовнутрь. Величина смещения - 3.6 мм. Аномалия находится на упругопластическом изгибе: R=370 Дн, максимальное растяжение на 6 час. |  | (c)
41064.541000 | 2.181000 | 2.169000 | -0.044000 | -0.056000 |  |  |  |  | 32.000000 | 3742а |  | ARTD | СIGR | 06:55 | 07:00 | 07:00 | 24 | 69 | 15.000000 | EXT | -. Эквивалент потери металла 15%. |  | (c)
41095.085000 | 6.250000 | 6.072000 | -5.110000 | -5.288000 | -1532.000000 | -1514.000000 | -1506.000000 | 56.365022 | 5039.000000 | 3746а |  | CORR | GENE | 05:24 | 05:27 | 05:28 | 249 | 53 | 10.000000 | EXT | - |  | (c)
41124.842000 | 3.032000 | 1.756000 | -8.048000 | -9.324000 | -1740.000000 | -1679.000000 | -1626.000000 | 1512.000000 | 1756.000000 | 3750 |  | CORR | GENE | 04:27 | 04:37 | 04:45 | 1883 | 228 | 10.000000 | EXT | -. Аномалия находится на отводе. |  | (c)
41125.350000 | 3.540000 | 3.531000 | -7.540000 | -7.549000 | -1054.000000 | -1035.000000 | -1037.000000 | 1020.000000 | 3531.000000 | 3750 |  | CORR | PITT | 06:18 | 06:21 | 06:20 | 22 | 34 | 10.000000 | EXT | -. Аномалия находится на отводе. |  | (c)
41146.434000 | 1.874000 | 1.854000 | -9.321000 | -9.341000 | -1825.000000 | -1781.000000 | -1767.000000 | 32.763212 | 1854.000000 | 3752 |  | CORR | GENE | 06:57 | 07:04 | 07:06 | 131 | 115 | 12.000000 | EXT | - |  | (c)
41150.536000 | 5.976000 | 5.874000 | -5.219000 | -5.321000 | 1764.000000 | 1851.000000 | 1826.000000 | 27.622394 | 5160.000000 | 3752 |  | CORR | GENE | 04:36 | 04:50 | 04:46 | 161 | 124 | 11.000000 | EXT | - |  | (c)
41153.987000 | 9.427000 | 9.368000 | -1.768000 | -1.827000 | 1737.000000 | 1789.000000 | 1791.000000 | 31.169216 | 1679.000000 | 3752 |  | CORR | GENE | 04:31 | 04:40 | 04:40 | 148 | 107 | 11.000000 | EXT | - |  | (c)
41196.176000 | 6.801000 | 6.799000 | -4.389000 | -4.391000 | 1100.000000 | 1119.000000 | 1123.000000 | 85.769453 | 4225.000000 | 3756 |  | CORR | AXGR | 05:07 | 05:10 | 05:10 | 166 | 45 | 10.000000 | EXT | - |  | (c)
41198.593000 | 9.218000 | 9.196000 | -1.972000 | -1.994000 | 1047.000000 | 1103.000000 | 1101.000000 | 82.606981 | 1961.000000 | 3756 |  | CORR | СIGR | 04:58 | 05:07 | 05:07 | 33 | 106 | 10.000000 | EXT | - |  | (c)
41205.417000 | 4.852000 | 4.557000 | -1.143000 | -1.438000 | -1979.000000 | -1947.000000 | -1891.000000 | 27.393593 | 455.000000 | 3757 |  | CORR | GENE | 06:42 | 06:47 | 06:56 | 983 | 176 | 12.000000 | EXT | - |  | (c)
41240.419000 | 6.849000 | 6.833000 | -4.056000 | -4.072000 | 1236.000000 | 1243.000000 | 1251.000000 | 76.739350 | 4043.000000 | 3761 |  | CORR | PITT | 06:10 | 06:11 | 06:13 | 29 | 29 | 11.000000 | EXT | -. Аномалия находится на отводе. |  | (c)
41241.828000 | 8.258000 | 8.240000 | -2.647000 | -2.665000 | 1208.000000 | 1220.000000 | 1221.000000 | 79.442559 | 2629.000000 | 3761 |  | CORR | PITT | 06:06 | 06:08 | 06:08 | 36 | 25 | 12.000000 | EXT | -. Аномалия находится на отводе. |  | (c)
41242.372000 | 8.802000 | 8.787000 | -2.103000 | -2.118000 | 1225.000000 | 1228.000000 | 1242.000000 | 77.129732 | 2086.000000 | 3761 |  | CORR | PITT | 06:09 | 06:09 | 06:11 | 32 | 33 | 11.000000 | EXT | -. Аномалия находится на отводе. |  | (c)
41290.077000 | 1.157000 | 1.077000 | -10.353000 | -10.433000 | 1110.000000 | 1138.000000 | 1146.000000 | 84.627592 | 1077.000000 | 3766 | Дефект проката | MIAN | GENE | 01:00 | 01:05 | 01:06 | 141 | 72 | 10.000000 | INT | Дефект проката. Эквивалент потери металла 10%. |  | (c)
41300.944000 | 0.514000 | 0.489000 | -11.021000 | -11.046000 | 1054.000000 | 1263.000000 | 1233.000000 | 51.647516 | 489.000000 | 3767 |  | CORR | GENE | 05:36 | 06:10 | 06:05 | 69 | 357 | 15.000000 | EXT | - |  | (c)
41334.890000 | 0.000000 | -0.011000 | -11.410000 | -11.421000 | -1639.000000 | -1407.000000 | -1479.000000 | 47.741988 |  | 3770 | Смещение кромок | GWAN |  | 05:35 | 06:13 | 06:01 | 0 | 319 | 2.595000 | EXT | Смещение кромок. Вовнутрь. Величина смещения - 2.6 мм. |  | (c)
41334.890000 | 0.000000 | -0.026000 | -11.410000 | -11.436000 | -1107.000000 | -1049.000000 | -974.000000 | 57.023799 |  | 3770 | Смещение кромок | GWAN |  | 07:01 | 07:10 | 07:23 | 0 | 267 | 2.597000 | EXT | Смещение кромок. Вовнутрь. Величина смещения - 2.6 мм. |  | (c)
41349.814000 | 3.514000 | 3.087000 | -7.931000 | -8.358000 | -1968.000000 | -1951.000000 | -1908.000000 | 26.056753 | 3087.000000 | 3771а |  | CORR | GENE | 07:05 | 07:07 | 07:14 | 586 | 121 | 13.000000 | EXT | - |  | (c)
41350.573000 | 4.273000 | 4.258000 | -7.172000 | -7.187000 | -2004.000000 | -1949.000000 | -1953.000000 | 22.373254 | 4258.000000 | 3771а |  | CORR | СIGR | 06:59 | 07:08 | 07:07 | 43 | 101 | 10.000000 | EXT | - |  | (c)
41352.410000 | 6.110000 | 5.978000 | -5.335000 | -5.467000 | 2217.000000 | -2230.000000 | -2214.000000 | 1.363079 | 5260.000000 | 3771а |  | CORR | GENE | 06:20 | 06:22 | 06:25 | 207 | 61 | 10.000000 | EXT | -. Аномалия находится на упругопластическом изгибе: R=910 Дн, максимальное растяжение на 6.3 час. |  | (c)
41353.132000 | 6.832000 | 6.525000 | -4.613000 | -4.920000 | -2216.000000 | -2216.000000 | -2191.000000 | 3.178790 | 4502.000000 | 3771а |  | CORR | GENE | 06:25 | 06:25 | 06:29 | 418 | 50 | 12.000000 | EXT | -. Аномалия находится на упругопластическом изгибе: R=756 Дн, максимальное растяжение на 6.3 час. |  | (c)
41388.880000 | 0.000000 | -0.049000 | -11.350000 | -11.399000 | 772.000000 | 821.000000 | 939.000000 | 75.807141 |  | 3775а | Нарушение формы кольцевого шва | GWAN |  | 01:17 | 01:24 | 01:43 | 0 | 334 |  | EXT | Нарушение формы кольцевого шва |  | (c)
41388.880000 | 0.000000 | -0.039000 | -11.350000 | -11.389000 | -1464.000000 | -1132.000000 | -1187.000000 | 51.176573 |  | 3775а | Нарушение формы кольцевого шва | GWAN |  | 07:16 | 08:09 | 08:00 | 0 | 553 |  | EXT | Нарушение формы кольцевого шва |  | (c)
41390.478000 | 1.598000 | 1.353000 | -9.752000 | -9.997000 | 2011.000000 | 2094.000000 | 2066.000000 | 8.840426 | 1353.000000 | 3775а |  | CORR | GENE | 04:36 | 04:50 | 04:45 | 331 | 110 | 10.000000 | EXT | - |  | (c)
41392.186000 | 3.306000 | 3.293000 | -8.044000 | -8.057000 | -779.000000 | -745.000000 | -738.000000 | 52.946385 | 3293.000000 | 3775а |  | CORR | СIGR | 09:06 | 09:12 | 09:13 | 28 | 82 | 11.000000 | EXT | - |  | (c)
41394.991000 | 6.111000 | 6.081000 | -5.239000 | -5.269000 | -692.000000 | -546.000000 | -554.000000 | 22.471206 | 5210.000000 | 3775а |  | CORR | GENE | 09:20 | 09:44 | 09:42 | 59 | 276 | 11.000000 | EXT | - |  | (c)
41395.383000 | 6.503000 | 6.465000 | -4.847000 | -4.885000 | 2053.000000 | 2120.000000 | 2119.000000 | 3.635790 | 4818.000000 | 3775а |  | CORR | GENE | 04:43 | 04:54 | 04:54 | 67 | 132 | 13.000000 | EXT | - |  | (c)
41396.870000 | 7.990000 | 7.089000 | -3.360000 | -4.261000 | -2168.000000 | -2104.000000 | -2056.000000 | 5.072613 | 3358.000000 | 3775а |  | ARTD | GENE | 05:22 | 05:32 | 05:40 | 903 | 223 |  | EXT | -. Вышлифовка глубиной 10%. |  | (c)
41398.424000 | 9.544000 | 9.413000 | -1.806000 | -1.937000 | 317.000000 | 339.000000 | 437.000000 | 35.263534 | 1772.000000 | 3775а |  | ARTD | GENE | 00:03 | 00:07 | 00:22 | 165 | 239 | 10.000000 | EXT | -. Эквивалент потери металла 10%. |  | (c)
41398.455000 | 9.575000 | 9.256000 | -1.775000 | -2.094000 | 2091.000000 | 2096.000000 | 2116.000000 | 7.193525 | 1699.000000 | 3775а |  | CORR | AXGR | 04:49 | 04:50 | 04:53 | 395 | 50 | 14.000000 | EXT | - |  | (c)
41408.916000 | 8.686000 | 8.674000 | -2.454000 | -2.466000 | 1575.000000 | 1607.000000 | 1611.000000 | 1575.000000 | 2441.000000 | 3776 |  | CORR | СIGR | 06:05 | 06:10 | 06:10 | 25 | 72 | 10.000000 | EXT | - |  | (c)
41436.763000 | 3.008000 | 2.799000 | -8.492000 | -8.701000 | 1310.000000 | 1409.000000 | 1399.000000 | 52.687360 | 2799.000000 | 3779 | Дефект проката | MIAN | GENE | 05:20 | 05:36 | 05:34 | 452 | 178 | 9.535667 | INT | Дефект проката. Эквивалент потери металла 10%. |  | (c)
41447.356000 | 2.101000 | 2.070000 | -9.349000 | -9.380000 | -1509.000000 | -1372.000000 | -1400.000000 | 58.201168 | 2070.000000 | 3780 |  | CORR | GENE | 05:26 | 05:48 | 05:44 | 51 | 218 | 11.000000 | EXT | - |  | (c)
41448.866000 | 3.611000 | 3.594000 | -7.839000 | -7.856000 | -1430.000000 | -1282.000000 | -1275.000000 | 64.580198 | 3594.000000 | 3780 |  | CORR | GENE | 05:39 | 06:03 | 06:04 | 73 | 310 | 12.000000 | EXT | - |  | (c)
41451.078000 | 5.823000 | 5.725000 | -5.627000 | -5.725000 | 1892.000000 | 1935.000000 | 1923.000000 | 22.360500 | 5495.000000 | 3780 | Металлургический дефект | MIAN | GENE | 02:35 | 02:42 | 02:40 | 230 | 61 | 13.756719 | INT | Металлургический дефект. Эквивалент потери металла 14%. |  | (c)
41465.055000 | 0.000000 | -0.026000 | -2.515000 | -2.541000 | 1880.000000 | 1919.000000 | 2015.000000 | 6.476785 |  | 3782 | Нарушение формы кольцевого шва | GWAN |  | 04:43 | 04:50 | 05:05 | 0 | 270 |  | EXT | Нарушение формы кольцевого шва |  | (c)
41492.641000 | 2.666000 | 2.339000 | -8.979000 | -9.306000 | 14.000000 | 22.000000 | 51.000000 | 14.000000 | 2339.000000 | 3785 | Дефект проката | MIAN | GENE | 06:30 | 06:32 | 06:36 | 502 | 73 | 9.586001 | INT | Дефект проката. Эквивалент потери металла 10%. |  | (c)
41496.886000 | 6.911000 | 6.889000 | -4.734000 | -4.756000 | 142.000000 | 259.000000 | 247.000000 | 142.000000 | 4701.000000 | 3785 |  | CORR | GENE | 06:51 | 07:10 | 07:08 | 55 | 210 | 15.000000 | EXT | - |  | (c)
41509.463000 | 7.843000 | 7.796000 | -3.482000 | -3.529000 | -969.000000 | -839.000000 | -785.000000 | 602.000000 | 3366.000000 | 3786 |  | CORR | GENE | 05:18 | 05:39 | 05:48 | 163 | 367 | 10.000000 | EXT | - |  | (c)
41513.341000 | 0.396000 | 0.374000 | -11.294000 | -11.316000 | -1552.000000 | -1411.000000 | -1433.000000 | 1314.000000 | 374.000000 | 3787 |  | CORR | GENE | 05:23 | 05:46 | 05:43 | 47 | 239 | 10.000000 | EXT | -. Аномалия находится на упругопластическом изгибе: R=604 Дн, максимальное растяжение на 5.3 час. |  | (c)
41514.865000 | 1.920000 | 1.885000 | -9.770000 | -9.805000 | -1547.000000 | -1364.000000 | -1376.000000 | 1204.000000 | 1885.000000 | 3787 |  | CORR | GENE | 05:24 | 05:54 | 05:52 | 86 | 343 | 11.000000 | EXT | -. Аномалия находится на упругопластическом изгибе: R=518 Дн, максимальное растяжение на 5.4 час. |  | (c)
41524.681000 | 0.046000 | 0.006000 | -10.894000 | -10.934000 | -381.000000 | 4.000000 | -42.000000 | 0.000000 | 6.000000 | 3788 |  | CORR | GENE | 08:02 | 09:04 | 08:57 | 112 | 679 | 11.000000 | EXT | -. Аномалия находится на упругопластическом изгибе: R=472 Дн, максимальное растяжение на 5.9 час. |  | (c)
41569.877000 | 0.027000 | 0.018000 | -11.508000 | -11.517000 | -1610.000000 | -1505.000000 | -1536.000000 | 50.113432 | 18.000000 | 3792 |  | CORR | GENE | 05:56 | 06:12 | 06:07 | 1114 | 147 | 11.000000 | EXT | - |  | (c)
41579.838000 | 9.988000 | 9.955000 | -1.547000 | -1.580000 | -1805.000000 | -1743.000000 | -1738.000000 | 34.320760 | 1522.000000 | 3792 |  | CORR | GENE | 05:24 | 05:34 | 05:35 | 58 | 133 | 10.000000 | EXT | - |  | (c)
41595.861000 | 3.001000 | 2.982000 | -8.299000 | -8.318000 | -1718.000000 | -1655.000000 | -1651.000000 | 41.374276 | 2982.000000 | 3794 |  | CORR | СIGR | 06:49 | 06:59 | 07:00 | 31 | 135 | 10.000000 | EXT | - |  | (c)
41625.926000 | 0.006000 | 0.006000 | -10.699000 | -10.699000 | 29.000000 | 262.000000 | 290.000000 | 29.000000 | 6.000000 | 3797 |  | CORR | GENE | 03:08 | 03:46 | 03:50 | 2061 | 521 | 10.000000 | EXT | -. Аномалия находится на отводе. |  | (c)
41628.331000 | 2.411000 | 2.108000 | -8.294000 | -8.597000 | 35.000000 | 66.000000 | 70.000000 | 35.000000 | 2108.000000 | 3797 |  | CORR | GENE | 03:09 | 03:14 | 03:15 | 771 | 69 | 10.000000 | EXT | -. Аномалия находится на отводе. |  | (c)
41631.414000 | 5.494000 | 5.467000 | -5.211000 | -5.238000 | 1852.000000 | 1975.000000 | 1937.000000 | 1852.000000 | 5207.000000 | 3797 |  | CORR | СIGR | 08:02 | 08:22 | 08:16 | 31 | 169 | 10.000000 | EXT | -. Аномалия находится на отводе. |  | (c)
41631.877000 | 5.957000 | 5.263000 | -4.748000 | -5.442000 | 919.000000 | 939.000000 | 962.000000 | 919.000000 | 4614.000000 | 3797 |  | CORR | GENE | 05:32 | 05:35 | 05:39 | 828 | 86 | 11.000000 | EXT | -. Аномалия находится на отводе. |  | (c)
41633.267000 | 7.347000 | 7.292000 | -3.358000 | -3.413000 | 295.000000 | 405.000000 | 422.000000 | 295.000000 | 3311.000000 | 3797 |  | CORR | GENE | 03:51 | 04:09 | 04:12 | 102 | 254 | 13.000000 | EXT | -. Аномалия находится на отводе. |  | (c)
41633.475000 | 7.555000 | 7.484000 | -3.150000 | -3.221000 | 401.000000 | 491.000000 | 632.000000 | 401.000000 | 3109.000000 | 3797 |  | CORR | GENE | 04:08 | 04:23 | 04:46 | 112 | 462 | 11.000000 | EXT | -. Аномалия находится на отводе. |  | (c)
41634.550000 | 8.630000 | 8.513000 | -2.075000 | -2.192000 | 971.000000 | 983.000000 | 989.000000 | 971.000000 | 1974.000000 | 3797 |  | CORR | AXGR | 05:40 | 05:42 | 05:43 | 218 | 37 | 10.000000 | EXT | -. Аномалия находится на отводе. |  | (c)
41634.569000 | 8.649000 | 8.600000 | -2.056000 | -2.105000 | 77.000000 | 155.000000 | 155.000000 | 77.000000 | 2041.000000 | 3797 |  | CORR | GENE | 03:16 | 03:28 | 03:28 | 64 | 155 | 11.000000 | EXT | -. Аномалия находится на отводе. |  | (c)
41634.811000 | 8.891000 | 8.837000 | -1.814000 | -1.868000 | 359.000000 | 443.000000 | 461.000000 | 359.000000 | 1797.000000 | 3797 |  | CORR | GENE | 04:01 | 04:15 | 04:18 | 71 | 203 | 12.000000 | EXT | -. Аномалия находится на отводе. |  | (c)
41635.148000 | 9.228000 | 9.089000 | -1.477000 | -1.616000 | 403.000000 | 403.000000 | 419.000000 | 403.000000 | 1356.000000 | 3797 |  | CORR | AXGR | 04:09 | 04:09 | 04:11 | 260 | 32 | 10.000000 | EXT | -. Аномалия находится на отводе. |  | (c)
41635.652000 | 9.732000 | 9.597000 | -0.973000 | -1.108000 | 16.000000 | 54.000000 | 35.000000 | 16.000000 | 836.000000 | 3797 |  | CORR | AXGR | 03:06 | 03:12 | 03:09 | 272 | 38 | 10.000000 | EXT | -. Аномалия находится на отводе. |  | (c)
41636.606000 | 10.686000 | 10.563000 | -0.019000 | -0.142000 | 149.000000 | 484.000000 | 344.000000 | 149.000000 | 19.000000 | 3797 |  | CORR | GENE | 03:28 | 04:22 | 03:59 | 123 | 389 | 11.000000 | EXT | -. Аномалия находится на отводе. |  | (c)
41642.008000 | 5.383000 | 5.365000 | -5.982000 | -6.000000 | -1412.000000 | -1357.000000 | -1358.000000 | 1304.000000 | 5365.000000 | 3798 |  | CORR | СIGR | 04:46 | 04:55 | 04:55 | 30 | 108 | 13.000000 | EXT | -. Аномалия находится на упругопластическом изгибе: R=430 Дн, максимальное растяжение на 11.8 час. |  | (c)
41652.419000 | 4.429000 | 4.418000 | -7.161000 | -7.172000 | 1637.000000 | 1682.000000 | 1685.000000 | 1637.000000 | 4418.000000 | 3799 |  | CORR | СIGR | 07:19 | 07:26 | 07:27 | 25 | 95 | 10.000000 | EXT | -. Аномалия находится на отводе. |  | (c)
41774.350000 | 3.115000 | 3.083000 | -7.850000 | -7.882000 | -1977.000000 | -1847.000000 | -1884.000000 | 1792.000000 | 3083.000000 | 3810 |  | CORR | GENE | 08:57 | 09:18 | 09:12 | 56 | 185 | 11.000000 | EXT | - |  | (c)
41795.375000 | 0.000000 | -0.034000 | -9.850000 | -9.884000 | 1226.000000 | 1436.000000 | 1493.000000 | 38.030039 |  | 3813 | Нарушение формы кольцевого шва | GWAN |  | 00:48 | 01:21 | 01:31 | 0 | 533 |  | EXT | Нарушение формы кольцевого шва |  | (c)
41795.375000 | 0.000000 | -0.037000 | -9.850000 | -9.887000 | -1867.000000 | -1805.000000 | -1436.000000 | 29.353025 |  | 3813 | Нарушение формы кольцевого шва | GWAN |  | 04:28 | 04:38 | 05:38 | 0 | 862 |  | EXT | Нарушение формы кольцевого шва |  | (c)
41795.375000 | 0.000000 | -0.022000 | -9.850000 | -9.872000 | -799.000000 | -446.000000 | -474.000000 | 0.000000 |  | 3813 | Нарушение формы кольцевого шва | GWAN |  | 07:21 | 08:18 | 08:13 | 0 | 650 |  | EXT | Нарушение формы кольцевого шва |  | (c)
41795.375000 | 0.000000 | -0.027000 | -9.850000 | -9.877000 | 406.000000 | 569.000000 | 686.000000 | 55.335388 |  | 3813 | Нарушение формы кольцевого шва | GWAN |  | 10:35 | 11:01 | 11:20 | 0 | 559 |  | EXT | Нарушение формы кольцевого шва |  | (c)
41814.396000 | 9.171000 | 9.148000 | -2.369000 | -2.392000 | 1951.000000 | 2022.000000 | 2004.000000 | 9.807930 | 2362.000000 | 3814 |  | CORR | СIGR | 07:24 | 07:35 | 07:32 | 30 | 105 | 10.000000 | EXT | - |  | (c)
41817.316000 | 0.551000 | 0.466000 | -10.804000 | -10.889000 | -1166.000000 | -1117.000000 | -1108.000000 | 80.164770 | 466.000000 | 3815 |  | CORR | GENE | 06:56 | 07:04 | 07:05 | 85 | 115 | 12.000000 | EXT | - |  | (c)
41820.008000 | 3.243000 | 3.224000 | -8.112000 | -8.131000 | -1746.000000 | -1695.000000 | -1708.000000 | 39.109774 | 3224.000000 | 3815 |  | CORR | СIGR | 05:22 | 05:30 | 05:28 | 30 | 76 | 10.000000 | EXT | -. Аномалия находится на упругопластическом изгибе: R=525 Дн, максимальное растяжение на 6.2 час. |  | (c)
41829.867000 | 1.747000 | 1.536000 | -9.638000 | -9.849000 | 505.000000 | 773.000000 | 675.000000 | 505.000000 | 1536.000000 | 3816 |  | CORR | GENE | 06:09 | 06:53 | 06:37 | 235 | 340 | 10.000000 | EXT | -. Аномалия находится на упругопластическом изгибе: R=475 Дн, максимальное растяжение на 6 час. |  | (c)
41830.317000 | 2.197000 | 2.054000 | -9.188000 | -9.331000 | 685.000000 | 971.000000 | 892.000000 | 685.000000 | 2054.000000 | 3816 |  | CORR | GENE | 06:38 | 07:25 | 07:12 | 215 | 413 | 11.000000 | EXT | -. Аномалия находится на упругопластическом изгибе: R=485 Дн, максимальное растяжение на 6 час. |  | (c)
41830.349000 | 2.229000 | 2.209000 | -9.156000 | -9.176000 | 7.000000 | 49.000000 | 70.000000 | 7.000000 | 2209.000000 | 3816 |  | CORR | СIGR | 04:49 | 04:56 | 04:59 | 48 | 126 | 10.000000 | EXT | -. Аномалия находится на упругопластическом изгибе: R=485 Дн, максимальное растяжение на 6 час. |  | (c)
41830.732000 | 2.612000 | 2.585000 | -8.773000 | -8.800000 | 599.000000 | 773.000000 | 747.000000 | 599.000000 | 2585.000000 | 3816 |  | CORR | СIGR | 06:25 | 06:53 | 06:48 | 52 | 296 | 10.000000 | EXT | -. Аномалия находится на упругопластическом изгибе: R=490 Дн, максимальное растяжение на 6 час. |  | (c)
41851.508000 | 0.728000 | 0.685000 | -10.677000 | -10.720000 | -7.000000 | 28.000000 | 20.000000 | 0.000000 | 685.000000 | 3818 |  | LWAN |  | 02:05 | 02:10 | 02:09 | 145 | 54 | 10.000000 | EXT | -. Эквивалент потери металла 10%. |  | (c)
41885.684000 | 0.674000 | 0.658000 | -10.721000 | -10.737000 | -1738.000000 | -1713.000000 | -1696.000000 | 39.740154 | 658.000000 | 3821 |  | CORR | СIGR | 05:17 | 05:21 | 05:24 | 30 | 85 | 13.000000 | EXT | - |  | (c)
41887.563000 | 2.553000 | 2.543000 | -8.842000 | -8.852000 | -1664.000000 | -1621.000000 | -1598.000000 | 45.711827 | 2543.000000 | 3821 |  | CORR | СIGR | 05:29 | 05:36 | 05:40 | 23 | 133 | 11.000000 | EXT | - |  | (c)
41888.061000 | 3.051000 | 3.041000 | -8.344000 | -8.354000 | -1209.000000 | -1192.000000 | -1192.000000 | 82.396157 | 3041.000000 | 3821 |  | CORR | PITT | 06:43 | 06:46 | 06:45 | 21 | 34 | 12.000000 | EXT | - |  | (c)
41888.433000 | 3.423000 | 3.413000 | -7.972000 | -7.982000 | -1667.000000 | -1651.000000 | -1649.000000 | 45.474782 | 3413.000000 | 3821 |  | CORR | PITT | 05:29 | 05:31 | 05:32 | 19 | 35 | 14.000000 | EXT | - |  | (c)
41889.144000 | 4.134000 | 4.121000 | -7.261000 | -7.274000 | -1595.000000 | -1563.000000 | -1555.000000 | 51.252411 | 4121.000000 | 3821 |  | CORR | СIGR | 05:40 | 05:46 | 05:47 | 22 | 81 | 10.000000 | EXT | - |  | (c)
41896.919000 | 0.514000 | 0.498000 | -10.906000 | -10.922000 | -1950.000000 | -1895.000000 | -1895.000000 | 22.658919 | 498.000000 | 3822 |  | CORR | СIGR | 05:28 | 05:37 | 05:37 | 34 | 110 | 10.000000 | EXT | - |  | (c)
41918.367000 | 10.542000 | 10.536000 | -0.968000 | -0.974000 | 880.000000 | 923.000000 | 918.000000 | 71.014529 | 953.000000 | 3823 |  | CORR | СIGR | 05:14 | 05:21 | 05:20 | 21 | 76 | 10.000000 | EXT | - |  | (c)
41930.675000 | 0.265000 | 0.170000 | -10.630000 | -10.725000 | 2188.000000 | 2200.000000 | 2202.000000 | 0.204169 | 170.000000 | 3825 |  | CORR | AXGR | 07:40 | 07:42 | 07:42 | 202 | 26 | 14.000000 | EXT | - |  | (c)
41940.258000 | 9.848000 | 9.796000 | -1.047000 | -1.099000 | 1239.000000 | 1296.000000 | 1291.000000 | 67.279843 | 1030.000000 | 3825 |  | CORR | GENE | 05:07 | 05:16 | 05:16 | 69 | 105 | 10.000000 | EXT | - |  | (c)
41941.253000 | 10.843000 | 10.773000 | -0.052000 | -0.122000 | 1908.000000 | 1931.000000 | 1929.000000 | 21.058393 | 11.000000 | 3825 |  | ARTD | AXGR | 06:55 | 06:59 | 06:58 | 111 | 41 | 10.000000 | EXT | -. Эквивалент потери металла 10%. |  | (c)
41947.452000 | 6.147000 | 6.125000 | -4.803000 | -4.825000 | 595.000000 | 655.000000 | 652.000000 | 595.000000 | 4782.000000 | 3826а |  | CORR | СIGR | 06:12 | 06:22 | 06:21 | 43 | 112 | 10.000000 | EXT | - |  | (c)
41949.822000 | 8.517000 | 8.502000 | -2.433000 | -2.448000 | 1559.000000 | 1594.000000 | 1603.000000 | 1559.000000 | 2412.000000 | 3826а |  | CORR | СIGR | 08:48 | 08:53 | 08:55 | 36 | 87 | 11.000000 | EXT | - |  | (c)
41960.448000 | 8.193000 | 7.872000 | -2.102000 | -2.423000 | 7.000000 | 25.000000 | 28.000000 | 7.000000 | 2020.000000 | 3826б |  | LWAN |  | 08:53 | 08:55 | 08:56 | 403 | 41 | 10.417831 | INT | -. Эквивалент потери металла 10%. Аномалия находится на упругопластическом изгибе: R=829 Дн, максимальное растяжение на 5.2 час. |  | (c)
41981.980000 | 0.000000 | -0.009000 | -12.140000 | -12.149000 | -1650.000000 | -1531.000000 | -1408.000000 | 1166.000000 |  | 3829а | Непровар / утяжина | GWAN |  | 05:11 | 05:31 | 05:51 | 0 | 484 | 10.000000 | INT | Непровар / утяжина. Аномалия находится на упругопластическом изгибе: R=460 Дн, максимальное растяжение на 5.9 час. |  | (c)
41994.120000 | 0.000000 | -0.011000 | -2.840000 | -2.851000 | -2204.000000 | -2088.000000 | -1910.000000 | 1615.000000 |  | 3830а | Смещение кромок | GWAN |  | 04:28 | 04:46 | 05:15 | 0 | 590 | 3.179000 | EXT | Смещение кромок. Вовнутрь. Величина смещения - 3.2 мм. |  | (c)
41994.327000 | 0.207000 | 0.195000 | -2.633000 | -2.645000 | -1469.000000 | -1145.000000 | -1275.000000 | 1081.000000 | 195.000000 | 3830а |  | CORR | GENE | 06:26 | 07:18 | 06:58 | 71 | 388 | 12.000000 | EXT | - |  | (c)
41994.806000 | 0.686000 | 0.483000 | -2.154000 | -2.357000 | 1461.000000 | 1567.000000 | 1764.000000 | 1461.000000 | 483.000000 | 3830а |  | CORR | GENE | 02:19 | 02:36 | 03:08 | 287 | 606 | 11.000000 | EXT | - |  | (c)
41995.228000 | 1.108000 | 1.078000 | -1.732000 | -1.762000 | 332.000000 | 381.000000 | 385.000000 | 332.000000 | 1078.000000 | 3830а |  | CORR | GENE | 11:17 | 11:25 | 11:25 | 49 | 106 | 12.000000 | EXT | - |  | (c)
42009.025000 | 0.000000 | -0.027000 | -11.390000 | -11.417000 | -1128.000000 | -855.000000 | -582.000000 | 36.000000 |  | 3831а | Смещение кромок | GWAN |  | 01:22 | 02:06 | 02:50 | 0 | 1092 | 3.640000 | EXT | Смещение кромок. Вовнутрь. Величина смещения - 3.6 мм. |  | (c)
42015.515000 | 6.490000 | 6.436000 | -4.900000 | -4.954000 | -2055.000000 | -1911.000000 | -1834.000000 | 1614.000000 | 4884.000000 | 3831а |  | CORR | GENE | 10:52 | 11:15 | 11:28 | 70 | 441 | 15.000000 | EXT | - |  | (c)
42042.955000 | 1.125000 | 1.087000 | -10.255000 | -10.293000 | -2027.000000 | -1923.000000 | -1949.000000 | 16.424209 | 1087.000000 | 3835 |  | CORR | GENE | 06:14 | 06:30 | 06:26 | 72 | 156 | 10.000000 | EXT | - |  | (c)
42046.940000 | 5.110000 | 5.099000 | -6.270000 | -6.281000 | -1833.000000 | -1782.000000 | -1785.000000 | 32.115791 | 5099.000000 | 3835 |  | CORR | СIGR | 06:45 | 06:53 | 06:53 | 30 | 96 | 10.000000 | EXT | - |  | (c)
42064.605000 | 0.000000 | -0.031000 | -11.360000 | -11.391000 | 311.000000 | 924.000000 | 766.000000 | 61.814098 |  | 3837 | Смещение кромок | GWAN |  | 00:29 | 02:08 | 01:42 | 0 | 909 | 3.000000 | EXT | Смещение кромок. Наружу. Величина смещения - 3 мм. |  | (c)
42072.543000 | 7.938000 | 7.726000 | -3.422000 | -3.634000 | -33.000000 | -11.000000 | -6.000000 | 0.000000 | 3313.000000 | 3837 |  | LWAN |  | 11:33 | 11:37 | 11:38 | 321 | 53 | 10.000000 | EXT | -. Эквивалент потери металла 10%. |  | (c)
42080.209000 | 4.244000 | 4.236000 | -7.341000 | -7.349000 | -813.000000 | -787.000000 | -749.000000 | 50.157057 | 4236.000000 | 3838 |  | CORR | СIGR | 08:04 | 08:08 | 08:14 | 32 | 128 | 10.000000 | EXT | - |  | (c)
42099.437000 | 0.467000 | 0.385000 | -10.978000 | -11.060000 | -2215.000000 | -2209.000000 | -2202.000000 | 1.246850 | 385.000000 | 3840 |  | CORR | AXGR | 04:50 | 04:51 | 04:52 | 133 | 26 | 10.000000 | EXT | - |  | (c)
42099.773000 | 0.803000 | 0.666000 | -10.642000 | -10.779000 | -2222.000000 | -2214.000000 | -2203.000000 | 0.658095 | 666.000000 | 3840 |  | CORR | AXGR | 04:49 | 04:50 | 04:52 | 258 | 39 | 10.000000 | EXT | - |  | (c)
42124.597000 | 3.282000 | 3.269000 | -7.533000 | -7.546000 | 492.000000 | 508.000000 | 509.000000 | 39.730282 | 3269.000000 | 3842 |  | CORR | PITT | 03:03 | 03:06 | 03:06 | 23 | 34 | 14.000000 | EXT | -. Аномалия находится на упругопластическом изгибе: R=377 Дн, максимальное растяжение на 5.6 час. |  | (c)
42139.735000 | 7.605000 | 7.586000 | -3.795000 | -3.814000 | 1991.000000 | 2042.000000 | 2056.000000 | 3.697705 | 3775.000000 | 3843 |  | CORR | СIGR | 06:47 | 06:55 | 06:57 | 39 | 129 | 11.000000 | EXT | -. Аномалия находится на упругопластическом изгибе: R=485 Дн, максимальное растяжение на 6.5 час. |  | (c)
42140.516000 | 8.386000 | 8.371000 | -3.014000 | -3.029000 | 2066.000000 | 2151.000000 | 2127.000000 | 0.000000 | 2997.000000 | 3843 |  | CORR | СIGR | 06:59 | 07:13 | 07:09 | 32 | 122 | 12.000000 | EXT | -. Аномалия находится на упругопластическом изгибе: R=509 Дн, максимальное растяжение на 6.5 час. |  | (c)
42141.502000 | 9.372000 | 9.355000 | -2.028000 | -2.045000 | 2048.000000 | 2085.000000 | 2087.000000 | 5.418148 | 2014.000000 | 3843 |  | CORR | СIGR | 06:56 | 07:02 | 07:02 | 31 | 77 | 11.000000 | EXT | -. Аномалия находится на упругопластическом изгибе: R=550 Дн, максимальное растяжение на 6.5 час. |  | (c)
42142.699000 | 10.569000 | 10.555000 | -0.831000 | -0.845000 | 75.000000 | 126.000000 | 131.000000 | 6.049270 | 811.000000 | 3843 |  | CORR | СIGR | 01:38 | 01:46 | 01:47 | 34 | 111 | 10.000000 | EXT | -. Аномалия находится на упругопластическом изгибе: R=643 Дн, максимальное растяжение на 6.5 час. |  | (c)
42163.170000 | 8.445000 | 8.421000 | -2.960000 | -2.984000 | 1554.000000 | 1591.000000 | 1597.000000 | 47.594824 | 2930.000000 | 3845 |  | ARTD | GENE | 03:08 | 03:14 | 03:15 | 54 | 87 |  | EXT | -. Наплавка. |  | (c)
42166.130000 | 0.000000 | -0.056000 | -10.535000 | -10.591000 | 1297.000000 | 1617.000000 | 1669.000000 | 0.000000 |  | 3846 | Смещение кромок | GWAN |  | 04:02 | 04:53 | 05:02 | 0 | 744 | 3.300000 | EXT | Смещение кромок. Наружу. Величина смещения - 3.3 мм. |  | (c)
42195.949000 | 7.879000 | 7.850000 | -3.636000 | -3.665000 | 209.000000 | 219.000000 | 221.000000 | 209.000000 | 3621.000000 | 3848 |  | CORR | PITT | 06:59 | 07:01 | 07:01 | 44 | 24 | 13.000000 | EXT | - |  | (c)
42343.393000 | 9.693000 | 9.396000 | -0.972000 | -1.269000 | -1938.000000 | -1902.000000 | -1825.000000 | 1713.000000 | 17.000000 | 3861 |  | ARTD | GENE | 07:05 | 07:11 | 07:23 | 1252 | 225 | 10.000000 | EXT | -. Эквивалент потери металла 10%. |  | (c)
42354.978000 | 10.613000 | 10.570000 | -0.762000 | -0.805000 | -2123.000000 | -1705.000000 | -1828.000000 | 8.688254 | 689.000000 | 3862 |  | CORR | GENE | 03:36 | 04:43 | 04:24 | 116 | 591 | 14.000000 | EXT | - |  | (c)
42355.740000 | 0.000000 | -0.037000 | -11.335000 | -11.372000 | -278.000000 | -153.000000 | -186.000000 | 7.605713 |  | 3863 | Нарушение формы кольцевого шва | GWAN |  | 11:44 | 00:04 | 11:58 | 0 | 184 |  | EXT | Нарушение формы кольцевого шва |  | (c)
42369.800000 | 2.725000 | 2.625000 | -8.650000 | -8.750000 | 1722.000000 | 1772.000000 | 1767.000000 | 33.785335 | 2625.000000 | 3864 |  | CORR | GENE | 03:26 | 03:34 | 03:34 | 270 | 90 | 12.000000 | EXT | - |  | (c)
42378.450000 | 0.000000 | -0.015000 | -11.535000 | -11.550000 | 1689.000000 | 1999.000000 | -2049.000000 | 1326.000000 |  | 3865 | Нарушение формы кольцевого шва | GWAN |  | 05:27 | 06:17 | 07:23 | 0 | 1446 |  | EXT | Нарушение формы кольцевого шва |  | (c)
42381.558000 | 3.108000 | 3.062000 | -8.427000 | -8.473000 | 2016.000000 | 2099.000000 | 2125.000000 | 2016.000000 | 3062.000000 | 3865 |  | CORR | GENE | 06:19 | 06:33 | 06:37 | 58 | 218 | 11.000000 | EXT | - |  | (c)
42381.695000 | 3.245000 | 3.218000 | -8.290000 | -8.317000 | 1298.000000 | 1359.000000 | 1387.000000 | 1298.000000 | 3218.000000 | 3865 |  | CORR | СIGR | 04:24 | 04:33 | 04:38 | 36 | 179 | 15.000000 | EXT | - |  | (c)
42417.213000 | 4.648000 | 4.621000 | -6.992000 | -7.019000 | 1476.000000 | 1555.000000 | 1542.000000 | 1476.000000 | 4621.000000 | 3868 |  | CORR | GENE | 05:57 | 06:10 | 06:07 | 464 | 133 | 10.000000 | EXT | - |  | (c)
42420.782000 | 8.217000 | 8.202000 | -3.423000 | -3.438000 | 756.000000 | 792.000000 | 796.000000 | 756.000000 | 3413.000000 | 3868 |  | CORR | СIGR | 04:00 | 04:06 | 04:07 | 25 | 79 | 10.000000 | EXT | - |  | (c)
42422.783000 | 10.218000 | 10.174000 | -1.422000 | -1.466000 | 2024.000000 | 2206.000000 | 2188.000000 | 2024.000000 | 1380.000000 | 3868 |  | CORR | GENE | 07:25 | 07:55 | 07:52 | 86 | 329 | 10.000000 | EXT | - |  | (c)
42430.770000 | 6.565000 | 6.515000 | -4.975000 | -5.025000 | -190.000000 | -138.000000 | -12.000000 | 0.000000 | 4911.000000 | 3869а |  | CORR | GENE | 06:36 | 06:45 | 07:05 | 114 | 355 | 10.000000 | EXT | - |  | (c)
42430.965000 | 6.760000 | 6.717000 | -4.780000 | -4.823000 | -445.000000 | -139.000000 | -79.000000 | 0.000000 | 4545.000000 | 3869а |  | CORR | GENE | 05:55 | 06:45 | 06:54 | 278 | 732 | 15.000000 | EXT | - |  | (c)
42433.497000 | 9.292000 | 7.094000 | -2.248000 | -4.446000 | -122.000000 | 108.000000 | 96.000000 | 0.000000 | 2187.000000 | 3869а |  | CORR | GENE | 06:47 | 07:25 | 07:23 | 2259 | 434 | 13.000000 | EXT | - |  | (c)
42434.108000 | 9.903000 | 9.411000 | -1.637000 | -2.129000 | 3.000000 | 83.000000 | 132.000000 | 3.000000 | 1347.000000 | 3869а |  | CORR | GENE | 07:08 | 07:20 | 07:28 | 782 | 259 | 14.000000 | EXT | - |  | (c)
42434.470000 | 10.265000 | 10.223000 | -1.275000 | -1.317000 | 134.000000 | 319.000000 | 295.000000 | 134.000000 | 1233.000000 | 3869а |  | CORR | GENE | 07:29 | 07:59 | 07:55 | 84 | 322 | 13.000000 | EXT | - |  | (c)
42434.672000 | 10.467000 | 10.278000 | -1.073000 | -1.262000 | 16.000000 | 44.000000 | 59.000000 | 16.000000 | 308.000000 | 3869а |  | CORR | GENE | 07:10 | 07:14 | 07:17 | 954 | 86 | 14.000000 | EXT | - |  | (c)
42434.842000 | 10.637000 | 10.595000 | -0.903000 | -0.945000 | 27.000000 | 162.000000 | 205.000000 | 27.000000 | 847.000000 | 3869а |  | CORR | GENE | 07:11 | 07:33 | 07:40 | 98 | 357 | 12.000000 | EXT | - |  | (c)
42435.081000 | 10.876000 | 10.854000 | -0.664000 | -0.686000 | -1021.000000 | -948.000000 | -951.000000 | 881.000000 | 647.000000 | 3869а |  | CORR | СIGR | 04:22 | 04:34 | 04:34 | 39 | 140 | 11.000000 | EXT | - |  | (c)
42435.130000 | 10.925000 | 10.899000 | -0.615000 | -0.641000 | 25.000000 | 218.000000 | 186.000000 | 25.000000 | 585.000000 | 3869а |  | CORR | GENE | 07:11 | 07:42 | 07:37 | 56 | 323 | 15.000000 | EXT | - |  | (c)
42435.745000 | 0.000000 | -0.015000 | -11.595000 | -11.610000 | -1658.000000 | -1435.000000 | -1438.000000 | 46.228079 |  | 3869б | Непровар / утяжина | GWAN |  | 05:36 | 06:12 | 06:11 | 0 | 440 | 10.000000 | INT | Непровар / утяжина |  | (c)
42468.105000 | 0.000000 | -0.018000 | -10.920000 | -10.938000 | 2069.000000 | 2130.000000 | 2189.000000 | 0.000000 |  | 3873 | Вышлифовка на шве | GWAN |  | 07:39 | 07:49 | 07:58 | 32 | 241 | 10.000000 | EXT | Вышлифовка на шве |  | (c)
42506.049000 | 5.009000 | 4.962000 | -6.501000 | -6.548000 | 1177.000000 | 1311.000000 | 1329.000000 | 48.326254 | 4962.000000 | 3877 |  | CORR | GENE | 04:07 | 04:28 | 04:31 | 63 | 303 | 10.000000 | EXT | - |  | (c)
42580.313000 | 7.313000 | 7.257000 | -0.447000 | -0.503000 | -2023.000000 | -1956.000000 | -1927.000000 | 16.742517 | 425.000000 | 3884 |  | CORR | GENE | 05:45 | 05:56 | 06:00 | 78 | 192 | 15.000000 | EXT | - |  | (c)
42591.183000 | 10.423000 | 10.383000 | -1.032000 | -1.072000 | -766.000000 | -714.000000 | -710.000000 | 48.285655 | 985.000000 | 3885 |  | ARTD | GENE | 08:37 | 08:45 | 08:46 | 87 | 112 |  | EXT | -. Наплавка. |  | (c)
42633.655000 | 7.995000 | 7.926000 | -3.530000 | -3.599000 | 1733.000000 | 1830.000000 | 1907.000000 | 0.000000 | 3514.000000 | 3889 |  | CORR | GENE | 05:53 | 06:09 | 06:21 | 85 | 348 | 12.000000 | EXT | - |  | (c)
42652.180000 | 3.800000 | 3.630000 | -7.705000 | -7.875000 | -1708.000000 | -1670.000000 | -1679.000000 | 42.155238 | 3630.000000 | 3892 |  | CORR | GENE | 04:54 | 05:00 | 04:59 | 351 | 59 | 10.000000 | EXT | - |  | (c)
42688.006000 | 3.521000 | 3.508000 | -5.744000 | -5.757000 | -1395.000000 | -1352.000000 | -1355.000000 | 67.454988 | 3508.000000 | 3896 |  | CORR | СIGR | 05:42 | 05:49 | 05:49 | 26 | 80 | 15.000000 | EXT | - |  | (c)
42688.385000 | 3.900000 | 3.886000 | -5.365000 | -5.379000 | -1532.000000 | -1516.000000 | -1507.000000 | 56.337475 | 3886.000000 | 3896 |  | CORR | PITT | 05:20 | 05:23 | 05:24 | 32 | 52 | 11.000000 | EXT | - |  | (c)
42703.938000 | 10.188000 | 10.171000 | -1.367000 | -1.384000 | 1437.000000 | 1507.000000 | 1497.000000 | 49.537565 | 1356.000000 | 3897 |  | CORR | СIGR | 06:06 | 06:17 | 06:16 | 28 | 120 | 11.000000 | EXT | - |  | (c)
42706.812000 | 1.507000 | 1.492000 | -10.003000 | -10.018000 | 1590.000000 | 1644.000000 | 1632.000000 | 41.431480 | 1492.000000 | 3898 |  | CORR | СIGR | 05:19 | 05:28 | 05:26 | 26 | 85 | 11.000000 | EXT | - |  | (c)
42707.072000 | 1.767000 | 1.695000 | -9.743000 | -9.815000 | 2139.000000 | 2154.000000 | 2149.000000 | 4.910513 | 1695.000000 | 3898 |  | CORR | AXGR | 06:47 | 06:50 | 06:49 | 103 | 20 | 13.000000 | EXT | - |  | (c)
42710.910000 | 5.605000 | 5.594000 | -5.905000 | -5.916000 | 1463.000000 | 1518.000000 | 1508.000000 | 51.075640 | 5594.000000 | 3898 |  | CORR | СIGR | 04:58 | 05:07 | 05:06 | 19 | 89 | 10.000000 | EXT | - |  | (c)
42717.424000 | 0.609000 | 0.557000 | -1.076000 | -1.128000 | -1467.000000 | -1277.000000 | -1328.000000 | 61.589705 | 557.000000 | 3899 |  | CORR | GENE | 05:09 | 05:39 | 05:31 | 75 | 280 | 10.000000 | EXT | - |  | (c)
42717.794000 | 0.979000 | 0.920000 | -0.706000 | -0.765000 | -1403.000000 | -1124.000000 | -1227.000000 | 66.795104 | 642.000000 | 3899 |  | CORR | GENE | 05:19 | 06:04 | 05:47 | 123 | 351 | 10.000000 | EXT | - |  | (c)
42718.137000 | 1.322000 | 1.312000 | -0.363000 | -0.373000 | -1108.000000 | -1069.000000 | -1062.000000 | 78.228657 | 352.000000 | 3899 |  | CORR | СIGR | 06:07 | 06:13 | 06:14 | 21 | 92 | 10.000000 | EXT | - |  | (c)
42718.828000 | 0.328000 | 0.318000 | -9.072000 | -9.082000 | -1251.000000 | -1172.000000 | -1184.000000 | 79.007530 | 318.000000 | 3900 |  | CORR | СIGR | 05:45 | 05:58 | 05:56 | 24 | 135 | 10.000000 | EXT | - |  | (c)
42830.999000 | 2.634000 | 2.264000 | -8.791000 | -9.161000 | -27.000000 | 50.000000 | 42.000000 | 0.000000 | 2264.000000 | 3912 |  | GOUG | GENE | 02:41 | 02:53 | 02:52 | 423 | 139 | 7.000000 | EXT | -. Зона задиров. |  | (c)
42912.650000 | 4.695000 | 4.685000 | -6.860000 | -6.870000 | -1753.000000 | -1745.000000 | -1738.000000 | 39.730621 | 4685.000000 | 3919 |  | CORR | PITT | 07:31 | 07:33 | 07:34 | 22 | 30 | 15.000000 | EXT | - |  | (c)
42915.160000 | 7.205000 | 7.195000 | -4.350000 | -4.360000 | -1670.000000 | -1653.000000 | -1652.000000 | 46.720888 | 4332.000000 | 3919 |  | CORR | PITT | 07:45 | 07:48 | 07:48 | 28 | 37 | 12.000000 | EXT | - |  | (c)
42922.786000 | 3.276000 | 3.266000 | -8.034000 | -8.044000 | -1384.000000 | -1351.000000 | -1327.000000 | 68.318593 | 3266.000000 | 3920 |  | CORR | СIGR | 06:05 | 06:10 | 06:14 | 21 | 114 | 11.000000 | EXT | - |  | (c)
42923.301000 | 3.791000 | 3.731000 | -7.519000 | -7.579000 | 2227.000000 | -2209.000000 | -2219.000000 | 0.000000 | 3731.000000 | 3920 |  | LWAN |  | 03:48 | 03:52 | 03:50 | 115 | 30 | 10.000000 | EXT | -. Эквивалент потери металла 10%. |  | (c)
42923.512000 | 4.002000 | 3.989000 | -7.308000 | -7.321000 | -1028.000000 | -979.000000 | -984.000000 | 72.217261 | 3989.000000 | 3920 |  | CORR | СIGR | 07:02 | 07:10 | 07:10 | 27 | 89 | 11.000000 | EXT | - |  | (c)
42926.630000 | 7.120000 | 7.105000 | -4.190000 | -4.205000 | -2127.000000 | -2101.000000 | -2092.000000 | 8.346298 | 4175.000000 | 3920 |  | CORR | СIGR | 04:05 | 04:09 | 04:11 | 30 | 71 | 11.000000 | EXT | - |  | (c)
42934.881000 | 4.061000 | 3.749000 | -7.529000 | -7.841000 | -1493.000000 | -1457.000000 | -1452.000000 | 59.486972 | 3749.000000 | 3921 |  | CORR | GENE | 07:03 | 07:09 | 07:10 | 420 | 82 | 13.000000 | EXT | - |  | (c)
42935.278000 | 4.458000 | 4.359000 | -7.132000 | -7.231000 | -1398.000000 | -1312.000000 | -1313.000000 | 67.153309 | 4359.000000 | 3921 |  | CORR | GENE | 07:19 | 07:33 | 07:32 | 122 | 170 | 10.000000 | EXT | - |  | (c)
42937.936000 | 7.116000 | 7.101000 | -4.474000 | -4.489000 | -1450.000000 | -1366.000000 | -1375.000000 | 62.999864 | 4461.000000 | 3921 |  | CORR | СIGR | 07:10 | 07:24 | 07:22 | 28 | 149 | 14.000000 | EXT | - |  | (c)
42938.270000 | 7.450000 | 7.322000 | -4.140000 | -4.268000 | -1426.000000 | -1342.000000 | -1367.000000 | 64.893757 | 3878.000000 | 3921 |  | CORR | GENE | 07:14 | 07:28 | 07:24 | 390 | 118 | 12.000000 | EXT | - |  | (c)
42941.638000 | 10.818000 | 10.793000 | -0.772000 | -0.797000 | -1933.000000 | -1919.000000 | -1922.000000 | 23.979728 | 723.000000 | 3921 |  | CORR | AXGR | 05:52 | 05:55 | 05:54 | 74 | 22 | 12.000000 | EXT | - |  | (c)
42941.813000 | 10.993000 | 10.975000 | -0.597000 | -0.615000 | -1889.000000 | -1847.000000 | -1863.000000 | 27.530453 | 596.000000 | 3921 |  | CORR | СIGR | 05:59 | 06:06 | 06:04 | 19 | 53 | 11.000000 | EXT | - |  | (c)
42942.517000 | 0.107000 | 0.088000 | -11.423000 | -11.442000 | -1688.000000 | -1595.000000 | -1581.000000 | 43.745313 | 88.000000 | 3922 |  | CORR | СIGR | 07:00 | 07:16 | 07:18 | 37 | 215 | 10.000000 | EXT | - |  | (c)
42942.872000 | 0.462000 | 0.437000 | -11.068000 | -11.093000 | 1598.000000 | 1709.000000 | 1678.000000 | 38.187693 | 437.000000 | 3922 |  | CORR | СIGR | 03:51 | 04:09 | 04:04 | 28 | 159 | 10.000000 | EXT | - |  | (c)
42943.546000 | 1.136000 | 1.120000 | -10.394000 | -10.410000 | -1691.000000 | -1605.000000 | -1623.000000 | 43.559666 | 1120.000000 | 3922 |  | CORR | GENE | 07:00 | 07:14 | 07:11 | 57 | 135 | 15.000000 | EXT | - |  | (c)
42944.153000 | 1.743000 | 1.716000 | -9.787000 | -9.814000 | 1319.000000 | 1410.000000 | 1390.000000 | 62.155082 | 1716.000000 | 3922 |  | CORR | СIGR | 03:06 | 03:21 | 03:17 | 43 | 141 | 10.000000 | EXT | - |  | (c)
42944.393000 | 1.983000 | 1.962000 | -9.547000 | -9.568000 | -1712.000000 | -1619.000000 | -1657.000000 | 41.865002 | 1962.000000 | 3922 |  | CORR | GENE | 06:57 | 07:12 | 07:06 | 58 | 110 | 10.000000 | EXT | - |  | (c)
42945.352000 | 2.942000 | 2.926000 | -8.588000 | -8.604000 | -2070.000000 | -2027.000000 | -2022.000000 | 12.970954 | 2926.000000 | 3922 |  | CORR | СIGR | 05:59 | 06:06 | 06:07 | 34 | 96 | 11.000000 | EXT | - |  | (c)
42948.345000 | 5.935000 | 5.915000 | -5.595000 | -5.615000 | 1947.000000 | 2067.000000 | 2018.000000 | 11.395863 | 5562.000000 | 3922 |  | CORR | GENE | 04:47 | 05:07 | 04:59 | 53 | 142 | 10.000000 | EXT | - |  | (c)
42948.442000 | 6.032000 | 6.012000 | -5.498000 | -5.518000 | 1841.000000 | 2030.000000 | 1948.000000 | 14.220303 | 5411.000000 | 3922 |  | CORR | GENE | 04:30 | 05:01 | 04:47 | 107 | 213 | 13.000000 | EXT | - |  | (c)
42966.903000 | 1.443000 | 1.407000 | -9.892000 | -9.928000 | -1057.000000 | -890.000000 | -934.000000 | 55.632263 | 1407.000000 | 3924 |  | CORR | GENE | 06:23 | 06:50 | 06:43 | 62 | 245 | 12.000000 | EXT | - |  | (c)
43008.277000 | 8.917000 | 8.906000 | -2.603000 | -2.614000 | -1307.000000 | -1295.000000 | -1290.000000 | 74.530619 | 2588.000000 | 3927 |  | CORR | PITT | 06:32 | 06:34 | 06:35 | 26 | 33 | 10.000000 | EXT | - |  | (c)
43014.141000 | 3.261000 | 3.246000 | -7.254000 | -7.269000 | -1781.000000 | -1767.000000 | -1763.000000 | 36.281848 | 3246.000000 | 3928 |  | CORR | PITT | 05:07 | 05:10 | 05:10 | 28 | 36 | 11.000000 | EXT | - |  | (c)
43051.973000 | 9.368000 | 9.356000 | -2.027000 | -2.039000 | -1405.000000 | -1394.000000 | -1390.000000 | 1374.000000 | 2008.000000 | 3931 |  | CORR | PITT | 06:52 | 06:54 | 06:54 | 31 | 30 | 14.000000 | EXT | - |  | (c)
43054.087000 | 0.087000 | 0.074000 | -11.313000 | -11.326000 | 825.000000 | 867.000000 | 945.000000 | 825.000000 | 74.000000 | 3932 |  | CORR | GENE | 04:10 | 04:16 | 04:29 | 60 | 239 | 10.000000 | EXT | - |  | (c)
43070.961000 | 5.561000 | 5.551000 | -5.634000 | -5.644000 | 1890.000000 | 2068.000000 | 2005.000000 | 1890.000000 | 5551.000000 | 3933 |  | CORR | СIGR | 05:27 | 05:56 | 05:46 | 30 | 230 | 10.000000 | EXT | - |  | (c)
43071.366000 | 5.966000 | 5.879000 | -5.229000 | -5.316000 | 1742.000000 | 1966.000000 | 2008.000000 | 1742.000000 | 5216.000000 | 3933 |  | CORR | GENE | 05:03 | 05:40 | 05:46 | 100 | 533 | 10.000000 | EXT | - |  | (c)
43072.941000 | 7.541000 | 7.519000 | -3.654000 | -3.676000 | 1940.000000 | 2046.000000 | 2027.000000 | 1940.000000 | 3642.000000 | 3933 |  | CORR | СIGR | 05:35 | 05:53 | 05:49 | 34 | 174 | 10.000000 | EXT | - |  | (c)
43073.366000 | 7.966000 | 7.950000 | -3.229000 | -3.245000 | 1874.000000 | 1908.000000 | 1945.000000 | 1874.000000 | 3169.000000 | 3933 |  | CORR | GENE | 05:25 | 05:30 | 05:36 | 76 | 143 | 10.000000 | EXT | - |  | (c)
43073.369000 | 7.969000 | 7.952000 | -3.226000 | -3.243000 | 2182.000000 | 2213.000000 | 2226.000000 | 2182.000000 | 3216.000000 | 3933 |  | CORR | СIGR | 06:15 | 06:19 | 06:22 | 27 | 87 | 11.000000 | EXT | - |  | (c)
43074.066000 | 8.666000 | 8.651000 | -2.529000 | -2.544000 | 2122.000000 | 2176.000000 | 2177.000000 | 2122.000000 | 2515.000000 | 3933 |  | CORR | СIGR | 06:05 | 06:13 | 06:14 | 29 | 109 | 10.000000 | EXT | - |  | (c)
43074.397000 | 8.997000 | 8.972000 | -2.198000 | -2.223000 | 2111.000000 | 2146.000000 | 2167.000000 | 2111.000000 | 2187.000000 | 3933 |  | CORR | СIGR | 06:03 | 06:09 | 06:12 | 36 | 111 | 11.000000 | EXT | - |  | (c)
43074.884000 | 9.484000 | 9.472000 | -1.711000 | -1.723000 | 2214.000000 | -2225.000000 | -2223.000000 | 2198.000000 | 1690.000000 | 3933 |  | CORR | PITT | 06:20 | 06:23 | 06:24 | 33 | 48 | 12.000000 | EXT | - |  | (c)
43075.967000 | 10.567000 | 10.554000 | -0.628000 | -0.641000 | 1883.000000 | 1891.000000 | 1894.000000 | 1883.000000 | 610.000000 | 3933 |  | CORR | PITT | 05:26 | 05:27 | 05:28 | 31 | 22 | 11.000000 | EXT | - |  | (c)
43077.143000 | 0.548000 | 0.523000 | -11.022000 | -11.047000 | -1363.000000 | -1271.000000 | -1292.000000 | 1221.000000 | 523.000000 | 3934 |  | CORR | GENE | 05:43 | 05:58 | 05:54 | 116 | 142 | 10.000000 | EXT | - |  | (c)
43098.078000 | 9.913000 | 9.899000 | -0.587000 | -0.601000 | 1358.000000 | 1358.000000 | 1440.000000 | 50.474317 | 554.000000 | 3935 |  | CORR | GENE | 03:57 | 03:57 | 04:11 | 47 | 165 | 10.000000 | EXT | - |  | (c)
43105.001000 | 6.336000 | 6.243000 | -5.044000 | -5.137000 | 1588.000000 | 1603.000000 | 1606.000000 | 47.382396 | 4979.000000 | 3936 |  | CORR | AXGR | 06:50 | 06:52 | 06:53 | 158 | 37 | 12.000000 | EXT | - |  | (c)
43120.162000 | 3.277000 | 3.137000 | -1.173000 | -1.313000 | 1155.000000 | 1248.000000 | 1399.000000 | 27.891633 | 1156.000000 | 3938 |  | CORR | GENE | 05:50 | 06:05 | 06:29 | 157 | 486 | 12.000000 | EXT | -. Аномалия находится на упругопластическом изгибе: R=273 Дн, максимальное растяжение на 5.7 час. |  | (c)
43120.821000 | 3.936000 | 3.924000 | -0.514000 | -0.526000 | 1274.000000 | 1325.000000 | 1330.000000 | 63.621248 | 498.000000 | 3938 |  | CORR | СIGR | 06:09 | 06:17 | 06:18 | 28 | 112 | 10.000000 | EXT | -. Аномалия находится на упругопластическом изгибе: R=274 Дн, максимальное растяжение на 5.7 час. |  | (c)
43142.985000 | 0.000000 | -0.026000 | -4.480000 | -4.506000 | 103.000000 | 260.000000 | 236.000000 | 8.341885 |  | 3941 | Смещение кромок | GWAN |  | 02:00 | 02:25 | 02:21 | 0 | 264 | 3.496000 | EXT | Смещение кромок. Вовнутрь. Величина смещения - 3.5 мм. |  | (c)
43142.985000 | 0.000000 | -0.016000 | -4.480000 | -4.496000 | 1515.000000 | 2087.000000 | 2087.000000 | 0.000000 |  | 3941 | Смещение кромок | GWAN |  | 05:48 | 07:20 | 07:20 | 0 | 1144 | 3.229000 | EXT | Смещение кромок. Вовнутрь. Величина смещения - 3.2 мм. |  | (c)
43150.372000 | 2.907000 | 2.891000 | -3.618000 | -3.634000 | 1243.000000 | 1326.000000 | 1318.000000 | 61.660629 | 2891.000000 | 3942 |  | CORR | СIGR | 05:05 | 05:18 | 05:17 | 33 | 149 | 10.000000 | EXT | - |  | (c)
43150.619000 | 3.154000 | 3.142000 | -3.371000 | -3.383000 | 1073.000000 | 1116.000000 | 1116.000000 | 83.066369 | 3142.000000 | 3942 |  | CORR | СIGR | 04:37 | 04:44 | 04:44 | 24 | 85 | 10.000000 | EXT | - |  | (c)
43153.990000 | 0.000000 | -0.031000 | -5.490000 | -5.521000 | 1559.000000 | 1736.000000 | 1739.000000 | 25.136039 |  | 3943 | Смещение кромок | GWAN |  | 02:27 | 02:56 | 02:56 | 0 | 360 | 2.731000 | EXT | Смещение кромок. Наружу. Величина смещения - 2.7 мм. |  | (c)
43153.990000 | 0.000000 | -0.031000 | -5.490000 | -5.521000 | -1613.000000 | -1340.000000 | -1341.000000 | 49.863980 |  | 3943 | Смещение кромок | GWAN |  | 05:55 | 06:39 | 06:39 | 0 | 543 | 3.238000 | EXT | Смещение кромок. Наружу. Величина смещения - 3.2 мм. |  | (c)
43163.997000 | 4.517000 | 4.498000 | -0.928000 | -0.947000 | -1481.000000 | -1441.000000 | -1442.000000 | 60.473024 | 918.000000 | 3944 |  | CORR | СIGR | 06:20 | 06:27 | 06:27 | 29 | 78 | 10.000000 | EXT | - |  | (c)
43164.070000 | 4.590000 | 4.564000 | -0.855000 | -0.881000 | -1960.000000 | -1911.000000 | -1871.000000 | 21.812001 | 845.000000 | 3944 |  | CORR | СIGR | 05:03 | 05:11 | 05:17 | 36 | 178 | 14.000000 | EXT | - |  | (c)
43164.390000 | 4.910000 | 4.893000 | -0.535000 | -0.552000 | -1637.000000 | -1563.000000 | -1571.000000 | 47.937198 | 518.000000 | 3944 |  | CORR | СIGR | 05:55 | 06:07 | 06:06 | 34 | 131 | 11.000000 | EXT | - |  | (c)
43249.636000 | 5.326000 | 5.209000 | -6.284000 | -6.401000 | 97.000000 | 155.000000 | 162.000000 | 97.000000 | 5209.000000 | 3952 |  | DENT |  | 00:40 | 00:49 | 00:50 | 185 | 131 | 0.492958 |  | -. Аномалия находится вблизи продольного шва. |  | (c)
43277.456000 | 3.716000 | 3.487000 | -7.894000 | -8.123000 | -2133.000000 | -2076.000000 | -1969.000000 | 7.869942 | 3487.000000 | 3955 |  | CORR | GENE | 03:43 | 03:52 | 04:09 | 337 | 329 | 10.000000 | EXT | -. Аномалия находится на упругопластическом изгибе: R=559 Дн, максимальное растяжение на 5.8 час. |  | (c)
43278.881000 | 5.141000 | 4.925000 | -6.469000 | -6.685000 | -2156.000000 | -2144.000000 | -2133.000000 | 6.013882 | 4925.000000 | 3955 |  | CORR | GENE | 03:39 | 03:41 | 03:43 | 645 | 47 | 12.000000 | EXT | -. Аномалия находится на упругопластическом изгибе: R=685 Дн, максимальное растяжение на 5.9 час. |  | (c)
43279.990000 | 6.250000 | 5.932000 | -5.360000 | -5.678000 | -2206.000000 | -2200.000000 | -2153.000000 | 1.978967 | 5360.000000 | 3955 |  | CORR | GENE | 03:31 | 03:32 | 03:40 | 318 | 107 | 12.000000 | EXT | -. Аномалия находится на упругопластическом изгибе: R=1018 Дн, максимальное растяжение на 6.4 час. |  | (c)
43281.825000 | 8.085000 | 8.030000 | -3.525000 | -3.580000 | -1848.000000 | -1834.000000 | -1833.000000 | 30.848697 | 3462.000000 | 3955 |  | CORR | AXGR | 04:29 | 04:31 | 04:31 | 118 | 31 | 10.000000 | EXT | - |  | (c)
43292.449000 | 7.099000 | 6.985000 | -4.416000 | -4.530000 | -1871.000000 | -1792.000000 | -1711.000000 | 41.922834 | 4390.000000 | 3956 |  | CORR | GENE | 07:34 | 07:46 | 07:59 | 140 | 320 | 10.000000 | EXT | -. Аномалия находится на упругопластическом изгибе: R=525 Дн, максимальное растяжение на 5.1 час. |  | (c)
43317.620000 | 9.940000 | 9.804000 | -1.125000 | -1.261000 | 2206.000000 | 2214.000000 | 2217.000000 | 0.000000 | 1037.000000 | 3959 |  | LWAN |  | 06:17 | 06:18 | 06:19 | 224 | 21 | 13.000000 | EXT | -. Эквивалент потери металла 13%. |  | (c)
43374.743000 | 0.603000 | 0.588000 | -10.227000 | -10.242000 | 1182.000000 | 1303.000000 | 1285.000000 | 1182.000000 | 588.000000 | 3967 |  | CORR | СIGR | 06:28 | 06:48 | 06:45 | 39 | 208 | 11.000000 | EXT | - |  | (c)
43374.853000 | 0.713000 | 0.660000 | -10.117000 | -10.170000 | 588.000000 | 673.000000 | 818.000000 | 588.000000 | 660.000000 | 3967 |  | CORR | GENE | 04:53 | 05:06 | 05:30 | 61 | 459 | 13.000000 | EXT | - |  | (c)
43425.242000 | 3.677000 | 3.303000 | -4.093000 | -4.467000 | -145.000000 | -82.000000 | -76.000000 | 0.000000 | 3303.000000 | 3972 |  | CORR | GENE | 08:38 | 08:48 | 08:49 | 986 | 137 | 12.000000 | EXT | - |  | (c)
43429.320000 | 7.755000 | 7.461000 | -0.015000 | -0.309000 | -2182.000000 | -2179.000000 | -2159.000000 | 3.933090 | 15.000000 | 3972 |  | CORR | AXGR | 03:09 | 03:10 | 03:13 | 294 | 45 | 10.000000 | EXT | - |  | (c)
43429.338000 | 0.003000 | 0.003000 | -11.117000 | -11.117000 | 1288.000000 | 1302.000000 | 1301.000000 | 73.995313 | 3.000000 | 3973 |  | CORR | AXGR | 03:08 | 03:10 | 03:10 | 96 | 26 | 11.000000 | EXT | - |  | (c)
43445.844000 | 5.389000 | 5.374000 | -5.971000 | -5.986000 | -1324.000000 | -1183.000000 | -1004.000000 | 685.000000 | 5374.000000 | 3974 |  | CORR | GENE | 01:52 | 02:15 | 02:43 | 50 | 639 | 10.000000 | EXT | -. Аномалия находится на упругопластическом изгибе: R=304 Дн, максимальное растяжение на 6.4 час. |  | (c)
43474.657000 | 11.342000 | 11.319000 | -0.273000 | -0.296000 | 857.000000 | 878.000000 | 920.000000 | 857.000000 | 232.000000 | 3976 |  | CORR | GENE | 08:58 | 09:01 | 09:08 | 64 | 126 | 11.000000 | EXT | - |  | (c)
43497.380000 | 0.000000 | -0.031000 | -11.390000 | -11.421000 | -1837.000000 | -1358.000000 | -1484.000000 | 1132.000000 |  | 3979 | Смещение кромок | GWAN |  | 01:30 | 02:48 | 02:27 | 0 | 706 | 2.474000 | EXT | Смещение кромок. Вовнутрь. Величина смещения - 2.5 мм. |  | (c)
43497.380000 | 0.000000 | -0.026000 | -11.390000 | -11.416000 | 1413.000000 | 1537.000000 | 1513.000000 | 1413.000000 |  | 3979 | Смещение кромок | GWAN |  | 10:15 | 10:35 | 10:31 | 0 | 200 | 4.020000 | EXT | Смещение кромок. Наружу. Величина смещения - 4 мм. |  | (c)
43497.883000 | 0.503000 | 0.484000 | -10.887000 | -10.906000 | -449.000000 | -390.000000 | -389.000000 | 328.000000 | 484.000000 | 3979 |  | CORR | СIGR | 05:14 | 05:24 | 05:24 | 38 | 121 | 10.000000 | EXT | - |  | (c)
43503.776000 | 6.396000 | 5.557000 | -4.994000 | -5.833000 | -816.000000 | -797.000000 | -729.000000 | 642.000000 | 4910.000000 | 3979 |  | CORR | GENE | 04:15 | 04:18 | 04:29 | 923 | 174 | 11.000000 | EXT | - |  | (c)
43505.835000 | 8.455000 | 8.431000 | -2.935000 | -2.959000 | -387.000000 | -306.000000 | -232.000000 | 77.000000 | 2899.000000 | 3979 |  | CORR | GENE | 05:24 | 05:37 | 05:49 | 60 | 310 | 10.000000 | EXT | - |  | (c)
43507.029000 | 9.649000 | 9.621000 | -1.741000 | -1.769000 | -398.000000 | -152.000000 | -233.000000 | 68.000000 | 1689.000000 | 3979 |  | CORR | GENE | 05:23 | 06:02 | 05:49 | 80 | 330 | 14.000000 | EXT | - |  | (c)
43511.927000 | 3.157000 | 3.099000 | -8.163000 | -8.221000 | -76.000000 | 102.000000 | 184.000000 | 0.000000 | 3099.000000 | 3980 |  | CORR | GENE | 05:11 | 05:40 | 05:53 | 84 | 521 | 12.000000 | EXT | - |  | (c)
43514.136000 | 5.366000 | 5.323000 | -5.954000 | -5.997000 | -90.000000 | -4.000000 | -19.000000 | 0.000000 | 5323.000000 | 3980 |  | CORR | GENE | 05:09 | 05:23 | 05:20 | 65 | 143 | 10.000000 | EXT | - |  | (c)
43527.817000 | 7.727000 | 7.712000 | -3.913000 | -3.928000 | -2027.000000 | -2006.000000 | -2006.000000 | 1984.000000 | 3886.000000 | 3981 |  | CORR | PITT | 06:12 | 06:15 | 06:15 | 42 | 43 | 11.000000 | EXT | - |  | (c)
43572.409000 | 6.929000 | 6.914000 | -4.676000 | -4.691000 | -1573.000000 | -1487.000000 | -1486.000000 | 1398.000000 | 4663.000000 | 3985 |  | CORR | СIGR | 05:41 | 05:55 | 05:55 | 28 | 175 | 13.000000 | EXT | - |  | (c)
43580.924000 | 3.839000 | 3.587000 | -7.751000 | -8.003000 | -1536.000000 | -1305.000000 | -1369.000000 | 1202.000000 | 3587.000000 | 3986 |  | GOUG | GENE | 00:49 | 01:26 | 01:16 | 963 | 335 | 7.000000 | EXT | -. Зона задиров. |  | (c)
43688.485000 | 0.000000 | -0.014000 | -11.120000 | -11.134000 | 825.000000 | 1129.000000 | 997.000000 | 66.562564 |  | 3996 | Нарушение формы кольцевого шва | GWAN |  | 04:51 | 05:40 | 05:19 | 0 | 344 |  | EXT | Нарушение формы кольцевого шва |  | (c)
43688.485000 | 0.000000 | -0.030000 | -11.120000 | -11.150000 | -1526.000000 | -1522.000000 | -1325.000000 | 73.056291 |  | 3996 | Нарушение формы кольцевого шва | GWAN |  | 10:32 | 10:33 | 11:04 | 0 | 402 |  | EXT | Нарушение формы кольцевого шва |  | (c)
43726.824000 | 7.684000 | 6.964000 | -3.896000 | -4.616000 | -1914.000000 | -1779.000000 | -1769.000000 | 1625.000000 | 3860.000000 | 3999 |  | GOUG | GENE | 01:56 | 02:18 | 02:20 | 756 | 289 | 11.000000 | EXT | -. Зона задиров. |  | (c)
43737.790000 | 7.070000 | 7.061000 | -4.515000 | -4.524000 | -1373.000000 | -1356.000000 | -1355.000000 | 1337.000000 | 4501.000000 | 4000 |  | CORR | PITT | 05:50 | 05:53 | 05:53 | 23 | 36 | 15.000000 | EXT | - |  | (c)
43750.215000 | 7.910000 | 7.895000 | -3.615000 | -3.630000 | 1384.000000 | 1447.000000 | 1432.000000 | 56.790903 | 3607.000000 | 4001 |  | CORR | СIGR | 05:50 | 06:00 | 05:58 | 23 | 95 | 11.000000 | EXT | - |  | (c)
43751.014000 | 8.709000 | 8.566000 | -2.816000 | -2.959000 | 1204.000000 | 1461.000000 | 1407.000000 | 33.791893 | 2806.000000 | 4001 |  | CORR | GENE | 05:21 | 06:03 | 05:54 | 153 | 405 | 12.000000 | EXT | - |  | (c)
43754.263000 | 0.433000 | 0.414000 | -11.132000 | -11.151000 | -2176.000000 | -2138.000000 | -2134.000000 | 4.416367 | 414.000000 | 4002 |  | CORR | СIGR | 05:16 | 05:22 | 05:22 | 22 | 83 | 12.000000 | EXT | - |  | (c)
43755.401000 | 1.571000 | 1.513000 | -9.994000 | -10.052000 | -1967.000000 | -1775.000000 | -1790.000000 | 21.282308 | 1513.000000 | 4002 |  | CORR | GENE | 05:49 | 06:20 | 06:18 | 89 | 354 | 10.000000 | EXT | - |  | (c)
43764.208000 | 10.378000 | 10.235000 | -1.187000 | -1.330000 | -1702.000000 | -1695.000000 | -1683.000000 | 42.667352 | 1102.000000 | 4002 |  | CORR | AXGR | 06:32 | 06:33 | 06:35 | 228 | 38 | 11.000000 | EXT | - |  | (c)
43765.395000 | 0.000000 | -0.048000 | -11.495000 | -11.543000 | -1417.000000 | -1264.000000 | -1301.000000 | 75.008335 |  | 4003 | Нарушение формы кольцевого шва | GWAN |  | 11:04 | 11:29 | 11:23 | 0 | 232 |  | INT | Нарушение формы кольцевого шва |  | (c)
43773.032000 | 7.637000 | 7.080000 | -3.858000 | -4.415000 | 667.000000 | 788.000000 | 733.000000 | 53.818116 | 3766.000000 | 4003 | Металлургический дефект | MIAN | GENE | 04:41 | 05:00 | 04:51 | 649 | 132 | 10.000000 | INT | Металлургический дефект. Эквивалент потери металла 10%. |  | (c)
43775.234000 | 9.839000 | 9.758000 | -1.656000 | -1.737000 | 2186.000000 | 2203.000000 | 2198.000000 | 0.643568 | 1517.000000 | 4003 |  | LWAN |  | 08:46 | 08:49 | 08:48 | 220 | 24 | 14.000000 | EXT | -. Эквивалент потери металла 14%. |  | (c)
43776.890000 | 0.000000 | -0.021000 | -11.305000 | -11.326000 | -870.000000 | -257.000000 | -496.000000 | 122.000000 |  | 4004 | Нарушение формы кольцевого шва | GWAN |  | 03:27 | 05:06 | 04:28 | 0 | 748 |  | EXT | Нарушение формы кольцевого шва |  | (c)
43833.070000 | 0.385000 | 0.349000 | -11.025000 | -11.061000 | 1520.000000 | 1537.000000 | 1546.000000 | 51.094965 | 349.000000 | 4009 |  | CORR | GENE | 04:40 | 04:43 | 04:45 | 424 | 51 | 10.000000 | EXT | - |  | (c)
43904.214000 | 3.894000 | 3.812000 | -7.351000 | -7.433000 | -2220.000000 | -2214.000000 | -2191.000000 | 0.852443 | 3812.000000 | 4015 |  | CORR | GENE | 05:10 | 05:11 | 05:15 | 898 | 57 | 10.000000 | EXT | -. Аномалия находится на упругопластическом изгибе: R=546 Дн, максимальное растяжение на 6.4 час. |  | (c)
43905.538000 | 5.218000 | 4.366000 | -6.027000 | -6.879000 | 2113.000000 | 2164.000000 | 2146.000000 | 4.130268 | 4366.000000 | 4015 |  | CORR | GENE | 04:50 | 04:58 | 04:55 | 932 | 66 | 13.000000 | EXT | -. Аномалия находится на упругопластическом изгибе: R=525 Дн, максимальное растяжение на 6.4 час. |  | (c)
43905.988000 | 5.668000 | 5.523000 | -5.577000 | -5.722000 | 2086.000000 | 2120.000000 | 2151.000000 | 1.224667 | 4974.000000 | 4015 |  | CORR | GENE | 04:45 | 04:51 | 04:56 | 748 | 129 | 10.000000 | EXT | -. Аномалия находится на упругопластическом изгибе: R=509 Дн, максимальное растяжение на 6.4 час. |  | (c)
43907.895000 | 7.575000 | 7.537000 | -3.670000 | -3.708000 | 1690.000000 | 1786.000000 | 1782.000000 | 28.742781 | 3670.000000 | 4015 |  | CORR | СIGR | 03:41 | 03:57 | 03:56 | 38 | 184 | 10.000000 | EXT | -. Аномалия находится на упругопластическом изгибе: R=436 Дн, максимальное растяжение на 6.4 час. |  | (c)
43908.115000 | 7.795000 | 7.735000 | -3.450000 | -3.510000 | 2031.000000 | 2113.000000 | 2121.000000 | 1.628158 | 3448.000000 | 4015 |  | CORR | GENE | 04:36 | 04:50 | 04:51 | 62 | 179 | 15.000000 | EXT | -. Аномалия находится на упругопластическом изгибе: R=443 Дн, максимальное растяжение на 6.3 час. |  | (c)
43908.204000 | 7.884000 | 7.837000 | -3.361000 | -3.408000 | 2140.000000 | 2197.000000 | 2178.000000 | 1.224667 | 2923.000000 | 4015 |  | CORR | GENE | 04:54 | 05:03 | 05:00 | 485 | 75 | 11.000000 | EXT | -. Аномалия находится на упругопластическом изгибе: R=443 Дн, максимальное растяжение на 6.3 час. |  | (c)
43909.616000 | 9.296000 | 8.991000 | -1.949000 | -2.254000 | 2108.000000 | 2165.000000 | 2153.000000 | 2.677236 | 1811.000000 | 4015 |  | CORR | GENE | 04:49 | 04:58 | 04:56 | 443 | 89 | 11.000000 | EXT | -. Аномалия находится на упругопластическом изгибе: R=503 Дн, максимальное растяжение на 6.2 час. |  | (c)
43910.978000 | 10.658000 | 9.818000 | -0.587000 | -1.427000 | 2110.000000 | 2140.000000 | 2148.000000 | 3.564917 | 221.000000 | 4015 |  | CORR | GENE | 04:49 | 04:54 | 04:55 | 1206 | 76 | 10.000000 | EXT | -. Аномалия находится на упругопластическом изгибе: R=575 Дн, максимальное растяжение на 6.1 час. |  | (c)
43919.698000 | 8.133000 | 8.076000 | -3.302000 | -3.359000 | -695.000000 | -594.000000 | -549.000000 | 20.648408 | 3296.000000 | 4016 |  | CORR | GENE | 07:18 | 07:35 | 07:42 | 63 | 293 | 10.000000 | EXT | - |  | (c)
43920.524000 | 8.959000 | 7.268000 | -2.476000 | -4.167000 | -743.000000 | -648.000000 | -687.000000 | 46.310462 | 2369.000000 | 4016 |  | CORR | GENE | 07:11 | 07:26 | 07:20 | 1798 | 113 | 12.000000 | EXT | - |  | (c)
43922.296000 | 10.731000 | 9.083000 | -0.704000 | -2.352000 | -2131.000000 | -1881.000000 | -1982.000000 | 8.001640 | 337.000000 | 4016 |  | CORR | GENE | 03:27 | 04:07 | 03:51 | 2015 | 299 | 10.000000 | EXT | - |  | (c)
43923.223000 | 0.223000 | 0.087000 | -11.367000 | -11.503000 | 455.000000 | 504.000000 | 491.000000 | 36.703472 | 87.000000 | 4017 |  | CORR | GENE | 03:53 | 04:01 | 03:59 | 497 | 72 | 12.000000 | EXT | - |  | (c)
43936.029000 | 1.439000 | 0.316000 | -10.016000 | -11.139000 | 2226.000000 | 2229.000000 | -2172.000000 | 4.691436 | 316.000000 | 4018 |  | CORR | GENE | 06:45 | 06:46 | 06:55 | 1996 | 126 | 10.000000 | EXT | - |  | (c)
43942.892000 | 8.302000 | 7.627000 | -3.153000 | -3.828000 | -2047.000000 | -2010.000000 | -1975.000000 | 20.588997 | 2377.000000 | 4018 |  | CORR | GENE | 07:16 | 07:22 | 07:27 | 1451 | 144 | 12.000000 | EXT | -. Аномалия находится на упругопластическом изгибе: R=807 Дн, максимальное растяжение на 5.8 час. |  | (c)
43948.818000 | 2.773000 | 1.339000 | -3.217000 | -4.651000 | 2206.000000 | 2213.000000 | 2228.000000 | 0.000000 | 1339.000000 | 4019 |  | CORR | AXGR | 06:34 | 06:35 | 06:38 | 1549 | 44 | 10.000000 | EXT | -. Аномалия находится на упругопластическом изгибе: R=499 Дн, максимальное растяжение на 5.4 час. |  | (c)
43953.721000 | 1.686000 | 1.656000 | -3.479000 | -3.509000 | 1392.000000 | 1625.000000 | 1594.000000 | 18.662947 | 1656.000000 | 4020 |  | CORR | GENE | 04:25 | 05:03 | 04:58 | 84 | 405 | 10.000000 | EXT | -. Аномалия находится на упругопластическом изгибе: R=537 Дн, максимальное растяжение на 6 час. |  | (c)
43956.435000 | 4.400000 | 4.222000 | -0.765000 | -0.943000 | -2087.000000 | -2068.000000 | -2058.000000 | 13.912488 | 335.000000 | 4020 |  | CORR | GENE | 07:04 | 07:07 | 07:08 | 608 | 58 | 12.000000 | EXT | -. Аномалия находится на упругопластическом изгибе: R=553 Дн, максимальное растяжение на 6.3 час. |  | (c)
43956.714000 | 4.679000 | 4.474000 | -0.486000 | -0.691000 | 1304.000000 | 1413.000000 | 1438.000000 | 42.334214 | 11.000000 | 4020 |  | CORR | GENE | 04:11 | 04:29 | 04:33 | 680 | 268 | 11.000000 | EXT | -. Аномалия находится на упругопластическом изгибе: R=558 Дн, максимальное растяжение на 6.3 час. |  | (c)
43958.216000 | 1.016000 | 0.558000 | -8.424000 | -8.882000 | -2210.000000 | -2210.000000 | -2167.000000 | 5.141702 | 558.000000 | 4021 |  | CORR | GENE | 06:43 | 06:43 | 06:50 | 564 | 87 | 11.000000 | EXT | -. Аномалия находится на упругопластическом изгибе: R=624 Дн, максимальное растяжение на 6.4 час. |  | (c)
43958.476000 | 1.276000 | 1.076000 | -8.164000 | -8.364000 | 1441.000000 | 1541.000000 | 1606.000000 | 23.778314 | 1076.000000 | 4021 |  | CORR | GENE | 04:33 | 04:49 | 04:59 | 220 | 330 | 11.000000 | EXT | -. Аномалия находится на упругопластическом изгибе: R=640 Дн, максимальное растяжение на 6.5 час. |  | (c)
43960.010000 | 2.810000 | 2.740000 | -6.630000 | -6.700000 | 1801.000000 | 1896.000000 | 1983.000000 | 0.000000 | 2740.000000 | 4021 |  | CORR | GENE | 05:31 | 05:46 | 06:00 | 74 | 365 | 10.000000 | EXT | -. Аномалия находится на упругопластическом изгибе: R=757 Дн, максимальное растяжение на 6.7 час. |  | (c)
43991.252000 | 11.202000 | 11.037000 | -0.423000 | -0.588000 | 1921.000000 | 2067.000000 | 2056.000000 | 1921.000000 | 378.000000 | 4024 |  | DENT |  | 08:33 | 08:57 | 08:55 | 210 | 270 | 0.281690 |  | -. Аномалия находится на отводе. |  | (c)
43994.901000 | 3.226000 | 3.192000 | -8.239000 | -8.273000 | 1800.000000 | 1916.000000 | 1973.000000 | 0.000000 | 3192.000000 | 4025 |  | CORR | GENE | 06:41 | 07:00 | 07:09 | 96 | 345 | 10.000000 | EXT | - |  | (c)
43997.280000 | 5.605000 | 5.217000 | -5.860000 | -6.248000 | 837.000000 | 839.000000 | 894.000000 | 67.554158 | 5217.000000 | 4025 |  | CORR | GENE | 04:06 | 04:06 | 04:15 | 635 | 114 | 11.000000 | EXT | - |  | (c)
44026.070000 | 0.000000 | -0.036000 | -11.565000 | -11.601000 | -921.000000 | -765.000000 | -693.000000 | 37.551534 |  | 4028 | Смещение кромок | GWAN |  | 09:41 | 10:06 | 10:18 | 0 | 456 | 3.369000 | EXT | Смещение кромок. Вовнутрь. Величина смещения - 3.4 мм. Аномалия находится на упругопластическом изгибе: R=550 Дн, максимальное растяжение на 6 час. |  | (c)
44072.077000 | 11.367000 | 11.334000 | -0.128000 | -0.161000 | -191.000000 | 126.000000 | 2.000000 | 0.000000 | 35.000000 | 4031 |  | CORR | GENE | 03:51 | 04:43 | 04:23 | 126 | 387 | 11.000000 | EXT | - |  | (c)
44073.034000 | 0.829000 | 0.762000 | -10.731000 | -10.798000 | -1010.000000 | -956.000000 | -956.000000 | 902.000000 | 762.000000 | 4032 |  | DENT |  | 00:14 | 00:23 | 00:23 | 93 | 108 | 0.281690 |  | -. Аномалия находится на отводе. |  | (c)
44073.910000 | 1.705000 | 1.450000 | -9.855000 | -10.110000 | 1652.000000 | 1732.000000 | 1697.000000 | 1652.000000 | 1450.000000 | 4032 |  | CORR | GENE | 07:24 | 07:37 | 07:31 | 673 | 89 | 10.000000 | EXT | -. Аномалия находится на отводе. |  | (c)
44083.976000 | 0.211000 | 0.040000 | -11.164000 | -11.335000 | -1401.000000 | -1376.000000 | -1337.000000 | 66.935786 | 40.000000 | 4033 | Дефект проката | MIAN | GENE | 05:31 | 05:35 | 05:41 | 315 | 128 | 11.000000 | EXT | Дефект проката. Эквивалент потери металла 11%. |  | (c)
44196.295000 | 0.000000 | -0.026000 | -11.435000 | -11.461000 | -1149.000000 | -1071.000000 | -1091.000000 | 83.332991 |  | 4043 | Смещение кромок | GWAN |  | 11:43 | 11:56 | 11:53 | 0 | 116 | 2.336000 | EXT | Смещение кромок. Вовнутрь. Аномалия находится на отводе. Величина смещения - 2.3 мм. |  | (c)
44204.626000 | 8.331000 | 7.970000 | -3.104000 | -3.465000 | 788.000000 | 853.000000 | 850.000000 | 63.612161 | 2859.000000 | 4043 | Дефект проката | MIAN | GENE | 04:56 | 05:06 | 05:06 | 606 | 124 | 13.586311 | INT | Дефект проката. Эквивалент потери металла 14%. |  | (c)
44264.665000 | 0.000000 | -0.035000 | -11.435000 | -11.470000 | -1217.000000 | -743.000000 | -876.000000 | 43.189568 |  | 4050 | Нарушение формы кольцевого шва | GWAN |  | 09:53 | 11:09 | 10:48 | 0 | 682 |  | EXT | Нарушение формы кольцевого шва. Аномалия находится на упругопластическом изгибе: R=454 Дн, максимальное растяжение на 6.6 час. |  | (c)
44345.626000 | 1.426000 | 1.359000 | -9.569000 | -9.636000 | 2162.000000 | 2217.000000 | 2194.000000 | 0.380002 | 1359.000000 | 4057 |  | CORR | GENE | 04:15 | 04:24 | 04:20 | 480 | 64 | 14.000000 | EXT | -. Аномалия находится на упругопластическом изгибе: R=896 Дн, максимальное растяжение на 5.8 час. |  | (c)
44576.802000 | 6.657000 | 6.482000 | -4.838000 | -5.013000 | 1519.000000 | 1571.000000 | 1556.000000 | 51.516179 | 4694.000000 | 4077 |  | CORR | GENE | 04:02 | 04:11 | 04:08 | 319 | 73 | 12.000000 | EXT | - |  | (c)
44577.137000 | 6.992000 | 6.968000 | -4.503000 | -4.527000 | 1354.000000 | 1403.000000 | 1421.000000 | 59.908800 | 4491.000000 | 4077 |  | CORR | СIGR | 03:36 | 03:44 | 03:46 | 36 | 134 | 11.000000 | EXT | - |  | (c)
44578.033000 | 7.888000 | 7.128000 | -3.607000 | -4.367000 | 1321.000000 | 1455.000000 | 1415.000000 | 58.214136 | 3290.000000 | 4077 |  | CORR | GENE | 03:30 | 03:52 | 03:45 | 1077 | 188 | 10.000000 | EXT | - |  | (c)
44579.835000 | 9.690000 | 9.676000 | -1.805000 | -1.819000 | 1247.000000 | 1378.000000 | 1359.000000 | 61.280671 | 1767.000000 | 4077 |  | CORR | GENE | 03:18 | 03:39 | 03:36 | 52 | 224 | 15.000000 | EXT | - |  | (c)
44583.511000 | 1.871000 | 1.629000 | -9.204000 | -9.446000 | 1801.000000 | 1938.000000 | 1886.000000 | 20.944244 | 1629.000000 | 4078 |  | CORR | GENE | 03:41 | 04:03 | 03:54 | 1261 | 170 | 15.000000 | EXT | - |  | (c)
44588.138000 | 6.498000 | 6.408000 | -4.577000 | -4.667000 | 2051.000000 | -1370.000000 | -1713.000000 | 0.000000 | 4328.000000 | 4078 |  | CORR | GENE | 04:21 | 07:09 | 06:14 | 339 | 1395 | 13.000000 | EXT | - |  | (c)
44588.789000 | 7.149000 | 7.113000 | -3.926000 | -3.962000 | 1633.000000 | 1830.000000 | 1812.000000 | 19.249581 | 3678.000000 | 4078 |  | CORR | GENE | 03:14 | 03:45 | 03:42 | 284 | 359 | 11.000000 | EXT | - |  | (c)
44590.625000 | 8.985000 | 8.605000 | -2.090000 | -2.470000 | -1195.000000 | -1155.000000 | -1142.000000 | 83.487896 | 1945.000000 | 4078 |  | CORR | GENE | 07:37 | 07:44 | 07:46 | 525 | 107 | 14.000000 | EXT | - |  | (c)
44591.840000 | 10.200000 | 9.839000 | -0.875000 | -1.236000 | -1088.000000 | -1040.000000 | -1043.000000 | 76.910987 | 710.000000 | 4078 |  | CORR | GENE | 07:54 | 08:02 | 08:02 | 526 | 90 | 10.000000 | EXT | - |  | (c)
44593.872000 | 1.157000 | 1.123000 | -10.383000 | -10.417000 | 134.000000 | 227.000000 | 244.000000 | 19.724563 | 1123.000000 | 4079 |  | CORR | GENE | 10:46 | 11:01 | 11:04 | 52 | 220 | 15.000000 | EXT | - |  | (c)
44615.573000 | 11.318000 | 11.306000 | -0.127000 | -0.139000 | -1231.000000 | -1214.000000 | -1218.000000 | 80.649660 | 93.000000 | 4080 | Металлургический дефект | MIAN | PITT | 07:31 | 07:34 | 07:33 | 46 | 26 | 15.253593 | INT | Металлургический дефект. Эквивалент потери металла 15%. |  | (c)
44636.997000 | 10.137000 | 9.986000 | -1.178000 | -1.329000 | -43.000000 | -31.000000 | -28.000000 | 14.000000 | 1063.000000 | 4082 |  | LWAN |  | 06:21 | 06:23 | 06:23 | 266 | 29 | 10.000000 | INT | -. Эквивалент потери металла 10%. |  | (c)
44647.803000 | 9.628000 | 9.567000 | -1.082000 | -1.143000 | -35.000000 | -20.000000 | -24.000000 | 14.000000 | 957.000000 | 4083 |  | LWAN |  | 05:58 | 06:00 | 06:00 | 186 | 21 | 10.000000 | INT | -. Эквивалент потери металла 10%. |  | (c)
44652.516000 | 3.631000 | 3.579000 | -7.724000 | -7.776000 | 1100.000000 | 1176.000000 | 1144.000000 | 1100.000000 | 3579.000000 | 4084 |  | CORR | GENE | 05:15 | 05:28 | 05:23 | 235 | 89 | 12.000000 | EXT | -. Аномалия находится на отводе. |  | (c)
44653.166000 | 4.281000 | 4.253000 | -7.074000 | -7.102000 | 1474.000000 | 1573.000000 | 1540.000000 | 1474.000000 | 4253.000000 | 4084 |  | CORR | СIGR | 06:16 | 06:32 | 06:26 | 42 | 133 | 10.000000 | EXT | -. Аномалия находится на отводе. |  | (c)
44653.494000 | 4.609000 | 4.515000 | -6.746000 | -6.840000 | 1143.000000 | 1177.000000 | 1223.000000 | 1143.000000 | 4515.000000 | 4084 |  | CORR | GENE | 05:22 | 05:28 | 05:35 | 112 | 159 | 10.000000 | EXT | -. Аномалия находится на отводе. |  | (c)
44654.451000 | 5.566000 | 5.512000 | -5.789000 | -5.843000 | 1206.000000 | 1258.000000 | 1265.000000 | 1206.000000 | 5512.000000 | 4084 |  | CORR | GENE | 05:32 | 05:41 | 05:42 | 112 | 119 | 10.000000 | EXT | -. Аномалия находится на отводе. |  | (c)
44655.298000 | 6.413000 | 6.380000 | -4.942000 | -4.975000 | 1172.000000 | 1179.000000 | 1238.000000 | 1172.000000 | 4880.000000 | 4084 |  | CORR | GENE | 05:27 | 05:28 | 05:38 | 95 | 132 | 10.000000 | EXT | -. Аномалия находится на отводе. |  | (c)
44656.205000 | 7.320000 | 7.304000 | -4.035000 | -4.051000 | 1364.000000 | 1412.000000 | 1407.000000 | 1364.000000 | 4017.000000 | 4084 |  | CORR | СIGR | 05:58 | 06:06 | 06:05 | 34 | 86 | 10.000000 | EXT | -. Аномалия находится на отводе. |  | (c)
44658.237000 | 9.352000 | 9.328000 | -2.003000 | -2.027000 | 1169.000000 | 1213.000000 | 1327.000000 | 1169.000000 | 1929.000000 | 4084 |  | CORR | GENE | 05:26 | 05:34 | 05:52 | 98 | 317 | 12.000000 | EXT | -. Аномалия находится на отводе. |  | (c)
44659.959000 | 11.074000 | 11.006000 | -0.281000 | -0.349000 | 1325.000000 | 1355.000000 | 1371.000000 | 1325.000000 | 249.000000 | 4084 |  | CORR | GENE | 05:52 | 05:57 | 05:59 | 100 | 92 | 10.000000 | EXT | -. Аномалия находится на отводе. |  | (c)
44684.286000 | 1.431000 | 0.923000 | -9.369000 | -9.877000 | 1715.000000 | 1974.000000 | 1933.000000 | 1715.000000 | 923.000000 | 4087 |  | ARTD | GENE | 08:23 | 09:05 | 08:59 | 917 | 435 | 10.554288 | EXT | -. Эквивалент потери металла 11%. |  | (c)
44700.614000 | 6.959000 | 6.891000 | -4.516000 | -4.584000 | 1247.000000 | 1290.000000 | 1328.000000 | 59.669757 | 4472.000000 | 4088 |  | DENT |  | 04:21 | 04:28 | 04:34 | 112 | 163 | 0.422535 |  | - |  | (c)
44701.614000 | 7.959000 | 7.867000 | -3.516000 | -3.608000 | 765.000000 | 835.000000 | 1107.000000 | 35.529441 | 3474.000000 | 4088 |  | CORR | GENE | 03:03 | 03:15 | 03:59 | 134 | 683 | 12.000000 | EXT | - |  | (c)
44767.516000 | 5.496000 | 5.284000 | -5.879000 | -6.091000 | 1781.000000 | 1804.000000 | 1809.000000 | 29.383378 | 5284.000000 | 4094 |  | CORR | GENE | 07:35 | 07:39 | 07:39 | 382 | 57 | 10.000000 | EXT | - |  | (c)
44779.752000 | 6.357000 | 6.320000 | -5.018000 | -5.055000 | -1313.000000 | -1228.000000 | -1215.000000 | 1118.000000 | 4974.000000 | 4095 |  | DENT |  | 07:29 | 07:43 | 07:45 | 81 | 196 | 0.281690 |  | - |  | (c)
44931.105000 | 0.000000 | -0.009000 | -11.545000 | -11.554000 | -751.000000 | -663.000000 | -473.000000 | 0.000000 |  | 4109 | Нарушение формы кольцевого шва | GWAN |  | 07:11 | 07:25 | 07:56 | 0 | 556 |  | EXT | Нарушение формы кольцевого шва |  | (c)
44960.092000 | 1.017000 | 1.005000 | -3.838000 | -3.850000 | 1069.000000 | 1160.000000 | 1144.000000 | 75.726077 | 1005.000000 | 4112 |  | CORR | СIGR | 04:02 | 04:17 | 04:14 | 27 | 149 | 13.000000 | EXT | - |  | (c)
44960.380000 | 1.305000 | 1.230000 | -3.550000 | -3.625000 | 1654.000000 | 1683.000000 | 1901.000000 | 0.000000 | 1230.000000 | 4112 |  | CORR | GENE | 05:36 | 05:41 | 06:16 | 108 | 494 | 10.000000 | EXT | - |  | (c)
44975.572000 | 0.407000 | 0.385000 | -8.928000 | -8.950000 | 213.000000 | 321.000000 | 338.000000 | 17.152651 | 385.000000 | 4114 |  | CORR | СIGR | 02:57 | 03:14 | 03:17 | 39 | 251 | 12.000000 | EXT | - |  | (c)
44986.230000 | 0.000000 | -0.041000 | -11.290000 | -11.331000 | 877.000000 | 1610.000000 | 1409.000000 | 877.000000 |  | 4116 | Нарушение формы кольцевого шва | GWAN |  | 10:51 | 00:49 | 00:17 | 0 | 1063 |  | EXT | Нарушение формы кольцевого шва. Аномалия находится на отводе. |  | (c)
45054.212000 | 0.597000 | 0.125000 | -10.978000 | -11.450000 | -1969.000000 | -1901.000000 | -1878.000000 | 21.118550 | 125.000000 | 4122 |  | CORR | GENE | 05:44 | 05:55 | 05:59 | 1060 | 181 | 11.000000 | EXT | - |  | (c)
45055.271000 | 1.656000 | 1.493000 | -9.919000 | -10.082000 | -1990.000000 | -1917.000000 | -1919.000000 | 19.426860 | 1493.000000 | 4122 |  | CORR | GENE | 05:41 | 05:53 | 05:52 | 1412 | 142 | 12.000000 | EXT | - |  | (c)
45058.486000 | 4.871000 | 4.760000 | -6.704000 | -6.815000 | -1829.000000 | -1801.000000 | -1787.000000 | 32.388191 | 4760.000000 | 4122 |  | CORR | GENE | 06:07 | 06:11 | 06:14 | 442 | 85 | 9.000000 | EXT | - |  | (c)
45058.795000 | 5.180000 | 5.161000 | -6.395000 | -6.414000 | -2101.000000 | -2033.000000 | -2000.000000 | 10.488082 | 5161.000000 | 4122 |  | CORR | СIGR | 05:23 | 05:34 | 05:39 | 41 | 202 | 13.000000 | EXT | - |  | (c)
45059.015000 | 5.400000 | 5.377000 | -6.175000 | -6.198000 | -2047.000000 | -1932.000000 | -1953.000000 | 14.845789 | 5377.000000 | 4122 |  | CORR | GENE | 05:32 | 05:50 | 05:47 | 51 | 187 | 10.000000 | EXT | - |  | (c)
45059.391000 | 5.776000 | 5.697000 | -5.799000 | -5.878000 | -2116.000000 | -1938.000000 | -1937.000000 | 9.277608 | 5697.000000 | 4122 |  | CORR | GENE | 05:21 | 05:49 | 05:49 | 159 | 358 | 10.000000 | EXT | - |  | (c)
45060.693000 | 7.078000 | 7.050000 | -4.497000 | -4.525000 | -1932.000000 | -1849.000000 | -1818.000000 | 24.058123 | 4473.000000 | 4122 |  | CORR | GENE | 05:50 | 06:04 | 06:09 | 52 | 229 | 10.000000 | EXT | - |  | (c)
45098.650000 | 0.135000 | 0.104000 | -10.940000 | -10.971000 | 1674.000000 | -2093.000000 | 2163.000000 | 0.000000 | 104.000000 | 4125б |  | CORR | GENE | 05:01 | 06:53 | 06:20 | 107 | 978 | 14.000000 | EXT | - |  | (c)
45099.161000 | 0.646000 | 0.326000 | -10.429000 | -10.749000 | 1717.000000 | -2167.000000 | 2100.000000 | 0.000000 | 326.000000 | 4125б |  | CORR | GENE | 05:08 | 06:41 | 06:10 | 428 | 767 | 10.000000 | EXT | - |  | (c)
45109.564000 | 11.049000 | 10.909000 | -0.026000 | -0.166000 | 1696.000000 | 1945.000000 | 2089.000000 | 0.000000 | 6.000000 | 4125б |  | CORR | GENE | 05:04 | 05:44 | 06:08 | 160 | 786 | 15.000000 | EXT | - |  | (c)
45109.626000 | 0.036000 | 0.006000 | -11.314000 | -11.344000 | 2047.000000 | 2149.000000 | 2153.000000 | 0.000000 | 6.000000 | 4126а |  | CORR | GENE | 05:22 | 05:38 | 05:39 | 941 | 212 | 11.000000 | EXT | - |  | (c)
45112.072000 | 2.482000 | 1.328000 | -8.868000 | -10.022000 | 2078.000000 | 2199.000000 | 2151.000000 | 0.589693 | 1328.000000 | 4126а |  | CORR | GENE | 05:27 | 05:46 | 05:39 | 1591 | 145 | 10.000000 | EXT | - |  | (c)
45122.763000 | 1.823000 | 1.047000 | -7.367000 | -8.143000 | 1842.000000 | 2038.000000 | 1971.000000 | 0.060357 | 1047.000000 | 4127а |  | CORR | GENE | 06:26 | 06:58 | 06:47 | 911 | 259 | 10.000000 | EXT | - |  | (c)
45130.940000 | 0.810000 | 0.793000 | -1.815000 | -1.832000 | 2211.000000 | -2211.000000 | -2200.000000 | 2.497604 | 793.000000 | 4128а |  | CORR | СIGR | 08:46 | 08:53 | 08:55 | 39 | 101 | 13.000000 | EXT | - |  | (c)
45132.717000 | 2.587000 | 2.578000 | -0.038000 | -0.047000 | -209.000000 | -151.000000 | -137.000000 | 5.166248 | 16.000000 | 4128а |  | CORR | СIGR | 02:16 | 02:25 | 02:28 | 31 | 145 | 11.000000 | EXT | - |  | (c)
45132.755000 | 0.000000 | -0.033000 | -2.110000 | -2.143000 | 1139.000000 | 1233.000000 | 1210.000000 | 76.676094 |  | 4129 | Нарушение формы кольцевого шва | GWAN |  | 02:58 | 03:13 | 03:09 | 0 | 141 |  | EXT | Нарушение формы кольцевого шва |  | (c)
45132.755000 | 0.000000 | -0.037000 | -2.110000 | -2.147000 | -1020.000000 | -914.000000 | -901.000000 | 53.500773 |  | 4129 | Нарушение формы кольцевого шва | GWAN |  | 09:09 | 09:27 | 09:29 | 0 | 238 |  | EXT | Нарушение формы кольцевого шва |  | (c)
45132.787000 | 0.032000 | 0.031000 | -2.078000 | -2.079000 | 1003.000000 | 1070.000000 | 1059.000000 | 85.474119 | 31.000000 | 4129 |  | CORR | GENE | 02:36 | 02:47 | 02:45 | 49 | 113 | 13.000000 | EXT | - |  | (c)
45133.262000 | 0.507000 | 0.265000 | -1.603000 | -1.845000 | 1305.000000 | 1482.000000 | 1438.000000 | 53.248710 | 265.000000 | 4129 |  | CORR | GENE | 03:25 | 03:53 | 03:46 | 628 | 266 | 12.000000 | EXT | - |  | (c)
45134.230000 | 1.475000 | 1.439000 | -0.635000 | -0.671000 | 1909.000000 | 2063.000000 | 2038.000000 | 5.152535 | 626.000000 | 4129 |  | CORR | СIGR | 05:02 | 05:27 | 05:23 | 45 | 258 | 12.000000 | EXT | - |  | (c)
45134.295000 | 1.540000 | 1.381000 | -0.570000 | -0.729000 | 1419.000000 | 1548.000000 | 1551.000000 | 44.210503 | 545.000000 | 4129 |  | CORR | GENE | 03:43 | 04:04 | 04:04 | 184 | 264 | 15.000000 | EXT | - |  | (c)
45139.734000 | 4.869000 | 4.792000 | -3.901000 | -3.978000 | 1072.000000 | 1097.000000 | 1097.000000 | 88.540266 | 3734.000000 | 4130 |  | CORR | GENE | 02:52 | 02:56 | 02:56 | 244 | 51 | 12.000000 | EXT | - |  | (c)
45143.635000 | 0.000000 | -0.026000 | -4.105000 | -4.131000 | -1426.000000 | -1296.000000 | -1081.000000 | 59.363262 |  | 4131 | Нарушение формы кольцевого шва | GWAN |  | 09:29 | 09:50 | 10:24 | 0 | 691 |  | EXT | Нарушение формы кольцевого шва |  | (c)
45146.682000 | 3.047000 | 2.691000 | -1.058000 | -1.414000 | 2199.000000 | -1866.000000 | -2022.000000 | 16.867166 | 955.000000 | 4131 |  | CORR | GENE | 07:14 | 08:18 | 07:53 | 459 | 482 | 10.000000 | EXT | - |  | (c)
45146.800000 | 3.165000 | 3.083000 | -0.940000 | -1.022000 | 810.000000 | 964.000000 | 933.000000 | 65.328968 | 927.000000 | 4131 |  | CORR | GENE | 03:29 | 03:54 | 03:49 | 95 | 247 | 15.000000 | EXT | - |  | (c)
45147.109000 | 3.474000 | 3.419000 | -0.631000 | -0.686000 | 1072.000000 | 1133.000000 | 1117.000000 | 82.633815 | 622.000000 | 4131 |  | CORR | GENE | 04:12 | 04:22 | 04:19 | 64 | 90 | 10.000000 | EXT | - |  | (c)
45148.421000 | 0.681000 | 0.658000 | -5.809000 | -5.832000 | 2127.000000 | 2210.000000 | 2168.000000 | 0.000000 | 658.000000 | 4132 |  | CORR | GENE | 06:59 | 07:12 | 07:06 | 131 | 83 | 11.000000 | EXT | - |  | (c)
45149.335000 | 1.595000 | 1.576000 | -4.895000 | -4.914000 | 2168.000000 | 2200.000000 | 2184.000000 | 1.065003 | 1576.000000 | 4132 |  | CORR | AXGR | 07:06 | 07:11 | 07:08 | 127 | 33 | 11.000000 | EXT | - |  | (c)
45150.342000 | 2.602000 | 2.593000 | -3.888000 | -3.897000 | 665.000000 | 683.000000 | 674.000000 | 53.650916 | 2593.000000 | 4132 |  | CORR | AXGR | 03:03 | 03:06 | 03:05 | 42 | 18 | 10.000000 | EXT | - |  | (c)
45150.611000 | 2.871000 | 2.761000 | -3.619000 | -3.729000 | 1911.000000 | 2023.000000 | 2130.000000 | 0.000000 | 2761.000000 | 4132 |  | CORR | GENE | 06:24 | 06:42 | 07:00 | 120 | 438 | 14.000000 | EXT | - |  | (c)
45152.520000 | 4.780000 | 4.740000 | -1.710000 | -1.750000 | 2139.000000 | 2188.000000 | 2185.000000 | 0.000000 | 1709.000000 | 4132 |  | CORR | СIGR | 07:01 | 07:09 | 07:09 | 41 | 93 | 14.000000 | EXT | - |  | (c)
45152.604000 | 4.864000 | 4.829000 | -1.626000 | -1.661000 | 1748.000000 | 1831.000000 | 1892.000000 | 4.091188 | 1612.000000 | 4132 |  | CORR | GENE | 05:58 | 06:11 | 06:21 | 49 | 288 | 13.000000 | EXT | - |  | (c)
45152.919000 | 5.179000 | 5.051000 | -1.311000 | -1.439000 | 595.000000 | 666.000000 | 666.000000 | 48.002036 | 1025.000000 | 4132 |  | CORR | GENE | 02:52 | 03:03 | 03:03 | 414 | 142 | 13.000000 | EXT | - |  | (c)
45163.403000 | 9.173000 | 9.116000 | -2.012000 | -2.069000 | 2223.000000 | -2219.000000 | -2193.000000 | 3.026315 | 1667.000000 | 4133 |  | CORR | GENE | 08:10 | 08:13 | 08:17 | 402 | 91 | 11.000000 | EXT | - |  | (c)
45163.840000 | 9.610000 | 9.582000 | -1.575000 | -1.603000 | -2224.000000 | -2134.000000 | -2145.000000 | 6.940182 | 1563.000000 | 4133 |  | CORR | СIGR | 08:12 | 08:26 | 08:25 | 40 | 158 | 11.000000 | EXT | - |  | (c)
45164.163000 | 9.933000 | 9.617000 | -1.252000 | -1.568000 | 2192.000000 | 2222.000000 | 2212.000000 | 0.000000 | 1127.000000 | 4133 |  | CORR | AXGR | 08:05 | 08:09 | 08:08 | 441 | 41 | 13.000000 | EXT | - |  | (c)
45164.671000 | 10.441000 | 10.288000 | -0.744000 | -0.897000 | 2161.000000 | 2202.000000 | 2195.000000 | 0.000000 | 278.000000 | 4133 |  | CORR | GENE | 08:00 | 08:06 | 08:05 | 619 | 68 | 11.000000 | EXT | - |  | (c)
45165.206000 | 10.976000 | 10.875000 | -0.209000 | -0.310000 | 1309.000000 | 1467.000000 | 1588.000000 | 6.859224 | 191.000000 | 4133 |  | CORR | GENE | 05:42 | 06:08 | 06:27 | 119 | 558 | 19.000000 | EXT | - |  | (c)
45165.415000 | 0.000000 | -0.035000 | -11.465000 | -11.500000 | 1696.000000 | 2174.000000 | 2047.000000 | 0.000000 |  | 4134 | Нарушение формы кольцевого шва | GWAN |  | 07:04 | 08:21 | 08:01 | 0 | 702 |  | EXT | Нарушение формы кольцевого шва |  | (c)
45165.415000 | 0.000000 | -0.042000 | -11.465000 | -11.507000 | -1733.000000 | -1573.000000 | -1515.000000 | 57.780246 |  | 4134 | Нарушение формы кольцевого шва | GWAN |  | 09:51 | 10:17 | 10:26 | 0 | 438 |  | EXT | Нарушение формы кольцевого шва |  | (c)
45177.592000 | 0.712000 | 0.695000 | -10.228000 | -10.245000 | -2081.000000 | -1716.000000 | -1839.000000 | 31.588920 | 695.000000 | 4135 |  | CORR | GENE | 08:01 | 09:00 | 08:40 | 109 | 483 | 22.000000 | EXT | - |  | (c)
45178.658000 | 1.778000 | 1.709000 | -9.162000 | -9.231000 | 1012.000000 | 1281.000000 | 1217.000000 | 48.786568 | 1709.000000 | 4135 |  | CORR | GENE | 04:20 | 05:04 | 04:53 | 110 | 409 | 21.000000 | EXT | - |  | (c)
45178.721000 | 1.841000 | 1.824000 | -9.099000 | -9.116000 | 1498.000000 | 1530.000000 | 1530.000000 | 51.449611 | 1824.000000 | 4135 |  | CORR | СIGR | 05:39 | 05:44 | 05:44 | 23 | 63 | 15.000000 | EXT | - |  | (c)
45178.828000 | 1.948000 | 1.925000 | -8.992000 | -9.015000 | 1257.000000 | 1283.000000 | 1270.000000 | 75.376652 | 1925.000000 | 4135 |  | CORR | AXGR | 05:00 | 05:04 | 05:02 | 57 | 26 | 12.000000 | EXT | - |  | (c)
45179.214000 | 2.334000 | 2.325000 | -8.606000 | -8.615000 | -2154.000000 | -2100.000000 | -2121.000000 | 8.872354 | 2325.000000 | 4135 |  | CORR | СIGR | 07:50 | 07:58 | 07:55 | 21 | 66 | 12.000000 | EXT | - |  | (c)
45179.674000 | 2.794000 | 2.784000 | -8.146000 | -8.156000 | 875.000000 | 941.000000 | 916.000000 | 70.649372 | 2784.000000 | 4135 |  | CORR | GENE | 03:58 | 04:09 | 04:05 | 54 | 82 | 15.000000 | EXT | - |  | (c)
45180.003000 | 3.123000 | 3.116000 | -7.817000 | -7.824000 | -2191.000000 | -2131.000000 | -2154.000000 | 6.209310 | 3116.000000 | 4135 |  | CORR | СIGR | 07:44 | 07:53 | 07:50 | 23 | 74 | 14.000000 | EXT | - |  | (c)
45180.196000 | 3.316000 | 3.046000 | -7.624000 | -7.894000 | 753.000000 | 816.000000 | 874.000000 | 60.804182 | 3046.000000 | 4135 |  | CORR | GENE | 03:39 | 03:49 | 03:58 | 804 | 241 | 10.000000 | EXT | - |  | (c)
45184.158000 | 7.278000 | 7.234000 | -3.662000 | -3.706000 | -1458.000000 | -1347.000000 | -1349.000000 | 71.171427 | 3613.000000 | 4135 |  | CORR | GENE | 09:42 | 10:00 | 09:59 | 93 | 218 | 10.000000 | EXT | - |  | (c)
45187.820000 | 0.000000 | -0.032000 | -5.240000 | -5.272000 | 1411.000000 | 1483.000000 | 1681.000000 | 0.649939 |  | 4136 | Нарушение формы кольцевого шва | GWAN |  | 05:10 | 05:22 | 05:54 | 0 | 541 |  | EXT | Нарушение формы кольцевого шва |  | (c)
45187.991000 | 0.171000 | 0.159000 | -5.069000 | -5.081000 | 1370.000000 | 1414.000000 | 1456.000000 | 48.597418 | 159.000000 | 4136 |  | CORR | СIGR | 05:04 | 05:11 | 05:17 | 39 | 172 | 11.000000 | EXT | - |  | (c)
45188.084000 | 0.264000 | 0.204000 | -4.976000 | -5.036000 | 1062.000000 | 1102.000000 | 1147.000000 | 73.694583 | 204.000000 | 4136 |  | CORR | GENE | 04:14 | 04:20 | 04:28 | 67 | 170 | 10.000000 | EXT | - |  | (c)
45193.967000 | 0.907000 | 0.888000 | -4.968000 | -4.987000 | 1097.000000 | 1189.000000 | 1192.000000 | 68.448449 | 888.000000 | 4137 |  | CORR | СIGR | 04:21 | 04:36 | 04:36 | 37 | 190 | 10.000000 | EXT | - |  | (c)
45195.482000 | 2.422000 | 2.413000 | -3.453000 | -3.462000 | 788.000000 | 841.000000 | 846.000000 | 63.616772 | 2413.000000 | 4137 |  | CORR | СIGR | 03:31 | 03:39 | 03:40 | 28 | 116 | 10.000000 | EXT | - |  | (c)
45196.724000 | 3.664000 | 3.649000 | -2.211000 | -2.226000 | -2003.000000 | -1631.000000 | -1752.000000 | 38.586560 | 2105.000000 | 4137 |  | CORR | GENE | 08:00 | 09:00 | 08:41 | 121 | 501 | 10.000000 | EXT | - |  | (c)
45197.014000 | 3.954000 | 3.901000 | -1.921000 | -1.974000 | 1074.000000 | 1160.000000 | 1143.000000 | 76.720023 | 1906.000000 | 4137 |  | CORR | GENE | 04:17 | 04:31 | 04:28 | 68 | 137 | 13.000000 | EXT | - |  | (c)
45201.945000 | 3.010000 | 2.987000 | -7.080000 | -7.103000 | 231.000000 | 285.000000 | 297.000000 | 231.000000 | 2987.000000 | 4138 |  | CORR | СIGR | 08:39 | 08:48 | 08:50 | 31 | 132 | 11.000000 | EXT | - |  | (c)
45215.569000 | 6.544000 | 6.471000 | -5.061000 | -5.134000 | 1602.000000 | 1759.000000 | 1682.000000 | 1602.000000 | 4774.000000 | 4139 |  | CORR | GENE | 04:48 | 05:13 | 05:01 | 360 | 161 | 12.000000 | EXT | - |  | (c)
45215.670000 | 6.645000 | 6.623000 | -4.960000 | -4.982000 | 1361.000000 | 1410.000000 | 1400.000000 | 1361.000000 | 4957.000000 | 4139 |  | CORR | СIGR | 04:09 | 04:17 | 04:15 | 25 | 78 | 12.000000 | EXT | - |  | (c)
45221.176000 | 0.546000 | 0.462000 | -11.074000 | -11.158000 | -2121.000000 | -2076.000000 | -2097.000000 | 2073.000000 | 462.000000 | 4140 |  | CORR | GENE | 05:04 | 05:11 | 05:08 | 168 | 48 | 11.000000 | EXT | - |  | (c)
45221.862000 | 1.232000 | 1.102000 | -10.388000 | -10.518000 | -2145.000000 | -2069.000000 | -2101.000000 | 2058.000000 | 1102.000000 | 4140 |  | CORR | GENE | 05:00 | 05:12 | 05:07 | 251 | 87 | 10.000000 | EXT | - |  | (c)
45224.212000 | 3.582000 | 3.448000 | -8.038000 | -8.172000 | 1880.000000 | 1899.000000 | 1950.000000 | 1880.000000 | 3448.000000 | 4140 |  | CORR | GENE | 03:50 | 03:53 | 04:01 | 167 | 140 | 12.000000 | EXT | - |  | (c)
45254.184000 | 0.024000 | 0.001000 | -11.451000 | -11.474000 | 1039.000000 | 1050.000000 | 1050.000000 | 83.863612 | 1.000000 | 4143 |  | ARTD | AXGR | 04:18 | 04:20 | 04:20 | 52 | 22 | 11.000000 | EXT | -. Эквивалент потери металла 11%. |  | (c)
45265.635000 | 0.000000 | -0.030000 | -11.525000 | -11.555000 | -1544.000000 | -1395.000000 | -1308.000000 | 74.410410 |  | 4144 | Нарушение формы кольцевого шва | GWAN |  | 09:24 | 09:48 | 10:02 | 0 | 471 |  | EXT | Нарушение формы кольцевого шва |  | (c)
45269.824000 | 4.189000 | 4.151000 | -7.336000 | -7.374000 | 1100.000000 | 1281.000000 | 1217.000000 | 62.923656 | 4151.000000 | 4144 |  | CORR | GENE | 04:30 | 05:00 | 04:49 | 227 | 234 | 15.000000 | EXT | - |  | (c)
45270.283000 | 4.648000 | 4.628000 | -6.877000 | -6.897000 | 675.000000 | 694.000000 | 711.000000 | 54.454478 | 4628.000000 | 4144 |  | CORR | СIGR | 03:22 | 03:25 | 03:28 | 21 | 72 | 11.000000 | EXT | - |  | (c)
45270.645000 | 5.010000 | 4.986000 | -6.515000 | -6.539000 | 969.000000 | 983.000000 | 984.000000 | 78.179773 | 4986.000000 | 4144 |  | CORR | AXGR | 04:09 | 04:12 | 04:12 | 95 | 30 | 13.000000 | EXT | - |  | (c)
45272.458000 | 6.823000 | 6.804000 | -4.702000 | -4.721000 | 1670.000000 | 2008.000000 | 1854.000000 | 0.584234 | 4650.000000 | 4144 |  | CORR | GENE | 06:02 | 06:57 | 06:32 | 71 | 369 | 13.000000 | EXT | - |  | (c)
45272.550000 | 6.915000 | 6.884000 | -4.610000 | -4.641000 | 1408.000000 | 1556.000000 | 1531.000000 | 36.616016 | 4576.000000 | 4144 |  | CORR | GENE | 05:20 | 05:44 | 05:40 | 65 | 246 | 11.000000 | EXT | - |  | (c)
45272.598000 | 6.963000 | 6.937000 | -4.562000 | -4.588000 | 1981.000000 | 2125.000000 | 2070.000000 | 0.000000 | 4544.000000 | 4144 |  | CORR | СIGR | 06:53 | 07:16 | 07:07 | 44 | 179 | 11.000000 | EXT | - |  | (c)
45272.705000 | 7.070000 | 7.040000 | -4.455000 | -4.485000 | 1845.000000 | 1899.000000 | 1941.000000 | 7.766381 | 4444.000000 | 4144 |  | CORR | СIGR | 06:31 | 06:39 | 06:46 | 41 | 193 | 14.000000 | EXT | - |  | (c)
45272.808000 | 7.173000 | 7.136000 | -4.352000 | -4.389000 | 1397.000000 | 1445.000000 | 1431.000000 | 58.929091 | 4217.000000 | 4144 |  | CORR | GENE | 05:18 | 05:26 | 05:24 | 172 | 69 | 15.000000 | EXT | - |  | (c)
45272.911000 | 7.276000 | 7.253000 | -4.249000 | -4.272000 | 1776.000000 | 1891.000000 | 1862.000000 | 15.876558 | 4220.000000 | 4144 |  | CORR | GENE | 06:19 | 06:38 | 06:33 | 52 | 172 | 12.000000 | EXT | - |  | (c)
45273.114000 | 7.479000 | 7.469000 | -4.046000 | -4.056000 | 657.000000 | 691.000000 | 681.000000 | 53.001909 | 4037.000000 | 4144 |  | CORR | СIGR | 03:19 | 03:24 | 03:23 | 19 | 48 | 13.000000 | EXT | - |  | (c)
45273.245000 | 7.610000 | 7.593000 | -3.915000 | -3.932000 | 1849.000000 | 2030.000000 | 1948.000000 | 6.838351 | 3883.000000 | 4144 |  | CORR | GENE | 06:31 | 07:00 | 06:47 | 49 | 198 | 14.000000 | EXT | - |  | (c)
45275.048000 | 9.413000 | 9.311000 | -2.112000 | -2.214000 | 1987.000000 | 1990.000000 | 2027.000000 | 9.985583 | 2088.000000 | 4144 |  | CORR | GENE | 06:53 | 06:54 | 07:00 | 126 | 80 | 11.000000 | EXT | - |  | (c)
45275.635000 | 10.000000 | 9.976000 | -1.525000 | -1.549000 | 1853.000000 | 1895.000000 | 1955.000000 | 5.789273 | 1511.000000 | 4144 |  | CORR | СIGR | 06:32 | 06:39 | 06:48 | 38 | 204 | 11.000000 | EXT | - |  | (c)
45276.290000 | 10.655000 | 10.650000 | -0.870000 | -0.875000 | 605.000000 | 622.000000 | 627.000000 | 48.805598 | 857.000000 | 4144 |  | CORR | СIGR | 03:10 | 03:13 | 03:14 | 18 | 44 | 11.000000 | EXT | - |  | (c)
45276.760000 | 11.125000 | 11.091000 | -0.400000 | -0.434000 | 2157.000000 | 2191.000000 | 2177.000000 | 1.108773 | 205.000000 | 4144 |  | CORR | AXGR | 07:21 | 07:26 | 07:24 | 229 | 40 | 11.000000 | EXT | - |  | (c)
45280.860000 | 3.700000 | 3.689000 | -7.205000 | -7.216000 | -1978.000000 | -1976.000000 | -1968.000000 | 1958.000000 | 3689.000000 | 4145 |  | CORR | PITT | 05:21 | 05:21 | 05:23 | 21 | 20 | 28.000000 | EXT | - |  | (c)
45285.761000 | 8.601000 | 8.586000 | -2.304000 | -2.319000 | -2195.000000 | -2133.000000 | -2153.000000 | 2111.000000 | 2297.000000 | 4145 |  | CORR | СIGR | 04:46 | 04:56 | 04:53 | 22 | 84 | 12.000000 | EXT | - |  | (c)
45299.745000 | 0.000000 | -0.032000 | -11.305000 | -11.337000 | 603.000000 | 1546.000000 | 1176.000000 | 38.765130 |  | 4147 | Нарушение формы кольцевого шва | GWAN |  | 11:25 | 01:57 | 00:58 | 0 | 1147 |  | EXT | Нарушение формы кольцевого шва. Аномалия находится на отводе. |  | (c)
45299.900000 | 0.155000 | 0.102000 | -11.150000 | -11.203000 | -1370.000000 | -1248.000000 | -1281.000000 | 69.445171 | 102.000000 | 4147 |  | CORR | GENE | 06:07 | 06:26 | 06:21 | 476 | 178 | 10.000000 | EXT | - |  | (c)
45300.866000 | 1.121000 | 0.983000 | -10.184000 | -10.322000 | -1958.000000 | -1683.000000 | -1709.000000 | 21.994582 | 983.000000 | 4147 |  | CORR | GENE | 04:32 | 05:16 | 05:12 | 175 | 497 | 13.000000 | EXT | - |  | (c)
45302.348000 | 2.603000 | 2.539000 | -8.702000 | -8.766000 | -1367.000000 | -1257.000000 | -1276.000000 | 69.687266 | 2539.000000 | 4147 |  | CORR | GENE | 06:07 | 06:25 | 06:22 | 78 | 182 | 11.000000 | EXT | - |  | (c)
45334.941000 | 1.696000 | 1.696000 | -9.549000 | -9.549000 | 1316.000000 | 1454.000000 | 1389.000000 | 61.987825 | 1696.000000 | 4150 |  | GOUG | GENE | 02:35 | 02:57 | 02:47 | 151 | 146 | 6.000000 | EXT | -. Задир. |  | (c)
45339.678000 | 6.433000 | 6.365000 | -4.812000 | -4.880000 | 1077.000000 | 1148.000000 | 1152.000000 | 80.987141 | 4760.000000 | 4150 |  | DENT |  | 01:56 | 02:08 | 02:09 | 120 | 150 | 0.281690 |  | - |  | (c)
45355.367000 | 10.877000 | 10.642000 | -0.338000 | -0.573000 | 2165.000000 | 2187.000000 | 2190.000000 | 0.000000 | 163.000000 | 4151 |  | CORR | GENE | 07:02 | 07:06 | 07:06 | 410 | 50 | 11.000000 | EXT | - |  | (c)
45362.340000 | 6.635000 | 5.352000 | -4.590000 | -5.873000 | 2130.000000 | 2157.000000 | 2166.000000 | 0.000000 | 3590.000000 | 4152 |  | CORR | GENE | 06:54 | 06:58 | 07:00 | 2283 | 72 | 10.000000 | EXT | - |  | (c)
45362.351000 | 6.646000 | 6.439000 | -4.579000 | -4.786000 | -1881.000000 | -1767.000000 | -1796.000000 | 35.076838 | 4396.000000 | 4152 |  | CORR | GENE | 08:07 | 08:25 | 08:20 | 390 | 170 | 10.000000 | EXT | - |  | (c)
45411.905000 | 0.000000 | -0.046000 | -2.200000 | -2.246000 | 2230.000000 | -2039.000000 | -1964.000000 | 1696.000000 |  | 4157 | Смещение кромок | GWAN |  | 06:50 | 07:21 | 07:33 | 0 | 534 | 3.372000 | EXT | Смещение кромок. Наружу. Величина смещения - 3.4 мм. |  | (c)
45411.905000 | 0.000000 | -0.051000 | -2.200000 | -2.251000 | -673.000000 | -510.000000 | -357.000000 | 42.000000 |  | 4157 | Нарушение формы кольцевого шва | GWAN |  | 11:02 | 11:28 | 11:53 | 0 | 631 |  | EXT | Нарушение формы кольцевого шва |  | (c)
45446.270000 | 0.000000 | -0.030000 | -11.145000 | -11.175000 | -2097.000000 | -1628.000000 | -1436.000000 | 776.000000 |  | 4161 | Нарушение формы кольцевого шва | GWAN |  | 09:48 | 11:04 | 11:34 | 0 | 1321 |  | EXT | Нарушение формы кольцевого шва. Аномалия находится на упругопластическом изгибе: R=599 Дн, максимальное растяжение на 0.2 час. |  | (c)
45480.295000 | 0.000000 | -0.033000 | -11.145000 | -11.178000 | 829.000000 | 1222.000000 | 1135.000000 | 829.000000 |  | 4164 | Нарушение формы кольцевого шва | GWAN |  | 05:52 | 06:56 | 06:42 | 0 | 613 |  | EXT | Нарушение формы кольцевого шва. Аномалия находится на упругопластическом изгибе: R=564 Дн, максимальное растяжение на 6.2 час. |  | (c)
45480.295000 | 0.000000 | -0.040000 | -11.145000 | -11.185000 | 1780.000000 | 2018.000000 | 1975.000000 | 1780.000000 |  | 4164 | Нарушение формы кольцевого шва | GWAN |  | 08:26 | 09:04 | 08:57 | 0 | 391 |  | EXT | Нарушение формы кольцевого шва. Аномалия находится на упругопластическом изгибе: R=564 Дн, максимальное растяжение на 6.2 час. |  | (c)
45615.930000 | 0.000000 | -0.044000 | -11.290000 | -11.334000 | 1400.000000 | -1695.000000 | -1930.000000 | 800.000000 |  | 4176 | Нарушение формы кольцевого шва | GWAN |  | 00:32 | 04:13 | 03:35 | 0 | 2262 |  | EXT | Нарушение формы кольцевого шва |  | (c)
45682.238000 | 9.028000 | 8.867000 | -2.237000 | -2.398000 | -1812.000000 | -1593.000000 | -1542.000000 | 33.789223 | 2110.000000 | 4181 |  | DENT |  | 05:39 | 06:14 | 06:22 | 288 | 540 | 0.563380 |  | - |  | (c)
45722.997000 | 5.827000 | 5.827000 | -4.998000 | -4.998000 | -2060.000000 | -2060.000000 | -2044.000000 | 15.066318 | 4868.000000 | 4185 |  | CORR | AXGR | 08:36 | 08:36 | 08:38 | 130 | 32 | 10.000000 | EXT | -. Аномалия находится на упругопластическом изгибе: R=839 Дн, максимальное растяжение на 5.8 час. |  | (c)
45724.795000 | 7.625000 | 7.610000 | -3.200000 | -3.215000 | 2100.000000 | -2176.000000 | -2203.000000 | 2.259047 | 3167.000000 | 4185 |  | CORR | GENE | 07:47 | 08:17 | 08:13 | 48 | 317 | 9.000000 | EXT | -. Аномалия находится на упругопластическом изгибе: R=745 Дн, максимальное растяжение на 5.6 час. |  | (c)
45842.491000 | 2.071000 | 2.060000 | -7.544000 | -7.555000 | 1243.000000 | 1280.000000 | 1298.000000 | 66.382574 | 2060.000000 | 4196 |  | CORR | СIGR | 04:36 | 04:42 | 04:45 | 31 | 110 | 11.000000 | EXT | - |  | (c)
45848.211000 | 7.791000 | 7.772000 | -1.824000 | -1.843000 | 887.000000 | 926.000000 | 934.000000 | 71.574990 | 1795.000000 | 4196 |  | CORR | GENE | 03:39 | 03:45 | 03:46 | 48 | 95 | 12.000000 | EXT | - |  | (c)
45848.395000 | 7.975000 | 7.936000 | -1.640000 | -1.679000 | -2182.000000 | -2099.000000 | -2052.000000 | 14.428908 | 1614.000000 | 4196 |  | CORR | GENE | 07:23 | 07:37 | 07:44 | 65 | 261 | 10.000000 | EXT | - |  | (c)
45849.090000 | 8.670000 | 8.263000 | -0.945000 | -1.352000 | -2202.000000 | -2165.000000 | -2172.000000 | 4.687172 | 824.000000 | 4196 |  | CORR | GENE | 07:20 | 07:26 | 07:25 | 528 | 59 | 11.000000 | EXT | - |  | (c)
45870.503000 | 9.043000 | 9.022000 | -2.327000 | -2.348000 | -491.000000 | -451.000000 | -419.000000 | 22.220547 | 2307.000000 | 4198 |  | CORR | СIGR | 09:40 | 09:47 | 09:52 | 41 | 144 | 10.000000 | EXT | - |  | (c)
45884.453000 | 0.103000 | 0.081000 | -4.132000 | -4.154000 | 1902.000000 | 2041.000000 | 2043.000000 | 3.729122 | 81.000000 | 4200 |  | CORR | СIGR | 04:02 | 04:24 | 04:25 | 44 | 282 | 12.000000 | EXT | - |  | (c)
45889.684000 | 1.099000 | 1.081000 | -5.511000 | -5.529000 | -1558.000000 | -1513.000000 | -1396.000000 | 54.255649 | 1081.000000 | 4201 |  | CORR | СIGR | 06:43 | 06:50 | 07:09 | 39 | 324 | 11.000000 | EXT | - |  | (c)
45893.679000 | 5.094000 | 5.035000 | -1.516000 | -1.575000 | -1059.000000 | -960.000000 | -870.000000 | 39.728825 | 1478.000000 | 4201 |  | CORR | GENE | 08:04 | 08:19 | 08:34 | 97 | 378 | 10.000000 | EXT | - |  | (c)
45901.741000 | 6.546000 | 6.490000 | -4.954000 | -5.010000 | 1180.000000 | 1190.000000 | 1195.000000 | 81.283516 | 4912.000000 | 4202 |  | CORR | AXGR | 04:34 | 04:36 | 04:37 | 98 | 29 | 11.000000 | EXT | - |  | (c)
45902.801000 | 7.606000 | 7.481000 | -3.894000 | -4.019000 | -2138.000000 | -2114.000000 | -2116.000000 | 9.247844 | 3888.000000 | 4202 |  | CORR | AXGR | 07:39 | 07:43 | 07:42 | 131 | 44 | 12.000000 | EXT | - |  | (c)
45906.695000 | 0.000000 | -0.043000 | -11.190000 | -11.233000 | -1867.000000 | -1496.000000 | -1056.000000 | 246.000000 |  | 4203 | Нарушение формы кольцевого шва | GWAN |  | 09:51 | 10:51 | 00:02 | 0 | 1621 |  | EXT | Нарушение формы кольцевого шва. Аномалия находится на отводе. |  | (c)
45940.305000 | 0.200000 | 0.076000 | -11.300000 | -11.424000 | 1340.000000 | 1409.000000 | 1755.000000 | 0.000000 | 76.000000 | 4206 |  | CORR | GENE | 05:03 | 05:14 | 06:10 | 148 | 830 | 12.000000 | EXT | - |  | (c)
45941.078000 | 0.973000 | 0.892000 | -10.527000 | -10.608000 | 1482.000000 | 1639.000000 | 1798.000000 | 0.000000 | 892.000000 | 4206 |  | CORR | GENE | 05:26 | 05:51 | 06:17 | 141 | 631 | 12.000000 | EXT | - |  | (c)
45941.916000 | 1.811000 | 1.787000 | -9.689000 | -9.713000 | 1536.000000 | 1582.000000 | 1608.000000 | 38.643066 | 1787.000000 | 4206 |  | CORR | GENE | 05:34 | 05:42 | 05:46 | 55 | 144 | 9.000000 | EXT | - |  | (c)
45943.543000 | 3.438000 | 3.376000 | -8.062000 | -8.124000 | 1351.000000 | 1660.000000 | 1639.000000 | 1.354521 | 3376.000000 | 4206 |  | CORR | GENE | 05:04 | 05:54 | 05:51 | 112 | 575 | 10.000000 | EXT | - |  | (c)
46021.807000 | 3.342000 | 3.257000 | -7.943000 | -8.028000 | -2087.000000 | -1917.000000 | -1909.000000 | 11.549526 | 3257.000000 | 4213 |  | CORR | GENE | 05:11 | 05:39 | 05:40 | 150 | 358 | 10.000000 | EXT | - |  | (c)
46029.241000 | 10.776000 | 10.322000 | -0.509000 | -0.963000 | -1389.000000 | -1360.000000 | -1350.000000 | 67.934237 | 196.000000 | 4213 |  | CORR | GENE | 07:04 | 07:09 | 07:10 | 767 | 77 | 11.000000 | EXT | - |  | (c)
46051.680000 | 0.000000 | -0.023000 | -11.490000 | -11.513000 | -1642.000000 | -1581.000000 | -1266.000000 | 71.862223 |  | 4216 | Нарушение формы кольцевого шва | GWAN |  | 08:11 | 08:21 | 09:12 | 0 | 752 |  | EXT | Нарушение формы кольцевого шва |  | (c)
46071.980000 | 8.810000 | 8.775000 | -2.470000 | -2.505000 | 1585.000000 | 1597.000000 | 1612.000000 | 45.590389 | 2297.000000 | 4217 |  | CORR | GENE | 05:45 | 05:47 | 05:49 | 208 | 54 | 13.000000 | EXT | - |  | (c)
46089.241000 | 3.536000 | 3.281000 | -7.949000 | -8.204000 | -1485.000000 | -1452.000000 | -1467.000000 | 60.195750 | 3281.000000 | 4219 |  | CORR | AXGR | 05:14 | 05:19 | 05:17 | 287 | 36 | 11.000000 | EXT | - |  | (c)
46109.315000 | 1.425000 | 1.381000 | -9.945000 | -9.989000 | 1583.000000 | 1632.000000 | 1642.000000 | 37.868554 | 1381.000000 | 4222 |  | CORR | СIGR | 06:18 | 06:26 | 06:27 | 45 | 119 | 11.000000 | EXT | - |  | (c)
46115.074000 | 7.184000 | 7.177000 | -4.186000 | -4.193000 | 1130.000000 | 1187.000000 | 1212.000000 | 69.046407 | 4165.000000 | 4222 |  | CORR | СIGR | 05:05 | 05:14 | 05:18 | 28 | 163 | 12.000000 | EXT | - |  | (c)
46115.855000 | 7.965000 | 7.952000 | -3.405000 | -3.418000 | 1261.000000 | 1328.000000 | 1321.000000 | 63.774001 | 3389.000000 | 4222 |  | CORR | СIGR | 05:26 | 05:37 | 05:36 | 29 | 119 | 20.000000 | EXT | - |  | (c)
46187.759000 | 1.524000 | 1.486000 | -9.931000 | -9.969000 | -1431.000000 | -1307.000000 | -1339.000000 | 64.531738 | 1486.000000 | 4229 |  | CORR | GENE | 05:54 | 06:14 | 06:08 | 89 | 184 | 10.000000 | EXT | - |  | (c)
46190.700000 | 4.465000 | 4.450000 | -6.990000 | -7.005000 | -1800.000000 | -1741.000000 | -1547.000000 | 34.774647 | 4450.000000 | 4229 |  | CORR | GENE | 04:54 | 05:04 | 05:35 | 115 | 505 | 10.000000 | EXT | - |  | (c)
46192.296000 | 6.061000 | 6.022000 | -5.394000 | -5.433000 | -1588.000000 | -1471.000000 | -1428.000000 | 51.862108 | 5284.000000 | 4229 |  | CORR | GENE | 05:28 | 05:47 | 05:54 | 149 | 319 | 11.000000 | EXT | - |  | (c)
46197.690000 | 0.000000 | -0.030000 | -11.285000 | -11.315000 | -2207.000000 | -2029.000000 | -1198.000000 | 15.301359 |  | 4230 | Нарушение формы кольцевого шва | GWAN |  | 08:54 | 09:23 | 11:37 | 0 | 2018 |  | EXT | Нарушение формы кольцевого шва |  | (c)
46208.975000 | 0.000000 | -0.044000 | -11.120000 | -11.164000 | 963.000000 | 1177.000000 | 1172.000000 | 68.591799 |  | 4231 | Нарушение формы кольцевого шва | GWAN |  | 01:20 | 01:55 | 01:54 | 0 | 418 |  | EXT | Нарушение формы кольцевого шва |  | (c)
46236.245000 | 4.755000 | 4.661000 | -6.710000 | -6.804000 | -1228.000000 | -1031.000000 | -1076.000000 | 62.345446 | 4661.000000 | 4233 |  | CORR | GENE | 05:52 | 06:24 | 06:17 | 116 | 304 | 10.000000 | EXT | - |  | (c)
46321.085000 | 0.000000 | -0.025000 | -11.360000 | -11.385000 | 1614.000000 | 1782.000000 | 1770.000000 | 12.068638 |  | 4243 | Нарушение формы кольцевого шва | GWAN |  | 05:30 | 05:57 | 05:55 | 0 | 311 |  | EXT | Нарушение формы кольцевого шва. Аномалия находится на упругопластическом изгибе: R=947 Дн, максимальное растяжение на 5.9 час. |  | (c)
46328.890000 | 7.805000 | 7.798000 | -3.555000 | -3.562000 | 1950.000000 | 2082.000000 | 2040.000000 | 0.893421 | 3520.000000 | 4243 |  | CORR | СIGR | 06:24 | 06:45 | 06:38 | 42 | 180 | 11.000000 | EXT | -. Аномалия находится на упругопластическом изгибе: R=286 Дн, максимальное растяжение на 6 час. |  | (c)
46330.778000 | 9.693000 | 9.206000 | -1.667000 | -2.154000 | -150.000000 | -73.000000 | -103.000000 | 4.549928 | 1521.000000 | 4243 |  | CORR | GENE | 00:45 | 00:58 | 00:53 | 633 | 93 | 10.000000 | EXT | -. Аномалия находится на упругопластическом изгибе: R=265 Дн, максимальное растяжение на 6.2 час. |  | (c)
46341.281000 | 8.836000 | 8.809000 | -2.574000 | -2.601000 | -1827.000000 | -1516.000000 | -1661.000000 | 32.529301 | 2531.000000 | 4244 |  | CORR | GENE | 04:49 | 05:39 | 05:16 | 70 | 332 | 10.000000 | EXT | -. Аномалия находится на упругопластическом изгибе: R=461 Дн, максимальное растяжение на 6.7 час. |  | (c)
46342.879000 | 10.434000 | 10.405000 | -0.976000 | -1.005000 | -1777.000000 | -1700.000000 | -1617.000000 | 36.564215 | 903.000000 | 4244 |  | CORR | GENE | 04:57 | 05:09 | 05:23 | 102 | 320 | 11.000000 | EXT | -. Аномалия находится на упругопластическом изгибе: R=528 Дн, максимальное растяжение на 6.8 час. |  | (c)
46342.895000 | 10.450000 | 10.392000 | -0.960000 | -1.018000 | -1346.000000 | -1292.000000 | -1308.000000 | 71.345174 | 772.000000 | 4244 |  | CORR | GENE | 06:07 | 06:15 | 06:13 | 246 | 77 | 11.000000 | EXT | -. Аномалия находится на упругопластическом изгибе: R=528 Дн, максимальное растяжение на 6.8 час. |  | (c)
46343.855000 | 0.000000 | -0.032000 | -11.520000 | -11.552000 | -2050.000000 | -1688.000000 | -1651.000000 | 46.751639 |  | 4245 | Нарушение формы кольцевого шва | GWAN |  | 09:04 | 10:03 | 10:09 | 0 | 798 |  | EXT | Нарушение формы кольцевого шва. Аномалия находится на упругопластическом изгибе: R=564 Дн, максимальное растяжение на 6.9 час. |  | (c)
46433.093000 | 10.023000 | 9.982000 | -1.602000 | -1.643000 | 57.000000 | 236.000000 | 212.000000 | 57.000000 | 1544.000000 | 4252 |  | CORR | GENE | 05:23 | 05:52 | 05:48 | 99 | 309 | 11.000000 | EXT | - |  | (c)
46433.601000 | 10.531000 | 10.273000 | -1.094000 | -1.352000 | 21.000000 | 88.000000 | 80.000000 | 21.000000 | 703.000000 | 4252 |  | CORR | GENE | 05:18 | 05:28 | 05:27 | 649 | 117 | 10.000000 | EXT | - |  | (c)
46437.397000 | 2.702000 | 2.540000 | -8.903000 | -9.065000 | -1254.000000 | -1178.000000 | -1164.000000 | 1074.000000 | 2540.000000 | 4253 |  | DENT |  | 06:33 | 06:46 | 06:48 | 414 | 180 | 0.352113 |  | - |  | (c)
46452.601000 | 6.301000 | 6.255000 | -4.984000 | -5.030000 | 1517.000000 | 1595.000000 | 1643.000000 | 27.052212 | 4954.000000 | 4254 |  | GOUG | GENE | 06:48 | 07:01 | 07:08 | 76 | 252 | 13.000000 | EXT | -. Задир. |  | (c)
46457.237000 | 10.937000 | 10.911000 | -0.348000 | -0.374000 | 1256.000000 | 1436.000000 | 1384.000000 | 47.700982 | 297.000000 | 4254 |  | CORR | GENE | 06:06 | 06:35 | 06:27 | 77 | 256 | 12.000000 | EXT | - |  | (c)
46457.585000 | 0.000000 | -0.018000 | -11.400000 | -11.418000 | -1273.000000 | -1159.000000 | -1148.000000 | 72.452457 |  | 4255 | Нарушение формы кольцевого шва | GWAN |  | 07:38 | 07:57 | 07:59 | 0 | 250 |  | EXT | Нарушение формы кольцевого шва |  | (c)
46468.985000 | 0.000000 | -0.021000 | -11.425000 | -11.446000 | 1942.000000 | 2061.000000 | 2052.000000 | 0.000000 |  | 4256 | Смещение кромок | GWAN |  | 06:44 | 07:03 | 07:02 | 0 | 221 | 2.903000 | EXT | Смещение кромок. Наружу. Величина смещения - 2.9 мм. Аномалия находится на упругопластическом изгибе: R=615 Дн, максимальное растяжение на 11.2 час. |  | (c)
46483.011000 | 2.601000 | 2.576000 | -8.749000 | -8.774000 | -1365.000000 | -1273.000000 | -1253.000000 | 1140.000000 | 2576.000000 | 4257 |  | CORR | GENE | 07:31 | 07:45 | 07:49 | 57 | 226 | 10.000000 | EXT | -. Аномалия находится на упругопластическом изгибе: R=338 Дн, максимальное растяжение на 11.7 час. |  | (c)
46577.249000 | 7.399000 | 7.388000 | -4.101000 | -4.112000 | 1972.000000 | 1989.000000 | 1987.000000 | 18.513102 | 4070.000000 | 4265 |  | GOUG | PITT | 02:35 | 02:38 | 02:37 | 42 | 29 | 9.000000 | EXT | -. Задир. Аномалия находится на упругопластическом изгибе: R=406 Дн, максимальное растяжение на 0.2 час. |  | (c)
46577.255000 | 7.405000 | 7.360000 | -4.095000 | -4.140000 | 1936.000000 | 1985.000000 | 1971.000000 | 18.123922 | 4063.000000 | 4265 |  | DENT |  | 02:29 | 02:37 | 02:35 | 77 | 70 | 0.352113 |  | -. Аномалия находится вблизи дефекта потери металла. Аномалия находится на упругопластическом изгибе. |  | (c)
46604.245000 | 0.000000 | -0.019000 | -11.550000 | -11.569000 | 1997.000000 | 2137.000000 | 2169.000000 | 0.000000 |  | 4268 | Нарушение формы кольцевого шва | GWAN |  | 05:30 | 05:52 | 05:58 | 0 | 344 |  | EXT | Нарушение формы кольцевого шва |  | (c)
46615.795000 | 0.000000 | -0.034000 | -11.325000 | -11.359000 | -1525.000000 | -1495.000000 | -1387.000000 | 56.924654 |  | 4269 | Нарушение формы кольцевого шва | GWAN |  | 05:54 | 05:59 | 06:16 | 0 | 277 |  | EXT | Нарушение формы кольцевого шва |  | (c)
46615.795000 | 0.000000 | -0.053000 | -11.325000 | -11.378000 | -318.000000 | 758.000000 | 395.000000 | 31.908144 |  | 4269 | Нарушение формы кольцевого шва | GWAN |  | 09:09 | 00:02 | 11:04 | 0 | 1427 |  | EXT | Нарушение формы кольцевого шва |  | (c)
46673.510000 | 0.000000 | -0.038000 | -10.950000 | -10.988000 | 267.000000 | 462.000000 | 468.000000 | 267.000000 |  | 4274а | Нарушение формы кольцевого шва | GWAN |  | 09:24 | 09:55 | 09:56 | 0 | 403 |  | EXT | Нарушение формы кольцевого шва. Аномалия находится на отводе. |  | (c)
46683.868000 | 10.358000 | 10.184000 | -0.592000 | -0.766000 | -711.000000 | -703.000000 | -687.000000 | 664.000000 | 566.000000 | 4274а |  | CORR | GENE | 06:46 | 06:47 | 06:50 | 200 | 47 | 14.000000 | EXT | - |  | (c)
46689.557000 | 5.097000 | 4.684000 | -6.363000 | -6.776000 | 1902.000000 | 2107.000000 | 2053.000000 | 2.193361 | 4684.000000 | 4275 |  | CORR | GENE | 04:37 | 05:10 | 05:02 | 1185 | 301 | 12.000000 | EXT | - |  | (c)
46691.087000 | 6.627000 | 5.998000 | -4.833000 | -5.462000 | 1694.000000 | 1864.000000 | 1894.000000 | 11.070171 | 4231.000000 | 4275 |  | CORR | GENE | 04:04 | 04:31 | 04:36 | 1231 | 399 | 12.000000 | EXT | - |  | (c)
46752.370000 | 0.000000 | -0.042000 | -11.210000 | -11.252000 | -1439.000000 | -819.000000 | -1005.000000 | 46.047740 |  | 4281 | Нарушение формы кольцевого шва | GWAN |  | 10:53 | 00:32 | 00:03 | 0 | 868 |  | EXT | Нарушение формы кольцевого шва |  | (c)
46763.580000 | 0.000000 | -0.032000 | -11.080000 | -11.112000 | -1167.000000 | -559.000000 | -720.000000 | 0.000000 |  | 4282 | Нарушение формы кольцевого шва | GWAN |  | 07:50 | 09:28 | 09:02 | 0 | 893 |  | EXT | Нарушение формы кольцевого шва |  | (c)
46798.999000 | 1.949000 | 1.459000 | -9.501000 | -9.991000 | 1446.000000 | 1627.000000 | 1627.000000 | 1446.000000 | 1459.000000 | 4285 |  | CORR | GENE | 05:16 | 05:45 | 05:45 | 635 | 362 | 10.000000 | EXT | - |  | (c)
46807.541000 | 10.491000 | 10.046000 | -0.959000 | -1.404000 | 1086.000000 | 1330.000000 | 1274.000000 | 1086.000000 | 883.000000 | 4285 |  | CORR | GENE | 04:18 | 04:57 | 04:48 | 521 | 376 | 11.000000 | EXT | - |  | (c)
46809.772000 | 1.272000 | 1.252000 | -9.953000 | -9.973000 | -2211.000000 | -1983.000000 | -2069.000000 | 1.594723 | 1252.000000 | 4286 |  | CORR | GENE | 04:10 | 04:47 | 04:33 | 76 | 283 | 10.000000 | EXT | - |  | (c)
46810.944000 | 2.444000 | 2.425000 | -8.781000 | -8.800000 | -1858.000000 | -1758.000000 | -1768.000000 | 30.025265 | 2425.000000 | 4286 |  | CORR | GENE | 05:07 | 05:23 | 05:22 | 71 | 182 | 12.000000 | EXT | - |  | (c)
46811.845000 | 3.345000 | 3.270000 | -7.880000 | -7.955000 | -1814.000000 | -1722.000000 | -1619.000000 | 33.636348 | 3270.000000 | 4286 |  | CORR | GENE | 05:14 | 05:29 | 05:46 | 260 | 390 | 12.000000 | EXT | - |  | (c)
46890.685000 | 0.000000 | -0.036000 | -8.125000 | -8.161000 | -598.000000 | -400.000000 | -235.000000 | 0.000000 |  | 4294а | Нарушение формы кольцевого шва | GWAN |  | 00:08 | 00:40 | 01:07 | 0 | 726 |  | EXT | Нарушение формы кольцевого шва. Аномалия находится на упругопластическом изгибе: R=546 Дн, максимальное растяжение на 5.6 час. |  | (c)
46890.685000 | 0.000000 | -0.003000 | -8.125000 | -8.128000 | 1058.000000 | 1174.000000 | 1270.000000 | 43.316919 |  | 4294а | Нарушение формы кольцевого шва | GWAN |  | 04:36 | 04:54 | 05:10 | 0 | 424 |  | EXT | Нарушение формы кольцевого шва. Аномалия находится на упругопластическом изгибе: R=546 Дн, максимальное растяжение на 5.6 час. |  | (c)
46909.885000 | 0.000000 | -0.044000 | -11.040000 | -11.084000 | 490.000000 | 840.000000 | 841.000000 | 67.870460 |  | 4296 | Нарушение формы кольцевого шва | GWAN |  | 00:18 | 01:14 | 01:15 | 0 | 702 |  | EXT | Нарушение формы кольцевого шва. Аномалия находится на упругопластическом изгибе: R=382 Дн, максимальное растяжение на 5.8 час. |  | (c)
46909.885000 | 0.000000 | -0.054000 | -11.040000 | -11.094000 | -368.000000 | 5.000000 | -141.000000 | 0.000000 |  | 4296 | Нарушение формы кольцевого шва | GWAN |  | 09:59 | 11:00 | 10:36 | 0 | 454 |  | EXT | Нарушение формы кольцевого шва. Аномалия находится на упругопластическом изгибе: R=382 Дн, максимальное растяжение на 5.8 час. |  | (c)
46917.141000 | 7.256000 | 7.228000 | -3.784000 | -3.812000 | -1960.000000 | -1895.000000 | -1909.000000 | 21.850809 | 3772.000000 | 4296 |  | CORR | СIGR | 05:42 | 05:53 | 05:51 | 40 | 102 | 10.000000 | EXT | -. Аномалия находится на упругопластическом изгибе: R=379 Дн, максимальное растяжение на 6.1 час. |  | (c)
46954.005000 | 0.000000 | -0.035000 | -11.265000 | -11.300000 | -1121.000000 | -209.000000 | -550.000000 | 1.712455 |  | 4300 | Нарушение формы кольцевого шва | GWAN |  | 09:53 | 00:20 | 11:25 | 0 | 1142 |  | EXT | Нарушение формы кольцевого шва |  | (c)
46987.985000 | 0.000000 | -0.006000 | -11.475000 | -11.481000 | 1748.000000 | 1835.000000 | 1866.000000 | 10.435472 |  | 4303 | Смещение кромок | GWAN |  | 05:53 | 06:07 | 06:12 | 0 | 235 | 2.577000 | EXT | Смещение кромок. Наружу. Величина смещения - 2.6 мм. |  | (c)
47068.180000 | 0.595000 | 0.557000 | -10.945000 | -10.983000 | 1265.000000 | 1344.000000 | 1377.000000 | 1265.000000 | 557.000000 | 4310 |  | CORR | GENE | 04:44 | 04:57 | 05:02 | 109 | 224 | 10.000000 | EXT | - |  | (c)
47111.598000 | 9.788000 | 9.703000 | -1.502000 | -1.587000 | -2195.000000 | -2183.000000 | -2170.000000 | 4.907678 | 1291.000000 | 4313 |  | CORR | GENE | 06:23 | 06:25 | 06:28 | 296 | 52 | 10.000000 | EXT | - |  | (c)
47136.115000 | 0.000000 | -0.040000 | -11.340000 | -11.380000 | 658.000000 | 683.000000 | 789.000000 | 63.641864 |  | 4316 | Нарушение формы кольцевого шва | GWAN |  | 11:56 | 00:00 | 00:17 | 0 | 261 |  | EXT | Нарушение формы кольцевого шва. Аномалия находится на отводе. |  | (c)
47164.585000 | 5.610000 | 5.567000 | -5.645000 | -5.688000 | 896.000000 | 933.000000 | 934.000000 | 896.000000 | 4983.000000 | 4318 |  | CORR | GENE | 04:48 | 04:54 | 04:54 | 705 | 74 | 10.000000 | EXT | -. Аномалия находится на упругопластическом изгибе: R=329 Дн, максимальное растяжение на 0.4 час. |  | (c)
47244.366000 | 5.566000 | 5.556000 | -5.619000 | -5.629000 | 801.000000 | 847.000000 | 877.000000 | 801.000000 | 5556.000000 | 4325 |  | CORR | СIGR | 05:04 | 05:11 | 05:16 | 38 | 152 | 11.000000 | EXT | -. Аномалия находится на отводе. |  | (c)
47325.041000 | 6.456000 | 6.431000 | -5.059000 | -5.084000 | 2068.000000 | 2108.000000 | 2119.000000 | 4.960399 | 5052.000000 | 4332 |  | CORR | СIGR | 05:03 | 05:09 | 05:11 | 32 | 101 | 14.000000 | EXT | -. Аномалия находится на упругопластическом изгибе: R=704 Дн, максимальное растяжение на 8.1 час. |  | (c)
47392.044000 | 5.084000 | 4.620000 | -6.321000 | -6.785000 | -2164.000000 | -2159.000000 | -2125.000000 | 8.500416 | 3945.000000 | 4338 |  | CORR | GENE | 07:18 | 07:19 | 07:24 | 2840 | 77 | 11.000000 | EXT | - |  | (c)
47432.840000 | 0.000000 | -0.036000 | -11.245000 | -11.281000 | -1296.000000 | -1171.000000 | -1158.000000 | 82.299336 |  | 4342а | Смещение кромок | GWAN |  | 10:45 | 11:05 | 11:07 | 0 | 276 | 2.867000 | EXT | Смещение кромок. Вовнутрь. Величина смещения - 2.9 мм. |  | (c)
47471.046000 | 4.096000 | 4.070000 | -6.744000 | -6.770000 | 1671.000000 | 1759.000000 | 1784.000000 | 1671.000000 | 4070.000000 | 4345 |  | CORR | GENE | 07:30 | 07:44 | 07:48 | 58 | 226 | 10.000000 | EXT | -. Аномалия находится на отводе. |  | (c)
47538.615000 | 4.500000 | 4.482000 | -6.885000 | -6.903000 | -1461.000000 | -1406.000000 | -1400.000000 | 62.093405 | 4482.000000 | 4351 |  | CORR | СIGR | 05:09 | 05:18 | 05:19 | 42 | 122 | 13.000000 | EXT | - |  | (c)
47549.324000 | 3.824000 | 3.717000 | -7.661000 | -7.768000 | -81.000000 | -60.000000 | -63.000000 | 2.055472 | 3717.000000 | 4352 |  | CORR | AXGR | 09:13 | 09:16 | 09:16 | 283 | 37 | 10.000000 | EXT | - |  | (c)
47606.042000 | 3.857000 | 3.634000 | -7.378000 | -7.601000 | 2224.000000 | -2230.000000 | -2226.000000 | 0.393883 | 3634.000000 | 4357 |  | LWAN |  | 06:02 | 06:04 | 06:04 | 337 | 23 | 14.000000 | EXT | -. Эквивалент потери металла 14%. |  | (c)
47727.430000 | 0.000000 | -0.034000 | -11.525000 | -11.559000 | -615.000000 | -570.000000 | -487.000000 | 359.000000 |  | 4368 | Непровар / утяжина | GWAN |  | 05:31 | 05:38 | 05:51 | 0 | 256 | 16.000000 | INT | Непровар / утяжина |  | (c)
47727.565000 | 0.135000 | 0.070000 | -11.390000 | -11.455000 | -878.000000 | -791.000000 | -821.000000 | 764.000000 | 70.000000 | 4368 |  | CORR | GENE | 04:48 | 05:02 | 04:58 | 70 | 114 | 10.000000 | EXT | - |  | (c)
47730.940000 | 3.510000 | 3.498000 | -8.015000 | -8.027000 | -825.000000 | -752.000000 | -753.000000 | 682.000000 | 3498.000000 | 4368 |  | CORR | СIGR | 04:57 | 05:09 | 05:09 | 30 | 143 | 10.000000 | EXT | - |  | (c)
47738.811000 | 11.381000 | 11.318000 | -0.144000 | -0.207000 | -633.000000 | -31.000000 | -298.000000 | 0.000000 | 62.000000 | 4368 |  | CORR | GENE | 05:28 | 07:05 | 06:22 | 145 | 672 | 11.000000 | EXT | - |  | (c)
47748.614000 | 9.659000 | 9.637000 | -1.876000 | -1.898000 | -996.000000 | -910.000000 | -931.000000 | 866.000000 | 1853.000000 | 4369 |  | CORR | GENE | 05:47 | 06:01 | 05:57 | 45 | 131 | 11.000000 | EXT | -. Аномалия находится на отводе. |  | (c)
47749.375000 | 10.420000 | 10.302000 | -1.115000 | -1.233000 | -1008.000000 | -918.000000 | -937.000000 | 867.000000 | 1101.000000 | 4369 |  | CORR | GENE | 05:45 | 05:59 | 05:56 | 132 | 141 | 13.000000 | EXT | -. Аномалия находится на отводе. |  | (c)
47763.740000 | 1.805000 | 1.724000 | -9.550000 | -9.631000 | 2136.000000 | 2137.000000 | 2160.000000 | 3.821108 | 1724.000000 | 4371 |  | CORR | AXGR | 05:33 | 05:33 | 05:37 | 129 | 47 | 11.000000 | EXT | - |  | (c)
47764.536000 | 2.601000 | 2.598000 | -8.754000 | -8.757000 | 2155.000000 | 2162.000000 | 2171.000000 | 3.498315 | 2598.000000 | 4371 |  | CORR | AXGR | 05:37 | 05:38 | 05:39 | 153 | 32 | 10.000000 | EXT | - |  | (c)
47768.272000 | 6.337000 | 6.228000 | -5.018000 | -5.127000 | -2204.000000 | -2186.000000 | -2184.000000 | 2.179607 | 4909.000000 | 4371 |  | CORR | AXGR | 05:53 | 05:56 | 05:56 | 218 | 38 | 10.000000 | EXT | - |  | (c)
47792.837000 | 8.127000 | 8.050000 | -3.333000 | -3.410000 | 1621.000000 | 1662.000000 | 1662.000000 | 1621.000000 | 3281.000000 | 4373 |  | GOUG | GENE | 06:41 | 06:48 | 06:48 | 129 | 81 | 11.000000 | EXT | -. Задир. |  | (c)
47820.437000 | 1.717000 | 0.977000 | -9.838000 | -10.578000 | -88.000000 | -46.000000 | -59.000000 | 30.000000 | 977.000000 | 4376 |  | LWAN |  | 05:46 | 05:53 | 05:51 | 866 | 59 | 10.316671 | INT | -. Эквивалент потери металла 10%. Аномалия находится на отводе. |  | (c)
47822.353000 | 3.633000 | 2.970000 | -7.922000 | -8.585000 | 110.000000 | 286.000000 | 224.000000 | 110.000000 | 2970.000000 | 4376 |  | CORR | GENE | 06:18 | 06:47 | 06:36 | 780 | 227 | 13.000000 | EXT | -. Аномалия находится на отводе. |  | (c)
47825.864000 | 7.144000 | 7.136000 | -4.411000 | -4.419000 | 261.000000 | 333.000000 | 298.000000 | 261.000000 | 4395.000000 | 4376 |  | CORR | СIGR | 06:43 | 06:54 | 06:48 | 24 | 73 | 13.000000 | EXT | -. Аномалия находится на отводе. |  | (c)
47856.035000 | 2.920000 | 2.861000 | -8.660000 | -8.719000 | 1632.000000 | 2000.000000 | 2043.000000 | 1632.000000 | 2861.000000 | 4379 |  | CORR | GENE | 06:47 | 07:46 | 07:53 | 129 | 822 | 10.000000 | EXT | - |  | (c)
47906.968000 | 7.928000 | 7.844000 | -3.007000 | -3.091000 | 1308.000000 | 1430.000000 | 1395.000000 | 53.294697 | 2287.000000 | 4383 |  | CORR | GENE | 05:56 | 06:15 | 06:10 | 804 | 175 | 11.000000 | EXT | - |  | (c)
47907.673000 | 8.633000 | 8.603000 | -2.302000 | -2.332000 | 964.000000 | 1005.000000 | 1018.000000 | 77.803168 | 2272.000000 | 4383 |  | CORR | GENE | 05:00 | 05:07 | 05:09 | 60 | 109 | 11.000000 | EXT | - |  | (c)
47909.336000 | 10.296000 | 10.197000 | -0.639000 | -0.738000 | 1328.000000 | 1419.000000 | 1386.000000 | 58.822530 | 58.000000 | 4383 |  | CORR | GENE | 05:59 | 06:14 | 06:08 | 680 | 116 | 13.000000 | EXT | - |  | (c)
47911.061000 | 1.086000 | 1.043000 | -10.274000 | -10.317000 | -1414.000000 | -1045.000000 | -1102.000000 | 790.000000 | 1043.000000 | 4384 |  | CORR | GENE | 05:03 | 06:02 | 05:53 | 122 | 624 | 10.000000 | EXT | -. Аномалия находится на отводе. |  | (c)
47920.039000 | 10.064000 | 9.628000 | -1.296000 | -1.732000 | -1510.000000 | -1433.000000 | -1413.000000 | 1315.000000 | 954.000000 | 4384 |  | CORR | GENE | 04:47 | 05:00 | 05:03 | 778 | 195 | 13.000000 | EXT | -. Аномалия находится на отводе. |  | (c)
47920.182000 | 10.207000 | 10.107000 | -1.153000 | -1.253000 | -23.000000 | -13.000000 | 2.000000 | 0.000000 | 626.000000 | 4384 |  | CORR | GENE | 08:47 | 08:49 | 08:51 | 627 | 50 | 12.000000 | EXT | -. Аномалия находится на отводе. |  | (c)
47921.376000 | 0.041000 | 0.008000 | -11.534000 | -11.567000 | 55.000000 | 76.000000 | 80.000000 | 55.000000 | 8.000000 | 4385 |  | CORR | GENE | 04:46 | 04:50 | 04:51 | 237 | 50 | 13.000000 | EXT | - |  | (c)
47927.754000 | 6.419000 | 6.368000 | -5.156000 | -5.207000 | 356.000000 | 410.000000 | 396.000000 | 356.000000 | 5016.000000 | 4385 |  | CORR | GENE | 05:35 | 05:44 | 05:41 | 191 | 79 | 12.000000 | EXT | - |  | (c)
47928.474000 | 7.139000 | 7.059000 | -4.436000 | -4.516000 | 333.000000 | 558.000000 | 472.000000 | 333.000000 | 4337.000000 | 4385 |  | CORR | GENE | 05:31 | 06:08 | 05:54 | 179 | 278 | 11.000000 | EXT | - |  | (c)
47929.455000 | 8.120000 | 8.118000 | -3.455000 | -3.457000 | 639.000000 | 705.000000 | 681.000000 | 639.000000 | 3435.000000 | 4385 |  | CORR | СIGR | 06:21 | 06:31 | 06:28 | 22 | 84 | 10.000000 | EXT | - |  | (c)
47930.087000 | 8.752000 | 8.751000 | -2.823000 | -2.824000 | 323.000000 | 377.000000 | 355.000000 | 323.000000 | 2806.000000 | 4385 |  | CORR | СIGR | 05:30 | 05:38 | 05:35 | 18 | 63 | 13.000000 | EXT | - |  | (c)
47942.891000 | 9.981000 | 9.894000 | -0.354000 | -0.441000 | -2195.000000 | -2125.000000 | -2157.000000 | 2.837800 | 162.000000 | 4386 |  | CORR | GENE | 04:32 | 04:43 | 04:38 | 279 | 77 | 12.000000 | EXT | - |  | (c)
47956.707000 | 2.037000 | 1.923000 | -7.693000 | -7.807000 | 14.000000 | 28.000000 | 32.000000 | 1.131173 | 1923.000000 | 4388 |  | LWAN |  | 01:02 | 01:05 | 01:05 | 351 | 36 | 13.535667 | INT | -. Эквивалент потери металла 14%. |  | (c)
47964.400000 | 0.000000 | -0.026000 | -11.055000 | -11.081000 | -1508.000000 | -1429.000000 | -1382.000000 | 58.283505 |  | 4389 | Непровар / утяжина | GWAN |  | 06:23 | 06:36 | 06:43 | 0 | 252 | 12.000000 | INT | Непровар / утяжина |  | (c)
48004.407000 | 6.132000 | 6.121000 | -2.733000 | -2.744000 | -1285.000000 | -1014.000000 | -1106.000000 | 60.467747 | 2685.000000 | 4392а |  | CORR | GENE | 08:09 | 08:53 | 08:38 | 59 | 357 | 10.000000 | EXT | - |  | (c)
48084.546000 | 8.541000 | 8.517000 | -2.639000 | -2.663000 | 1743.000000 | 1870.000000 | 1810.000000 | 23.139024 | 2634.000000 | 4401 |  | CORR | СIGR | 07:32 | 07:52 | 07:42 | 29 | 134 | 11.000000 | EXT | - |  | (c)
48094.022000 | 6.837000 | 6.806000 | -4.658000 | -4.689000 | -308.000000 | -244.000000 | -247.000000 | 10.090140 | 4638.000000 | 4402 |  | CORR | GENE | 08:26 | 08:36 | 08:36 | 51 | 122 | 14.000000 | EXT | - |  | (c)
48121.077000 | 11.192000 | 10.961000 | -0.088000 | -0.319000 | -2008.000000 | -1902.000000 | -1943.000000 | 23.195167 | 19.000000 | 4404 | Металлургический дефект | MIAN | GENE | 07:07 | 07:24 | 07:18 | 300 | 129 | 10.000000 | INT | Металлургический дефект. Эквивалент потери металла 10%. Аномалия находится в зоне сварного шва. |  | (c)
48135.331000 | 2.661000 | 2.645000 | -8.859000 | -8.875000 | 53.000000 | 153.000000 | 164.000000 | 53.000000 | 2645.000000 | 4406 |  | CORR | СIGR | 05:40 | 05:56 | 05:58 | 37 | 222 | 10.000000 | EXT | - |  | (c)
48155.685000 | 11.495000 | 11.400000 | -0.080000 | -0.175000 | 667.000000 | 694.000000 | 712.000000 | 667.000000 | 39.000000 | 4407 |  | CORR | GENE | 04:45 | 04:49 | 04:52 | 136 | 91 | 10.000000 | EXT | -. Аномалия находится на отводе. |  | (c)
48155.725000 | 11.535000 | 11.426000 | -0.040000 | -0.149000 | 1302.000000 | 1317.000000 | 1316.000000 | 1302.000000 | 15.000000 | 4407 |  | CORR | AXGR | 06:27 | 06:30 | 06:30 | 134 | 30 | 11.000000 | EXT | -. Аномалия находится на отводе. |  | (c)
48156.139000 | 0.374000 | 0.324000 | -10.666000 | -10.716000 | 1352.000000 | 1397.000000 | 1448.000000 | 47.608268 | 324.000000 | 4408 |  | DENT |  | 05:49 | 05:57 | 06:05 | 99 | 193 | 0.140845 |  | - |  | (c)
48157.129000 | 1.364000 | 1.328000 | -9.676000 | -9.712000 | 1060.000000 | 1118.000000 | 1150.000000 | 72.787195 | 1328.000000 | 4408 |  | CORR | GENE | 05:02 | 05:12 | 05:17 | 70 | 179 | 15.000000 | EXT | - |  | (c)
48161.559000 | 5.794000 | 5.772000 | -5.246000 | -5.268000 | 1208.000000 | 1254.000000 | 1243.000000 | 74.038019 | 5239.000000 | 4408 |  | CORR | СIGR | 05:26 | 05:34 | 05:32 | 29 | 70 | 10.000000 | EXT | - |  | (c)
48161.670000 | 5.905000 | 5.859000 | -5.135000 | -5.181000 | 1310.000000 | 1350.000000 | 1347.000000 | 65.322604 | 5128.000000 | 4408 |  | CORR | GENE | 05:43 | 05:49 | 05:49 | 53 | 74 | 10.000000 | EXT | - |  | (c)
48163.564000 | 7.799000 | 7.783000 | -3.241000 | -3.257000 | 1383.000000 | 1425.000000 | 1422.000000 | 58.947440 | 3234.000000 | 4408 |  | CORR | СIGR | 05:54 | 06:01 | 06:01 | 23 | 78 | 15.000000 | EXT | - |  | (c)
48165.122000 | 9.357000 | 9.239000 | -1.683000 | -1.801000 | 1203.000000 | 1261.000000 | 1272.000000 | 66.331333 | 1673.000000 | 4408 |  | CORR | GENE | 05:25 | 05:35 | 05:36 | 128 | 137 | 10.000000 | EXT | - |  | (c)
48176.703000 | 9.898000 | 9.617000 | -1.567000 | -1.848000 | -2136.000000 | -2101.000000 | -2104.000000 | 7.620487 | 1260.000000 | 4409 |  | CORR | GENE | 05:08 | 05:14 | 05:14 | 588 | 63 | 10.000000 | EXT | - |  | (c)
48182.569000 | 4.299000 | 4.276000 | -6.956000 | -6.979000 | 1737.000000 | 1774.000000 | 1775.000000 | 30.716859 | 4276.000000 | 4410 |  | CORR | СIGR | 07:00 | 07:06 | 07:06 | 27 | 75 | 10.000000 | EXT | - |  | (c)
48183.781000 | 5.511000 | 5.492000 | -5.744000 | -5.763000 | 1485.000000 | 1511.000000 | 1529.000000 | 49.479209 | 5492.000000 | 4410 |  | CORR | СIGR | 06:19 | 06:23 | 06:26 | 23 | 88 | 15.000000 | EXT | - |  | (c)
48216.734000 | 4.559000 | 4.363000 | -6.526000 | -6.722000 | -1795.000000 | -1437.000000 | -1554.000000 | 1312.000000 | 4363.000000 | 4413 |  | ARTD | GENE | 07:32 | 08:30 | 08:11 | 2292 | 484 | 10.000000 | EXT | -. Эквивалент потери металла 10%. |  | (c)
48246.846000 | 1.171000 | 1.047000 | -9.299000 | -9.423000 | 1024.000000 | 1096.000000 | 1079.000000 | 1024.000000 | 1047.000000 | 4416 |  | CORR | GENE | 04:28 | 04:39 | 04:36 | 287 | 109 | 10.000000 | EXT | - |  | (c)
48354.156000 | 7.846000 | 7.830000 | -3.539000 | -3.555000 | 584.000000 | 726.000000 | 695.000000 | 584.000000 | 3486.000000 | 4425 |  | CORR | GENE | 04:23 | 04:46 | 04:41 | 69 | 221 | 10.000000 | EXT | -. Аномалия находится на отводе. |  | (c)
48367.963000 | 10.268000 | 10.106000 | -0.947000 | -1.109000 | 1293.000000 | 1655.000000 | 1551.000000 | 1293.000000 | 669.000000 | 4426 |  | CORR | GENE | 04:48 | 05:46 | 05:30 | 440 | 517 | 10.000000 | EXT | - |  | (c)
48379.894000 | 0.269000 | 0.193000 | -11.291000 | -11.367000 | 351.000000 | 366.000000 | 364.000000 | 351.000000 | 193.000000 | 4428 |  | CORR | AXGR | 05:45 | 05:47 | 05:47 | 111 | 27 | 10.000000 | EXT | -. Аномалия находится на упругопластическом изгибе: R=523 Дн, максимальное растяжение на 6.3 час. |  | (c)
48460.196000 | 1.901000 | 1.717000 | -9.624000 | -9.808000 | 929.000000 | 982.000000 | 983.000000 | 929.000000 | 1717.000000 | 4435 |  | CORR | GENE | 06:25 | 06:34 | 06:34 | 1151 | 108 | 10.000000 | EXT | - |  | (c)
48462.053000 | 3.758000 | 3.714000 | -7.767000 | -7.811000 | 895.000000 | 938.000000 | 927.000000 | 895.000000 | 3714.000000 | 4435 |  | CORR | GENE | 06:20 | 06:27 | 06:25 | 275 | 64 | 10.000000 | EXT | - |  | (c)
48473.120000 | 3.300000 | 3.283000 | -8.245000 | -8.262000 | 699.000000 | 760.000000 | 809.000000 | 699.000000 | 3283.000000 | 4436 |  | CORR | GENE | 04:53 | 05:03 | 05:11 | 60 | 219 | 10.000000 | EXT | -. Аномалия находится на отводе. |  | (c)
48479.975000 | 10.155000 | 10.089000 | -1.390000 | -1.456000 | 778.000000 | 1108.000000 | 999.000000 | 778.000000 | 1355.000000 | 4436 |  | CORR | GENE | 05:06 | 05:59 | 05:41 | 101 | 441 | 10.000000 | EXT | -. Аномалия находится на отводе. |  | (c)
48540.840000 | 2.145000 | 2.057000 | -9.140000 | -9.228000 | 1073.000000 | 1172.000000 | 1239.000000 | 53.259520 | 2057.000000 | 4442 |  | CORR | GENE | 03:07 | 03:23 | 03:34 | 131 | 332 | 10.000000 | EXT | - |  | (c)
48675.282000 | 1.857000 | 1.787000 | -9.623000 | -9.693000 | 959.000000 | 1015.000000 | 1007.000000 | 959.000000 | 1787.000000 | 4454 |  | DENT |  | 02:15 | 02:24 | 02:22 | 106 | 96 | 0.211268 |  | - |  | (c)
48751.801000 | 11.341000 | 11.262000 | -0.089000 | -0.168000 | 1634.000000 | 1648.000000 | 1647.000000 | 1634.000000 | 27.000000 | 4460 |  | CORR | AXGR | 01:59 | 02:01 | 02:01 | 141 | 27 | 15.000000 | EXT | -. Аномалия находится на упругопластическом изгибе: R=329 Дн, максимальное растяжение на 6.3 час. |  | (c)
48928.793000 | 6.948000 | 6.922000 | -4.647000 | -4.673000 | -935.000000 | -877.000000 | -852.000000 | 769.000000 | 4619.000000 | 4476 |  | CORR | GENE | 06:44 | 06:54 | 06:58 | 54 | 165 | 10.000000 | EXT | -. Аномалия находится на отводе. |  | (c)
48928.918000 | 7.073000 | 7.045000 | -4.522000 | -4.550000 | -1537.000000 | -1459.000000 | -1478.000000 | 1420.000000 | 4522.000000 | 4476 |  | CORR | СIGR | 05:07 | 05:20 | 05:17 | 28 | 117 | 12.000000 | EXT | -. Аномалия находится на отводе. |  | (c)
48932.105000 | 10.260000 | 10.232000 | -1.335000 | -1.363000 | -1509.000000 | -1425.000000 | -1439.000000 | 1368.000000 | 1321.000000 | 4476 |  | CORR | СIGR | 05:12 | 05:25 | 05:23 | 42 | 141 | 12.000000 | EXT | -. Аномалия находится на отводе. |  | (c)
48966.140000 | 9.910000 | 9.890000 | -1.425000 | -1.445000 | 658.000000 | 724.000000 | 714.000000 | 57.605170 | 1377.000000 | 4479 |  | GOUG | GENE | 11:15 | 11:25 | 11:24 | 68 | 112 | 8.000000 | EXT | -. Задир. |  | (c)
48995.286000 | 4.931000 | 4.853000 | -6.394000 | -6.472000 | 504.000000 | 524.000000 | 573.000000 | 504.000000 | 4853.000000 | 4482 |  | GOUG | GENE | 05:15 | 05:18 | 05:26 | 102 | 139 | 6.000000 | EXT | -. Задир. |  | (c)
49011.352000 | 9.672000 | 9.552000 | -1.958000 | -2.078000 | -1513.000000 | -1457.000000 | -1400.000000 | 1287.000000 | 1732.000000 | 4483 |  | CORR | GENE | 07:56 | 08:05 | 08:14 | 346 | 226 | 13.000000 | EXT | - |  | (c)
49035.161000 | 10.481000 | 10.445000 | -0.769000 | -0.805000 | 2183.000000 | 2199.000000 | 2193.000000 | 2.157206 | 742.000000 | 4485 |  | LWAN |  | 05:31 | 05:34 | 05:33 | 63 | 21 | 15.000000 | INT | -. Эквивалент потери металла 15%. |  | (c)
49119.439000 | 4.644000 | 4.602000 | -6.886000 | -6.928000 | 612.000000 | 659.000000 | 812.000000 | 49.347415 | 4602.000000 | 4493 |  | CORR | GENE | 03:37 | 03:44 | 04:09 | 69 | 401 | 11.000000 | EXT | -. Аномалия находится на упругопластическом изгибе: R=732 Дн, максимальное растяжение на 4.3 час. |  | (c)
49174.482000 | 4.017000 | 3.966000 | -7.053000 | -7.104000 | 1356.000000 | 1424.000000 | 1411.000000 | 1356.000000 | 3966.000000 | 4499 |  | DENT |  | 07:03 | 07:14 | 07:12 | 101 | 110 | 0.563380 |  | -. Аномалия находится вблизи дефекта потери металла. |  | (c)
49174.503000 | 4.038000 | 3.968000 | -7.032000 | -7.102000 | 1369.000000 | 1388.000000 | 1439.000000 | 1369.000000 | 3968.000000 | 4499 |  | GOUG | GENE | 07:05 | 07:08 | 07:16 | 96 | 139 | 8.000000 | EXT | -. Задир. |  | (c)
49198.661000 | 5.981000 | 5.138000 | -5.359000 | -6.202000 | -1928.000000 | -1833.000000 | -1741.000000 | 1554.000000 | 5138.000000 | 4501 |  | ARTD | GENE | 02:47 | 03:02 | 03:17 | 904 | 374 | 10.000000 | EXT | -. Эквивалент потери металла 10%. |  | (c)
49235.897000 | 8.972000 | 8.903000 | -1.898000 | -1.967000 | -1779.000000 | -1661.000000 | -1698.000000 | 1617.000000 | 1882.000000 | 4504 |  | GOUG | GENE | 10:04 | 10:23 | 10:17 | 85 | 163 | 7.000000 | EXT | -. Аномалия находится на отводе. Задир. |  | (c)
49236.974000 | 10.049000 | 10.008000 | -0.821000 | -0.862000 | -332.000000 | -229.000000 | -240.000000 | 147.000000 | 794.000000 | 4504 |  | CORR | GENE | 01:58 | 02:14 | 02:13 | 68 | 185 | 10.000000 | EXT | -. Аномалия находится на отводе. |  | (c)
49252.300000 | 3.415000 | 3.415000 | -7.970000 | -7.970000 | 1409.000000 | 1429.000000 | 1495.000000 | 1409.000000 | 3415.000000 | 4506 |  | ARTD | GENE | 09:57 | 10:00 | 10:11 | 259 | 172 |  | EXT | -. Наплавка. |  | (c)
49273.264000 | 1.739000 | 1.716000 | -9.816000 | -9.839000 | 1126.000000 | 1266.000000 | 1218.000000 | 1126.000000 | 1716.000000 | 4508 |  | GOUG | СIGR | 05:11 | 05:33 | 05:26 | 43 | 184 | 10.000000 | EXT | -. Задир. |  | (c)
49282.658000 | 11.133000 | 11.105000 | -0.422000 | -0.450000 | 539.000000 | 674.000000 | 652.000000 | 539.000000 | 383.000000 | 4508 |  | CORR | GENE | 03:36 | 03:58 | 03:54 | 67 | 226 | 10.000000 | EXT | - |  | (c)
49286.167000 | 3.087000 | 3.034000 | -8.523000 | -8.576000 | 267.000000 | 303.000000 | 324.000000 | 267.000000 | 3034.000000 | 4509 |  | CORR | GENE | 08:27 | 08:33 | 08:36 | 73 | 113 | 13.000000 | EXT | - |  | (c)
49306.060000 | 0.000000 | -0.021000 | -11.020000 | -11.041000 | 870.000000 | 1041.000000 | 1149.000000 | 870.000000 |  | 4511 | Смещение кромок | GWAN |  | 07:23 | 07:50 | 08:08 | 0 | 558 | 3.199000 | EXT | Смещение кромок. Наружу. Величина смещения - 3.2 мм. |  | (c)
49335.417000 | 7.052000 | 7.022000 | -4.603000 | -4.633000 | -81.000000 | 0.000000 | -19.000000 | 0.000000 | 4591.000000 | 4513 |  | CORR | СIGR | 07:52 | 08:05 | 08:02 | 42 | 124 | 10.000000 | EXT | - |  | (c)
49339.183000 | 10.818000 | 10.782000 | -0.837000 | -0.873000 | 2200.000000 | -2009.000000 | -2096.000000 | 1930.000000 | 824.000000 | 4513 |  | CORR | СIGR | 02:00 | 02:41 | 02:27 | 49 | 331 | 12.000000 | EXT | - |  | (c)
49373.463000 | 0.323000 | 0.261000 | -11.057000 | -11.119000 | -1509.000000 | -800.000000 | -1144.000000 | 779.000000 | 261.000000 | 4517 |  | CORR | GENE | 01:21 | 03:16 | 02:20 | 228 | 730 | 11.000000 | EXT | - |  | (c)
49373.748000 | 0.608000 | 0.603000 | -10.772000 | -10.777000 | -1277.000000 | -1074.000000 | -1168.000000 | 1059.000000 | 603.000000 | 4517 |  | CORR | СIGR | 01:59 | 02:31 | 02:16 | 49 | 218 | 13.000000 | EXT | - |  | (c)
49376.507000 | 3.367000 | 3.367000 | -8.013000 | -8.013000 | -1440.000000 | -749.000000 | -1087.000000 | 734.000000 | 3367.000000 | 4517 |  | CORR | GENE | 01:32 | 03:24 | 02:29 | 138 | 706 | 10.000000 | EXT | - |  | (c)
49376.921000 | 3.781000 | 3.772000 | -7.599000 | -7.608000 | -1451.000000 | -1077.000000 | -1246.000000 | 1042.000000 | 3772.000000 | 4517 |  | CORR | GENE | 01:31 | 02:31 | 02:04 | 75 | 409 | 10.000000 | EXT | - |  | (c)
49377.293000 | 4.153000 | 4.138000 | -7.227000 | -7.242000 | -1286.000000 | -863.000000 | -1041.000000 | 797.000000 | 4138.000000 | 4517 |  | CORR | GENE | 01:57 | 03:05 | 02:37 | 107 | 489 | 10.000000 | EXT | - |  | (c)
49379.148000 | 6.008000 | 5.985000 | -5.372000 | -5.395000 | -1173.000000 | -921.000000 | -1005.000000 | 838.000000 | 5256.000000 | 4517 |  | CORR | GENE | 02:15 | 02:56 | 02:42 | 139 | 335 | 10.000000 | EXT | - |  | (c)
49382.250000 | 9.110000 | 9.053000 | -2.270000 | -2.327000 | -1215.000000 | -955.000000 | -963.000000 | 711.000000 | 2137.000000 | 4517 |  | CORR | GENE | 02:09 | 02:51 | 02:49 | 190 | 505 | 10.000000 | EXT | - |  | (c)
49382.672000 | 9.532000 | 9.520000 | -1.848000 | -1.860000 | -988.000000 | -628.000000 | -805.000000 | 622.000000 | 1774.000000 | 4517 |  | CORR | GENE | 02:45 | 03:43 | 03:15 | 86 | 366 | 10.000000 | EXT | - |  | (c)
49383.054000 | 9.914000 | 9.861000 | -1.466000 | -1.519000 | -1430.000000 | -696.000000 | -983.000000 | 536.000000 | 1356.000000 | 4517 |  | CORR | GENE | 01:34 | 03:32 | 02:46 | 163 | 894 | 10.000000 | EXT | - |  | (c)
49383.498000 | 10.358000 | 10.241000 | -1.022000 | -1.139000 | -1053.000000 | -900.000000 | -773.000000 | 494.000000 | 1003.000000 | 4517 |  | CORR | GENE | 02:35 | 02:59 | 03:20 | 136 | 559 | 11.000000 | EXT | - |  | (c)
49396.983000 | 0.813000 | 0.790000 | -10.832000 | -10.855000 | 1549.000000 | 1630.000000 | 1656.000000 | 1549.000000 | 790.000000 | 4519 |  | GOUG | GENE | 09:51 | 10:04 | 10:08 | 66 | 214 | 7.000000 | EXT | -. Задир. |  | (c)
49417.886000 | 10.071000 | 9.983000 | -1.354000 | -1.442000 | -1276.000000 | -1205.000000 | -1140.000000 | 1003.000000 | 1327.000000 | 4520 |  | CORR | GENE | 01:48 | 01:59 | 02:10 | 115 | 273 | 10.000000 | EXT | - |  | (c)
49419.115000 | 11.300000 | 11.086000 | -0.125000 | -0.339000 | -1348.000000 | -1128.000000 | -1109.000000 | 869.000000 | 68.000000 | 4520 |  | CORR | GENE | 01:36 | 02:11 | 02:15 | 271 | 479 | 10.000000 | EXT | - |  | (c)
49419.342000 | 0.102000 | 0.054000 | -11.288000 | -11.336000 | 705.000000 | 772.000000 | 1052.000000 | 705.000000 | 54.000000 | 4521 |  | CORR | GENE | 09:25 | 09:35 | 10:21 | 76 | 694 | 11.000000 | EXT | - |  | (c)
49430.602000 | 11.362000 | 11.274000 | -0.028000 | -0.116000 | -1718.000000 | -1693.000000 | -1610.000000 | 1502.000000 | 11.000000 | 4521 |  | CORR | GENE | 02:53 | 02:58 | 03:11 | 105 | 216 | 11.000000 | EXT | - |  | (c)
49431.831000 | 1.201000 | 1.160000 | -9.959000 | -10.000000 | 88.000000 | 194.000000 | 187.000000 | 88.000000 | 1160.000000 | 4522 |  | CORR | GENE | 01:39 | 01:56 | 01:55 | 104 | 198 | 10.000000 | EXT | - |  | (c)
49435.308000 | 4.678000 | 4.678000 | -6.482000 | -6.482000 | 146.000000 | 267.000000 | 227.000000 | 146.000000 | 4678.000000 | 4522 |  | CORR | СIGR | 01:48 | 02:08 | 02:01 | 36 | 161 | 12.000000 | EXT | - |  | (c)
49435.763000 | 5.133000 | 5.133000 | -6.027000 | -6.027000 | 223.000000 | 270.000000 | 290.000000 | 223.000000 | 5133.000000 | 4522 |  | CORR | СIGR | 02:01 | 02:08 | 02:11 | 33 | 134 | 10.000000 | EXT | - |  | (c)
49440.007000 | 9.377000 | 8.225000 | -1.783000 | -2.935000 | 96.000000 | 508.000000 | 396.000000 | 96.000000 | 695.000000 | 4522 |  | CORR | GENE | 01:40 | 02:47 | 02:28 | 2240 | 600 | 11.000000 | EXT | - |  | (c)
49441.823000 | 0.033000 | 0.011000 | -11.602000 | -11.624000 | 1806.000000 | 2005.000000 | 2086.000000 | 1806.000000 | 11.000000 | 4523 |  | CORR | GENE | 11:06 | 11:39 | 11:52 | 102 | 560 | 13.000000 | EXT | - |  | (c)
49441.856000 | 0.066000 | 0.061000 | -11.569000 | -11.574000 | -147.000000 | -134.000000 | -61.000000 | 0.000000 | 61.000000 | 4523 |  | CORR | GENE | 05:51 | 05:53 | 06:05 | 89 | 172 | 13.000000 | EXT | - |  | (c)
49453.425000 | 0.000000 | -0.032000 | -11.600000 | -11.632000 | 1739.000000 | -2074.000000 | 2121.000000 | 1739.000000 |  | 4524 | Нарушение формы кольцевого шва | GWAN |  | 11:19 | 01:04 | 00:21 | 0 | 765 |  | EXT | Нарушение формы кольцевого шва |  | (c)
49454.814000 | 1.389000 | 1.364000 | -10.211000 | -10.236000 | 1049.000000 | 1201.000000 | 1183.000000 | 1049.000000 | 1364.000000 | 4524 |  | CORR | GENE | 09:28 | 09:52 | 09:50 | 76 | 269 | 10.000000 | EXT | - |  | (c)
49455.317000 | 1.892000 | 1.864000 | -9.708000 | -9.736000 | 1009.000000 | 1421.000000 | 1246.000000 | 1009.000000 | 1864.000000 | 4524 |  | CORR | GENE | 09:21 | 10:28 | 10:00 | 106 | 473 | 11.000000 | EXT | - |  | (c)
49456.107000 | 2.682000 | 2.585000 | -8.918000 | -9.015000 | 975.000000 | 1214.000000 | 1234.000000 | 975.000000 | 2585.000000 | 4524 |  | CORR | GENE | 09:16 | 09:54 | 09:58 | 178 | 518 | 12.000000 | EXT | - |  | (c)
49457.351000 | 3.926000 | 3.881000 | -7.674000 | -7.719000 | -1876.000000 | -1741.000000 | -1707.000000 | 1537.000000 | 3881.000000 | 4524 |  | CORR | GENE | 01:36 | 01:58 | 02:03 | 73 | 339 | 10.000000 | EXT | - |  | (c)
49457.669000 | 4.244000 | 4.190000 | -7.356000 | -7.410000 | 1031.000000 | 1136.000000 | 1158.000000 | 1031.000000 | 4190.000000 | 4524 |  | CORR | GENE | 09:25 | 09:42 | 09:45 | 79 | 255 | 12.000000 | EXT | - |  | (c)
49458.461000 | 5.036000 | 5.007000 | -6.564000 | -6.593000 | 991.000000 | 1096.000000 | 1050.000000 | 991.000000 | 5007.000000 | 4524 |  | CORR | СIGR | 09:18 | 09:35 | 09:28 | 42 | 118 | 10.000000 | EXT | - |  | (c)
49465.941000 | 0.916000 | 0.891000 | -10.244000 | -10.269000 | 1411.000000 | 1519.000000 | 1478.000000 | 1411.000000 | 891.000000 | 4525 |  | CORR | СIGR | 10:23 | 10:40 | 10:34 | 33 | 134 | 11.000000 | EXT | - |  | (c)
49469.672000 | 4.647000 | 4.599000 | -6.513000 | -6.561000 | 1219.000000 | 1294.000000 | 1297.000000 | 1219.000000 | 4599.000000 | 4525 |  | CORR | GENE | 09:52 | 10:04 | 10:04 | 109 | 156 | 12.000000 | EXT | - |  | (c)
49476.185000 | 0.000000 | -0.038000 | -11.265000 | -11.303000 | 936.000000 | 1197.000000 | 1101.000000 | 936.000000 |  | 4526 | Нарушение формы кольцевого шва | GWAN |  | 00:47 | 01:29 | 01:14 | 0 | 330 |  | EXT | Нарушение формы кольцевого шва |  | (c)
49476.185000 | 0.000000 | -0.025000 | -11.265000 | -11.290000 | -635.000000 | -412.000000 | -392.000000 | 149.000000 |  | 4526 | Нарушение формы кольцевого шва | GWAN |  | 08:34 | 09:10 | 09:13 | 0 | 486 |  | EXT | Нарушение формы кольцевого шва |  | (c)
49491.328000 | 3.878000 | 3.824000 | -7.392000 | -7.446000 | -1076.000000 | -881.000000 | -978.000000 | 881.000000 | 3824.000000 | 4527 |  | GOUG | GENE | 09:32 | 10:03 | 09:48 | 107 | 195 | 6.000000 | EXT | -. Задир. |  | (c)
49502.462000 | 3.742000 | 3.660000 | -7.343000 | -7.425000 | 1042.000000 | 1173.000000 | 1158.000000 | 1042.000000 | 3660.000000 | 4528 |  | GOUG | GENE | 01:02 | 01:23 | 01:21 | 120 | 233 | 6.000000 | EXT | -. Задир. |  | (c)
49522.044000 | 0.609000 | 0.580000 | -10.996000 | -11.025000 | -31.000000 | 14.000000 | 27.000000 | 0.000000 | 580.000000 | 4530 |  | CORR | GENE | 09:26 | 09:33 | 09:35 | 70 | 115 | 10.000000 | EXT | - |  | (c)
49561.722000 | 5.567000 | 5.542000 | -5.438000 | -5.463000 | 271.000000 | 383.000000 | 360.000000 | 271.000000 | 5394.000000 | 4533 |  | CORR | GENE | 02:25 | 02:43 | 02:39 | 69 | 177 | 10.000000 | EXT | - |  | (c)
49575.181000 | 8.021000 | 8.006000 | -3.014000 | -3.029000 | 29.000000 | 283.000000 | 164.000000 | 29.000000 | 2981.000000 | 4534 |  | CORR | СIGR | 01:56 | 02:37 | 02:18 | 48 | 270 | 11.000000 | EXT | - |  | (c)
49603.213000 | 1.883000 | 1.869000 | -9.367000 | -9.381000 | 1215.000000 | 1310.000000 | 1271.000000 | 1215.000000 | 1869.000000 | 4537 |  | CORR | СIGR | 02:23 | 02:39 | 02:32 | 29 | 111 | 10.000000 | EXT | - |  | (c)
49619.863000 | 7.283000 | 7.265000 | -3.817000 | -3.835000 | 62.000000 | 343.000000 | 241.000000 | 62.000000 | 3739.000000 | 4538 |  | CORR | GENE | 02:00 | 02:46 | 02:29 | 96 | 357 | 14.000000 | EXT | - |  | (c)
49634.860000 | 11.180000 | 11.160000 | -0.415000 | -0.435000 | 1900.000000 | 2132.000000 | 2041.000000 | 1900.000000 | 385.000000 | 4539 |  | CORR | СIGR | 02:10 | 02:48 | 02:33 | 50 | 282 | 14.000000 | EXT | - |  | (c)
49635.275000 | 0.000000 | -0.040000 | -11.610000 | -11.650000 | -61.000000 | 374.000000 | 544.000000 | 0.000000 |  | 4540 | Нарушение формы кольцевого шва | GWAN |  | 07:26 | 08:36 | 09:03 | 0 | 1211 |  | EXT | Нарушение формы кольцевого шва |  | (c)
49679.711000 | 9.886000 | 9.819000 | -1.174000 | -1.241000 | 568.000000 | 717.000000 | 710.000000 | 568.000000 | 1159.000000 | 4543 |  | CORR | GENE | 03:54 | 04:18 | 04:17 | 82 | 284 | 10.000000 | EXT | - |  | (c)
49692.165000 | 0.000000 | -0.039000 | -11.240000 | -11.279000 | -1121.000000 | -759.000000 | -101.000000 | 0.000000 |  | 4545 | Нарушение формы кольцевого шва | GWAN |  | 01:23 | 02:21 | 04:07 | 0 | 2039 |  | EXT | Нарушение формы кольцевого шва |  | (c)
49715.020000 | 0.000000 | -0.052000 | -11.055000 | -11.107000 | 244.000000 | 1345.000000 | 884.000000 | 57.051886 |  | 4547 | Нарушение формы кольцевого шва | GWAN |  | 10:55 | 01:53 | 00:39 | 0 | 1280 |  | EXT | Нарушение формы кольцевого шва |  | (c)
49718.743000 | 3.723000 | 3.708000 | -7.332000 | -7.347000 | -914.000000 | -783.000000 | -825.000000 | 52.313015 | 3708.000000 | 4547 |  | CORR | СIGR | 07:49 | 08:10 | 08:03 | 43 | 177 | 8.000000 | EXT | - |  | (c)
49721.387000 | 6.367000 | 6.354000 | -4.688000 | -4.701000 | -778.000000 | -718.000000 | -722.000000 | 49.243748 | 4635.000000 | 4547 |  | CORR | GENE | 08:10 | 08:20 | 08:19 | 66 | 112 | 10.000000 | EXT | - |  | (c)
49732.933000 | 6.858000 | 6.852000 | -4.547000 | -4.553000 | 1465.000000 | 1556.000000 | 1510.000000 | 50.767987 | 4525.000000 | 4548а |  | CORR | СIGR | 04:32 | 04:47 | 04:39 | 28 | 91 | 11.000000 | EXT | - |  | (c)
49734.418000 | 8.343000 | 8.265000 | -3.062000 | -3.140000 | -2137.000000 | -2126.000000 | -2124.000000 | 8.585599 | 3041.000000 | 4548а |  | CORR | AXGR | 06:51 | 06:53 | 06:53 | 99 | 26 | 10.000000 | EXT | - |  | (c)
49735.046000 | 8.971000 | 8.943000 | -2.434000 | -2.462000 | -1769.000000 | -1702.000000 | -1691.000000 | 43.562900 | 2413.000000 | 4548а |  | CORR | СIGR | 07:50 | 08:01 | 08:03 | 49 | 156 | 10.000000 | EXT | - |  | (c)
49735.446000 | 9.371000 | 9.350000 | -2.034000 | -2.055000 | -1761.000000 | -1667.000000 | -1696.000000 | 43.164812 | 2007.000000 | 4548а |  | CORR | СIGR | 07:51 | 08:07 | 08:02 | 48 | 131 | 13.000000 | EXT | - |  | (c)
49735.870000 | 9.795000 | 9.768000 | -1.610000 | -1.637000 | -1883.000000 | -1653.000000 | -1722.000000 | 41.049574 | 1493.000000 | 4548а |  | CORR | GENE | 07:32 | 08:09 | 07:58 | 144 | 322 | 11.000000 | EXT | - |  | (c)
49736.310000 | 10.235000 | 10.168000 | -1.170000 | -1.237000 | -1714.000000 | -1714.000000 | -1690.000000 | 43.649002 | 1090.000000 | 4548а |  | CORR | AXGR | 07:59 | 07:59 | 08:03 | 147 | 49 | 10.000000 | EXT | - |  | (c)
49736.753000 | 10.678000 | 10.656000 | -0.727000 | -0.749000 | -1826.000000 | -1761.000000 | -1738.000000 | 39.760634 | 660.000000 | 4548а |  | CORR | GENE | 07:41 | 07:52 | 07:55 | 89 | 176 | 12.000000 | EXT | - |  | (c)
49736.919000 | 10.844000 | 10.838000 | -0.561000 | -0.567000 | -1760.000000 | -1760.000000 | -1723.000000 | 40.985959 | 495.000000 | 4548а |  | CORR | GENE | 07:52 | 07:52 | 07:58 | 72 | 75 | 12.000000 | EXT | - |  | (c)
49737.071000 | 10.996000 | 10.931000 | -0.409000 | -0.474000 | -1652.000000 | -1565.000000 | -1603.000000 | 50.629403 | 277.000000 | 4548а |  | CORR | GENE | 08:09 | 08:23 | 08:17 | 197 | 98 | 10.000000 | EXT | - |  | (c)
49737.120000 | 11.045000 | 10.992000 | -0.360000 | -0.413000 | 2187.000000 | -2035.000000 | -2096.000000 | 10.845151 | 292.000000 | 4548а |  | CORR | GENE | 06:29 | 07:07 | 06:57 | 121 | 356 | 14.000000 | EXT | - |  | (c)
49737.128000 | 11.053000 | 10.989000 | -0.352000 | -0.416000 | -1482.000000 | -1443.000000 | -1451.000000 | 62.895542 | 120.000000 | 4548а |  | CORR | GENE | 08:36 | 08:43 | 08:41 | 296 | 62 | 10.000000 | EXT | - |  | (c)
49737.224000 | 11.149000 | 11.128000 | -0.256000 | -0.277000 | 1764.000000 | 1867.000000 | 1824.000000 | 23.007778 | 245.000000 | 4548а |  | CORR | СIGR | 05:20 | 05:37 | 05:30 | 32 | 121 | 11.000000 | EXT | - |  | (c)
49737.480000 | 0.000000 | -0.016000 | -11.550000 | -11.566000 | 1361.000000 | 1785.000000 | 1716.000000 | 12.957872 |  | 4548б | Смещение кромок | GWAN |  | 03:20 | 04:28 | 04:17 | 0 | 709 | 3.910000 | EXT | Смещение кромок. Наружу. Величина смещения - 3.9 мм. |  | (c)
49737.510000 | 0.030000 | 0.017000 | -11.520000 | -11.533000 | -1884.000000 | -1334.000000 | -1394.000000 | 27.946818 | 17.000000 | 4548б |  | CORR | GENE | 06:36 | 08:05 | 07:55 | 116 | 980 | 12.000000 | EXT | - |  | (c)
49749.011000 | 11.531000 | 11.452000 | -0.019000 | -0.098000 | -1876.000000 | -1538.000000 | -1487.000000 | 28.650232 | 9.000000 | 4548б |  | CORR | GENE | 06:37 | 07:32 | 07:40 | 89 | 778 | 14.000000 | EXT | - |  | (c)
49760.475000 | 11.445000 | 11.413000 | -0.110000 | -0.142000 | -1623.000000 | -1564.000000 | -1495.000000 | 49.026356 | 96.000000 | 4550а |  | CORR | СIGR | 04:50 | 04:59 | 05:10 | 46 | 256 | 13.000000 | EXT | - |  | (c)
49760.491000 | 11.461000 | 11.399000 | -0.094000 | -0.156000 | -296.000000 | -243.000000 | -174.000000 | 0.000000 | 13.000000 | 4550а |  | CORR | GENE | 08:24 | 08:32 | 08:43 | 143 | 246 | 15.000000 | EXT | - |  | (c)
49760.537000 | 11.507000 | 11.380000 | -0.048000 | -0.175000 | -975.000000 | -691.000000 | -786.000000 | 32.931835 | 21.000000 | 4550а |  | CORR | GENE | 06:34 | 07:20 | 07:05 | 154 | 378 | 14.000000 | EXT | - |  | (c)
49764.774000 | 4.189000 | 0.055000 | -6.231000 | -10.365000 | 1988.000000 | -1512.000000 | -1840.000000 | 1208.000000 | 45.000000 | 4551а |  | ARTD | GENE | 04:37 | 07:12 | 06:19 | 10320 | 1264 |  | EXT | -. Вышлифовка глубиной 10%. |  | (c)
49773.078000 | 2.073000 | 0.007000 | -9.562000 | -11.628000 | -882.000000 | -406.000000 | -416.000000 | 0.000000 | 7.000000 | 4552 |  | ARTD | GENE | 04:52 | 06:09 | 06:07 | 4707 | 932 |  | EXT | -. Вышлифовка глубиной 10%. |  | (c)
49776.779000 | 5.774000 | 4.768000 | -5.861000 | -6.867000 | -633.000000 | -412.000000 | -494.000000 | 355.000000 | 4710.000000 | 4552 |  | ARTD | GENE | 05:32 | 06:08 | 05:54 | 2157 | 278 |  | EXT | -. Вышлифовка глубиной 10%. |  | (c)
49780.030000 | 9.025000 | 7.397000 | -2.610000 | -4.238000 | -822.000000 | -451.000000 | -434.000000 | 45.000000 | 30.000000 | 4552 |  | ARTD | GENE | 05:01 | 06:01 | 06:04 | 4208 | 777 |  | EXT | -. Вышлифовка глубиной 10%. |  | (c)
49782.785000 | 0.145000 | 0.111000 | -11.440000 | -11.474000 | -1925.000000 | -1791.000000 | -1858.000000 | 1791.000000 | 111.000000 | 4553 |  | CORR | GENE | 05:21 | 05:43 | 05:32 | 750 | 134 | 12.000000 | EXT | - |  | (c)
49783.249000 | 0.609000 | 0.486000 | -10.976000 | -11.099000 | -1553.000000 | -1478.000000 | -1474.000000 | 1396.000000 | 486.000000 | 4553 |  | CORR | GENE | 06:21 | 06:33 | 06:34 | 678 | 157 | 10.000000 | EXT | - |  | (c)
49784.137000 | 1.497000 | 1.407000 | -10.088000 | -10.178000 | -2006.000000 | -1623.000000 | -1744.000000 | 1483.000000 | 1407.000000 | 4553 |  | CORR | GENE | 05:08 | 06:10 | 05:50 | 221 | 523 | 11.000000 | EXT | - |  | (c)
49784.331000 | 1.691000 | 1.670000 | -9.894000 | -9.915000 | -1688.000000 | -1621.000000 | -1609.000000 | 1530.000000 | 1670.000000 | 4553 |  | CORR | СIGR | 06:00 | 06:10 | 06:12 | 34 | 158 | 14.000000 | EXT | - |  | (c)
49784.678000 | 2.038000 | 1.945000 | -9.547000 | -9.640000 | -2156.000000 | -2015.000000 | -1950.000000 | 1745.000000 | 1945.000000 | 4553 |  | CORR | GENE | 04:44 | 05:07 | 05:17 | 249 | 411 | 12.000000 | EXT | - |  | (c)
49785.366000 | 2.726000 | 2.667000 | -8.859000 | -8.918000 | -1913.000000 | -1699.000000 | -1681.000000 | 1449.000000 | 2667.000000 | 4553 |  | CORR | GENE | 05:23 | 05:58 | 06:01 | 91 | 464 | 10.000000 | EXT | - |  | (c)
49791.193000 | 8.553000 | 8.514000 | -3.032000 | -3.071000 | -2214.000000 | -2160.000000 | -2176.000000 | 2138.000000 | 3003.000000 | 4553 |  | GOUG | GENE | 04:35 | 04:43 | 04:41 | 68 | 76 | 5.000000 | EXT | -. Задир. |  | (c)
49792.221000 | 9.581000 | 9.496000 | -2.004000 | -2.089000 | 1766.000000 | 1848.000000 | 1826.000000 | 1766.000000 | 1950.000000 | 4553 |  | DENT |  | 03:17 | 03:30 | 03:27 | 139 | 120 | 0.281690 |  | - |  | (c)
49805.526000 | 11.301000 | 10.998000 | -0.104000 | -0.407000 | -24.000000 | -6.000000 | 58.000000 | 0.000000 | 23.000000 | 4554 |  | CORR | GENE | 03:09 | 03:12 | 03:22 | 384 | 163 | 15.000000 | EXT | -. Аномалия находится на отводе. |  | (c)
49820.263000 | 3.123000 | 3.064000 | -8.052000 | -8.111000 | -1640.000000 | -1541.000000 | -1576.000000 | 1513.000000 | 3064.000000 | 4556 |  | GOUG | GENE | 06:39 | 06:55 | 06:50 | 61 | 127 | 6.000000 | EXT | -. Задир. |  | (c)
49820.436000 | 3.296000 | 3.287000 | -7.879000 | -7.888000 | -2136.000000 | -1898.000000 | -2017.000000 | 1898.000000 | 3287.000000 | 4556 |  | CORR | GENE | 05:19 | 05:58 | 05:39 | 54 | 238 | 10.000000 | EXT | - |  | (c)
49825.515000 | 8.375000 | 8.357000 | -2.800000 | -2.818000 | -1832.000000 | -1773.000000 | -1775.000000 | 1719.000000 | 2766.000000 | 4556 |  | CORR | GENE | 06:08 | 06:18 | 06:18 | 52 | 113 | 13.000000 | EXT | - |  | (c)
49828.382000 | 0.067000 | 0.033000 | -5.308000 | -5.342000 | -11.000000 | 20.000000 | 144.000000 | 0.000000 | 33.000000 | 4557а |  | CORR | GENE | 04:56 | 05:01 | 05:21 | 101 | 309 | 14.000000 | EXT | - |  | (c)
49830.590000 | 2.275000 | 2.264000 | -3.100000 | -3.111000 | -1081.000000 | -1038.000000 | -1022.000000 | 963.000000 | 2264.000000 | 4557а |  | CORR | GENE | 02:03 | 02:10 | 02:13 | 378 | 118 | 13.000000 | EXT | - |  | (c)
49884.765000 | 0.630000 | 0.258000 | -10.270000 | -10.642000 | -1965.000000 | -1950.000000 | -1876.000000 | 21.430319 | 258.000000 | 4563 |  | CORR | GENE | 06:38 | 06:40 | 06:52 | 1404 | 178 | 12.000000 | EXT | - |  | (c)
49903.278000 | 8.243000 | 8.225000 | -3.082000 | -3.100000 | 1771.000000 | 1825.000000 | 1798.000000 | 32.739362 | 3079.000000 | 4564 |  | CORR | СIGR | 04:39 | 04:48 | 04:44 | 21 | 54 | 10.000000 | EXT | - |  | (c)
49904.638000 | 9.603000 | 9.585000 | -1.722000 | -1.740000 | 1572.000000 | 1636.000000 | 1627.000000 | 44.225018 | 1703.000000 | 4564 |  | CORR | СIGR | 04:07 | 04:17 | 04:16 | 37 | 110 | 12.000000 | EXT | - |  | (c)
49930.955000 | 0.000000 | -0.026000 | -9.445000 | -9.471000 | -1475.000000 | -1171.000000 | -1282.000000 | 60.932562 |  | 4568 | Смещение кромок | GWAN |  | 08:00 | 08:49 | 08:31 | 0 | 386 | 2.357000 | EXT | Смещение кромок. Вовнутрь. Величина смещения - 2.4 мм. |  | (c)
49941.414000 | 1.014000 | 0.976000 | -10.091000 | -10.129000 | 1222.000000 | 1322.000000 | 1418.000000 | 33.916741 | 976.000000 | 4569 |  | CORR | GENE | 05:31 | 05:47 | 06:03 | 51 | 392 | 10.000000 | EXT | - |  | (c)
49945.426000 | 5.026000 | 4.949000 | -6.079000 | -6.156000 | 1089.000000 | 1388.000000 | 1306.000000 | 39.641220 | 4949.000000 | 4569 |  | CORR | GENE | 05:10 | 05:58 | 05:45 | 108 | 434 | 11.000000 | EXT | - |  | (c)
49976.348000 | 2.258000 | 2.225000 | -9.312000 | -9.345000 | -965.000000 | -962.000000 | -954.000000 | 943.000000 | 2225.000000 | 4572 |  | CORR | AXGR | 06:01 | 06:02 | 06:03 | 70 | 22 | 12.000000 | EXT | -. Аномалия находится на отводе. |  | (c)
50052.880000 | 0.000000 | -0.006000 | -11.385000 | -11.391000 | 637.000000 | 777.000000 | 852.000000 | 51.427854 |  | 4579 | Смещение кромок | GWAN |  | 04:15 | 04:38 | 04:50 | 0 | 430 | 3.191000 | EXT | Смещение кромок. Наружу. Величина смещения - 3.2 мм. |  | (c)
50114.061000 | 5.291000 | 5.161000 | -5.939000 | -6.069000 | -1758.000000 | -1752.000000 | -1606.000000 | 1454.000000 | 5161.000000 | 4584 |  | GOUG | GENE | 05:56 | 05:57 | 06:20 | 250 | 304 | 7.000000 | EXT | -. Зона задиров. |  | (c)
50146.407000 | 3.212000 | 3.180000 | -8.378000 | -8.410000 | -1784.000000 | -1707.000000 | -1699.000000 | 1614.000000 | 3180.000000 | 4587 |  | CORR | GENE | 03:52 | 04:04 | 04:05 | 100 | 171 | 10.000000 | EXT | -. Аномалия находится на отводе. |  | (c)
50154.031000 | 10.836000 | 10.827000 | -0.754000 | -0.763000 | -855.000000 | -820.000000 | -810.000000 | 764.000000 | 735.000000 | 4587 |  | CORR | СIGR | 06:22 | 06:27 | 06:29 | 28 | 91 | 12.000000 | EXT | -. Аномалия находится на отводе. |  | (c)
50154.851000 | 0.066000 | 0.053000 | -11.569000 | -11.582000 | 1577.000000 | 1746.000000 | 1792.000000 | 1577.000000 | 53.000000 | 4588 |  | CORR | GENE | 06:44 | 07:11 | 07:18 | 112 | 430 | 11.000000 | EXT | - |  | (c)
50185.866000 | 8.256000 | 8.082000 | -3.244000 | -3.418000 | 1341.000000 | 1341.000000 | 1376.000000 | 1341.000000 | 3117.000000 | 4590 |  | CORR | GENE | 06:38 | 06:38 | 06:44 | 301 | 70 | 10.000000 | EXT | -. Аномалия находится на отводе. |  | (c)
50195.596000 | 6.486000 | 6.450000 | -4.804000 | -4.840000 | 1386.000000 | 1429.000000 | 1487.000000 | 1386.000000 | 4763.000000 | 4591 |  | GOUG | GENE | 07:14 | 07:21 | 07:30 | 77 | 202 | 8.000000 | EXT | -. Задир. |  | (c)
50209.148000 | 8.748000 | 8.682000 | -2.807000 | -2.873000 | -1308.000000 | -811.000000 | -1041.000000 | 774.000000 | 2741.000000 | 4592 |  | CORR | GENE | 05:30 | 06:50 | 06:13 | 132 | 534 | 10.000000 | EXT | -. Аномалия находится на отводе. |  | (c)
50209.573000 | 9.173000 | 9.164000 | -2.382000 | -2.391000 | -557.000000 | -500.000000 | -484.000000 | 410.000000 | 2361.000000 | 4592 |  | CORR | СIGR | 07:31 | 07:40 | 07:43 | 30 | 147 | 10.000000 | EXT | -. Аномалия находится на отводе. |  | (c)
50209.660000 | 9.260000 | 9.227000 | -2.295000 | -2.328000 | -637.000000 | -618.000000 | -620.000000 | 603.000000 | 2246.000000 | 4592 |  | CORR | AXGR | 07:18 | 07:21 | 07:21 | 82 | 34 | 10.000000 | EXT | -. Аномалия находится на отводе. |  | (c)
50209.801000 | 9.401000 | 9.330000 | -2.154000 | -2.225000 | -1006.000000 | -758.000000 | -744.000000 | 482.000000 | 2136.000000 | 4592 |  | CORR | GENE | 06:18 | 06:58 | 07:01 | 89 | 524 | 11.000000 | EXT | -. Аномалия находится на отводе. |  | (c)
50211.002000 | 10.602000 | 9.657000 | -0.953000 | -1.898000 | -607.000000 | -574.000000 | -497.000000 | 387.000000 | 671.000000 | 4592 |  | CORR | GENE | 07:23 | 07:28 | 07:40 | 1227 | 220 | 10.000000 | EXT | -. Аномалия находится на отводе. |  | (c)
50218.445000 | 6.490000 | 4.880000 | -5.025000 | -6.635000 | -2075.000000 | -2001.000000 | -1923.000000 | 1772.000000 | 4840.000000 | 4593 |  | CORR | GENE | 07:17 | 07:29 | 07:42 | 1795 | 303 | 10.000000 | EXT | - |  | (c)
50219.692000 | 7.737000 | 6.705000 | -3.778000 | -4.810000 | -2208.000000 | -1991.000000 | -2042.000000 | 1876.000000 | 2862.000000 | 4593 |  | CORR | GENE | 06:56 | 07:31 | 07:22 | 1948 | 332 | 10.000000 | EXT | - |  | (c)
50222.568000 | 10.613000 | 10.441000 | -0.902000 | -1.074000 | 2069.000000 | 2120.000000 | 2124.000000 | 2069.000000 | 728.000000 | 4593 |  | SCC | GENE | 06:26 | 06:34 | 06:35 | 346 | 110 | 15.000000 | EXT | - |  | (c)
50222.569000 | 10.614000 | 10.401000 | -0.901000 | -1.114000 | 2074.000000 | 2121.000000 | 2121.000000 | 2074.000000 | 708.000000 | 4593 |  | CORR | GENE | 06:27 | 06:34 | 06:34 | 406 | 93 | 10.000000 | EXT | - |  | (c)
50223.385000 | 11.430000 | 11.393000 | -0.085000 | -0.122000 | 1941.000000 | 2213.000000 | 2088.000000 | 1941.000000 | 74.000000 | 4593 |  | CORR | СIGR | 06:05 | 06:49 | 06:29 | 48 | 293 | 14.000000 | EXT | - |  | (c)
50223.843000 | 0.373000 | 0.029000 | -11.032000 | -11.376000 | 1002.000000 | 1315.000000 | 1208.000000 | 1002.000000 | 29.000000 | 4594 |  | CORR | GENE | 05:58 | 06:49 | 06:32 | 1732 | 412 | 11.000000 | EXT | -. Аномалия находится на отводе. |  | (c)
50226.442000 | 2.972000 | 2.883000 | -8.433000 | -8.522000 | 1075.000000 | 1280.000000 | 1249.000000 | 1075.000000 | 2883.000000 | 4594 |  | CORR | GENE | 06:10 | 06:43 | 06:38 | 98 | 348 | 11.000000 | EXT | -. Аномалия находится на отводе. |  | (c)
50226.817000 | 3.347000 | 3.152000 | -8.058000 | -8.253000 | 1261.000000 | 1297.000000 | 1321.000000 | 1261.000000 | 3152.000000 | 4594 |  | CORR | GENE | 06:40 | 06:46 | 06:50 | 376 | 119 | 10.000000 | EXT | -. Аномалия находится на отводе. |  | (c)
50229.181000 | 5.711000 | 5.694000 | -5.694000 | -5.711000 | 974.000000 | 1148.000000 | 1071.000000 | 974.000000 | 5633.000000 | 4594 |  | CORR | GENE | 05:54 | 06:22 | 06:10 | 78 | 195 | 11.000000 | EXT | -. Аномалия находится на отводе. |  | (c)
50229.719000 | 6.249000 | 6.118000 | -5.156000 | -5.287000 | 526.000000 | 869.000000 | 799.000000 | 526.000000 | 5076.000000 | 4594 |  | CORR | GENE | 04:42 | 05:37 | 05:26 | 211 | 547 | 11.000000 | EXT | -. Аномалия находится на отводе. |  | (c)
50231.156000 | 7.686000 | 7.676000 | -3.719000 | -3.729000 | 194.000000 | 324.000000 | 289.000000 | 194.000000 | 3671.000000 | 4594 |  | CORR | GENE | 03:48 | 04:09 | 04:03 | 58 | 191 | 10.000000 | EXT | -. Аномалия находится на отводе. |  | (c)
50238.250000 | 3.375000 | 3.375000 | -8.245000 | -8.245000 | -27.000000 | -27.000000 | -14.000000 | 0.000000 | 3375.000000 | 4595 |  | CORR | AXGR | 08:48 | 08:48 | 08:50 | 132 | 27 | 10.000000 | EXT | - |  | (c)
50243.814000 | 8.939000 | 8.905000 | -2.681000 | -2.715000 | -635.000000 | -396.000000 | -502.000000 | 369.000000 | 2652.000000 | 4595 |  | CORR | GENE | 07:10 | 07:48 | 07:31 | 63 | 266 | 10.000000 | EXT | - |  | (c)
50245.486000 | 10.611000 | 10.558000 | -1.009000 | -1.062000 | -942.000000 | -771.000000 | -803.000000 | 664.000000 | 917.000000 | 4595 |  | CORR | GENE | 06:20 | 06:48 | 06:43 | 145 | 277 | 10.000000 | EXT | - |  | (c)
50245.581000 | 10.706000 | 10.667000 | -0.914000 | -0.953000 | -1375.000000 | -1334.000000 | -1311.000000 | 1246.000000 | 866.000000 | 4595 |  | CORR | GENE | 05:10 | 05:17 | 05:21 | 87 | 129 | 10.000000 | EXT | - |  | (c)
50279.279000 | 9.754000 | 9.713000 | -1.851000 | -1.892000 | 1821.000000 | 1958.000000 | 1941.000000 | 1821.000000 | 1819.000000 | 4598 |  | CORR | GENE | 07:47 | 08:09 | 08:06 | 73 | 241 | 12.000000 | EXT | -. Аномалия находится на отводе. |  | (c)
50311.844000 | 7.794000 | 7.686000 | -3.806000 | -3.914000 | -667.000000 | -548.000000 | -601.000000 | 534.000000 | 3775.000000 | 4601 |  | GOUG | GENE | 11:37 | 11:56 | 11:48 | 139 | 133 | 9.000000 | EXT | -. Задир. |  | (c)
50312.066000 | 8.016000 | 7.972000 | -3.584000 | -3.628000 | -682.000000 | -617.000000 | -625.000000 | 568.000000 | 3563.000000 | 4601 |  | CORR | GENE | 11:35 | 11:45 | 11:44 | 65 | 114 | 13.000000 | EXT | - |  | (c)
50323.448000 | 7.798000 | 7.766000 | -3.762000 | -3.794000 | -1914.000000 | -1841.000000 | -1808.000000 | 1702.000000 | 3744.000000 | 4602 |  | CORR | GENE | 03:59 | 04:10 | 04:16 | 50 | 211 | 10.000000 | EXT | -. Аномалия находится на отводе. |  | (c)
50327.869000 | 0.659000 | 0.471000 | -10.826000 | -11.014000 | 1344.000000 | 1460.000000 | 1466.000000 | 1344.000000 | 471.000000 | 4603 |  | CORR | GENE | 04:06 | 04:25 | 04:26 | 212 | 244 | 11.000000 | EXT | - |  | (c)
50328.628000 | 1.418000 | 1.393000 | -10.067000 | -10.092000 | 1440.000000 | 1468.000000 | 1500.000000 | 1440.000000 | 1393.000000 | 4603 |  | CORR | GENE | 04:22 | 04:26 | 04:31 | 57 | 120 | 11.000000 | EXT | - |  | (c)
50371.522000 | 9.567000 | 8.825000 | -1.518000 | -2.260000 | 2056.000000 | -2094.000000 | -2210.000000 | 2016.000000 | 1284.000000 | 4606 |  | GOUG | GENE | 08:24 | 09:14 | 08:55 | 976 | 389 | 7.000000 | EXT | -. Задир. |  | (c)
50436.947000 | 7.417000 | 7.336000 | -3.948000 | -4.029000 | 1604.000000 | 1777.000000 | 1691.000000 | 1604.000000 | 3874.000000 | 4614 |  | GOUG | GENE | 09:00 | 09:27 | 09:14 | 155 | 173 | 5.000000 | EXT | -. Задир. |  | (c)
50450.430000 | 9.535000 | 8.773000 | -1.625000 | -2.387000 | 573.000000 | 884.000000 | 753.000000 | 60.797061 | 1465.000000 | 4615 |  | GOUG | GENE | 01:09 | 01:59 | 01:38 | 922 | 361 | 8.000000 | EXT | -. Задир. |  | (c)
50474.859000 | 11.234000 | 11.221000 | -0.136000 | -0.149000 | -1409.000000 | -1343.000000 | -1347.000000 | 71.293538 | 110.000000 | 4617 |  | CORR | СIGR | 09:24 | 09:35 | 09:34 | 39 | 123 | 11.000000 | EXT | - |  | (c)
50475.135000 | 0.140000 | 0.107000 | -11.465000 | -11.498000 | -858.000000 | -791.000000 | -777.000000 | 696.000000 | 107.000000 | 4618 |  | CORR | GENE | 06:31 | 06:42 | 06:44 | 62 | 162 | 12.000000 | EXT | -. Аномалия находится на отводе. |  | (c)
50494.721000 | 8.121000 | 8.119000 | -3.079000 | -3.081000 | -2210.000000 | -2144.000000 | -2174.000000 | 2138.000000 | 3057.000000 | 4619 |  | CORR | СIGR | 04:53 | 05:04 | 04:59 | 24 | 72 | 11.000000 | EXT | -. Аномалия находится на упругопластическом изгибе: R=723 Дн, максимальное растяжение на 0.1 час. |  | (c)
50497.800000 | 0.000000 | -0.011000 | -11.190000 | -11.201000 | 766.000000 | 1132.000000 | 1089.000000 | 766.000000 |  | 4620 | Смещение кромок | GWAN |  | 04:44 | 05:43 | 05:36 | 0 | 645 | 2.768000 | EXT | Смещение кромок. Наружу. Величина смещения - 2.8 мм. Аномалия находится на упругопластическом изгибе: R=512 Дн, максимальное растяжение на 11.9 час. |  | (c)
50503.361000 | 5.561000 | 5.399000 | -5.629000 | -5.791000 | 1390.000000 | 1504.000000 | 1629.000000 | 1390.000000 | 5399.000000 | 4620 |  | DENT |  | 06:25 | 06:43 | 07:03 | 300 | 479 | 0.563380 |  | -. Аномалия находится на упругопластическом изгибе. |  | (c)
50513.494000 | 4.504000 | 4.476000 | -6.861000 | -6.889000 | -399.000000 | -325.000000 | -336.000000 | 273.000000 | 4476.000000 | 4621 |  | CORR | GENE | 07:19 | 07:30 | 07:29 | 62 | 126 | 10.000000 | EXT | - |  | (c)
50573.232000 | 8.527000 | 8.465000 | -1.778000 | -1.840000 | -68.000000 | 266.000000 | 223.000000 | 0.000000 | 1738.000000 | 4626 |  | CORR | GENE | 05:01 | 05:55 | 05:48 | 102 | 582 | 10.000000 | EXT | - |  | (c)
50576.965000 | 1.955000 | 1.901000 | -9.195000 | -9.249000 | -1566.000000 | -1377.000000 | -1413.000000 | 1260.000000 | 1901.000000 | 4627 |  | CORR | GENE | 06:03 | 06:34 | 06:28 | 67 | 306 | 10.000000 | EXT | - |  | (c)
50596.076000 | 9.916000 | 9.881000 | -0.974000 | -1.009000 | -1893.000000 | -1777.000000 | -1752.000000 | 1612.000000 | 939.000000 | 4628 |  | CORR | GENE | 05:48 | 06:06 | 06:10 | 70 | 280 | 13.000000 | EXT | - |  | (c)
50596.412000 | 10.252000 | 10.236000 | -0.638000 | -0.654000 | -1932.000000 | -1409.000000 | -1618.000000 | 1304.000000 | 618.000000 | 4628 |  | CORR | СIGR | 05:41 | 07:06 | 06:32 | 36 | 627 | 10.000000 | EXT | - |  | (c)
50598.978000 | 1.928000 | 1.885000 | -9.462000 | -9.505000 | -542.000000 | -230.000000 | -298.000000 | 55.000000 | 1885.000000 | 4629 |  | CORR | GENE | 07:04 | 07:54 | 07:43 | 99 | 487 | 10.000000 | EXT | - |  | (c)
50599.396000 | 2.346000 | 2.296000 | -9.044000 | -9.094000 | -388.000000 | -236.000000 | -312.000000 | 236.000000 | 2296.000000 | 4629 |  | CORR | GENE | 07:28 | 07:53 | 07:41 | 58 | 152 | 13.000000 | EXT | - |  | (c)
50600.393000 | 3.343000 | 2.931000 | -8.047000 | -8.459000 | -740.000000 | -496.000000 | -518.000000 | 296.000000 | 2931.000000 | 4629 |  | CORR | GENE | 06:32 | 07:11 | 07:07 | 919 | 444 | 13.000000 | EXT | - |  | (c)
50600.556000 | 3.506000 | 3.475000 | -7.884000 | -7.915000 | -253.000000 | -152.000000 | -196.000000 | 139.000000 | 3475.000000 | 4629 |  | CORR | СIGR | 07:50 | 08:06 | 07:59 | 35 | 114 | 10.000000 | EXT | - |  | (c)
50600.613000 | 3.563000 | 3.497000 | -7.827000 | -7.893000 | 113.000000 | 238.000000 | 220.000000 | 113.000000 | 3497.000000 | 4629 |  | CORR | GENE | 08:49 | 09:09 | 09:06 | 85 | 214 | 11.000000 | EXT | - |  | (c)
50600.790000 | 3.740000 | 3.667000 | -7.650000 | -7.723000 | -269.000000 | -95.000000 | -58.000000 | 0.000000 | 3667.000000 | 4629 |  | CORR | GENE | 07:48 | 08:16 | 08:22 | 104 | 421 | 13.000000 | EXT | - |  | (c)
50601.703000 | 4.653000 | 4.570000 | -6.737000 | -6.820000 | 431.000000 | 466.000000 | 487.000000 | 431.000000 | 4570.000000 | 4629 |  | DENT |  | 09:40 | 09:46 | 09:50 | 147 | 113 | 0.211268 |  | - |  | (c)
50602.236000 | 5.186000 | 5.086000 | -6.204000 | -6.304000 | -887.000000 | -263.000000 | -374.000000 | 0.000000 | 5086.000000 | 4629 |  | CORR | GENE | 06:08 | 07:48 | 07:31 | 183 | 1025 | 10.000000 | EXT | - |  | (c)
50603.516000 | 6.466000 | 6.440000 | -4.924000 | -4.950000 | -7.000000 | 59.000000 | 73.000000 | 0.000000 | 4908.000000 | 4629 |  | CORR | СIGR | 08:30 | 08:41 | 08:43 | 42 | 160 | 10.000000 | EXT | - |  | (c)
50603.713000 | 6.663000 | 6.609000 | -4.727000 | -4.781000 | 2068.000000 | -2155.000000 | -2183.000000 | 1973.000000 | 4696.000000 | 4629 |  | CORR | GENE | 02:05 | 02:43 | 02:39 | 85 | 420 | 10.000000 | EXT | - |  | (c)
50603.753000 | 6.703000 | 6.555000 | -4.687000 | -4.835000 | -758.000000 | -237.000000 | -467.000000 | 177.000000 | 4508.000000 | 4629 |  | CORR | GENE | 06:29 | 07:53 | 07:16 | 327 | 581 | 12.000000 | EXT | - |  | (c)
50604.109000 | 7.059000 | 6.974000 | -4.331000 | -4.416000 | -533.000000 | -500.000000 | -503.000000 | 474.000000 | 4187.000000 | 4629 |  | CORR | GENE | 07:05 | 07:10 | 07:10 | 229 | 59 | 10.000000 | EXT | - |  | (c)
50604.497000 | 7.447000 | 7.416000 | -3.943000 | -3.974000 | -550.000000 | -242.000000 | -305.000000 | 61.000000 | 3867.000000 | 4629 |  | CORR | GENE | 07:02 | 07:52 | 07:42 | 107 | 489 | 9.000000 | EXT | - |  | (c)
50607.610000 | 10.560000 | 10.516000 | -0.830000 | -0.874000 | -710.000000 | -427.000000 | -536.000000 | 362.000000 | 766.000000 | 4629 |  | CORR | GENE | 06:36 | 07:22 | 07:04 | 108 | 348 | 14.000000 | EXT | - |  | (c)
50607.830000 | 10.780000 | 10.650000 | -0.610000 | -0.740000 | -686.000000 | -420.000000 | -520.000000 | 355.000000 | 165.000000 | 4629 |  | CORR | GENE | 06:40 | 07:23 | 07:07 | 575 | 331 | 15.000000 | EXT | - |  | (c)
50608.389000 | 11.339000 | 11.333000 | -0.051000 | -0.057000 | -516.000000 | -463.000000 | -371.000000 | 226.000000 | 15.000000 | 4629 |  | CORR | СIGR | 07:08 | 07:16 | 07:31 | 42 | 290 | 12.000000 | EXT | - |  | (c)
50608.697000 | 0.257000 | 0.215000 | -11.363000 | -11.405000 | -760.000000 | -611.000000 | -619.000000 | 479.000000 | 215.000000 | 4630 |  | CORR | GENE | 06:20 | 06:44 | 06:43 | 78 | 281 | 10.000000 | EXT | - |  | (c)
50609.317000 | 0.877000 | 0.842000 | -10.743000 | -10.778000 | -830.000000 | -410.000000 | -572.000000 | 314.000000 | 842.000000 | 4630 |  | CORR | GENE | 06:09 | 07:17 | 06:51 | 60 | 516 | 10.000000 | EXT | - |  | (c)
50609.599000 | 1.159000 | 1.088000 | -10.461000 | -10.532000 | -1045.000000 | -951.000000 | -736.000000 | 426.000000 | 1088.000000 | 4630 |  | CORR | GENE | 05:34 | 05:49 | 06:24 | 95 | 619 | 10.000000 | EXT | - |  | (c)
50610.552000 | 2.112000 | 1.950000 | -9.508000 | -9.670000 | 16.000000 | 38.000000 | 167.000000 | 16.000000 | 1950.000000 | 4630 |  | CORR | GENE | 08:26 | 08:29 | 08:50 | 194 | 302 | 11.000000 | EXT | - |  | (c)
50610.880000 | 2.440000 | 2.298000 | -9.180000 | -9.322000 | -281.000000 | -156.000000 | -114.000000 | 0.000000 | 2298.000000 | 4630 |  | CORR | GENE | 07:38 | 07:58 | 08:04 | 173 | 333 | 12.000000 | EXT | - |  | (c)
50620.416000 | 0.356000 | 0.295000 | -11.269000 | -11.330000 | -37.000000 | -23.000000 | -20.000000 | 3.000000 | 295.000000 | 4631 |  | CORR | AXGR | 05:53 | 05:55 | 05:56 | 223 | 34 | 10.000000 | EXT | - |  | (c)
50645.906000 | 2.836000 | 2.786000 | -8.779000 | -8.829000 | -2154.000000 | -1928.000000 | -2029.000000 | 1904.000000 | 2786.000000 | 4633 |  | CORR | GENE | 05:01 | 05:38 | 05:22 | 76 | 250 | 11.000000 | EXT | - |  | (c)
50711.775000 | 0.000000 | -0.035000 | -11.665000 | -11.700000 | -1530.000000 | -1165.000000 | -1270.000000 | 1009.000000 |  | 4639 | Нарушение формы кольцевого шва | GWAN |  | 08:11 | 09:10 | 08:53 | 0 | 522 |  | EXT | Нарушение формы кольцевого шва |  | (c)
50711.775000 | 0.000000 | -0.035000 | -11.665000 | -11.700000 | -304.000000 | 809.000000 | 595.000000 | 304.000000 |  | 4639 | Нарушение формы кольцевого шва | GWAN |  | 11:29 | 02:29 | 01:54 | 0 | 1798 |  | EXT | Нарушение формы кольцевого шва |  | (c)
50734.770000 | 0.000000 | -0.016000 | -11.295000 | -11.311000 | 997.000000 | 1147.000000 | 1196.000000 | 51.414347 |  | 4641 | Смещение кромок | GWAN |  | 05:36 | 06:00 | 06:08 | 0 | 398 | 2.908000 | EXT | Смещение кромок. Вовнутрь. Величина смещения - 2.9 мм. |  | (c)
50778.810000 | 10.210000 | 10.065000 | -1.185000 | -1.330000 | -281.000000 | 316.000000 | 26.000000 | 0.000000 | 1109.000000 | 4644 |  | CORR | GENE | 08:14 | 09:50 | 09:04 | 221 | 614 | 10.000000 | EXT | -. Аномалия находится на отводе. |  | (c)
50781.232000 | 1.237000 | 1.121000 | -9.898000 | -10.014000 | 863.000000 | 1028.000000 | 967.000000 | 69.603336 | 1121.000000 | 4645 |  | CORR | GENE | 02:47 | 03:14 | 03:04 | 151 | 209 | 10.000000 | EXT | - |  | (c)
50786.168000 | 6.173000 | 6.100000 | -4.962000 | -5.035000 | 2103.000000 | 2196.000000 | -2163.000000 | 5.481627 | 4726.000000 | 4645 |  | CORR | GENE | 06:07 | 06:22 | 06:39 | 309 | 390 | 11.000000 | EXT | - |  | (c)
50786.896000 | 6.901000 | 6.816000 | -4.234000 | -4.319000 | 2136.000000 | 2184.000000 | -2087.000000 | 11.574348 | 4226.000000 | 4645 |  | CORR | GENE | 06:13 | 06:21 | 06:51 | 93 | 475 | 11.000000 | EXT | - |  | (c)
50786.969000 | 6.974000 | 6.647000 | -4.161000 | -4.488000 | 1283.000000 | 1434.000000 | 1378.000000 | 53.549165 | 3741.000000 | 4645 |  | CORR | GENE | 03:55 | 04:19 | 04:10 | 747 | 189 | 11.000000 | EXT | - |  | (c)
50787.117000 | 7.122000 | 7.098000 | -4.013000 | -4.037000 | 715.000000 | 822.000000 | 789.000000 | 57.736248 | 4006.000000 | 4645 |  | CORR | СIGR | 02:23 | 02:41 | 02:35 | 31 | 147 | 10.000000 | EXT | - |  | (c)
50788.961000 | 8.966000 | 8.064000 | -2.169000 | -3.071000 | -1486.000000 | -1410.000000 | -1344.000000 | 71.573519 | 2055.000000 | 4645 |  | CORR | GENE | 08:28 | 08:40 | 08:51 | 1016 | 284 | 12.000000 | EXT | - |  | (c)
50789.237000 | 9.242000 | 9.100000 | -1.893000 | -2.035000 | -1859.000000 | -1547.000000 | -1551.000000 | 54.868975 | 1801.000000 | 4645 |  | CORR | GENE | 07:28 | 08:18 | 08:18 | 234 | 616 | 14.000000 | EXT | - |  | (c)
50789.882000 | 9.887000 | 9.214000 | -1.248000 | -1.921000 | 1890.000000 | 1955.000000 | 1979.000000 | 5.896830 | 1086.000000 | 4645 |  | CORR | GENE | 05:33 | 05:44 | 05:47 | 835 | 178 | 10.000000 | EXT | - |  | (c)
50790.835000 | 10.840000 | 10.372000 | -0.295000 | -0.763000 | 1133.000000 | 1199.000000 | 1183.000000 | 76.427128 | 52.000000 | 4645 |  | CORR | GENE | 03:31 | 03:41 | 03:39 | 711 | 100 | 10.000000 | EXT | - |  | (c)
50792.902000 | 1.772000 | 1.772000 | -9.473000 | -9.473000 | 2086.000000 | 2203.000000 | 2159.000000 | 0.000000 | 1772.000000 | 4646 |  | CORR | СIGR | 06:47 | 07:06 | 06:59 | 32 | 147 | 9.000000 | EXT | - |  | (c)
50802.484000 | 0.109000 | 0.054000 | -7.226000 | -7.281000 | 1472.000000 | -2191.000000 | 2181.000000 | 0.000000 | 54.000000 | 4647 |  | CORR | GENE | 05:02 | 07:10 | 06:56 | 184 | 1419 | 10.000000 | EXT | - |  | (c)
50807.976000 | 5.601000 | 5.562000 | -1.734000 | -1.773000 | 1926.000000 | 1971.000000 | 2057.000000 | 0.000000 | 1704.000000 | 4647 |  | CORR | GENE | 06:15 | 06:22 | 06:36 | 69 | 263 | 10.000000 | EXT | - |  | (c)
50808.224000 | 5.849000 | 5.794000 | -1.486000 | -1.541000 | -2087.000000 | -1938.000000 | -1901.000000 | 26.575416 | 1452.000000 | 4647 |  | CORR | GENE | 07:27 | 07:51 | 07:57 | 89 | 372 | 10.000000 | EXT | - |  | (c)
50828.856000 | 5.016000 | 4.773000 | -6.274000 | -6.517000 | 2031.000000 | 2140.000000 | -1901.000000 | 1372.000000 | 4773.000000 | 4650 |  | GOUG | GENE | 03:03 | 03:21 | 04:28 | 839 | 1058 | 6.000000 | EXT | -. Зона задиров. |  | (c)
50913.817000 | 0.057000 | 0.015000 | -11.228000 | -11.270000 | 1049.000000 | 1080.000000 | 1078.000000 | 1049.000000 | 15.000000 | 4658 |  | ARTD | GENE | 04:22 | 04:27 | 04:27 | 101 | 58 | 13.000000 | EXT | -. Эквивалент потери металла 13%. |  | (c)
50916.692000 | 2.932000 | 2.898000 | -8.353000 | -8.387000 | 1319.000000 | 1467.000000 | 1397.000000 | 1319.000000 | 2898.000000 | 4658 |  | CORR | СIGR | 05:06 | 05:30 | 05:19 | 39 | 157 | 13.000000 | EXT | - |  | (c)
50925.971000 | 0.926000 | 0.332000 | -10.224000 | -10.818000 | -1992.000000 | -1927.000000 | -1937.000000 | 1882.000000 | 332.000000 | 4659 |  | CORR | GENE | 04:18 | 04:29 | 04:27 | 799 | 110 | 10.000000 | EXT | -. Аномалия находится на отводе. |  | (c)
50931.156000 | 6.111000 | 4.935000 | -5.039000 | -6.215000 | -900.000000 | -744.000000 | -710.000000 | 521.000000 | 4401.000000 | 4659 |  | CORR | GENE | 07:15 | 07:40 | 07:45 | 1814 | 379 | 14.000000 | EXT | -. Аномалия находится на отводе. |  | (c)
50932.047000 | 7.002000 | 6.767000 | -4.148000 | -4.383000 | -1053.000000 | -809.000000 | -812.000000 | 572.000000 | 3643.000000 | 4659 |  | CORR | GENE | 06:50 | 07:29 | 07:29 | 740 | 481 | 11.000000 | EXT | -. Аномалия находится на отводе. |  | (c)
50932.314000 | 7.269000 | 6.842000 | -3.881000 | -4.308000 | -2014.000000 | -1960.000000 | -1968.000000 | 1922.000000 | 3809.000000 | 4659 |  | CORR | GENE | 04:15 | 04:24 | 04:22 | 499 | 93 | 10.000000 | EXT | -. Аномалия находится на отводе. |  | (c)
51061.065000 | 10.955000 | 10.923000 | -0.400000 | -0.432000 | 385.000000 | 508.000000 | 506.000000 | 385.000000 | 362.000000 | 4670 |  | CORR | GENE | 05:31 | 05:51 | 05:51 | 70 | 241 | 11.000000 | EXT | - |  | (c)
51061.323000 | 11.213000 | 11.187000 | -0.142000 | -0.168000 | 407.000000 | 475.000000 | 584.000000 | 407.000000 | 97.000000 | 4670 |  | CORR | GENE | 05:35 | 05:45 | 06:03 | 71 | 354 | 11.000000 | EXT | - |  | (c)
51225.702000 | 6.357000 | 6.058000 | -5.093000 | -5.392000 | 959.000000 | 1147.000000 | 1054.000000 | 85.050451 | 4765.000000 | 4685 |  | GOUG | GENE | 00:12 | 00:42 | 00:27 | 627 | 191 | 6.000000 | EXT | -. Зона задиров. Аномалия находится на упругопластическом изгибе: R=476 Дн, максимальное растяжение на 6.2 час. |  | (c)
51240.112000 | 9.317000 | 9.225000 | -2.203000 | -2.295000 | -1998.000000 | -1990.000000 | -1982.000000 | 18.784467 | 2161.000000 | 4686 |  | CORR | AXGR | 04:38 | 04:39 | 04:40 | 134 | 31 | 10.000000 | EXT | -. Аномалия находится на упругопластическом изгибе: R=607 Дн, максимальное растяжение на 5.9 час. |  | (c)
51240.661000 | 9.866000 | 9.705000 | -1.654000 | -1.815000 | -2190.000000 | -2153.000000 | -2146.000000 | 3.290397 | 1510.000000 | 4686 |  | CORR | GENE | 04:07 | 04:13 | 04:14 | 305 | 88 | 10.000000 | EXT | -. Аномалия находится на упругопластическом изгибе: R=647 Дн, максимальное растяжение на 5.9 час. |  | (c)
51245.881000 | 3.566000 | 3.412000 | -7.934000 | -8.088000 | -2175.000000 | -2155.000000 | -2156.000000 | 4.460345 | 3412.000000 | 4687 |  | SCC | AXGR | 05:28 | 05:31 | 05:31 | 227 | 39 | 14.000000 | EXT | -. Аномалия находится в зоне сварного шва. |  | (c)
51246.945000 | 4.630000 | 3.850000 | -6.870000 | -7.650000 | -2187.000000 | -2181.000000 | -2163.000000 | 3.487964 | 3850.000000 | 4687 |  | SCC | GENE | 05:26 | 05:27 | 05:30 | 947 | 49 | 13.000000 | EXT | -. Аномалия находится в зоне сварного шва. |  | (b)
51251.943000 | 9.628000 | 9.617000 | -1.872000 | -1.883000 | -708.000000 | -699.000000 | -590.000000 | 28.502968 | 1618.000000 | 4687 |  | GOUG | GENE | 09:24 | 09:26 | 09:44 | 265 | 236 | 6.000000 | EXT | -. Задир. |  | (c)
51271.003000 | 6.128000 | 5.820000 | -5.277000 | -5.585000 | -1281.000000 | -1170.000000 | -1167.000000 | 75.826243 | 5265.000000 | 4689 |  | CORR | GENE | 05:43 | 06:01 | 06:01 | 320 | 228 | 10.000000 | EXT | - |  | (c)
51284.061000 | 7.781000 | 7.762000 | -3.669000 | -3.688000 | 1503.000000 | 1667.000000 | 1591.000000 | 1503.000000 | 3568.000000 | 4690 |  | GOUG | GENE | 01:05 | 01:31 | 01:19 | 120 | 177 | 6.000000 | EXT | -. Аномалия находится на отводе. Задир. |  | (c)
51296.292000 | 8.562000 | 8.218000 | -2.898000 | -3.242000 | 1376.000000 | 1485.000000 | 1475.000000 | 1376.000000 | 2857.000000 | 4691 |  | CORR | GENE | 05:11 | 05:29 | 05:27 | 385 | 197 | 10.000000 | EXT | - |  | (c)
51296.562000 | 8.832000 | 8.790000 | -2.628000 | -2.670000 | 1476.000000 | 1876.000000 | 1683.000000 | 1476.000000 | 2617.000000 | 4691 |  | CORR | СIGR | 05:27 | 06:32 | 06:01 | 53 | 414 | 14.000000 | EXT | - |  | (c)
51296.949000 | 9.219000 | 9.121000 | -2.241000 | -2.339000 | 1492.000000 | 1640.000000 | 1638.000000 | 1492.000000 | 2228.000000 | 4691 |  | CORR | GENE | 05:30 | 05:54 | 05:53 | 111 | 291 | 13.000000 | EXT | - |  | (c)
51297.204000 | 9.474000 | 9.447000 | -1.986000 | -2.013000 | 1556.000000 | 1645.000000 | 1656.000000 | 1556.000000 | 1981.000000 | 4691 |  | CORR | СIGR | 05:40 | 05:54 | 05:56 | 32 | 199 | 11.000000 | EXT | - |  | (c)
51297.306000 | 9.576000 | 9.518000 | -1.884000 | -1.942000 | 1488.000000 | 1592.000000 | 1641.000000 | 1488.000000 | 1827.000000 | 4691 |  | CORR | GENE | 05:29 | 05:46 | 05:54 | 115 | 306 | 12.000000 | EXT | - |  | (c)
51297.867000 | 10.137000 | 10.119000 | -1.323000 | -1.341000 | 1595.000000 | 1728.000000 | 1683.000000 | 1595.000000 | 1163.000000 | 4691 |  | CORR | GENE | 05:46 | 06:08 | 06:01 | 178 | 177 | 11.000000 | EXT | - |  | (c)
51298.771000 | 11.041000 | 11.036000 | -0.419000 | -0.424000 | 1520.000000 | 1558.000000 | 1658.000000 | 1520.000000 | 239.000000 | 4691 |  | CORR | GENE | 05:34 | 05:40 | 05:56 | 185 | 275 | 11.000000 | EXT | - |  | (c)
51306.009000 | 6.819000 | 6.810000 | -4.591000 | -4.600000 | 1753.000000 | 1776.000000 | 1774.000000 | 1753.000000 | 4583.000000 | 4692 |  | CORR | СIGR | 05:53 | 05:56 | 05:56 | 17 | 41 | 12.000000 | EXT | - |  | (c)
51308.715000 | 9.525000 | 9.489000 | -1.885000 | -1.921000 | 1722.000000 | 1760.000000 | 1821.000000 | 1722.000000 | 1494.000000 | 4692 |  | CORR | GENE | 05:48 | 05:54 | 06:04 | 427 | 197 | 10.000000 | EXT | - |  | (c)
51310.069000 | 10.879000 | 10.187000 | -0.531000 | -1.223000 | 1640.000000 | 1785.000000 | 1787.000000 | 1640.000000 | 507.000000 | 4692 |  | CORR | GENE | 05:34 | 05:58 | 05:58 | 716 | 293 | 12.000000 | EXT | - |  | (c)
51310.514000 | 11.324000 | 11.296000 | -0.086000 | -0.114000 | 1646.000000 | 1946.000000 | 1819.000000 | 1646.000000 | 41.000000 | 4692 |  | CORR | GENE | 05:35 | 06:24 | 06:03 | 73 | 347 | 10.000000 | EXT | - |  | (c)
51311.902000 | 1.302000 | 1.294000 | -10.223000 | -10.231000 | 2034.000000 | 2052.000000 | 2052.000000 | 2034.000000 | 1294.000000 | 4693 |  | CORR | СIGR | 05:49 | 05:52 | 05:52 | 17 | 36 | 12.000000 | EXT | - |  | (c)
51318.195000 | 7.595000 | 7.437000 | -3.930000 | -4.088000 | 1786.000000 | 1877.000000 | 1837.000000 | 1786.000000 | 3926.000000 | 4693 |  | GOUG | GENE | 05:09 | 05:24 | 05:17 | 162 | 103 | 6.000000 | EXT | -. Задир. Аномалия находится на упругопластическом изгибе: R=675 Дн, максимальное растяжение на 11.6 час. |  | (c)
51326.251000 | 4.126000 | 4.108000 | -7.404000 | -7.422000 | 526.000000 | 592.000000 | 559.000000 | 526.000000 | 4108.000000 | 4694 |  | CORR | СIGR | 04:39 | 04:50 | 04:45 | 18 | 66 | 11.000000 | EXT | -. Аномалия находится на упругопластическом изгибе: R=505 Дн, максимальное растяжение на 0.2 час. |  | (c)
51329.487000 | 7.362000 | 7.293000 | -4.168000 | -4.237000 | 501.000000 | 576.000000 | 557.000000 | 501.000000 | 4130.000000 | 4694 |  | CORR | GENE | 04:35 | 04:47 | 04:44 | 107 | 112 | 10.000000 | EXT | -. Аномалия находится на упругопластическом изгибе: R=441 Дн, максимальное растяжение на 0.1 час. |  | (c)
51333.128000 | 11.003000 | 10.989000 | -0.527000 | -0.541000 | 621.000000 | 656.000000 | 707.000000 | 621.000000 | 426.000000 | 4694 |  | CORR | GENE | 04:55 | 05:00 | 05:08 | 115 | 170 | 10.000000 | EXT | -. Аномалия находится на упругопластическом изгибе: R=532 Дн, максимальное растяжение на 12 час. |  | (c)
51333.893000 | 0.238000 | 0.123000 | -10.902000 | -11.017000 | -104.000000 | -35.000000 | -58.000000 | 13.000000 | 123.000000 | 4695 |  | CORR | GENE | 06:49 | 07:00 | 06:56 | 338 | 91 | 11.000000 | EXT | -. Аномалия находится на упругопластическом изгибе: R=570 Дн, максимальное растяжение на 11.9 час. |  | (c)
51333.959000 | 0.304000 | 0.259000 | -10.836000 | -10.881000 | 67.000000 | 68.000000 | 90.000000 | 67.000000 | 259.000000 | 4695 |  | CORR | AXGR | 07:17 | 07:17 | 07:20 | 243 | 46 | 10.000000 | EXT | -. Аномалия находится на упругопластическом изгибе: R=570 Дн, максимальное растяжение на 11.9 час. |  | (c)
51334.235000 | 0.580000 | 0.441000 | -10.560000 | -10.699000 | -886.000000 | -840.000000 | -847.000000 | 809.000000 | 441.000000 | 4695 |  | CORR | GENE | 04:43 | 04:50 | 04:49 | 472 | 77 | 10.000000 | EXT | -. Аномалия находится на упругопластическом изгибе: R=582 Дн, максимальное растяжение на 11.9 час. |  | (c)
51334.764000 | 1.109000 | 1.045000 | -10.031000 | -10.095000 | -366.000000 | -193.000000 | -248.000000 | 130.000000 | 1045.000000 | 4695 |  | CORR | GENE | 06:07 | 06:35 | 06:26 | 115 | 236 | 10.000000 | EXT | -. Аномалия находится на упругопластическом изгибе: R=608 Дн, максимальное растяжение на 11.9 час. |  | (c)
51337.745000 | 4.090000 | 4.058000 | -7.050000 | -7.082000 | -678.000000 | -629.000000 | -625.000000 | 573.000000 | 4058.000000 | 4695 |  | CORR | GENE | 05:16 | 05:24 | 05:25 | 58 | 105 | 10.000000 | EXT | -. Аномалия находится на упругопластическом изгибе: R=774 Дн, максимальное растяжение на 11.9 час. |  | (c)
51341.938000 | 8.283000 | 8.257000 | -2.857000 | -2.883000 | -662.000000 | -634.000000 | -494.000000 | 325.000000 | 2805.000000 | 4695 |  | CORR | GENE | 05:19 | 05:24 | 05:46 | 78 | 337 | 10.000000 | EXT | - |  | (c)
51343.636000 | 9.981000 | 9.942000 | -1.159000 | -1.198000 | -900.000000 | -840.000000 | -827.000000 | 754.000000 | 1138.000000 | 4695 |  | CORR | GENE | 04:41 | 04:50 | 04:52 | 60 | 147 | 11.000000 | EXT | - |  | (c)
51347.740000 | 2.945000 | 2.897000 | -8.485000 | -8.533000 | 1794.000000 | 1794.000000 | 1931.000000 | 1794.000000 | 2897.000000 | 4696 |  | CORR | GENE | 07:43 | 07:43 | 08:05 | 62 | 274 | 11.000000 | EXT | -. Аномалия находится на отводе. |  | (c)
51352.802000 | 8.007000 | 7.691000 | -3.423000 | -3.739000 | 1721.000000 | 1798.000000 | 1777.000000 | 1721.000000 | 1871.000000 | 4696 |  | CORR | GENE | 07:31 | 07:44 | 07:40 | 1868 | 113 | 13.000000 | EXT | -. Аномалия находится на отводе. |  | (c)
51360.230000 | 4.005000 | 3.944000 | -7.185000 | -7.246000 | 1265.000000 | 1418.000000 | 1480.000000 | 25.834108 | 3944.000000 | 4697 |  | CORR | GENE | 05:39 | 06:04 | 06:14 | 98 | 430 | 11.000000 | EXT | - |  | (c)
51361.846000 | 5.621000 | 5.609000 | -5.569000 | -5.581000 | 1679.000000 | 1711.000000 | 1719.000000 | 34.835116 | 5552.000000 | 4697 |  | CORR | СIGR | 06:46 | 06:51 | 06:52 | 29 | 80 | 12.000000 | EXT | - |  | (c)
51366.840000 | 10.615000 | 10.598000 | -0.575000 | -0.592000 | 1378.000000 | 1433.000000 | 1406.000000 | 62.107985 | 575.000000 | 4697 |  | CORR | СIGR | 05:57 | 06:06 | 06:02 | 17 | 55 | 11.000000 | EXT | - |  | (c)
51367.375000 | 11.150000 | 11.138000 | -0.040000 | -0.052000 | 1191.000000 | 1267.000000 | 1265.000000 | 66.045070 | 30.000000 | 4697 |  | CORR | СIGR | 05:27 | 05:39 | 05:39 | 22 | 147 | 13.000000 | EXT | - |  | (c)
51458.243000 | 0.338000 | 0.322000 | -10.957000 | -10.973000 | 740.000000 | 808.000000 | 847.000000 | 59.725160 | 322.000000 | 4706 |  | CORR | GENE | 04:16 | 04:27 | 04:34 | 59 | 214 | 10.000000 | EXT | - |  | (c)
51462.913000 | 5.008000 | 4.033000 | -6.287000 | -7.262000 | 452.000000 | 851.000000 | 687.000000 | 36.484055 | 4033.000000 | 4706 |  | GOUG | GENE | 03:30 | 04:34 | 04:08 | 1157 | 470 | 7.000000 | EXT | -. Задир. |  | (c)
51482.929000 | 2.314000 | 2.272000 | -9.011000 | -9.053000 | -1486.000000 | -1431.000000 | -1416.000000 | 1345.000000 | 2272.000000 | 4708 |  | CORR | GENE | 04:44 | 04:53 | 04:55 | 98 | 141 | 11.000000 | EXT | - |  | (c)
51483.046000 | 2.431000 | 2.398000 | -8.894000 | -8.927000 | -649.000000 | -549.000000 | -587.000000 | 524.000000 | 2398.000000 | 4708 |  | CORR | GENE | 06:59 | 07:15 | 07:09 | 472 | 125 | 11.000000 | EXT | - |  | (c)
51483.661000 | 3.046000 | 2.997000 | -8.279000 | -8.328000 | -1491.000000 | -1388.000000 | -1414.000000 | 1337.000000 | 2997.000000 | 4708 |  | CORR | GENE | 04:43 | 05:00 | 04:56 | 85 | 154 | 14.000000 | EXT | - |  | (c)
51493.097000 | 1.157000 | 1.150000 | -10.358000 | -10.365000 | 1295.000000 | 1362.000000 | 1332.000000 | 1295.000000 | 1150.000000 | 4709 |  | CORR | СIGR | 06:41 | 06:52 | 06:47 | 22 | 75 | 10.000000 | EXT | - |  | (c)
51493.215000 | 1.275000 | 1.255000 | -10.240000 | -10.260000 | 209.000000 | 270.000000 | 343.000000 | 209.000000 | 1255.000000 | 4709 |  | CORR | GENE | 03:46 | 03:56 | 04:08 | 90 | 269 | 12.000000 | EXT | - |  | (c)
51504.063000 | 0.608000 | 0.599000 | -10.892000 | -10.901000 | -1258.000000 | -1241.000000 | -1239.000000 | 1220.000000 | 599.000000 | 4710 |  | CORR | СIGR | 04:35 | 04:38 | 04:38 | 18 | 38 | 10.000000 | EXT | - |  | (c)
51504.682000 | 1.227000 | 1.203000 | -10.273000 | -10.297000 | -1233.000000 | -1188.000000 | -1190.000000 | 1148.000000 | 1203.000000 | 4710 |  | CORR | GENE | 04:39 | 04:46 | 04:46 | 50 | 85 | 15.000000 | EXT | - |  | (c)
51507.239000 | 3.784000 | 3.702000 | -7.716000 | -7.798000 | -1462.000000 | -1328.000000 | -1308.000000 | 1154.000000 | 3702.000000 | 4710 |  | CORR | GENE | 04:02 | 04:24 | 04:27 | 203 | 308 | 11.000000 | EXT | - |  | (c)
51507.554000 | 4.099000 | 4.049000 | -7.401000 | -7.451000 | -1318.000000 | -1181.000000 | -1177.000000 | 1035.000000 | 4049.000000 | 4710 |  | CORR | GENE | 04:25 | 04:48 | 04:48 | 123 | 283 | 10.000000 | EXT | - |  | (c)
51507.807000 | 4.352000 | 4.320000 | -7.148000 | -7.180000 | -1413.000000 | -1364.000000 | -1202.000000 | 991.000000 | 4320.000000 | 4710 |  | CORR | GENE | 04:10 | 04:18 | 04:44 | 137 | 422 | 11.000000 | EXT | - |  | (c)
51508.439000 | 4.984000 | 4.866000 | -6.516000 | -6.634000 | -1310.000000 | -1094.000000 | -1115.000000 | 921.000000 | 4866.000000 | 4710 |  | CORR | GENE | 04:27 | 05:02 | 04:58 | 229 | 388 | 12.000000 | EXT | - |  | (c)
51509.038000 | 5.583000 | 5.538000 | -5.917000 | -5.962000 | -1270.000000 | -1095.000000 | -1151.000000 | 1032.000000 | 5538.000000 | 4710 |  | CORR | GENE | 04:33 | 05:01 | 04:52 | 104 | 238 | 11.000000 | EXT | - |  | (c)
51509.255000 | 5.800000 | 5.568000 | -5.700000 | -5.932000 | -601.000000 | -271.000000 | -425.000000 | 250.000000 | 5568.000000 | 4710 |  | CORR | GENE | 06:21 | 07:14 | 06:49 | 261 | 350 | 12.000000 | EXT | - |  | (c)
51511.594000 | 8.139000 | 8.076000 | -3.361000 | -3.424000 | -1400.000000 | -1225.000000 | -1275.000000 | 1151.000000 | 3339.000000 | 4710 |  | CORR | GENE | 04:12 | 04:40 | 04:32 | 85 | 248 | 10.000000 | EXT | - |  | (c)
51513.250000 | 9.795000 | 9.766000 | -1.705000 | -1.734000 | -1313.000000 | -1074.000000 | -1131.000000 | 949.000000 | 1599.000000 | 4710 |  | CORR | GENE | 04:26 | 05:05 | 04:56 | 135 | 364 | 12.000000 | EXT | - |  | (c)
51513.756000 | 10.301000 | 10.216000 | -1.199000 | -1.284000 | -1485.000000 | -1145.000000 | -1262.000000 | 1039.000000 | 1105.000000 | 4710 |  | CORR | GENE | 03:58 | 04:53 | 04:34 | 179 | 445 | 11.000000 | EXT | - |  | (c)
51529.959000 | 3.459000 | 3.447000 | -8.056000 | -8.068000 | 2144.000000 | 2161.000000 | 2166.000000 | 2144.000000 | 3447.000000 | 4712 |  | CORR | СIGR | 06:43 | 06:46 | 06:47 | 21 | 45 | 14.000000 | EXT | - |  | (c)
51530.387000 | 3.887000 | 3.877000 | -7.628000 | -7.638000 | 2182.000000 | 2206.000000 | 2203.000000 | 2182.000000 | 3877.000000 | 4712 |  | CORR | СIGR | 06:50 | 06:53 | 06:53 | 20 | 42 | 10.000000 | EXT | - |  | (c)
51531.446000 | 4.946000 | 4.928000 | -6.569000 | -6.587000 | 2106.000000 | 2145.000000 | 2140.000000 | 2106.000000 | 4928.000000 | 4712 |  | CORR | PITT | 06:37 | 06:44 | 06:43 | 36 | 69 | 22.000000 | EXT | - |  | (c)
51533.857000 | 7.357000 | 7.340000 | -4.158000 | -4.175000 | 2019.000000 | 2111.000000 | 2100.000000 | 2019.000000 | 4124.000000 | 4712 |  | CORR | GENE | 06:23 | 06:38 | 06:36 | 51 | 162 | 11.000000 | EXT | - |  | (c)
51537.961000 | 11.461000 | 11.372000 | -0.054000 | -0.143000 | 1519.000000 | 1647.000000 | 1730.000000 | 1519.000000 | 46.000000 | 4712 |  | CORR | GENE | 05:03 | 05:23 | 05:37 | 97 | 422 | 10.000000 | EXT | - |  | (c)
51583.135000 | 0.075000 | 0.048000 | -11.010000 | -11.037000 | 2178.000000 | -2195.000000 | -2223.000000 | 2163.000000 | 48.000000 | 4717 |  | CORR | СIGR | 03:54 | 04:08 | 04:03 | 33 | 120 | 13.000000 | EXT | - |  | (c)
51590.576000 | 7.516000 | 5.764000 | -3.569000 | -5.321000 | -1047.000000 | -1032.000000 | -930.000000 | 813.000000 | 3475.000000 | 4717 |  | CORR | GENE | 07:13 | 07:16 | 07:32 | 1846 | 234 | 10.000000 | EXT | - |  | (c)
51590.865000 | 7.805000 | 7.781000 | -3.280000 | -3.304000 | -1241.000000 | -1165.000000 | -1154.000000 | 1067.000000 | 3257.000000 | 4717 |  | CORR | GENE | 06:42 | 06:54 | 06:56 | 47 | 174 | 12.000000 | EXT | - |  | (c)
51594.057000 | 10.997000 | 10.979000 | -0.088000 | -0.106000 | 1792.000000 | 1830.000000 | 1850.000000 | 1792.000000 | 64.000000 | 4717 |  | CORR | СIGR | 02:51 | 02:58 | 03:01 | 42 | 117 | 10.000000 | EXT | - |  | (c)
51620.045000 | 3.240000 | 3.192000 | -8.000000 | -8.048000 | 569.000000 | 678.000000 | 678.000000 | 569.000000 | 3192.000000 | 4720 |  | CORR | GENE | 05:29 | 05:47 | 05:47 | 82 | 219 | 11.000000 | EXT | - |  | (c)
51654.776000 | 3.591000 | 3.563000 | -7.904000 | -7.932000 | -1567.000000 | -1523.000000 | -1524.000000 | 1480.000000 | 3563.000000 | 4723 | Металлургический дефект | MIAN | GENE | 06:20 | 06:28 | 06:28 | 45 | 87 | 17.000000 | INT | Металлургический дефект. Эквивалент потери металла 17%. Аномалия находится на упругопластическом изгибе: R=838 Дн, максимальное растяжение на 6.1 час. |  | (c)
51662.553000 | 11.368000 | 11.344000 | -0.127000 | -0.151000 | -1580.000000 | -1480.000000 | -1449.000000 | 1319.000000 | 113.000000 | 4723 |  | CORR | СIGR | 06:18 | 06:35 | 06:40 | 38 | 261 | 11.000000 | EXT | -. Аномалия находится на упругопластическом изгибе: R=556 Дн, максимальное растяжение на 6.8 час. |  | (c)
51704.781000 | 8.091000 | 8.030000 | -3.429000 | -3.490000 | -1867.000000 | -1796.000000 | -1810.000000 | 1753.000000 | 3403.000000 | 4727 |  | GOUG | GENE | 08:00 | 08:11 | 08:09 | 87 | 114 | 7.000000 | EXT | -. Задир. |  | (c)
51708.022000 | 11.332000 | 11.311000 | -0.188000 | -0.209000 | 2085.000000 | 2198.000000 | 2206.000000 | 2085.000000 | 132.000000 | 4727 |  | CORR | GENE | 06:38 | 06:56 | 06:57 | 77 | 241 | 11.000000 | EXT | - |  | (c)
51709.454000 | 1.244000 | 1.049000 | -10.286000 | -10.481000 | -216.000000 | -210.000000 | -206.000000 | 195.000000 | 1049.000000 | 4728 |  | CORR | AXGR | 03:12 | 03:13 | 03:13 | 273 | 21 | 10.000000 | EXT | - |  | (c)
51716.801000 | 8.591000 | 8.279000 | -2.939000 | -3.251000 | 41.000000 | 63.000000 | 100.000000 | 41.000000 | 2806.000000 | 4728 |  | CORR | GENE | 03:53 | 03:57 | 04:03 | 445 | 118 | 11.000000 | EXT | - |  | (c)
51723.143000 | 3.403000 | 2.904000 | -8.157000 | -8.656000 | 1236.000000 | 1276.000000 | 1305.000000 | 1236.000000 | 2904.000000 | 4729 |  | CORR | GENE | 05:27 | 05:33 | 05:38 | 655 | 138 | 11.000000 | EXT | - |  | (c)
51741.604000 | 10.304000 | 8.293000 | -1.166000 | -3.177000 | 1389.000000 | 1598.000000 | 1642.000000 | 1389.000000 | 400.000000 | 4730 |  | WRIN |  | 05:21 | 05:55 | 06:02 | 2777 | 506 | 0.000000 |  | - |  | (c)
51771.377000 | 6.037000 | 6.022000 | -5.068000 | -5.083000 | -219.000000 | -116.000000 | -167.000000 | 116.000000 | 5048.000000 | 4733 |  | CORR | СIGR | 06:11 | 06:28 | 06:20 | 35 | 103 | 10.000000 | EXT | -. Аномалия находится на упругопластическом изгибе: R=669 Дн, максимальное растяжение на 6.7 час. |  | (c)
51776.445000 | 0.000000 | -0.014000 | -11.525000 | -11.539000 | -1571.000000 | -1508.000000 | -1449.000000 | 1326.000000 |  | 4734 |  | GWAN |  | 05:56 | 06:06 | 06:16 | 0 | 245 |  | EXT | -. Место ремонта. Аномалия находится на упругопластическом изгибе: R=480 Дн, максимальное растяжение на 6.4 час. |  | (c)
51803.785000 | 4.440000 | 4.348000 | -6.775000 | -6.867000 | -154.000000 | -123.000000 | -103.000000 | 51.000000 | 4348.000000 | 4736 |  | DENT |  | 03:09 | 03:14 | 03:17 | 177 | 103 | 0.563380 |  | -. Аномалия находится вблизи продольного шва. |  | (c)
51866.753000 | 10.893000 | 10.880000 | -0.727000 | -0.740000 | 1042.000000 | 1155.000000 | 1143.000000 | 1042.000000 | 684.000000 | 4741 |  | CORR | GENE | 04:15 | 04:33 | 04:31 | 56 | 202 | 13.000000 | EXT | - |  | (c)
51880.410000 | 1.370000 | 0.726000 | -10.140000 | -10.784000 | 2041.000000 | 2143.000000 | -2204.000000 | 1988.000000 | 726.000000 | 4743 |  | CORR | GENE | 05:29 | 05:45 | 06:03 | 1796 | 432 | 12.000000 | EXT | - |  | (c)
51881.823000 | 2.783000 | 2.608000 | -8.727000 | -8.902000 | 2217.000000 | -2202.000000 | -2205.000000 | 2165.000000 | 2608.000000 | 4743 |  | CORR | GENE | 05:57 | 06:04 | 06:03 | 438 | 79 | 10.000000 | EXT | - |  | (c)
51882.901000 | 3.861000 | 3.127000 | -7.649000 | -8.383000 | 2189.000000 | -2225.000000 | -2167.000000 | 2062.000000 | 3127.000000 | 4743 |  | CORR | GENE | 05:52 | 06:00 | 06:09 | 918 | 210 | 13.000000 | EXT | - |  | (c)
51883.281000 | 4.241000 | 4.083000 | -7.269000 | -7.427000 | 1883.000000 | 2087.000000 | 2139.000000 | 1883.000000 | 4083.000000 | 4743 |  | CORR | GENE | 05:03 | 05:36 | 05:45 | 269 | 513 | 13.000000 | EXT | - |  | (c)
51883.860000 | 4.820000 | 4.466000 | -6.690000 | -7.044000 | -2147.000000 | -2077.000000 | -2036.000000 | 1924.000000 | 4466.000000 | 4743 |  | CORR | GENE | 06:13 | 06:24 | 06:31 | 632 | 223 | 10.000000 | EXT | - |  | (c)
51895.462000 | 4.912000 | 4.765000 | -6.218000 | -6.365000 | -362.000000 | -361.000000 | -346.000000 | 331.000000 | 4765.000000 | 4744 |  | CORR | AXGR | 05:02 | 05:02 | 05:04 | 184 | 31 | 10.000000 | EXT | -. Аномалия находится на упругопластическом изгибе: R=409 Дн, максимальное растяжение на 0.2 час. |  | (c)
51917.534000 | 5.084000 | 5.076000 | -6.336000 | -6.344000 | 2167.000000 | 2184.000000 | 2185.000000 | 2167.000000 | 5076.000000 | 4746 |  | CORR | СIGR | 06:39 | 06:42 | 06:42 | 16 | 36 | 10.000000 | EXT | - |  | (c)
51935.220000 | 0.215000 | 0.192000 | -11.110000 | -11.133000 | 1667.000000 | 1756.000000 | 1774.000000 | 19.742009 | 192.000000 | 4748 |  | CORR | GENE | 04:42 | 04:57 | 04:59 | 72 | 212 | 12.000000 | EXT | - |  | (c)
51946.281000 | 11.276000 | 11.200000 | -0.049000 | -0.125000 | 2206.000000 | -2067.000000 | -1937.000000 | 23.683282 | 26.000000 | 4748 |  | CORR | GENE | 06:09 | 06:40 | 07:01 | 99 | 636 | 12.000000 | EXT | - |  | (c)
51950.402000 | 4.072000 | 4.064000 | -6.923000 | -6.931000 | 1265.000000 | 1333.000000 | 1333.000000 | 66.843803 | 4064.000000 | 4749 |  | GOUG | СIGR | 03:08 | 03:19 | 03:19 | 35 | 138 | 6.000000 | EXT | -. Задир. |  | (c)
51957.052000 | 10.722000 | 10.687000 | -0.273000 | -0.308000 | 1468.000000 | 1721.000000 | 2177.000000 | 0.000000 | 38.000000 | 4749 |  | CORR | GENE | 03:41 | 04:22 | 05:35 | 270 | 1418 | 10.000000 | EXT | - |  | (c)
51957.989000 | 0.664000 | 0.526000 | -10.356000 | -10.494000 | 1766.000000 | 2155.000000 | 2005.000000 | 0.000000 | 526.000000 | 4750 |  | CORR | GENE | 06:15 | 07:18 | 06:54 | 217 | 479 | 10.000000 | EXT | - |  | (c)
51958.913000 | 1.588000 | 1.126000 | -9.432000 | -9.894000 | 2089.000000 | 2185.000000 | 2156.000000 | 0.000000 | 1126.000000 | 4750 |  | CORR | GENE | 07:07 | 07:23 | 07:18 | 1502 | 135 | 10.000000 | EXT | - |  | (c)
51960.737000 | 3.412000 | 3.026000 | -7.608000 | -7.994000 | 2066.000000 | 2121.000000 | 2132.000000 | 0.000000 | 3026.000000 | 4750 |  | CORR | GENE | 07:03 | 07:12 | 07:14 | 706 | 132 | 11.000000 | EXT | - |  | (c)
51962.086000 | 4.761000 | 3.913000 | -6.259000 | -7.107000 | -2203.000000 | -2062.000000 | -2105.000000 | 10.092932 | 3913.000000 | 4750 |  | CORR | GENE | 07:34 | 07:57 | 07:50 | 1769 | 196 | 10.000000 | EXT | - |  | (c)
51964.673000 | 7.348000 | 5.779000 | -3.672000 | -5.241000 | 2110.000000 | 2187.000000 | -2170.000000 | 4.847544 | 3395.000000 | 4750 |  | CORR | GENE | 07:10 | 07:23 | 07:40 | 1846 | 362 | 13.000000 | EXT | - |  | (c)
51968.308000 | 10.983000 | 9.870000 | -0.037000 | -1.150000 | 2108.000000 | 2226.000000 | 2204.000000 | 0.000000 | 2.000000 | 4750 |  | CORR | GENE | 07:10 | 07:29 | 07:26 | 1148 | 193 | 10.000000 | EXT | - |  | (c)
52032.351000 | 7.521000 | 7.513000 | -4.069000 | -4.077000 | -1342.000000 | -1273.000000 | -1296.000000 | 1250.000000 | 4048.000000 | 4756 |  | CORR | СIGR | 05:47 | 05:58 | 05:55 | 29 | 92 | 11.000000 | EXT | - |  | (c)
52033.469000 | 8.639000 | 8.616000 | -2.951000 | -2.974000 | -1393.000000 | -1254.000000 | -1313.000000 | 1232.000000 | 2936.000000 | 4756 |  | CORR | СIGR | 05:39 | 06:02 | 05:52 | 38 | 161 | 10.000000 | EXT | - |  | (c)
52034.711000 | 9.881000 | 9.642000 | -1.709000 | -1.948000 | -1519.000000 | -1432.000000 | -1312.000000 | 1104.000000 | 1594.000000 | 4756 |  | CORR | GENE | 05:19 | 05:33 | 05:52 | 354 | 415 | 11.000000 | EXT | - |  | (c)
52035.983000 | 11.153000 | 10.922000 | -0.437000 | -0.668000 | -1551.000000 | -1521.000000 | -1500.000000 | 1449.000000 | 391.000000 | 4756 |  | CORR | GENE | 05:14 | 05:18 | 05:22 | 277 | 102 | 10.000000 | EXT | - |  | (c)
52036.120000 | 11.290000 | 11.274000 | -0.300000 | -0.316000 | -1586.000000 | -1544.000000 | -1563.000000 | 1540.000000 | 182.000000 | 4756 |  | CORR | GENE | 05:08 | 05:15 | 05:12 | 134 | 46 | 12.000000 | EXT | - |  | (c)
52036.382000 | 11.552000 | 11.534000 | -0.038000 | -0.056000 | -992.000000 | -888.000000 | -929.000000 | 865.000000 | 24.000000 | 4756 |  | CORR | СIGR | 06:44 | 07:01 | 06:54 | 32 | 127 | 10.000000 | EXT | - |  | (c)
52044.018000 | 7.598000 | 7.432000 | -3.497000 | -3.663000 | -1540.000000 | -1526.000000 | -1522.000000 | 1504.000000 | 3446.000000 | 4757 |  | CORR | AXGR | 07:16 | 07:18 | 07:19 | 217 | 36 | 10.000000 | EXT | - |  | (c)
52116.328000 | 0.123000 | 0.062000 | -11.277000 | -11.338000 | 2012.000000 | -2187.000000 | -2147.000000 | 1845.000000 | 62.000000 | 4764 |  | CORR | GENE | 06:43 | 07:25 | 07:32 | 93 | 604 | 10.000000 | EXT | -. Аномалия находится на упругопластическом изгибе: R=539 Дн, максимальное растяжение на 5.4 час. |  | (c)
52133.512000 | 5.907000 | 5.450000 | -5.628000 | -6.085000 | -1604.000000 | -1483.000000 | -1510.000000 | 1416.000000 | 5345.000000 | 4765 |  | CORR | GENE | 04:25 | 04:44 | 04:40 | 740 | 188 | 10.000000 | EXT | - |  | (c)
52155.928000 | 5.208000 | 5.119000 | -6.457000 | -6.546000 | -1654.000000 | -1605.000000 | -1599.000000 | 1545.000000 | 5119.000000 | 4767 |  | DENT |  | 01:13 | 01:21 | 01:22 | 159 | 109 | 0.563380 |  | - |  | (c)
52240.708000 | 9.888000 | 9.849000 | -1.367000 | -1.406000 | 46.000000 | 251.000000 | 204.000000 | 46.000000 | 1349.000000 | 4774 |  | CORR | GENE | 10:20 | 10:54 | 10:46 | 57 | 316 | 10.000000 | EXT | - |  | (c)
52241.291000 | 10.471000 | 10.406000 | -0.784000 | -0.849000 | -1562.000000 | -1515.000000 | -1476.000000 | 1389.000000 | 743.000000 | 4774 |  | CORR | GENE | 06:01 | 06:08 | 06:15 | 106 | 173 | 11.000000 | EXT | - |  | (c)
52260.587000 | 7.207000 | 7.173000 | -4.408000 | -4.442000 | -1434.000000 | -1313.000000 | -1267.000000 | 1100.000000 | 4346.000000 | 4776 |  | CORR | GENE | 09:19 | 09:38 | 09:46 | 96 | 334 | 10.000000 | EXT | - |  | (c)
52276.608000 | 11.613000 | 11.515000 | -0.042000 | -0.140000 | 2023.000000 | 2199.000000 | -1879.000000 | 1320.000000 | 22.000000 | 4777 |  | CORR | GENE | 04:45 | 05:13 | 06:15 | 118 | 1119 | 11.000000 | EXT | - |  | (c)
52296.631000 | 8.351000 | 7.888000 | -3.254000 | -3.717000 | -2089.000000 | -1994.000000 | -2039.000000 | 1990.000000 | 2732.000000 | 4779 |  | CORR | GENE | 06:12 | 06:28 | 06:20 | 985 | 99 | 13.000000 | EXT | - |  | (c)
52327.621000 | 5.831000 | 5.765000 | -5.779000 | -5.845000 | 1600.000000 | 1685.000000 | 1673.000000 | 1600.000000 | 5765.000000 | 4782 |  | CORR | GENE | 05:20 | 05:33 | 05:31 | 76 | 146 | 11.000000 | EXT | - |  | (c)
52342.094000 | 8.694000 | 8.656000 | -2.721000 | -2.759000 | 1146.000000 | 1264.000000 | 1246.000000 | 1146.000000 | 2567.000000 | 4783 |  | CORR | GENE | 08:03 | 08:22 | 08:19 | 192 | 198 | 10.000000 | EXT | - |  | (c)
52357.616000 | 1.451000 | 1.437000 | -10.154000 | -10.168000 | -471.000000 | -416.000000 | -413.000000 | 356.000000 | 1437.000000 | 4785 |  | CORR | СIGR | 05:43 | 05:52 | 05:53 | 44 | 115 | 11.000000 | EXT | - |  | (c)
52435.326000 | 1.166000 | 1.127000 | -10.454000 | -10.493000 | -732.000000 | -635.000000 | -618.000000 | 503.000000 | 1127.000000 | 4792 |  | CORR | GENE | 08:29 | 08:45 | 08:47 | 54 | 229 | 11.000000 | EXT | - |  | (c)
52441.626000 | 7.466000 | 7.390000 | -4.154000 | -4.230000 | -1265.000000 | -1246.000000 | -1208.000000 | 1150.000000 | 4153.000000 | 4792 |  | GOUG | GENE | 07:03 | 07:06 | 07:12 | 77 | 115 | 8.000000 | EXT | -. Задир. |  | (c)
52441.711000 | 7.551000 | 7.426000 | -4.069000 | -4.194000 | 2039.000000 | 2222.000000 | -2080.000000 | 1737.000000 | 3958.000000 | 4792 |  | CORR | GENE | 03:56 | 04:26 | 04:51 | 236 | 685 | 14.000000 | EXT | - |  | (c)
52445.340000 | 11.180000 | 11.163000 | -0.440000 | -0.457000 | -1740.000000 | -1659.000000 | -1692.000000 | 1643.000000 | 427.000000 | 4792 |  | CORR | СIGR | 05:46 | 05:59 | 05:54 | 30 | 97 | 10.000000 | EXT | - |  | (c)
52445.772000 | 11.612000 | 11.469000 | -0.008000 | -0.151000 | -1645.000000 | -1645.000000 | -1456.000000 | 1266.000000 | 7.000000 | 4792 |  | CORR | GENE | 06:02 | 06:02 | 06:32 | 144 | 379 | 11.000000 | EXT | - |  | (c)
52445.873000 | 0.093000 | 0.032000 | -11.197000 | -11.258000 | 1927.000000 | -2044.000000 | -2140.000000 | 0.000000 | 32.000000 | 4793 |  | CORR | GENE | 04:40 | 05:59 | 05:44 | 96 | 789 | 10.000000 | EXT | - |  | (c)
52447.351000 | 1.571000 | 1.493000 | -9.719000 | -9.797000 | 2220.000000 | -1693.000000 | -1880.000000 | 0.000000 | 1493.000000 | 4793 |  | CORR | GENE | 05:28 | 06:56 | 06:26 | 163 | 722 | 11.000000 | EXT | - |  | (c)
52450.178000 | 4.398000 | 4.380000 | -6.892000 | -6.910000 | -1545.000000 | -1430.000000 | -1477.000000 | 55.299882 | 4380.000000 | 4793 |  | CORR | GENE | 07:20 | 07:39 | 07:31 | 56 | 136 | 13.000000 | EXT | - |  | (c)
52451.535000 | 5.755000 | 5.692000 | -5.535000 | -5.598000 | -2191.000000 | -1821.000000 | -1940.000000 | 3.168792 | 5498.000000 | 4793 |  | CORR | GENE | 05:36 | 06:35 | 06:16 | 100 | 503 | 12.000000 | EXT | - |  | (c)
52452.190000 | 6.410000 | 6.395000 | -4.880000 | -4.895000 | -1652.000000 | -1579.000000 | -1605.000000 | 46.665166 | 4873.000000 | 4793 |  | CORR | СIGR | 07:03 | 07:15 | 07:10 | 22 | 95 | 10.000000 | EXT | - |  | (c)
52489.021000 | 9.636000 | 9.595000 | -1.574000 | -1.615000 | 2177.000000 | 2191.000000 | 2188.000000 | 2.612295 | 1555.000000 | 4796 |  | CORR | AXGR | 05:41 | 05:43 | 05:42 | 60 | 21 | 11.000000 | EXT | - |  | (c)
52489.388000 | 10.003000 | 9.973000 | -1.207000 | -1.237000 | 2051.000000 | 2123.000000 | 2096.000000 | 7.212097 | 1194.000000 | 4796 |  | CORR | СIGR | 05:20 | 05:32 | 05:27 | 43 | 90 | 13.000000 | EXT | - |  | (c)
52490.753000 | 0.158000 | 0.142000 | -11.087000 | -11.103000 | -1734.000000 | -1672.000000 | -1658.000000 | 40.102827 | 142.000000 | 4797 |  | CORR | GENE | 06:31 | 06:41 | 06:43 | 294 | 152 | 12.000000 | EXT | - |  | (c)
52491.394000 | 0.799000 | 0.395000 | -10.446000 | -10.850000 | -860.000000 | -811.000000 | -782.000000 | 50.609189 | 395.000000 | 4797 |  | GOUG | GENE | 08:52 | 09:00 | 09:04 | 475 | 155 | 7.000000 | EXT | -. Зона задиров. |  | (c)
52497.213000 | 6.618000 | 6.512000 | -4.627000 | -4.733000 | -2114.000000 | -2076.000000 | -2061.000000 | 9.405477 | 4499.000000 | 4797 |  | CORR | GENE | 05:30 | 05:36 | 05:38 | 234 | 105 | 10.000000 | EXT | - |  | (c)
52497.667000 | 7.072000 | 6.972000 | -4.173000 | -4.273000 | -1896.000000 | -1783.000000 | -1823.000000 | 26.997702 | 4152.000000 | 4797 |  | CORR | GENE | 06:05 | 06:23 | 06:17 | 121 | 146 | 10.000000 | EXT | - |  | (c)
52497.975000 | 7.380000 | 7.370000 | -3.865000 | -3.875000 | -2215.000000 | -2113.000000 | -2113.000000 | 1.254950 | 3831.000000 | 4797 |  | CORR | СIGR | 05:13 | 05:30 | 05:30 | 44 | 204 | 10.000000 | EXT | - |  | (c)
52499.176000 | 8.581000 | 8.577000 | -2.664000 | -2.668000 | -1486.000000 | -1415.000000 | -1450.000000 | 60.083997 | 2645.000000 | 4797 |  | CORR | СIGR | 07:11 | 07:22 | 07:17 | 23 | 72 | 12.000000 | EXT | - |  | (c)
52501.795000 | 11.200000 | 11.151000 | -0.045000 | -0.094000 | 1346.000000 | 1480.000000 | 1433.000000 | 57.332002 | 39.000000 | 4797 |  | CORR | GENE | 02:48 | 03:10 | 03:02 | 55 | 174 | 10.000000 | EXT | - |  | (c)
52508.827000 | 6.987000 | 6.952000 | -4.343000 | -4.378000 | 2118.000000 | 2184.000000 | 2184.000000 | 0.000000 | 4281.000000 | 4798 |  | CORR | GENE | 06:45 | 06:56 | 06:56 | 97 | 133 | 10.000000 | EXT | - |  | (c)
52511.956000 | 10.116000 | 10.045000 | -1.214000 | -1.285000 | 1501.000000 | 1676.000000 | 1592.000000 | 36.810940 | 1147.000000 | 4798 |  | CORR | GENE | 05:06 | 05:34 | 05:20 | 138 | 182 | 11.000000 | EXT | - |  | (c)
52512.165000 | 10.325000 | 10.323000 | -1.005000 | -1.007000 | 2000.000000 | 2038.000000 | 2122.000000 | 0.000000 | 968.000000 | 4798 |  | CORR | СIGR | 06:26 | 06:32 | 06:46 | 39 | 244 | 15.000000 | EXT | - |  | (c)
52512.356000 | 10.516000 | 8.194000 | -0.814000 | -3.136000 | 499.000000 | 681.000000 | 615.000000 | 40.265430 | 768.000000 | 4798 |  | GOUG | GENE | 02:24 | 02:53 | 02:42 | 2368 | 232 | 8.000000 | EXT | -. Зона задиров. |  | (c)
52555.107000 | 6.692000 | 6.649000 | -2.088000 | -2.131000 | 1894.000000 | 1959.000000 | 1949.000000 | 13.931654 | 2053.000000 | 4802а |  | CORR | GENE | 06:57 | 07:07 | 07:06 | 78 | 109 | 13.000000 | EXT | -. Аномалия находится на упругопластическом изгибе: R=673 Дн, максимальное растяжение на 10.4 час. |  | (c)
52555.944000 | 7.529000 | 7.479000 | -1.251000 | -1.301000 | 1806.000000 | 1880.000000 | 1887.000000 | 14.683685 | 1200.000000 | 4802а |  | CORR | GENE | 06:43 | 06:55 | 06:56 | 101 | 162 | 10.000000 | EXT | -. Аномалия находится на упругопластическом изгибе: R=721 Дн, максимальное растяжение на 10.6 час. |  | (c)
52563.508000 | 6.313000 | 5.210000 | -5.107000 | -6.210000 | 574.000000 | 726.000000 | 682.000000 | 46.327633 | 4865.000000 | 4803 |  | GOUG | GENE | 02:26 | 02:51 | 02:44 | 1345 | 217 | 9.000000 | EXT | -. Зона задиров. |  | (c)
52568.170000 | 10.975000 | 10.975000 | -0.445000 | -0.445000 | -1635.000000 | -1506.000000 | -1500.000000 | 58.947445 | 222.000000 | 4803 |  | GOUG | GENE | 08:30 | 08:51 | 08:52 | 223 | 269 | 7.000000 | EXT | -. Задир. |  | (c)
52568.913000 | 0.298000 | 0.247000 | -10.922000 | -10.973000 | -551.000000 | -427.000000 | -417.000000 | 12.086249 | 247.000000 | 4804 |  | GOUG | GENE | 08:27 | 08:47 | 08:49 | 300 | 267 | 11.000000 | EXT | -. Задир. |  | (c)
52575.828000 | 7.213000 | 7.201000 | -4.007000 | -4.019000 | -1140.000000 | -1056.000000 | -1067.000000 | 74.298948 | 3989.000000 | 4804 |  | CORR | СIGR | 06:52 | 07:06 | 07:04 | 30 | 146 | 11.000000 | EXT | - |  | (c)
52575.990000 | 7.375000 | 6.785000 | -3.845000 | -4.435000 | 1473.000000 | 1847.000000 | 1756.000000 | 15.532938 | 3265.000000 | 4804 |  | GOUG | GENE | 01:54 | 02:54 | 02:40 | 1170 | 565 | 8.000000 | EXT | -. Зона задиров. |  | (c)
52578.413000 | 9.798000 | 9.754000 | -1.422000 | -1.466000 | -2125.000000 | -2096.000000 | -2076.000000 | 8.532043 | 1384.000000 | 4804 |  | CORR | GENE | 04:13 | 04:18 | 04:21 | 82 | 98 | 11.000000 | EXT | - |  | (c)
52582.311000 | 2.476000 | 2.469000 | -8.979000 | -8.986000 | -1985.000000 | -1902.000000 | -1924.000000 | 19.822472 | 2469.000000 | 4805 |  | CORR | СIGR | 05:00 | 05:14 | 05:10 | 35 | 122 | 9.000000 | EXT | - |  | (c)
52583.762000 | 3.927000 | 3.911000 | -7.528000 | -7.544000 | -1801.000000 | -1759.000000 | -1760.000000 | 34.631834 | 3911.000000 | 4805 |  | CORR | СIGR | 05:30 | 05:37 | 05:36 | 33 | 83 | 11.000000 | EXT | - |  | (c)
52584.372000 | 4.537000 | 4.519000 | -6.918000 | -6.936000 | -1817.000000 | -1753.000000 | -1701.000000 | 33.379784 | 4519.000000 | 4805 |  | CORR | СIGR | 05:27 | 05:38 | 05:46 | 28 | 231 | 15.000000 | EXT | - |  | (c)
52585.070000 | 5.235000 | 5.222000 | -6.220000 | -6.233000 | -1715.000000 | -1681.000000 | -1675.000000 | 41.635076 | 5222.000000 | 4805 |  | CORR | СIGR | 05:44 | 05:49 | 05:50 | 26 | 80 | 10.000000 | EXT | - |  | (c)
52585.218000 | 5.383000 | 5.378000 | -6.072000 | -6.077000 | -1966.000000 | -1894.000000 | -1924.000000 | 21.355740 | 5378.000000 | 4805 |  | CORR | СIGR | 05:03 | 05:15 | 05:10 | 23 | 83 | 10.000000 | EXT | - |  | (c)
52585.240000 | 5.405000 | 5.400000 | -6.050000 | -6.055000 | -1455.000000 | -1376.000000 | -1414.000000 | 62.592561 | 5400.000000 | 4805 |  | CORR | СIGR | 06:26 | 06:38 | 06:32 | 16 | 82 | 11.000000 | EXT | - |  | (c)
52586.205000 | 6.370000 | 6.370000 | -5.085000 | -5.085000 | -1506.000000 | -1453.000000 | -1479.000000 | 58.476949 | 5067.000000 | 4805 |  | CORR | СIGR | 06:18 | 06:26 | 06:22 | 18 | 53 | 10.000000 | EXT | - |  | (c)
52588.044000 | 8.209000 | 8.209000 | -3.246000 | -3.246000 | -1718.000000 | -1636.000000 | -1666.000000 | 41.368913 | 3222.000000 | 4805 |  | CORR | СIGR | 05:43 | 05:56 | 05:52 | 24 | 103 | 10.000000 | EXT | - |  | (c)
52589.775000 | 9.940000 | 9.940000 | -1.515000 | -1.515000 | -1470.000000 | -1381.000000 | -1392.000000 | 61.354299 | 1395.000000 | 4805 |  | CORR | GENE | 06:23 | 06:38 | 06:36 | 120 | 156 | 10.000000 | EXT | - |  | (c)
52590.247000 | 10.412000 | 10.380000 | -1.043000 | -1.075000 | -1469.000000 | -1362.000000 | -1397.000000 | 61.474566 | 953.000000 | 4805 |  | CORR | GENE | 06:24 | 06:41 | 06:35 | 122 | 144 | 12.000000 | EXT | - |  | (c)
52590.617000 | 10.782000 | 10.753000 | -0.673000 | -0.702000 | -1888.000000 | -1768.000000 | -1767.000000 | 27.657341 | 572.000000 | 4805 |  | CORR | GENE | 05:16 | 05:35 | 05:35 | 130 | 242 | 11.000000 | EXT | - |  | (c)
52590.979000 | 11.144000 | 11.118000 | -0.311000 | -0.337000 | -1463.000000 | -1413.000000 | -1422.000000 | 61.963506 | 250.000000 | 4805 |  | CORR | GENE | 06:24 | 06:33 | 06:31 | 87 | 82 | 13.000000 | EXT | - |  | (c)
52607.741000 | 5.106000 | 5.066000 | -6.129000 | -6.169000 | 2044.000000 | 2105.000000 | 2095.000000 | 2.689598 | 5066.000000 | 4807 |  | CORR | GENE | 06:29 | 06:39 | 06:38 | 90 | 102 | 11.000000 | EXT | - |  | (c)
52608.784000 | 6.149000 | 6.115000 | -5.086000 | -5.120000 | 1688.000000 | 1866.000000 | 1876.000000 | 0.000000 | 5050.000000 | 4807 |  | CORR | GENE | 05:32 | 06:01 | 06:02 | 70 | 375 | 10.000000 | EXT | - |  | (c)
52610.896000 | 8.261000 | 8.250000 | -2.974000 | -2.985000 | 1697.000000 | 1791.000000 | 1753.000000 | 29.602474 | 2945.000000 | 4807 |  | CORR | СIGR | 05:33 | 05:48 | 05:42 | 40 | 111 | 9.000000 | EXT | - |  | (c)
52620.538000 | 6.668000 | 6.555000 | -4.582000 | -4.695000 | 544.000000 | 756.000000 | 685.000000 | 55.257890 | 4568.000000 | 4808 |  | GOUG | GENE | 11:00 | 11:34 | 11:22 | 127 | 282 | 6.000000 | EXT | -. Задир. |  | (c)
52663.338000 | 4.433000 | 4.402000 | -7.207000 | -7.238000 | -510.000000 | -419.000000 | -434.000000 | 358.000000 | 4402.000000 | 4812 |  | CORR | СIGR | 05:48 | 06:03 | 06:00 | 34 | 152 | 12.000000 | EXT | - |  | (c)
52665.109000 | 6.204000 | 6.192000 | -5.436000 | -5.448000 | -586.000000 | -562.000000 | -552.000000 | 518.000000 | 5424.000000 | 4812 |  | CORR | СIGR | 05:35 | 05:39 | 05:41 | 24 | 68 | 11.000000 | EXT | - |  | (c)
52665.527000 | 6.622000 | 6.601000 | -5.018000 | -5.039000 | -796.000000 | -695.000000 | -702.000000 | 608.000000 | 5003.000000 | 4812 |  | CORR | СIGR | 05:02 | 05:18 | 05:17 | 36 | 188 | 8.000000 | EXT | - |  | (c)
52667.289000 | 8.384000 | 8.191000 | -3.256000 | -3.449000 | -550.000000 | -369.000000 | -405.000000 | 261.000000 | 2902.000000 | 4812 |  | CORR | GENE | 05:41 | 06:10 | 06:05 | 547 | 290 | 10.000000 | EXT | - |  | (c)
52678.891000 | 8.346000 | 8.211000 | -2.924000 | -3.059000 | 2087.000000 | 2103.000000 | 2105.000000 | 7.259399 | 2859.000000 | 4813 |  | CORR | AXGR | 07:17 | 07:20 | 07:20 | 200 | 36 | 13.000000 | EXT | - |  | (c)
52695.050000 | 1.940000 | 1.915000 | -9.460000 | -9.485000 | -1771.000000 | -1680.000000 | -1696.000000 | 37.073203 | 1915.000000 | 4815 |  | CORR | GENE | 06:15 | 06:30 | 06:27 | 51 | 150 | 12.000000 | EXT | - |  | (c)
52695.489000 | 2.379000 | 2.017000 | -9.021000 | -9.383000 | -2196.000000 | -2162.000000 | -2173.000000 | 2.754557 | 2017.000000 | 4815 |  | CORR | GENE | 05:06 | 05:12 | 05:10 | 450 | 47 | 9.000000 | EXT | - |  | (c)
52697.231000 | 4.121000 | 3.920000 | -7.279000 | -7.480000 | -2127.000000 | -1895.000000 | -1817.000000 | 8.347309 | 3920.000000 | 4815 |  | CORR | GENE | 05:18 | 05:55 | 06:08 | 357 | 620 | 11.000000 | EXT | - |  | (c)
52698.357000 | 5.247000 | 5.160000 | -6.153000 | -6.240000 | -2042.000000 | -1977.000000 | -1887.000000 | 15.182092 | 5160.000000 | 4815 |  | CORR | GENE | 05:31 | 05:42 | 05:56 | 920 | 310 | 13.000000 | EXT | - |  | (c)
52699.344000 | 6.234000 | 6.223000 | -5.166000 | -5.177000 | -1904.000000 | -1846.000000 | -1871.000000 | 26.318455 | 5155.000000 | 4815 |  | CORR | СIGR | 05:54 | 06:03 | 05:59 | 22 | 67 | 10.000000 | EXT | - |  | (c)
52699.358000 | 6.248000 | 6.242000 | -5.152000 | -5.158000 | -1759.000000 | -1697.000000 | -1721.000000 | 38.019706 | 5141.000000 | 4815 |  | CORR | СIGR | 06:17 | 06:27 | 06:23 | 17 | 77 | 12.000000 | EXT | - |  | (c)
52699.446000 | 6.336000 | 6.329000 | -5.064000 | -5.071000 | -2003.000000 | -1948.000000 | -1947.000000 | 18.329325 | 5044.000000 | 4815 |  | CORR | СIGR | 05:38 | 05:47 | 05:47 | 27 | 113 | 11.000000 | EXT | - |  | (c)
52699.457000 | 6.347000 | 6.342000 | -5.053000 | -5.058000 | -1815.000000 | -1750.000000 | -1782.000000 | 33.500602 | 5031.000000 | 4815 |  | CORR | СIGR | 06:08 | 06:19 | 06:13 | 27 | 66 | 10.000000 | EXT | - |  | (c)
52699.647000 | 6.537000 | 6.526000 | -4.863000 | -4.874000 | -2033.000000 | -1964.000000 | -1857.000000 | 15.908377 | 4788.000000 | 4815 |  | CORR | GENE | 05:33 | 05:44 | 06:01 | 86 | 353 | 10.000000 | EXT | - |  | (c)
52699.815000 | 6.705000 | 6.683000 | -4.695000 | -4.717000 | -1897.000000 | -1814.000000 | -1823.000000 | 26.883343 | 4665.000000 | 4815 |  | CORR | GENE | 05:55 | 06:08 | 06:07 | 52 | 149 | 15.000000 | EXT | - |  | (c)
52700.280000 | 7.170000 | 6.787000 | -4.230000 | -4.613000 | -2028.000000 | -1855.000000 | -1864.000000 | 16.311868 | 3956.000000 | 4815 |  | CORR | GENE | 05:34 | 06:02 | 06:00 | 657 | 329 | 11.000000 | EXT | - |  | (c)
52700.844000 | 7.734000 | 7.605000 | -3.666000 | -3.795000 | -1692.000000 | -1637.000000 | -1664.000000 | 43.426491 | 3608.000000 | 4815 |  | CORR | GENE | 06:28 | 06:37 | 06:32 | 187 | 56 | 11.000000 | EXT | - |  | (c)
52700.889000 | 7.779000 | 7.606000 | -3.621000 | -3.794000 | -2179.000000 | -2128.000000 | -2121.000000 | 4.137442 | 3326.000000 | 4815 |  | CORR | GENE | 05:09 | 05:18 | 05:19 | 468 | 116 | 13.000000 | EXT | - |  | (c)
52701.000000 | 7.890000 | 7.853000 | -3.510000 | -3.547000 | -1746.000000 | -1436.000000 | -1574.000000 | 39.126057 | 3350.000000 | 4815 |  | CORR | GENE | 06:19 | 07:09 | 06:47 | 197 | 344 | 10.000000 | EXT | - |  | (c)
52701.918000 | 8.808000 | 8.800000 | -2.592000 | -2.600000 | -1853.000000 | -1535.000000 | -1692.000000 | 30.434067 | 2505.000000 | 4815 |  | CORR | GENE | 06:02 | 06:53 | 06:28 | 95 | 323 | 10.000000 | EXT | - |  | (c)
52702.224000 | 9.114000 | 8.972000 | -2.286000 | -2.428000 | -2223.000000 | -2125.000000 | -1890.000000 | 0.575703 | 2202.000000 | 4815 |  | CORR | GENE | 05:02 | 05:18 | 05:56 | 226 | 667 | 10.000000 | EXT | - |  | (c)
52702.916000 | 9.806000 | 9.681000 | -1.594000 | -1.719000 | 2049.000000 | 2147.000000 | 2206.000000 | 0.000000 | 1558.000000 | 4815 |  | CORR | GENE | 04:32 | 04:48 | 04:57 | 161 | 314 | 12.000000 | EXT | - |  | (c)
52704.160000 | 11.050000 | 10.320000 | -0.350000 | -1.080000 | 2118.000000 | 2170.000000 | 2152.000000 | 3.578910 | 290.000000 | 4815 |  | CORR | GENE | 04:43 | 04:51 | 04:48 | 790 | 68 | 11.000000 | EXT | - |  | (c)
52705.415000 | 0.905000 | 0.266000 | -10.160000 | -10.799000 | 1603.000000 | 1765.000000 | 1802.000000 | 18.517241 | 266.000000 | 4816 |  | CORR | GENE | 03:55 | 04:21 | 04:27 | 1312 | 398 | 10.000000 | EXT | - |  | (c)
52706.196000 | 1.686000 | 1.644000 | -9.379000 | -9.421000 | 1415.000000 | 1596.000000 | 1676.000000 | 23.762629 | 1644.000000 | 4816 |  | CORR | GENE | 03:24 | 03:54 | 04:06 | 143 | 521 | 10.000000 | EXT | - |  | (c)
52717.777000 | 2.202000 | 2.138000 | -8.638000 | -8.702000 | -2196.000000 | -2139.000000 | -2158.000000 | 2.768329 | 2138.000000 | 4817 |  | CORR | GENE | 03:49 | 03:58 | 03:55 | 296 | 77 | 11.000000 | EXT | - |  | (c)
52719.211000 | 3.636000 | 3.411000 | -7.204000 | -7.429000 | -2111.000000 | -2051.000000 | -2081.000000 | 9.627683 | 3411.000000 | 4817 |  | CORR | GENE | 04:03 | 04:13 | 04:08 | 368 | 61 | 13.000000 | EXT | - |  | (c)
52720.230000 | 4.655000 | 4.551000 | -6.185000 | -6.289000 | -2197.000000 | -2197.000000 | -2173.000000 | 2.687631 | 4551.000000 | 4817 |  | CORR | GENE | 03:49 | 03:49 | 03:53 | 186 | 48 | 14.000000 | EXT | - |  | (c)
52725.843000 | 10.268000 | 9.960000 | -0.572000 | -0.880000 | -2161.000000 | -2118.000000 | -2114.000000 | 5.592769 | 50.000000 | 4817 |  | CORR | GENE | 03:55 | 04:02 | 04:02 | 830 | 95 | 10.000000 | EXT | - |  | (c)
52730.114000 | 3.699000 | 3.461000 | -7.566000 | -7.804000 | 2101.000000 | 2162.000000 | 2147.000000 | 3.025071 | 3461.000000 | 4818 |  | CORR | GENE | 04:23 | 04:32 | 04:30 | 472 | 92 | 12.000000 | EXT | - |  | (c)
52734.598000 | 8.183000 | 7.761000 | -3.082000 | -3.504000 | -2203.000000 | -2098.000000 | -2088.000000 | 2.220318 | 2926.000000 | 4818 |  | CORR | GENE | 04:48 | 05:05 | 05:07 | 578 | 231 | 11.000000 | EXT | - |  | (c)
52735.025000 | 8.610000 | 8.588000 | -2.655000 | -2.677000 | -2189.000000 | -2104.000000 | -2142.000000 | 3.350093 | 2647.000000 | 4818 |  | CORR | СIGR | 04:50 | 05:04 | 04:58 | 30 | 95 | 10.000000 | EXT | - |  | (c)
52736.126000 | 9.711000 | 9.229000 | -1.554000 | -2.036000 | 2103.000000 | 2221.000000 | 2170.000000 | 0.000000 | 1425.000000 | 4818 |  | CORR | GENE | 04:23 | 04:42 | 04:34 | 611 | 134 | 12.000000 | EXT | - |  | (c)
52737.615000 | 11.200000 | 10.843000 | -0.065000 | -0.422000 | -1315.000000 | -1286.000000 | -1222.000000 | 73.880391 | 40.000000 | 4818 |  | CORR | GENE | 07:11 | 07:16 | 07:26 | 382 | 187 | 11.000000 | EXT | - |  | (c)
52737.806000 | 0.126000 | 0.094000 | -11.594000 | -11.626000 | 753.000000 | 1038.000000 | 919.000000 | 753.000000 | 94.000000 | 4819 |  | CORR | GENE | 06:53 | 07:39 | 07:20 | 58 | 332 | 10.000000 | EXT | - |  | (c)
52737.833000 | 0.153000 | 0.090000 | -11.567000 | -11.630000 | -110.000000 | 5.000000 | 82.000000 | 0.000000 | 90.000000 | 4819 |  | CORR | GENE | 04:34 | 04:52 | 05:05 | 72 | 384 | 10.000000 | EXT | - |  | (c)
52757.165000 | 7.765000 | 7.732000 | -3.560000 | -3.593000 | 10.000000 | 14.000000 | 23.000000 | 10.000000 | 3512.000000 | 4820 |  | CORR | AXGR | 04:16 | 04:17 | 04:18 | 81 | 27 | 10.000000 | EXT | -. Аномалия находится на упругопластическом изгибе: R=505 Дн, максимальное растяжение на 5 час. |  | (c)
52760.795000 | 0.070000 | 0.015000 | -11.560000 | -11.615000 | 1103.000000 | 1112.000000 | 1118.000000 | 1103.000000 | 15.000000 | 4821 |  | CORR | AXGR | 04:10 | 04:12 | 04:13 | 149 | 30 | 10.000000 | EXT | -. Аномалия находится на упругопластическом изгибе: R=416 Дн, максимальное растяжение на 5 час. |  | (c)
52769.154000 | 8.429000 | 8.367000 | -3.201000 | -3.263000 | 1853.000000 | 1924.000000 | 1932.000000 | 1853.000000 | 3066.000000 | 4821 |  | CORR | GENE | 06:11 | 06:23 | 06:24 | 197 | 158 | 10.000000 | EXT | -. Аномалия находится на упругопластическом изгибе: R=546 Дн, максимальное растяжение на 6.1 час. |  | (c)
52779.289000 | 6.934000 | 6.877000 | -4.306000 | -4.363000 | 1336.000000 | 1398.000000 | 1374.000000 | 1336.000000 | 4306.000000 | 4822 |  | CORR | GENE | 06:28 | 06:38 | 06:34 | 57 | 77 | 13.000000 | EXT | -. Аномалия находится на отводе. |  | (c)
52779.440000 | 7.085000 | 7.034000 | -4.155000 | -4.206000 | 1130.000000 | 1130.000000 | 1141.000000 | 1130.000000 | 4130.000000 | 4822 |  | CORR | AXGR | 05:55 | 05:55 | 05:56 | 76 | 23 | 10.000000 | EXT | -. Аномалия находится на отводе. |  | (c)
52780.050000 | 7.695000 | 7.589000 | -3.545000 | -3.651000 | 931.000000 | 1273.000000 | 1241.000000 | 931.000000 | 3358.000000 | 4822 |  | CORR | GENE | 05:22 | 06:18 | 06:13 | 293 | 621 | 13.000000 | EXT | -. Аномалия находится на отводе. |  | (c)
52780.266000 | 7.911000 | 7.736000 | -3.329000 | -3.504000 | 1566.000000 | 1576.000000 | 1582.000000 | 1566.000000 | 3329.000000 | 4822 |  | CORR | AXGR | 07:05 | 07:07 | 07:08 | 175 | 32 | 11.000000 | EXT | -. Аномалия находится на отводе. |  | (c)
52780.850000 | 8.495000 | 8.197000 | -2.745000 | -3.043000 | 1335.000000 | 1402.000000 | 1428.000000 | 1335.000000 | 2363.000000 | 4822 |  | CORR | GENE | 06:28 | 06:39 | 06:43 | 680 | 187 | 10.000000 | EXT | -. Аномалия находится на отводе. |  | (c)
52781.674000 | 9.319000 | 9.027000 | -1.921000 | -2.213000 | 1535.000000 | 1581.000000 | 1562.000000 | 1535.000000 | 1843.000000 | 4822 |  | CORR | GENE | 07:00 | 07:07 | 07:04 | 370 | 55 | 13.000000 | EXT | -. Аномалия находится на отводе. |  | (c)
52785.908000 | 2.313000 | 1.835000 | -9.347000 | -9.825000 | -1707.000000 | -1513.000000 | -1522.000000 | 1337.000000 | 1835.000000 | 4823 |  | CORR | GENE | 04:19 | 04:50 | 04:49 | 1318 | 370 | 12.000000 | EXT | - |  | (c)
52795.126000 | 11.531000 | 11.513000 | -0.129000 | -0.147000 | -1190.000000 | -1085.000000 | -1110.000000 | 1031.000000 | 97.000000 | 4823 |  | CORR | GENE | 05:42 | 05:59 | 05:55 | 50 | 159 | 11.000000 | EXT | - |  | (c)
52806.605000 | 0.000000 | -0.021000 | -11.440000 | -11.461000 | 449.000000 | 1388.000000 | 977.000000 | 15.824026 |  | 4825 | Нарушение формы кольцевого шва | GWAN |  | 04:04 | 06:36 | 05:29 | 0 | 1057 |  | EXT | Нарушение формы кольцевого шва |  | (c)
52806.605000 | 0.000000 | -0.022000 | -11.440000 | -11.462000 | 1938.000000 | 2071.000000 | 2142.000000 | 0.000000 |  | 4825 | Нарушение формы кольцевого шва | GWAN |  | 08:04 | 08:26 | 08:37 | 0 | 409 |  | EXT | Нарушение формы кольцевого шва |  | (c)
52885.880000 | 0.000000 | -0.020000 | -11.080000 | -11.100000 | -1587.000000 | -1497.000000 | -1468.000000 | 1350.000000 |  | 4832 | Нарушение формы кольцевого шва | GWAN |  | 03:52 | 04:07 | 04:11 | 0 | 237 |  | EXT | Нарушение формы кольцевого шва |  | (c)
52886.065000 | 0.185000 | 0.123000 | -10.895000 | -10.957000 | -1636.000000 | -1537.000000 | -1462.000000 | 1288.000000 | 123.000000 | 4832 |  | CORR | GENE | 03:44 | 04:00 | 04:12 | 109 | 347 | 11.000000 | EXT | - |  | (c)
52886.315000 | 0.435000 | 0.335000 | -10.645000 | -10.745000 | -1619.000000 | -1603.000000 | -1391.000000 | 1163.000000 | 335.000000 | 4832 |  | CORR | GENE | 03:47 | 03:50 | 04:24 | 140 | 456 | 12.000000 | EXT | - |  | (c)
52904.683000 | 7.723000 | 7.576000 | -3.032000 | -3.179000 | 69.000000 | 100.000000 | 109.000000 | 69.000000 | 2921.000000 | 4833 |  | CORR | GENE | 03:10 | 03:15 | 03:16 | 258 | 81 | 14.000000 | EXT | -. Аномалия находится на отводе. |  | (c)
52905.495000 | 8.535000 | 8.513000 | -2.220000 | -2.242000 | 66.000000 | 193.000000 | 175.000000 | 66.000000 | 2168.000000 | 4833 |  | CORR | GENE | 03:09 | 03:30 | 03:27 | 74 | 218 | 14.000000 | EXT | -. Аномалия находится на отводе. |  | (c)
52952.545000 | 0.105000 | 0.086000 | -10.990000 | -11.009000 | -1131.000000 | -1088.000000 | -1063.000000 | 74.949589 | 86.000000 | 4838 | Металлургический дефект | MIAN | СIGR | 06:42 | 06:49 | 06:53 | 30 | 135 | 11.424822 | INT | Металлургический дефект. Эквивалент потери металла 11%. |  | (c)
53045.541000 | 2.051000 | 2.046000 | -9.184000 | -9.189000 | 1102.000000 | 1159.000000 | 1137.000000 | 1102.000000 | 2046.000000 | 4846 |  | CORR | СIGR | 05:41 | 05:50 | 05:47 | 22 | 70 | 13.000000 | EXT | -. Аномалия находится на отводе. |  | (c)
53046.169000 | 2.679000 | 2.649000 | -8.556000 | -8.586000 | 965.000000 | 1016.000000 | 1040.000000 | 965.000000 | 2649.000000 | 4846 |  | CORR | GENE | 05:19 | 05:27 | 05:31 | 67 | 150 | 12.000000 | EXT | -. Аномалия находится на отводе. |  | (c)
53057.522000 | 2.797000 | 2.725000 | -8.133000 | -8.205000 | -2194.000000 | -2185.000000 | -2183.000000 | 2171.000000 | 2725.000000 | 4847 |  | CORR | AXGR | 04:28 | 04:29 | 04:30 | 140 | 22 | 11.000000 | EXT | -. Аномалия находится на упругопластическом изгибе: R=501 Дн, максимальное растяжение на 6.4 час. |  | (c)
53088.791000 | 0.021000 | 0.011000 | -11.629000 | -11.639000 | 1593.000000 | 1617.000000 | 1840.000000 | 1593.000000 | 11.000000 | 4850 |  | CORR | GENE | 06:07 | 06:11 | 06:47 | 193 | 494 | 10.000000 | EXT | -. Аномалия находится на упругопластическом изгибе: R=474 Дн, максимальное растяжение на 0.1 час. |  | (c)
53165.390000 | 8.510000 | 8.452000 | -2.620000 | -2.678000 | -1849.000000 | -1814.000000 | -1800.000000 | 1751.000000 | 2590.000000 | 4856 |  | GOUG | GENE | 01:09 | 01:14 | 01:17 | 88 | 98 | 6.000000 | EXT | -. Задир. Аномалия находится на упругопластическом изгибе: R=380 Дн, максимальное растяжение на 6 час. |  | (c)
53189.868000 | 10.483000 | 10.257000 | -0.792000 | -1.018000 | -956.000000 | -933.000000 | -902.000000 | 848.000000 | 756.000000 | 4858 |  | CORR | GENE | 07:45 | 07:49 | 07:54 | 262 | 108 | 13.000000 | EXT | - |  | (c)
53190.139000 | 10.754000 | 10.725000 | -0.521000 | -0.550000 | -1193.000000 | -1110.000000 | -1139.000000 | 1086.000000 | 516.000000 | 4858 |  | CORR | СIGR | 07:07 | 07:20 | 07:15 | 34 | 107 | 12.000000 | EXT | - |  | (c)
53190.786000 | 0.126000 | 0.047000 | -10.849000 | -10.928000 | -270.000000 | 24.000000 | -83.000000 | 0.000000 | 47.000000 | 4859 |  | CORR | GENE | 04:55 | 05:42 | 05:25 | 115 | 374 | 11.000000 | EXT | - |  | (c)
53196.869000 | 6.209000 | 6.109000 | -4.766000 | -4.866000 | -1370.000000 | -1311.000000 | -1308.000000 | 1246.000000 | 4698.000000 | 4859 |  | DENT |  | 01:57 | 02:07 | 02:07 | 168 | 124 | 0.492958 |  | - |  | (c)
53216.507000 | 3.617000 | 3.584000 | -8.098000 | -8.131000 | -884.000000 | -746.000000 | -785.000000 | 686.000000 | 3584.000000 | 4861 |  | CORR | GENE | 05:51 | 06:13 | 06:07 | 57 | 198 | 10.000000 | EXT | - |  | (c)
53239.597000 | 4.842000 | 4.682000 | -6.538000 | -6.698000 | -1041.000000 | -912.000000 | -854.000000 | 666.000000 | 4682.000000 | 4863 |  | CORR | GENE | 04:44 | 05:05 | 05:14 | 186 | 376 | 11.000000 | EXT | - |  | (c)
53249.432000 | 3.297000 | 3.262000 | -8.248000 | -8.283000 | 1968.000000 | 2013.000000 | 2029.000000 | 1968.000000 | 3262.000000 | 4864 |  | CORR | GENE | 04:56 | 05:03 | 05:06 | 56 | 122 | 10.000000 | EXT | - |  | (c)
53250.199000 | 4.064000 | 3.830000 | -7.481000 | -7.715000 | -2220.000000 | -1923.000000 | -2016.000000 | 1811.000000 | 3830.000000 | 4864 |  | CORR | GENE | 05:40 | 06:28 | 06:13 | 1173 | 409 | 10.000000 | EXT | - |  | (c)
53251.409000 | 5.274000 | 5.164000 | -6.271000 | -6.381000 | 2197.000000 | -2045.000000 | -2079.000000 | 1893.000000 | 5164.000000 | 4864 |  | CORR | GENE | 05:33 | 06:08 | 06:03 | 301 | 371 | 11.000000 | EXT | - |  | (c)
53251.740000 | 5.605000 | 5.556000 | -5.940000 | -5.989000 | 2066.000000 | 2170.000000 | 2140.000000 | 2066.000000 | 5556.000000 | 4864 |  | CORR | GENE | 05:12 | 05:28 | 05:24 | 70 | 148 | 10.000000 | EXT | - |  | (c)
53252.150000 | 6.015000 | 5.990000 | -5.530000 | -5.555000 | -2188.000000 | -2099.000000 | -2106.000000 | 2024.000000 | 5514.000000 | 4864 |  | CORR | СIGR | 05:45 | 05:59 | 05:58 | 41 | 164 | 10.000000 | EXT | - |  | (c)
53254.693000 | 8.558000 | 8.537000 | -2.987000 | -3.008000 | -1980.000000 | -1887.000000 | -1932.000000 | 1883.000000 | 2982.000000 | 4864 |  | CORR | СIGR | 06:19 | 06:34 | 06:26 | 26 | 97 | 11.000000 | EXT | - |  | (c)
53255.758000 | 9.623000 | 9.517000 | -1.922000 | -2.028000 | -1998.000000 | -1975.000000 | -1973.000000 | 1949.000000 | 1755.000000 | 4864 |  | CORR | GENE | 06:16 | 06:19 | 06:20 | 273 | 48 | 10.000000 | EXT | - |  | (c)
53269.225000 | 0.000000 | -0.021000 | -10.620000 | -10.641000 | 610.000000 | 944.000000 | 802.000000 | 610.000000 |  | 4866 | Смещение кромок | GWAN |  | 05:22 | 06:16 | 05:53 | 0 | 383 | 3.431000 | EXT | Смещение кромок. Вовнутрь. Величина смещения - 3.4 мм. |  | (c)
53304.259000 | 1.204000 | 1.177000 | -10.361000 | -10.388000 | 654.000000 | 703.000000 | 736.000000 | 654.000000 | 1177.000000 | 4869 |  | CORR | GENE | 05:12 | 05:20 | 05:25 | 352 | 165 | 11.000000 | EXT | - |  | (c)
53365.287000 | 5.112000 | 5.102000 | -5.643000 | -5.653000 | -2144.000000 | -2105.000000 | -2105.000000 | 7.003846 | 5102.000000 | 4874 |  | CORR | СIGR | 04:23 | 04:29 | 04:29 | 26 | 78 | 11.000000 | EXT | -. Аномалия находится на упругопластическом изгибе: R=537 Дн, максимальное растяжение на 5.5 час. |  | (c)
53371.798000 | 0.868000 | 0.455000 | -10.422000 | -10.835000 | 1230.000000 | 1495.000000 | 1380.000000 | 44.432054 | 455.000000 | 4875 |  | GOUG | GENE | 04:06 | 04:48 | 04:30 | 792 | 300 | 8.000000 | EXT | -. Зона задиров. Аномалия находится на упругопластическом изгибе: R=635 Дн, максимальное растяжение на 5.6 час. |  | (c)
53372.133000 | 1.203000 | 1.073000 | -10.087000 | -10.217000 | 2220.000000 | -2194.000000 | -2207.000000 | 1.902234 | 1073.000000 | 4875 |  | LWAN |  | 06:46 | 06:53 | 06:51 | 370 | 68 | 13.000000 | EXT | -. Эквивалент потери металла 13%. Аномалия находится на упругопластическом изгибе: R=630 Дн, максимальное растяжение на 5.6 час. |  | (c)
53381.277000 | 10.347000 | 10.234000 | -0.943000 | -1.056000 | 2122.000000 | 2170.000000 | 2173.000000 | 0.000000 | 934.000000 | 4875 |  | CORR | GENE | 06:30 | 06:37 | 06:38 | 122 | 102 | 11.000000 | EXT | - |  | (c)
53381.432000 | 10.502000 | 10.472000 | -0.788000 | -0.818000 | 1989.000000 | 2085.000000 | 2066.000000 | 0.823442 | 779.000000 | 4875 |  | CORR | СIGR | 06:08 | 06:24 | 06:21 | 39 | 154 | 13.000000 | EXT | - |  | (c)
53381.516000 | 10.586000 | 10.507000 | -0.704000 | -0.783000 | 1242.000000 | 1394.000000 | 1493.000000 | 19.000731 | 649.000000 | 4875 |  | GOUG | GENE | 04:08 | 04:32 | 04:48 | 134 | 502 | 8.000000 | EXT | -. Зона задиров. |  | (c)
53382.119000 | 11.189000 | 11.170000 | -0.101000 | -0.120000 | 2052.000000 | 2099.000000 | 2102.000000 | 2.297744 | 90.000000 | 4875 |  | CORR | СIGR | 06:18 | 06:26 | 06:26 | 30 | 100 | 11.000000 | EXT | - |  | (c)
53382.938000 | 0.718000 | 0.689000 | -6.797000 | -6.826000 | 1751.000000 | 1830.000000 | 1798.000000 | 27.355970 | 689.000000 | 4876 |  | CORR | СIGR | 06:30 | 06:42 | 06:37 | 29 | 94 | 10.000000 | EXT | - |  | (c)
53382.992000 | 0.772000 | 0.760000 | -6.743000 | -6.755000 | 1857.000000 | 1877.000000 | 1889.000000 | 22.321194 | 760.000000 | 4876 |  | CORR | СIGR | 06:47 | 06:50 | 06:52 | 25 | 64 | 10.000000 | EXT | - |  | (c)
53390.109000 | 0.374000 | 0.222000 | -2.876000 | -3.028000 | -2196.000000 | -2184.000000 | -2162.000000 | 5.520658 | 222.000000 | 4877 |  | CORR | GENE | 07:55 | 07:57 | 08:01 | 540 | 68 | 10.000000 | EXT | - |  | (c)
53393.621000 | 0.636000 | 0.268000 | -10.354000 | -10.722000 | -1612.000000 | -1498.000000 | -1549.000000 | 1486.000000 | 268.000000 | 4878 |  | CORR | GENE | 04:17 | 04:35 | 04:27 | 389 | 126 | 10.000000 | EXT | -. Аномалия находится на отводе. |  | (c)
53394.467000 | 1.482000 | 1.466000 | -9.508000 | -9.524000 | -534.000000 | -428.000000 | -448.000000 | 362.000000 | 1466.000000 | 4878 |  | CORR | GENE | 07:11 | 07:28 | 07:24 | 81 | 171 | 10.000000 | EXT | -. Аномалия находится на отводе. |  | (c)
53402.539000 | 9.554000 | 9.395000 | -1.436000 | -1.595000 | -1971.000000 | -1727.000000 | -1816.000000 | 1661.000000 | 1150.000000 | 4878 |  | GOUG | GENE | 03:19 | 03:58 | 03:44 | 445 | 311 | 5.000000 | EXT | -. Аномалия находится на отводе. Зона задиров. |  | (c)
53406.423000 | 2.448000 | 2.373000 | -8.792000 | -8.867000 | -2047.000000 | -2046.000000 | -2007.000000 | 1967.000000 | 2373.000000 | 4879 |  | CORR | GENE | 05:20 | 05:20 | 05:27 | 182 | 80 | 10.000000 | EXT | - |  | (c)
53408.709000 | 4.734000 | 4.722000 | -6.506000 | -6.518000 | -1949.000000 | -1918.000000 | -1912.000000 | 1874.000000 | 4722.000000 | 4879 |  | CORR | СIGR | 05:36 | 05:41 | 05:42 | 23 | 74 | 9.000000 | EXT | - |  | (c)
53408.893000 | 4.918000 | 4.859000 | -6.322000 | -6.381000 | -1953.000000 | -1854.000000 | -1850.000000 | 1747.000000 | 4859.000000 | 4879 |  | CORR | GENE | 05:35 | 05:51 | 05:52 | 235 | 206 | 11.000000 | EXT | - |  | (c)
53419.313000 | 4.098000 | 4.056000 | -6.817000 | -6.859000 | -1839.000000 | -1791.000000 | -1792.000000 | 31.602113 | 4056.000000 | 4880а |  | CORR | GENE | 06:59 | 07:07 | 07:07 | 75 | 94 | 10.000000 | EXT | - |  | (c)
53420.398000 | 5.183000 | 5.130000 | -5.732000 | -5.785000 | -1740.000000 | -1717.000000 | -1715.000000 | 39.620047 | 5130.000000 | 4880а |  | CORR | GENE | 07:15 | 07:19 | 07:19 | 116 | 49 | 17.000000 | EXT | - |  | (c)
53420.969000 | 5.754000 | 5.742000 | -5.161000 | -5.173000 | -1636.000000 | -1592.000000 | -1588.000000 | 48.006473 | 5149.000000 | 4880а |  | CORR | СIGR | 07:32 | 07:39 | 07:40 | 24 | 95 | 10.000000 | EXT | - |  | (c)
53423.738000 | 8.523000 | 8.475000 | -2.392000 | -2.440000 | 1254.000000 | 1464.000000 | 1452.000000 | 46.889436 | 2360.000000 | 4880а |  | CORR | GENE | 03:19 | 03:52 | 03:50 | 80 | 396 | 10.000000 | EXT | - |  | (c)
53468.551000 | 7.851000 | 7.785000 | -3.519000 | -3.585000 | -1739.000000 | -1583.000000 | -1601.000000 | 1462.000000 | 3432.000000 | 4884а |  | CORR | GENE | 07:10 | 07:36 | 07:33 | 153 | 277 | 10.000000 | EXT | -. Аномалия находится на отводе. |  | (c)
53480.013000 | 7.943000 | 7.482000 | -3.097000 | -3.558000 | 239.000000 | 302.000000 | 422.000000 | 239.000000 | 2893.000000 | 4885 |  | GOUG | GENE | 02:01 | 02:11 | 02:31 | 665 | 367 | 10.000000 | EXT | -. Задир. |  | (c)
53482.164000 | 10.094000 | 10.013000 | -0.946000 | -1.027000 | 2224.000000 | -2104.000000 | -2061.000000 | 1886.000000 | 945.000000 | 4885 |  | GOUG | GENE | 07:21 | 07:43 | 07:50 | 82 | 350 | 10.000000 | EXT | -. Задир. |  | (c)
53559.872000 | 8.737000 | 8.686000 | -1.078000 | -1.129000 | -1843.000000 | -1764.000000 | -1779.000000 | 31.247167 | 1057.000000 | 4892 |  | CORR | GENE | 05:43 | 05:56 | 05:53 | 72 | 128 | 10.000000 | EXT | - |  | (c)
53562.140000 | 1.190000 | 1.096000 | -1.515000 | -1.609000 | 1505.000000 | 1636.000000 | 1642.000000 | 1505.000000 | 1096.000000 | 4893 |  | CORR | GENE | 05:43 | 06:05 | 06:05 | 106 | 274 | 10.000000 | EXT | - |  | (c)
53563.625000 | 2.675000 | 2.561000 | -0.030000 | -0.144000 | 860.000000 | 1060.000000 | 990.000000 | 860.000000 | 28.000000 | 4893 |  | CORR | GENE | 03:59 | 04:32 | 04:20 | 116 | 261 | 13.000000 | EXT | - |  | (c)
53563.678000 | 0.023000 | 0.010000 | -11.317000 | -11.330000 | -2208.000000 | -2100.000000 | -2109.000000 | 1.804934 | 10.000000 | 4894 |  | CORR | GENE | 04:16 | 04:33 | 04:32 | 86 | 198 | 14.000000 | EXT | - |  | (c)
53567.154000 | 3.499000 | 3.321000 | -7.841000 | -8.019000 | -31.000000 | -6.000000 | -7.000000 | 0.000000 | 3321.000000 | 4894 |  | LWAN |  | 10:07 | 10:11 | 10:11 | 336 | 48 | 12.920211 | EXT | -. Эквивалент потери металла 13%. |  | (c)
53616.849000 | 8.329000 | 8.215000 | -3.301000 | -3.415000 | -1886.000000 | -1869.000000 | -1866.000000 | 1846.000000 | 3259.000000 | 4898 |  | CORR | AXGR | 06:15 | 06:17 | 06:18 | 156 | 40 | 12.000000 | EXT | - |  | (c)
53666.270000 | 11.200000 | 11.135000 | -0.045000 | -0.110000 | -1720.000000 | -1523.000000 | -1593.000000 | 1465.000000 | 35.000000 | 4902 |  | CORR | GENE | 05:48 | 06:20 | 06:09 | 75 | 255 | 10.000000 | EXT | - |  | (c)
53673.885000 | 7.570000 | 7.549000 | -3.435000 | -3.456000 | -1324.000000 | -1201.000000 | -1232.000000 | 1141.000000 | 3422.000000 | 4903 |  | CORR | СIGR | 06:47 | 07:06 | 07:01 | 34 | 183 | 9.000000 | EXT | - |  | (c)
53700.545000 | 0.000000 | -0.027000 | -11.630000 | -11.657000 | -157.000000 | 138.000000 | 32.000000 | 0.000000 |  | 4906 | Нарушение формы кольцевого шва | GWAN |  | 05:11 | 05:59 | 05:42 | 0 | 379 |  | EXT | Нарушение формы кольцевого шва. Аномалия находится на упругопластическом изгибе: R=458 Дн, максимальное растяжение на 6.3 час. |  | (c)
53700.610000 | 0.065000 | 0.021000 | -11.565000 | -11.609000 | 444.000000 | 1101.000000 | 939.000000 | 444.000000 | 21.000000 | 4906 |  | CORR | GENE | 06:48 | 08:34 | 08:08 | 70 | 990 | 15.000000 | EXT | -. Аномалия находится на упругопластическом изгибе: R=458 Дн, максимальное растяжение на 6.3 час. |  | (c)
53701.080000 | 0.535000 | 0.502000 | -11.095000 | -11.128000 | 1037.000000 | 1067.000000 | 1078.000000 | 1037.000000 | 502.000000 | 4906 |  | CORR | GENE | 08:24 | 08:29 | 08:31 | 71 | 82 | 10.000000 | EXT | -. Аномалия находится на упругопластическом изгибе: R=463 Дн, максимальное растяжение на 6.3 час. |  | (c)
53718.781000 | 6.606000 | 6.499000 | -4.754000 | -4.861000 | -962.000000 | -932.000000 | -918.000000 | 873.000000 | 4656.000000 | 4907 |  | CORR | GENE | 07:30 | 07:35 | 07:37 | 205 | 89 | 10.000000 | EXT | -. Аномалия находится на упругопластическом изгибе: R=483 Дн, максимальное растяжение на 0.1 час. |  | (c)
53720.431000 | 8.256000 | 7.917000 | -3.104000 | -3.443000 | -1098.000000 | -1083.000000 | -1001.000000 | 904.000000 | 2984.000000 | 4907 |  | CORR | GENE | 07:08 | 07:11 | 07:24 | 459 | 194 | 10.000000 | EXT | -. Аномалия находится на упругопластическом изгибе: R=420 Дн, максимальное растяжение на 0.1 час. |  | (c)
53721.144000 | 8.969000 | 8.849000 | -2.391000 | -2.511000 | -2010.000000 | -1959.000000 | -1943.000000 | 1876.000000 | 2119.000000 | 4907 |  | CORR | GENE | 04:41 | 04:49 | 04:52 | 392 | 134 | 11.000000 | EXT | -. Аномалия находится на упругопластическом изгибе: R=399 Дн, максимальное растяжение на 0.1 час. |  | (c)
53721.182000 | 9.007000 | 8.431000 | -2.353000 | -2.929000 | -1043.000000 | -909.000000 | -900.000000 | 756.000000 | 2261.000000 | 4907 |  | CORR | GENE | 07:17 | 07:39 | 07:40 | 668 | 287 | 14.000000 | EXT | -. Аномалия находится на упругопластическом изгибе: R=399 Дн, максимальное растяжение на 0.1 час. |  | (c)
53721.522000 | 9.347000 | 9.155000 | -2.013000 | -2.205000 | -933.000000 | -847.000000 | -882.000000 | 830.000000 | 1760.000000 | 4907 |  | CORR | GENE | 07:35 | 07:49 | 07:43 | 445 | 103 | 13.000000 | EXT | -. Аномалия находится на упругопластическом изгибе: R=393 Дн, максимальное растяжение на 0.1 час. |  | (c)
53721.948000 | 9.773000 | 9.751000 | -1.587000 | -1.609000 | -1166.000000 | -1079.000000 | -1085.000000 | 1004.000000 | 1551.000000 | 4907 |  | CORR | GENE | 06:57 | 07:11 | 07:10 | 58 | 162 | 13.000000 | EXT | -. Аномалия находится на упругопластическом изгибе: R=383 Дн, максимальное растяжение на 0.2 час. |  | (c)
53723.390000 | 11.215000 | 11.138000 | -0.145000 | -0.222000 | -767.000000 | -724.000000 | -725.000000 | 684.000000 | 125.000000 | 4907 |  | CORR | GENE | 08:02 | 08:09 | 08:09 | 97 | 84 | 10.000000 | EXT | -. Аномалия находится на упругопластическом изгибе: R=368 Дн, максимальное растяжение на 0.2 час. |  | (c)
53725.684000 | 2.149000 | 2.125000 | -9.516000 | -9.540000 | 2164.000000 | 2169.000000 | -2152.000000 | 2008.000000 | 2125.000000 | 4908 |  | CORR | GENE | 08:01 | 08:02 | 08:25 | 98 | 290 | 10.000000 | EXT | -. Аномалия находится на упругопластическом изгибе: R=359 Дн, максимальное растяжение на 0.2 час. |  | (c)
53725.858000 | 2.323000 | 2.061000 | -9.342000 | -9.604000 | 1387.000000 | 1775.000000 | 1666.000000 | 1387.000000 | 2061.000000 | 4908 |  | CORR | GENE | 05:56 | 06:59 | 06:41 | 317 | 557 | 10.000000 | EXT | -. Аномалия находится на упругопластическом изгибе: R=359 Дн, максимальное растяжение на 0.2 час. |  | (c)
53726.462000 | 2.927000 | 2.909000 | -8.738000 | -8.756000 | 1343.000000 | 1385.000000 | 1383.000000 | 1343.000000 | 2909.000000 | 4908 |  | CORR | СIGR | 05:49 | 05:56 | 05:55 | 23 | 80 | 14.000000 | EXT | -. Аномалия находится на упругопластическом изгибе: R=359 Дн, максимальное растяжение на 0.2 час. |  | (c)
53727.515000 | 3.980000 | 3.700000 | -7.685000 | -7.965000 | 1738.000000 | 1963.000000 | 1990.000000 | 1738.000000 | 3700.000000 | 4908 |  | CORR | GENE | 06:53 | 07:29 | 07:33 | 313 | 505 | 11.000000 | EXT | -. Аномалия находится на упругопластическом изгибе: R=364 Дн, максимальное растяжение на 0.2 час. |  | (c)
53727.934000 | 4.399000 | 4.365000 | -7.266000 | -7.300000 | 1962.000000 | 2029.000000 | 2014.000000 | 1962.000000 | 4365.000000 | 4908 |  | CORR | GENE | 07:29 | 07:40 | 07:37 | 372 | 104 | 10.000000 | EXT | -. Аномалия находится на упругопластическом изгибе: R=366 Дн, максимальное растяжение на 0.1 час. |  | (c)
53728.000000 | 4.465000 | 4.376000 | -7.200000 | -7.289000 | -2173.000000 | -2096.000000 | -2095.000000 | 2018.000000 | 4376.000000 | 4908 |  | CORR | GENE | 08:21 | 08:34 | 08:34 | 476 | 155 | 10.000000 | EXT | -. Аномалия находится на упругопластическом изгибе: R=366 Дн, максимальное растяжение на 0.1 час. |  | (c)
53728.107000 | 4.572000 | 4.499000 | -7.093000 | -7.166000 | 2140.000000 | -2230.000000 | 2189.000000 | 2140.000000 | 4499.000000 | 4908 |  | CORR | GENE | 07:58 | 08:12 | 08:05 | 262 | 98 | 12.000000 | EXT | -. Аномалия находится на упругопластическом изгибе: R=366 Дн, максимальное растяжение на 0.1 час. |  | (c)
53728.684000 | 5.149000 | 5.062000 | -6.516000 | -6.603000 | 2206.000000 | -2201.000000 | -2160.000000 | 2065.000000 | 5062.000000 | 4908 |  | CORR | GENE | 08:08 | 08:17 | 08:24 | 117 | 190 | 10.000000 | EXT | -. Аномалия находится на упругопластическом изгибе: R=367 Дн, максимальное растяжение на 0.1 час. |  | (c)
53728.759000 | 5.224000 | 5.171000 | -6.441000 | -6.494000 | 1582.000000 | 1776.000000 | 1775.000000 | 1582.000000 | 5171.000000 | 4908 |  | CORR | GENE | 06:27 | 06:59 | 06:59 | 119 | 386 | 10.000000 | EXT | -. Аномалия находится на упругопластическом изгибе: R=367 Дн, максимальное растяжение на 0.1 час. |  | (c)
53753.220000 | 6.475000 | 6.464000 | -4.630000 | -4.641000 | 1324.000000 | 1400.000000 | 1388.000000 | 1324.000000 | 4573.000000 | 4910 |  | CORR | GENE | 05:56 | 06:08 | 06:06 | 68 | 129 | 10.000000 | EXT | -. Аномалия находится на отводе. |  | (c)
53754.982000 | 8.237000 | 8.201000 | -2.868000 | -2.904000 | 1293.000000 | 1341.000000 | 1340.000000 | 1293.000000 | 2840.000000 | 4910 |  | CORR | GENE | 05:51 | 05:58 | 05:58 | 64 | 94 | 10.000000 | EXT | -. Аномалия находится на отводе. |  | (c)
53758.069000 | 0.219000 | 0.194000 | -11.191000 | -11.216000 | -1801.000000 | -1728.000000 | -1699.000000 | 1597.000000 | 194.000000 | 4911 |  | CORR | GENE | 05:44 | 05:56 | 06:01 | 77 | 204 | 10.000000 | EXT | - |  | (c)
53758.903000 | 1.053000 | 1.033000 | -10.357000 | -10.377000 | -1822.000000 | -1727.000000 | -1739.000000 | 1655.000000 | 1033.000000 | 4911 |  | CORR | СIGR | 05:41 | 05:56 | 05:54 | 38 | 166 | 8.000000 | EXT | - |  | (c)
53812.090000 | 9.520000 | 9.379000 | -2.020000 | -2.161000 | -445.000000 | -377.000000 | -272.000000 | 99.000000 | 1982.000000 | 4915 |  | GOUG | GENE | 05:02 | 05:13 | 05:30 | 179 | 347 | 6.000000 | EXT | -. Задир. |  | (c)
53815.927000 | 1.817000 | 1.791000 | -9.078000 | -9.104000 | -620.000000 | -576.000000 | -565.000000 | 511.000000 | 1791.000000 | 4916 |  | CORR | GENE | 09:23 | 09:30 | 09:32 | 86 | 109 | 11.000000 | EXT | - |  | (c)
53823.297000 | 9.187000 | 9.187000 | -1.708000 | -1.708000 | -1328.000000 | -1215.000000 | -1122.000000 | 915.000000 | 1595.000000 | 4916 |  | CORR | GENE | 07:29 | 07:47 | 08:02 | 113 | 413 | 10.000000 | EXT | - |  | (c)
53849.983000 | 2.158000 | 2.155000 | -8.927000 | -8.930000 | -940.000000 | -880.000000 | -910.000000 | 880.000000 | 2155.000000 | 4919 |  | CORR | СIGR | 05:22 | 05:32 | 05:27 | 17 | 60 | 15.000000 | EXT | - |  | (c)
53854.363000 | 6.538000 | 6.426000 | -4.547000 | -4.659000 | -1059.000000 | -988.000000 | -961.000000 | 862.000000 | 4519.000000 | 4919 |  | CORR | GENE | 05:03 | 05:14 | 05:19 | 140 | 197 | 10.000000 | EXT | - |  | (c)
53854.667000 | 6.842000 | 6.841000 | -4.243000 | -4.244000 | -1028.000000 | -973.000000 | -946.000000 | 864.000000 | 4202.000000 | 4919 |  | CORR | СIGR | 05:08 | 05:17 | 05:21 | 42 | 164 | 13.000000 | EXT | - |  | (c)
53870.094000 | 11.184000 | 11.148000 | -0.091000 | -0.127000 | -259.000000 | -162.000000 | -162.000000 | 5.192931 | 52.000000 | 4920 |  | ARTD | GENE | 11:56 | 00:12 | 00:12 | 75 | 194 | 9.852878 | EXT | -. Эквивалент потери металла 10%. |  | (c)
53881.310000 | 11.125000 | 11.077000 | -0.040000 | -0.088000 | -2129.000000 | -1753.000000 | -1941.000000 | 8.159769 | 35.000000 | 4921 |  | CORR | GENE | 05:07 | 06:08 | 05:37 | 53 | 377 | 10.000000 | EXT | -. Аномалия находится на упругопластическом изгибе: R=413 Дн, максимальное растяжение на 5.8 час. |  | (c)
54011.769000 | 5.314000 | 5.260000 | -5.751000 | -5.805000 | 2040.000000 | 2063.000000 | 2066.000000 | 9.067671 | 5260.000000 | 4933 |  | CORR | GENE | 06:12 | 06:15 | 06:16 | 166 | 52 | 10.000000 | EXT | - |  | (c)
54077.649000 | 3.814000 | 2.817000 | -7.861000 | -8.858000 | -752.000000 | -663.000000 | -675.000000 | 599.000000 | 2817.000000 | 4939 |  | CORR | GENE | 07:37 | 07:51 | 07:49 | 1900 | 153 | 10.000000 | EXT | - |  | (c)
54126.087000 | 7.142000 | 6.417000 | -4.248000 | -4.973000 | 2188.000000 | 2222.000000 | 2222.000000 | 2188.000000 | 4019.000000 | 4943 |  | CORR | GENE | 07:13 | 07:18 | 07:18 | 954 | 67 | 10.000000 | EXT | - |  | (c)
54126.581000 | 7.636000 | 7.485000 | -3.754000 | -3.905000 | 2198.000000 | 2208.000000 | 2219.000000 | 2198.000000 | 3700.000000 | 4943 |  | CORR | AXGR | 07:14 | 07:16 | 07:18 | 205 | 41 | 10.000000 | EXT | - |  | (c)
54138.546000 | 8.211000 | 8.172000 | -3.039000 | -3.078000 | 795.000000 | 846.000000 | 821.000000 | 795.000000 | 3028.000000 | 4944 |  | CORR | GENE | 04:28 | 04:36 | 04:32 | 50 | 52 | 12.000000 | EXT | - |  | (c)
54196.914000 | 9.419000 | 9.394000 | -1.901000 | -1.926000 | 1266.000000 | 1316.000000 | 1332.000000 | 1266.000000 | 1872.000000 | 4949 |  | GOUG | GENE | 04:13 | 04:21 | 04:23 | 54 | 133 | 16.000000 | EXT | -. Задир. |  | (c)
54284.834000 | 6.169000 | 6.156000 | -5.471000 | -5.484000 | 1388.000000 | 1393.000000 | 1417.000000 | 1388.000000 | 5196.000000 | 4957 |  | CORR | GENE | 07:00 | 07:01 | 07:05 | 288 | 58 | 13.000000 | EXT | - |  | (c)
54319.954000 | 6.504000 | 6.504000 | -4.426000 | -4.426000 | -198.000000 | -192.000000 | -127.000000 | 57.000000 | 4369.000000 | 4960 |  | GOUG | GENE | 02:25 | 02:26 | 02:37 | 57 | 141 | 7.000000 | EXT | -. Аномалия находится на отводе. Задир. |  | (c)
54321.873000 | 8.423000 | 8.189000 | -2.507000 | -2.741000 | 892.000000 | 932.000000 | 930.000000 | 892.000000 | 2309.000000 | 4960 |  | CORR | GENE | 05:21 | 05:27 | 05:27 | 432 | 77 | 12.000000 | EXT | -. Аномалия находится на отводе. |  | (c)
54382.372000 | 1.402000 | 1.376000 | -10.148000 | -10.174000 | -875.000000 | -782.000000 | -792.000000 | 708.000000 | 1376.000000 | 4966 |  | GOUG | GENE | 06:50 | 07:05 | 07:04 | 50 | 166 | 9.000000 | EXT | -. Аномалия находится на отводе. Задир. |  | (c)
54428.087000 | 1.062000 | 1.016000 | -10.763000 | -10.809000 | -983.000000 | -821.000000 | -816.000000 | 649.000000 | 1016.000000 | 4970 |  | CORR | GENE | 06:22 | 06:48 | 06:48 | 103 | 334 | 12.000000 | EXT | -. Аномалия находится на отводе. |  | (c)
54438.850000 | 0.000000 | -0.021000 | -11.270000 | -11.291000 | 482.000000 | 950.000000 | 800.000000 | 482.000000 |  | 4971 | Смещение кромок | GWAN |  | 03:26 | 04:41 | 04:17 | 0 | 636 | 3.817000 | EXT | Смещение кромок. Вовнутрь. Аномалия находится на отводе. Величина смещения - 3.8 мм. |  | (c)
54438.850000 | 0.000000 | -0.031000 | -11.270000 | -11.301000 | 2181.000000 | -1958.000000 | -2049.000000 | 1818.000000 |  | 4971 | Смещение кромок | GWAN |  | 08:00 | 08:52 | 08:37 | 0 | 462 | 3.903000 | EXT | Смещение кромок. Наружу. Аномалия находится на отводе. Величина смещения - 3.9 мм. |  | (c)
54450.912000 | 0.792000 | 0.594000 | -10.813000 | -11.011000 | -1056.000000 | -1029.000000 | -1003.000000 | 950.000000 | 594.000000 | 4972 |  | CORR | GENE | 08:15 | 08:20 | 08:24 | 641 | 106 | 11.000000 | EXT | - |  | (c)
54456.016000 | 5.896000 | 5.865000 | -5.709000 | -5.740000 | 2116.000000 | -2224.000000 | 2193.000000 | 2116.000000 | 5675.000000 | 4972 |  | CORR | GENE | 04:47 | 05:07 | 05:00 | 65 | 153 | 10.000000 | EXT | - |  | (c)
54458.426000 | 8.306000 | 8.294000 | -3.299000 | -3.311000 | 2218.000000 | -2206.000000 | -2195.000000 | 2147.000000 | 3290.000000 | 4972 |  | CORR | СIGR | 05:04 | 05:10 | 05:11 | 21 | 96 | 10.000000 | EXT | - |  | (c)
54458.505000 | 8.385000 | 8.379000 | -3.220000 | -3.226000 | -2119.000000 | -2034.000000 | -2052.000000 | 1986.000000 | 3198.000000 | 4972 |  | CORR | СIGR | 05:24 | 05:37 | 05:34 | 28 | 133 | 10.000000 | EXT | - |  | (c)
54469.344000 | 7.619000 | 7.597000 | -3.871000 | -3.893000 | -1901.000000 | -1825.000000 | -1779.000000 | 1657.000000 | 3831.000000 | 4973 |  | CORR | GENE | 07:30 | 07:42 | 07:50 | 62 | 244 | 10.000000 | EXT | - |  | (c)
54472.677000 | 10.952000 | 10.921000 | -0.538000 | -0.569000 | -1885.000000 | -1844.000000 | -1827.000000 | 1768.000000 | 514.000000 | 4973 |  | CORR | GENE | 07:32 | 07:39 | 07:42 | 55 | 117 | 10.000000 | EXT | - |  | (c)
54472.811000 | 11.086000 | 11.061000 | -0.404000 | -0.429000 | 1356.000000 | 1382.000000 | 1417.000000 | 1356.000000 | 393.000000 | 4973 |  | CORR | СIGR | 04:15 | 04:20 | 04:25 | 36 | 122 | 11.000000 | EXT | - |  | (c)
54479.730000 | 6.515000 | 6.515000 | -5.100000 | -5.100000 | -1057.000000 | -495.000000 | -699.000000 | 341.000000 | 4984.000000 | 4974 |  | CORR | GENE | 04:15 | 05:46 | 05:13 | 116 | 716 | 10.000000 | EXT | - |  | (c)
54483.114000 | 9.899000 | 9.730000 | -1.716000 | -1.885000 | 43.000000 | 46.000000 | 83.000000 | 43.000000 | 1418.000000 | 4974 |  | CORR | GENE | 07:13 | 07:13 | 07:19 | 467 | 80 | 11.000000 | EXT | - |  | (c)
54484.784000 | 11.569000 | 11.462000 | -0.046000 | -0.153000 | -721.000000 | -461.000000 | -86.000000 | 0.000000 | 18.000000 | 4974 |  | CORR | GENE | 05:09 | 05:51 | 06:52 | 135 | 1270 | 11.000000 | EXT | - |  | (c)
54496.415000 | 0.000000 | -0.010000 | -11.515000 | -11.525000 | -975.000000 | -485.000000 | -541.000000 | 108.000000 |  | 4976 | Нарушение формы кольцевого шва | GWAN |  | 05:52 | 07:11 | 07:02 | 0 | 867 |  | EXT | Нарушение формы кольцевого шва |  | (c)
54533.137000 | 2.687000 | 2.467000 | -8.633000 | -8.853000 | -2024.000000 | -1945.000000 | -1921.000000 | 16.657238 | 2467.000000 | 4979 |  | CORR | GENE | 05:46 | 05:59 | 06:03 | 235 | 206 | 10.000000 | EXT | - |  | (c)
54533.657000 | 3.207000 | 3.195000 | -8.113000 | -8.125000 | -2009.000000 | -1965.000000 | -1964.000000 | 17.871766 | 3195.000000 | 4979 |  | CORR | СIGR | 05:49 | 05:56 | 05:56 | 29 | 91 | 12.000000 | EXT | - |  | (c)
54533.734000 | 3.284000 | 3.263000 | -8.036000 | -8.057000 | -2038.000000 | -2034.000000 | -2005.000000 | 15.542569 | 3263.000000 | 4979 |  | CORR | СIGR | 05:44 | 05:45 | 05:49 | 21 | 66 | 10.000000 | EXT | - |  | (c)
54534.581000 | 4.131000 | 4.021000 | -7.189000 | -7.299000 | -2013.000000 | -1985.000000 | -1920.000000 | 17.538410 | 4021.000000 | 4979 |  | CORR | GENE | 05:48 | 05:52 | 06:03 | 183 | 186 | 11.000000 | EXT | - |  | (c)
54534.910000 | 4.460000 | 4.369000 | -6.860000 | -6.951000 | -2043.000000 | -2008.000000 | -2017.000000 | 15.149133 | 4369.000000 | 4979 |  | CORR | GENE | 05:43 | 05:49 | 05:47 | 228 | 51 | 10.000000 | EXT | - |  | (c)
54535.627000 | 5.177000 | 5.142000 | -6.143000 | -6.178000 | -2068.000000 | -2047.000000 | -2022.000000 | 13.076801 | 5142.000000 | 4979 |  | CORR | GENE | 05:39 | 05:42 | 05:47 | 123 | 93 | 10.000000 | EXT | - |  | (c)
54535.862000 | 5.412000 | 5.393000 | -5.908000 | -5.927000 | -2085.000000 | -2056.000000 | -2035.000000 | 11.753742 | 5393.000000 | 4979 |  | CORR | GENE | 05:36 | 05:41 | 05:44 | 63 | 100 | 10.000000 | EXT | - |  | (c)
54537.086000 | 6.636000 | 6.456000 | -4.684000 | -4.864000 | -2159.000000 | -2072.000000 | -2092.000000 | 5.765060 | 4621.000000 | 4979 |  | CORR | GENE | 05:24 | 05:38 | 05:35 | 243 | 135 | 10.000000 | EXT | - |  | (c)
54537.601000 | 7.151000 | 7.076000 | -4.169000 | -4.244000 | -1715.000000 | -1703.000000 | -1705.000000 | 41.608114 | 4169.000000 | 4979 |  | CORR | AXGR | 06:36 | 06:38 | 06:38 | 75 | 19 | 10.000000 | EXT | - |  | (c)
54540.783000 | 10.333000 | 10.208000 | -0.987000 | -1.112000 | -1842.000000 | -1841.000000 | -1802.000000 | 31.359433 | 919.000000 | 4979 |  | CORR | GENE | 06:16 | 06:16 | 06:22 | 193 | 79 | 10.000000 | EXT | - |  | (c)
54541.132000 | 10.682000 | 10.288000 | -0.638000 | -1.032000 | -2072.000000 | -2040.000000 | -1973.000000 | 12.803455 | 521.000000 | 4979 |  | CORR | GENE | 05:38 | 05:44 | 05:54 | 511 | 197 | 11.000000 | EXT | - |  | (c)
54541.879000 | 0.109000 | 0.064000 | -11.211000 | -11.256000 | -1377.000000 | -1231.000000 | -1221.000000 | 68.892715 | 64.000000 | 4980 |  | CORR | GENE | 05:19 | 05:42 | 05:44 | 404 | 311 | 11.000000 | EXT | - |  | (c)
54543.853000 | 2.083000 | 2.041000 | -9.237000 | -9.279000 | -1404.000000 | -1329.000000 | -1303.000000 | 66.670377 | 2041.000000 | 4980 |  | CORR | GENE | 05:15 | 05:27 | 05:31 | 546 | 204 | 14.000000 | EXT | - |  | (c)
54546.524000 | 4.754000 | 4.632000 | -6.566000 | -6.688000 | 1608.000000 | 1663.000000 | 1676.000000 | 39.205087 | 4632.000000 | 4980 |  | DENT |  | 01:21 | 01:30 | 01:32 | 202 | 137 | 0.422535 |  | - |  | (c)
54548.342000 | 6.572000 | 6.555000 | -4.748000 | -4.765000 | -1479.000000 | -1469.000000 | -1468.000000 | 60.665324 | 4734.000000 | 4980 |  | CORR | PITT | 05:03 | 05:04 | 05:04 | 31 | 22 | 12.000000 | EXT | - |  | (c)
54549.095000 | 7.325000 | 7.253000 | -3.995000 | -4.067000 | -1408.000000 | -1359.000000 | -1238.000000 | 66.386619 | 3924.000000 | 4980 |  | CORR | GENE | 05:14 | 05:22 | 05:41 | 143 | 339 | 10.000000 | EXT | - |  | (c)
54549.987000 | 8.217000 | 8.201000 | -3.103000 | -3.119000 | -1443.000000 | -1420.000000 | -1421.000000 | 63.540816 | 3088.000000 | 4980 |  | CORR | PITT | 05:08 | 05:12 | 05:12 | 31 | 44 | 10.000000 | EXT | - |  | (c)
54555.013000 | 1.923000 | 1.506000 | -9.662000 | -10.079000 | 427.000000 | 466.000000 | 480.000000 | 427.000000 | 1506.000000 | 4981 |  | CORR | GENE | 06:12 | 06:19 | 06:21 | 443 | 106 | 10.000000 | EXT | - |  | (c)
54560.672000 | 7.582000 | 7.547000 | -4.003000 | -4.038000 | -547.000000 | -258.000000 | -389.000000 | 230.000000 | 3959.000000 | 4981 |  | CORR | GENE | 03:35 | 04:22 | 04:01 | 79 | 317 | 13.000000 | EXT | - |  | (c)
54562.483000 | 9.393000 | 9.381000 | -2.192000 | -2.204000 | -282.000000 | -191.000000 | -198.000000 | 114.000000 | 2150.000000 | 4981 |  | CORR | GENE | 04:18 | 04:33 | 04:31 | 54 | 168 | 10.000000 | EXT | - |  | (c)
54569.018000 | 4.343000 | 4.330000 | -6.847000 | -6.860000 | -1576.000000 | -1497.000000 | -1535.000000 | 1493.000000 | 4330.000000 | 4982 |  | CORR | СIGR | 05:54 | 06:07 | 06:01 | 26 | 83 | 10.000000 | EXT | - |  | (c)
54578.029000 | 2.164000 | 1.645000 | -9.321000 | -9.840000 | 883.000000 | 950.000000 | 939.000000 | 883.000000 | 1645.000000 | 4983 |  | CORR | GENE | 05:13 | 05:23 | 05:22 | 733 | 112 | 12.000000 | EXT | -. Аномалия находится на отводе. |  | (c)
54578.932000 | 3.067000 | 2.791000 | -8.418000 | -8.694000 | 679.000000 | 679.000000 | 715.000000 | 679.000000 | 2791.000000 | 4983 |  | CORR | GENE | 04:40 | 04:40 | 04:46 | 368 | 72 | 10.000000 | EXT | -. Аномалия находится на отводе. |  | (c)
54581.689000 | 5.824000 | 3.363000 | -5.661000 | -8.122000 | 1681.000000 | 1990.000000 | 1876.000000 | 1681.000000 | 3363.000000 | 4983 |  | CORR | GENE | 07:21 | 08:11 | 07:53 | 3667 | 391 | 11.000000 | EXT | -. Аномалия находится на отводе. |  | (c)
54588.865000 | 1.515000 | 1.394000 | -9.540000 | -9.661000 | -1317.000000 | -1292.000000 | -1286.000000 | 1256.000000 | 1394.000000 | 4984 |  | CORR | GENE | 07:04 | 07:08 | 07:09 | 136 | 61 | 10.000000 | EXT | - |  | (c)
54591.334000 | 3.984000 | 3.976000 | -7.071000 | -7.079000 | -1762.000000 | -1749.000000 | -1746.000000 | 1729.000000 | 3976.000000 | 4984 |  | CORR | PITT | 05:53 | 05:55 | 05:55 | 17 | 33 | 11.000000 | EXT | - |  | (c)
54591.837000 | 4.487000 | 4.471000 | -6.568000 | -6.584000 | -1708.000000 | -1699.000000 | -1699.000000 | 1690.000000 | 4471.000000 | 4984 |  | CORR | PITT | 06:01 | 06:03 | 06:03 | 32 | 18 | 10.000000 | EXT | - |  | (c)
54592.972000 | 5.622000 | 5.612000 | -5.433000 | -5.443000 | -1682.000000 | -1661.000000 | -1663.000000 | 1644.000000 | 5424.000000 | 4984 |  | CORR | PITT | 06:06 | 06:09 | 06:09 | 19 | 37 | 10.000000 | EXT | - |  | (c)
54598.482000 | 0.077000 | 0.055000 | -11.413000 | -11.435000 | 1318.000000 | 1570.000000 | 1595.000000 | 1318.000000 | 55.000000 | 4985 |  | CORR | GENE | 05:37 | 06:17 | 06:21 | 56 | 554 | 14.000000 | EXT | - |  | (c)
54605.137000 | 6.732000 | 6.717000 | -4.758000 | -4.773000 | 1194.000000 | 1201.000000 | 1207.000000 | 1194.000000 | 4747.000000 | 4985 |  | CORR | PITT | 05:17 | 05:18 | 05:19 | 26 | 26 | 15.000000 | EXT | - |  | (c)
54620.745000 | 10.850000 | 10.839000 | -0.500000 | -0.511000 | 1791.000000 | 1951.000000 | 1871.000000 | 1791.000000 | 481.000000 | 4986 |  | CORR | СIGR | 05:46 | 06:12 | 05:59 | 30 | 160 | 12.000000 | EXT | - |  | (c)
54624.594000 | 3.349000 | 3.331000 | -8.196000 | -8.214000 | 1354.000000 | 1365.000000 | 1369.000000 | 1354.000000 | 3331.000000 | 4987 |  | CORR | PITT | 06:32 | 06:34 | 06:34 | 38 | 31 | 11.000000 | EXT | -. Аномалия находится на отводе. |  | (c)
54625.771000 | 4.526000 | 4.332000 | -7.019000 | -7.213000 | 1183.000000 | 1340.000000 | 1270.000000 | 1183.000000 | 4332.000000 | 4987 |  | CORR | GENE | 06:04 | 06:29 | 06:18 | 715 | 174 | 10.000000 | EXT | -. Аномалия находится на отводе. |  | (c)
54631.228000 | 9.983000 | 9.966000 | -1.562000 | -1.579000 | 796.000000 | 806.000000 | 808.000000 | 796.000000 | 1541.000000 | 4987 |  | CORR | PITT | 05:02 | 05:03 | 05:04 | 38 | 24 | 14.000000 | EXT | -. Аномалия находится на отводе. |  | (c)
54644.442000 | 0.152000 | 0.109000 | -10.978000 | -11.021000 | -1577.000000 | -1477.000000 | -1466.000000 | 1355.000000 | 109.000000 | 4989 |  | CORR | GENE | 06:30 | 06:46 | 06:48 | 72 | 222 | 14.000000 | EXT | - |  | (c)
54649.280000 | 4.990000 | 4.935000 | -6.140000 | -6.195000 | 2227.000000 | -2150.000000 | -2101.000000 | 1967.000000 | 4935.000000 | 4989 |  | CORR | GENE | 04:44 | 04:57 | 05:05 | 55 | 268 | 10.000000 | EXT | - |  | (c)
54649.394000 | 5.104000 | 5.056000 | -6.026000 | -6.074000 | 2155.000000 | -2083.000000 | -2159.000000 | 2011.000000 | 5056.000000 | 4989 |  | CORR | GENE | 04:32 | 05:08 | 04:56 | 74 | 296 | 11.000000 | EXT | - |  | (c)
54669.528000 | 3.073000 | 3.032000 | -8.542000 | -8.583000 | -1228.000000 | -1153.000000 | -1150.000000 | 1071.000000 | 3032.000000 | 4991 |  | CORR | GENE | 04:57 | 05:09 | 05:10 | 74 | 157 | 10.000000 | EXT | - |  | (c)
54670.109000 | 3.654000 | 3.623000 | -7.961000 | -7.992000 | -864.000000 | -442.000000 | -653.000000 | 441.000000 | 3623.000000 | 4991 |  | CORR | GENE | 05:56 | 07:04 | 06:30 | 105 | 423 | 12.000000 | EXT | - |  | (c)
54670.222000 | 3.767000 | 3.742000 | -7.848000 | -7.873000 | -1231.000000 | -1144.000000 | -1136.000000 | 1040.000000 | 3742.000000 | 4991 |  | CORR | СIGR | 04:57 | 05:11 | 05:12 | 36 | 191 | 11.000000 | EXT | - |  | (c)
54670.290000 | 3.835000 | 3.804000 | -7.780000 | -7.811000 | -1069.000000 | -1008.000000 | -1004.000000 | 939.000000 | 3804.000000 | 4991 |  | CORR | GENE | 05:23 | 05:33 | 05:34 | 263 | 129 | 10.000000 | EXT | - |  | (c)
54672.498000 | 6.043000 | 6.024000 | -5.572000 | -5.591000 | -1233.000000 | -1182.000000 | -1188.000000 | 1142.000000 | 5544.000000 | 4991 |  | CORR | GENE | 04:57 | 05:05 | 05:04 | 47 | 91 | 10.000000 | EXT | - |  | (c)
54674.380000 | 7.925000 | 7.886000 | -3.690000 | -3.729000 | -716.000000 | -694.000000 | -705.000000 | 693.000000 | 3668.000000 | 4991 |  | CORR | AXGR | 06:20 | 06:24 | 06:22 | 61 | 23 | 10.000000 | EXT | - |  | (c)
54676.290000 | 9.835000 | 9.820000 | -1.780000 | -1.795000 | -1136.000000 | -1110.000000 | -1104.000000 | 1072.000000 | 1764.000000 | 4991 |  | CORR | СIGR | 05:12 | 05:16 | 05:17 | 31 | 64 | 9.000000 | EXT | - |  | (c)
54677.476000 | 11.021000 | 11.003000 | -0.594000 | -0.612000 | -1052.000000 | -944.000000 | -961.000000 | 869.000000 | 579.000000 | 4991 |  | CORR | СIGR | 05:26 | 05:43 | 05:41 | 33 | 184 | 12.000000 | EXT | - |  | (c)
54678.003000 | 11.548000 | 11.419000 | -0.067000 | -0.196000 | 1279.000000 | 1434.000000 | 1528.000000 | 1279.000000 | 32.000000 | 4991 |  | CORR | GENE | 11:42 | 00:07 | 00:22 | 164 | 500 | 13.000000 | EXT | - |  | (c)
54678.009000 | 11.554000 | 11.449000 | -0.061000 | -0.166000 | -39.000000 | 411.000000 | 465.000000 | 0.000000 | 21.000000 | 4991 |  | CORR | GENE | 08:09 | 09:22 | 09:31 | 145 | 1008 | 14.000000 | EXT | - |  | (c)
54678.044000 | 11.589000 | 11.468000 | -0.026000 | -0.147000 | -1317.000000 | -1015.000000 | -1067.000000 | 818.000000 | 2.000000 | 4991 |  | CORR | GENE | 04:43 | 05:32 | 05:23 | 145 | 499 | 14.000000 | EXT | - |  | (c)
54683.648000 | 5.578000 | 5.543000 | -5.917000 | -5.952000 | -2163.000000 | -1329.000000 | -1729.000000 | 1295.000000 | 5543.000000 | 4992 |  | CORR | GENE | 04:14 | 06:28 | 05:24 | 124 | 868 | 10.000000 | EXT | - |  | (c)
54702.917000 | 1.912000 | 1.912000 | -9.118000 | -9.118000 | 1156.000000 | 1258.000000 | 1224.000000 | 70.228976 | 1912.000000 | 4994 |  | CORR | СIGR | 05:11 | 05:28 | 05:22 | 25 | 136 | 11.000000 | EXT | - |  | (c)
54711.588000 | 10.583000 | 10.560000 | -0.447000 | -0.470000 | 1668.000000 | 1790.000000 | 1733.000000 | 29.637741 | 432.000000 | 4994 |  | CORR | СIGR | 06:34 | 06:53 | 06:44 | 38 | 130 | 14.000000 | EXT | - |  | (c)
54730.489000 | 7.094000 | 7.031000 | -4.086000 | -4.149000 | -137.000000 | -73.000000 | -105.000000 | 73.000000 | 3879.000000 | 4996 |  | CORR | GENE | 07:36 | 07:46 | 07:41 | 270 | 64 | 10.000000 | EXT | - |  | (c)
54730.566000 | 7.171000 | 7.167000 | -4.009000 | -4.013000 | -439.000000 | -187.000000 | -313.000000 | 187.000000 | 3882.000000 | 4996 |  | CORR | GENE | 06:47 | 07:28 | 07:07 | 131 | 252 | 12.000000 | EXT | - |  | (c)
54731.684000 | 8.289000 | 8.274000 | -2.891000 | -2.906000 | -247.000000 | -163.000000 | -156.000000 | 65.000000 | 2865.000000 | 4996 |  | CORR | СIGR | 07:18 | 07:31 | 07:33 | 41 | 182 | 10.000000 | EXT | - |  | (c)
54733.807000 | 10.412000 | 10.384000 | -0.768000 | -0.796000 | -239.000000 | -142.000000 | -141.000000 | 43.000000 | 727.000000 | 4996 |  | CORR | GENE | 07:19 | 07:35 | 07:35 | 69 | 196 | 10.000000 | EXT | - |  | (c)
54734.659000 | 0.084000 | 0.061000 | -10.916000 | -10.939000 | 1005.000000 | 1111.000000 | 1071.000000 | 1005.000000 | 61.000000 | 4997 |  | CORR | СIGR | 03:52 | 04:09 | 04:02 | 38 | 132 | 12.000000 | EXT | - |  | (c)
54778.379000 | 10.224000 | 10.198000 | -0.936000 | -0.962000 | 1293.000000 | 1349.000000 | 1423.000000 | 1293.000000 | 882.000000 | 5000 |  | CORR | GENE | 03:23 | 03:32 | 03:44 | 80 | 260 | 11.000000 | EXT | - |  | (c)
54779.433000 | 0.118000 | 0.056000 | -11.192000 | -11.254000 | -22.000000 | 32.000000 | 107.000000 | 0.000000 | 56.000000 | 5001 |  | CORR | GENE | 02:41 | 02:49 | 03:01 | 116 | 258 | 10.000000 | EXT | - |  | (c)
54780.926000 | 1.611000 | 1.576000 | -9.699000 | -9.734000 | 252.000000 | 331.000000 | 361.000000 | 252.000000 | 1576.000000 | 5001 |  | CORR | GENE | 03:25 | 03:38 | 03:42 | 59 | 218 | 9.000000 | EXT | - |  | (c)
54786.017000 | 6.702000 | 6.663000 | -4.608000 | -4.647000 | 1243.000000 | 1815.000000 | 1572.000000 | 1243.000000 | 4461.000000 | 5001 |  | CORR | GENE | 06:05 | 07:37 | 06:58 | 186 | 659 | 10.000000 | EXT | - |  | (c)
54789.201000 | 9.886000 | 9.871000 | -1.424000 | -1.439000 | 2038.000000 | 2098.000000 | 2087.000000 | 2038.000000 | 1397.000000 | 5001 |  | CORR | СIGR | 08:13 | 08:23 | 08:21 | 42 | 99 | 9.000000 | EXT | - |  | (c)
54793.546000 | 2.921000 | 2.885000 | -8.694000 | -8.730000 | -1230.000000 | -1029.000000 | -1107.000000 | 985.000000 | 2885.000000 | 5002 |  | CORR | GENE | 04:31 | 05:04 | 04:51 | 52 | 245 | 11.000000 | EXT | - |  | (c)
54795.648000 | 5.023000 | 4.998000 | -6.592000 | -6.617000 | -76.000000 | 80.000000 | 33.000000 | 0.000000 | 4998.000000 | 5002 |  | CORR | GENE | 07:38 | 08:03 | 07:55 | 56 | 218 | 10.000000 | EXT | - |  | (c)
54802.174000 | 11.549000 | 11.470000 | -0.066000 | -0.145000 | -165.000000 | 219.000000 | 52.000000 | 0.000000 | 43.000000 | 5002 |  | CORR | GENE | 07:23 | 08:25 | 07:58 | 102 | 433 | 11.000000 | EXT | - |  | (c)
54841.060000 | 6.330000 | 6.310000 | -4.550000 | -4.570000 | 804.000000 | 1011.000000 | 920.000000 | 804.000000 | 4497.000000 | 5006 |  | CORR | GENE | 07:09 | 07:42 | 07:27 | 73 | 232 | 10.000000 | EXT | - |  | (c)
54845.478000 | 10.748000 | 10.611000 | -0.132000 | -0.269000 | 52.000000 | 65.000000 | 64.000000 | 52.000000 | 31.000000 | 5006 |  | LWAN |  | 05:07 | 05:09 | 05:09 | 238 | 25 | 10.000000 | INT | -. Эквивалент потери металла 10%. |  | (c)
54845.900000 | 0.290000 | 0.211000 | -10.955000 | -11.034000 | -2179.000000 | -2178.000000 | -2155.000000 | 6.092397 | 211.000000 | 5007 |  | CORR | GENE | 07:32 | 07:33 | 07:36 | 501 | 48 | 15.000000 | EXT | - |  | (c)
54846.558000 | 0.948000 | 0.685000 | -10.297000 | -10.560000 | 2078.000000 | 2160.000000 | 2151.000000 | 0.000000 | 685.000000 | 5007 |  | CORR | GENE | 06:59 | 07:13 | 07:11 | 605 | 146 | 11.000000 | EXT | - |  | (c)
54847.761000 | 2.151000 | 1.866000 | -9.094000 | -9.379000 | 1563.000000 | -2064.000000 | 2091.000000 | 0.000000 | 1866.000000 | 5007 |  | CORR | GENE | 05:36 | 07:51 | 07:01 | 940 | 1055 | 13.000000 | EXT | - |  | (c)
54867.927000 | 11.072000 | 10.583000 | -0.333000 | -0.822000 | -2043.000000 | -2034.000000 | -2001.000000 | 18.538948 | 46.000000 | 5008 |  | CORR | GENE | 07:38 | 07:39 | 07:45 | 776 | 84 | 11.000000 | EXT | - |  | (c)
54872.878000 | 4.618000 | 4.460000 | -6.702000 | -6.860000 | 1726.000000 | 1738.000000 | 1756.000000 | 33.459270 | 4460.000000 | 5009 |  | CORR | GENE | 04:48 | 04:50 | 04:53 | 447 | 60 | 12.000000 | EXT | - |  | (c)
54873.626000 | 5.366000 | 5.035000 | -5.954000 | -6.285000 | 1798.000000 | 2052.000000 | 1966.000000 | 0.000000 | 5035.000000 | 5009 |  | ARTD | GENE | 05:00 | 05:41 | 05:27 | 565 | 336 |  | EXT | -. Наплавка/вышлифовка 10%. |  | (c)
54873.945000 | 5.685000 | 5.649000 | -5.635000 | -5.671000 | 1798.000000 | 2049.000000 | 1938.000000 | 0.897513 | 5599.000000 | 5009 |  | CORR | GENE | 05:00 | 05:40 | 05:22 | 72 | 281 | 10.000000 | EXT | - |  | (c)
54877.618000 | 9.358000 | 9.294000 | -1.962000 | -2.026000 | 1808.000000 | 1821.000000 | 1824.000000 | 30.243445 | 1922.000000 | 5009 |  | CORR | AXGR | 05:01 | 05:03 | 05:04 | 104 | 32 | 9.000000 | EXT | - |  | (c)
54878.768000 | 10.508000 | 10.487000 | -0.812000 | -0.833000 | 1706.000000 | 1771.000000 | 1741.000000 | 33.862761 | 808.000000 | 5009 |  | CORR | СIGR | 04:45 | 04:55 | 04:51 | 25 | 70 | 11.000000 | EXT | - |  | (c)
54888.217000 | 8.637000 | 8.147000 | -2.883000 | -3.373000 | 1978.000000 | -1948.000000 | -2133.000000 | 1783.000000 | 2745.000000 | 5010 |  | CORR | GENE | 04:28 | 05:54 | 05:25 | 628 | 700 | 12.000000 | EXT | - |  | (c)
54891.131000 | 0.031000 | 0.022000 | -11.519000 | -11.528000 | -2187.000000 | -1736.000000 | -1946.000000 | 1705.000000 | 22.000000 | 5011 |  | CORR | GENE | 05:54 | 07:07 | 06:33 | 281 | 482 | 10.000000 | EXT | - |  | (c)
54892.043000 | 0.943000 | 0.819000 | -10.607000 | -10.731000 | -2202.000000 | -1731.000000 | -1913.000000 | 1623.000000 | 819.000000 | 5011 |  | CORR | GENE | 05:52 | 07:08 | 06:39 | 130 | 579 | 10.000000 | EXT | - |  | (c)
54894.107000 | 3.007000 | 2.399000 | -8.543000 | -9.151000 | -1796.000000 | -1757.000000 | -1731.000000 | 1666.000000 | 2399.000000 | 5011 |  | CORR | GENE | 06:58 | 07:04 | 07:08 | 1444 | 130 | 9.000000 | EXT | - |  | (c)
54936.291000 | 0.656000 | 0.640000 | -10.959000 | -10.975000 | 104.000000 | 139.000000 | 152.000000 | 104.000000 | 640.000000 | 5015 | Металлургический дефект | MIAN | СIGR | 04:10 | 04:16 | 04:18 | 34 | 97 | 11.575738 | INT | Металлургический дефект. Эквивалент потери металла 12%. |  | (c)
55057.799000 | 7.814000 | 7.784000 | -3.711000 | -3.741000 | -502.000000 | -434.000000 | -445.000000 | 388.000000 | 3709.000000 | 5025 |  | CORR | СIGR | 04:50 | 05:01 | 05:00 | 32 | 114 | 10.000000 | EXT | - |  | (c)
55090.794000 | 6.009000 | 5.978000 | -5.661000 | -5.692000 | 94.000000 | 547.000000 | 517.000000 | 94.000000 | 5584.000000 | 5028 |  | CORR | GENE | 04:25 | 05:38 | 05:33 | 108 | 846 | 11.000000 | EXT | - |  | (c)
55267.607000 | 0.072000 | 0.072000 | -11.343000 | -11.343000 | 1274.000000 | 1319.000000 | 1308.000000 | 68.952419 | 72.000000 | 5044 |  | CORR | СIGR | 06:23 | 06:31 | 06:29 | 22 | 68 | 11.000000 | EXT | - |  | (c)
55280.068000 | 1.118000 | 1.067000 | -6.807000 | -6.858000 | 1542.000000 | 1612.000000 | 1667.000000 | 35.323237 | 1067.000000 | 5045 |  | CORR | GENE | 03:37 | 03:48 | 03:57 | 71 | 251 | 10.000000 | EXT | - |  | (c)
55286.813000 | 7.863000 | 7.808000 | -0.062000 | -0.117000 | 2032.000000 | 2046.000000 | 2049.000000 | 13.211908 | 10.000000 | 5045 |  | CORR | AXGR | 04:56 | 04:58 | 04:59 | 107 | 35 | 10.000000 | EXT | - |  | (c)
55286.877000 | 0.002000 | 0.002000 | -2.288000 | -2.288000 | 1956.000000 | 2018.000000 | 2001.000000 | 1956.000000 | 2.000000 | 5046 |  | CORR | GENE | 04:47 | 04:57 | 04:54 | 233 | 91 | 11.000000 | EXT | - |  | (c)
55289.037000 | 2.162000 | 2.113000 | -0.128000 | -0.177000 | 1715.000000 | 1845.000000 | 2006.000000 | 1715.000000 | 67.000000 | 5046 |  | CORR | GENE | 04:08 | 04:29 | 04:55 | 110 | 582 | 15.000000 | EXT | - |  | (c)
55289.165000 | 0.000000 | -0.036000 | -11.430000 | -11.466000 | 2199.000000 | -2178.000000 | -2158.000000 | 5.859442 |  | 5047 | Смещение кромок | GWAN |  | 07:40 | 07:54 | 07:57 | 0 | 209 | 2.383000 | EXT | Смещение кромок. Наружу. Величина смещения - 2.4 мм. |  | (c)
55289.292000 | 0.127000 | 0.107000 | -11.303000 | -11.323000 | 1940.000000 | 1956.000000 | 1960.000000 | 18.619654 | 107.000000 | 5047 |  | CORR | AXGR | 06:58 | 07:01 | 07:01 | 206 | 40 | 10.000000 | EXT | - |  | (c)
55329.031000 | 6.156000 | 6.043000 | -5.394000 | -5.507000 | 879.000000 | 989.000000 | 998.000000 | 879.000000 | 5305.000000 | 5050 |  | DENT |  | 05:16 | 05:34 | 05:36 | 202 | 238 | 0.352113 |  | -. Аномалия находится на отводе. |  | (c)
55349.973000 | 4.243000 | 4.179000 | -7.137000 | -7.201000 | 666.000000 | 708.000000 | 717.000000 | 53.736256 | 4179.000000 | 5052 |  | DENT |  | 04:09 | 04:16 | 04:17 | 119 | 102 | 0.633803 |  | -. Аномалия находится на упругопластическом изгибе. |  | (c)
55357.110000 | 0.000000 | -0.021000 | -11.420000 | -11.441000 | -1496.000000 | -1336.000000 | -1313.000000 | 74.047337 |  | 5053 | Смещение кромок | GWAN |  | 10:10 | 10:35 | 10:39 | 0 | 366 | 2.965000 | EXT | Смещение кромок. Вовнутрь. Величина смещения - 3 мм. Аномалия находится на упругопластическом изгибе: R=317 Дн, максимальное растяжение на 0.2 час. |  | (c)
55385.919000 | 5.954000 | 5.950000 | -5.476000 | -5.480000 | -2135.000000 | -2088.000000 | -2102.000000 | 7.745819 | 5457.000000 | 5055 |  | CORR | СIGR | 03:42 | 03:49 | 03:47 | 23 | 66 | 11.000000 | EXT | - |  | (c)
55391.359000 | 11.394000 | 10.835000 | -0.036000 | -0.595000 | -2163.000000 | -1895.000000 | -2008.000000 | 5.486268 | 20.000000 | 5055 |  | CORR | GENE | 03:37 | 04:20 | 04:02 | 575 | 310 | 10.000000 | EXT | -. Аномалия находится на упругопластическом изгибе: R=570 Дн, максимальное растяжение на 6 час. |  | (c)
55392.692000 | 1.297000 | 1.267000 | -10.018000 | -10.048000 | 709.000000 | 784.000000 | 751.000000 | 57.195495 | 1267.000000 | 5056 |  | CORR | СIGR | 04:29 | 04:41 | 04:36 | 30 | 84 | 12.000000 | EXT | -. Аномалия находится на упругопластическом изгибе: R=510 Дн, максимальное растяжение на 6 час. |  | (c)
55402.818000 | 0.108000 | 0.077000 | -11.237000 | -11.268000 | 1335.000000 | 1436.000000 | 1489.000000 | 47.438285 | 77.000000 | 5057 |  | CORR | GENE | 03:18 | 03:34 | 03:43 | 55 | 308 | 10.000000 | EXT | -. Аномалия находится на упругопластическом изгибе: R=953 Дн, максимальное растяжение на 7.1 час. |  | (c)
55403.089000 | 0.379000 | 0.348000 | -10.966000 | -10.997000 | 1679.000000 | 1744.000000 | 1827.000000 | 20.546356 | 348.000000 | 5057 |  | CORR | GENE | 04:13 | 04:24 | 04:37 | 50 | 297 | 10.000000 | EXT | -. Аномалия находится на упругопластическом изгибе: R=1009 Дн, максимальное растяжение на 7.1 час. |  | (c)
55409.319000 | 6.609000 | 6.488000 | -4.736000 | -4.857000 | -1637.000000 | -1136.000000 | -1332.000000 | 47.888201 | 4655.000000 | 5057 |  | CORR | GENE | 07:18 | 08:39 | 08:07 | 202 | 610 | 10.000000 | EXT | - |  | (c)
55414.186000 | 0.131000 | 0.021000 | -5.279000 | -5.389000 | -1922.000000 | -1209.000000 | -1511.000000 | 24.892927 | 21.000000 | 5058 |  | CORR | GENE | 04:49 | 06:44 | 05:55 | 139 | 823 | 11.000000 | EXT | - |  | (c)
55419.411000 | 5.356000 | 5.140000 | -0.054000 | -0.270000 | -1745.000000 | -1506.000000 | -1482.000000 | 39.176523 | 54.000000 | 5058 |  | CORR | GENE | 05:17 | 05:56 | 06:00 | 216 | 527 | 15.000000 | EXT | - |  | (c)
55419.521000 | 0.056000 | 0.037000 | -4.644000 | -4.663000 | -1831.000000 | -1706.000000 | -1550.000000 | 32.222990 | 37.000000 | 5059 |  | CORR | GENE | 05:00 | 05:20 | 05:45 | 274 | 563 | 10.000000 | EXT | - |  | (c)
55420.846000 | 1.381000 | 0.660000 | -3.319000 | -4.040000 | -1730.000000 | -1589.000000 | -1491.000000 | 40.373516 | 660.000000 | 5059 |  | CORR | GENE | 05:16 | 05:39 | 05:54 | 1050 | 478 | 10.000000 | EXT | - |  | (c)
55424.293000 | 0.128000 | 0.116000 | -11.317000 | -11.329000 | 2050.000000 | 2135.000000 | 2111.000000 | 0.000000 | 116.000000 | 5060 |  | CORR | СIGR | 06:37 | 06:50 | 06:46 | 32 | 121 | 11.000000 | EXT | - |  | (c)
55427.175000 | 3.010000 | 2.902000 | -8.435000 | -8.543000 | 1803.000000 | 1954.000000 | 1879.000000 | 16.215454 | 2902.000000 | 5060 |  | CORR | GENE | 05:57 | 06:21 | 06:09 | 419 | 151 | 10.000000 | EXT | - |  | (c)
55427.341000 | 3.176000 | 3.155000 | -8.269000 | -8.290000 | 1605.000000 | 1691.000000 | 1648.000000 | 40.061796 | 3155.000000 | 5060 |  | CORR | СIGR | 05:25 | 05:39 | 05:32 | 21 | 86 | 14.000000 | EXT | - |  | (c)
55442.130000 | 6.520000 | 6.500000 | -4.850000 | -4.870000 | -1945.000000 | -1855.000000 | -1829.000000 | 32.433694 | 4821.000000 | 5061 |  | CORR | GENE | 07:16 | 07:30 | 07:35 | 49 | 233 | 12.000000 | EXT | - |  | (c)
55446.873000 | 11.263000 | 11.184000 | -0.107000 | -0.186000 | 2219.000000 | -2101.000000 | -1858.000000 | 30.056696 | 41.000000 | 5061 |  | CORR | GENE | 06:28 | 06:51 | 07:30 | 145 | 768 | 13.000000 | EXT | - |  | (c)
55456.984000 | 10.004000 | 9.420000 | -1.406000 | -1.990000 | 701.000000 | 745.000000 | 800.000000 | 56.533622 | 842.000000 | 5062 |  | CORR | GENE | 04:18 | 04:25 | 04:34 | 1148 | 199 | 10.000000 | EXT | - |  | (c)
55492.230000 | 0.000000 | -0.011000 | -10.960000 | -10.971000 | -2063.000000 | -1915.000000 | -1877.000000 | 1691.000000 |  | 5066 | Смещение кромок | GWAN |  | 06:35 | 06:59 | 07:05 | 0 | 372 | 3.256000 | EXT | Смещение кромок. Наружу. Аномалия находится на отводе. Величина смещения - 3.3 мм. |  | (c)
55514.335000 | 0.000000 | -0.020000 | -11.005000 | -11.025000 | -60.000000 | -46.000000 | -49.000000 | 3.003763 |  | 5068 | Нарушение формы кольцевого шва | GWAN |  | 11:58 | 00:00 | 12:00 | 0 | 23 |  | INT | Нарушение формы кольцевого шва |  | (c)
55536.700000 | 0.000000 | -0.006000 | -11.435000 | -11.441000 | -1813.000000 | -1395.000000 | -1549.000000 | 33.700519 |  | 5070 | Смещение кромок | GWAN |  | 06:09 | 07:16 | 06:51 | 0 | 529 | 4.223000 | EXT | Смещение кромок. Наружу. Величина смещения - 4.2 мм. |  | (c)
55559.705000 | 0.055000 | 0.051000 | -11.040000 | -11.044000 | 455.000000 | 584.000000 | 624.000000 | 455.000000 | 51.000000 | 5072 |  | CORR | GENE | 02:13 | 02:33 | 02:40 | 50 | 339 | 12.000000 | EXT | - |  | (c)
55559.729000 | 0.079000 | 0.048000 | -11.016000 | -11.047000 | 1103.000000 | 1349.000000 | 1269.000000 | 1103.000000 | 48.000000 | 5072 |  | CORR | GENE | 03:57 | 04:37 | 04:24 | 54 | 332 | 10.000000 | EXT | - |  | (c)
55559.840000 | 0.190000 | 0.181000 | -10.905000 | -10.914000 | 1712.000000 | 1801.000000 | 1808.000000 | 1712.000000 | 181.000000 | 5072 |  | CORR | СIGR | 05:35 | 05:50 | 05:51 | 34 | 192 | 13.000000 | EXT | - |  | (c)
55570.592000 | 10.942000 | 10.917000 | -0.153000 | -0.178000 | 843.000000 | 866.000000 | 1472.000000 | 843.000000 | 104.000000 | 5072 |  | CORR | GENE | 03:15 | 03:19 | 04:57 | 74 | 1259 | 10.000000 | EXT | - |  | (c)
55582.315000 | 0.000000 | -0.036000 | -11.005000 | -11.041000 | -500.000000 | -444.000000 | -330.000000 | 12.888942 |  | 5074 | Смещение кромок | GWAN |  | 00:39 | 00:48 | 01:07 | 0 | 340 | 2.929000 | EXT | Смещение кромок. Наружу. Величина смещения - 2.9 мм. |  | (c)
55616.055000 | 0.000000 | -0.031000 | -11.240000 | -11.271000 | 1898.000000 | 2011.000000 | 2010.000000 | 8.791863 |  | 5077 | Смещение кромок | GWAN |  | 03:37 | 03:55 | 03:55 | 0 | 224 | 3.067000 | EXT | Смещение кромок. Наружу. Величина смещения - 3.1 мм. |  | (c)
55616.055000 | 0.000000 | -0.011000 | -11.240000 | -11.251000 | -2058.000000 | -1991.000000 | -1971.000000 | 13.936766 |  | 5077 | Смещение кромок | GWAN |  | 04:59 | 05:09 | 05:13 | 0 | 174 | 2.306000 | EXT | Смещение кромок. Наружу. Величина смещения - 2.3 мм. |  | (c)
55616.055000 | 0.000000 | -0.016000 | -11.240000 | -11.256000 | -1750.000000 | -1619.000000 | -1622.000000 | 38.782809 |  | 5077 | Смещение кромок | GWAN |  | 05:48 | 06:09 | 06:09 | 0 | 256 | 4.100000 | EXT | Смещение кромок. Наружу. Величина смещения - 4.1 мм. |  | (c)
55616.055000 | 0.000000 | -0.021000 | -11.240000 | -11.261000 | -585.000000 | -478.000000 | -503.000000 | 27.192196 |  | 5077 | Смещение кромок | GWAN |  | 08:56 | 09:14 | 09:10 | 0 | 166 | 3.297000 | EXT | Смещение кромок. Вовнутрь. Величина смещения - 3.3 мм. |  | (c)
55627.295000 | 0.000000 | -0.016000 | -9.115000 | -9.131000 | -1807.000000 | -1691.000000 | -1687.000000 | 34.143863 |  | 5078 | Смещение кромок | GWAN |  | 04:29 | 04:48 | 04:49 | 0 | 241 | 2.801000 | EXT | Смещение кромок. Наружу. Величина смещения - 2.8 мм. |  | (c)
55694.850000 | 0.000000 | -0.031000 | -11.150000 | -11.181000 | 671.000000 | 1243.000000 | 1076.000000 | 60.457582 |  | 5085 | Смещение кромок | GWAN |  | 01:40 | 03:12 | 02:45 | 0 | 810 | 2.954000 | EXT | Смещение кромок. Наружу. Величина смещения - 3 мм. |  | (c)
55694.850000 | 0.000000 | -0.021000 | -11.150000 | -11.171000 | 2027.000000 | -2210.000000 | 2194.000000 | 0.000000 |  | 5085 | Смещение кромок | GWAN |  | 05:18 | 05:55 | 05:45 | 0 | 334 | 3.076000 | EXT | Смещение кромок. Наружу. Величина смещения - 3.1 мм. |  | (c)
55699.194000 | 4.344000 | 4.258000 | -6.806000 | -6.892000 | -1982.000000 | -1947.000000 | -1928.000000 | 20.070578 | 4258.000000 | 5085 |  | DENT |  | 06:31 | 06:37 | 06:40 | 134 | 108 | 0.492958 |  | - |  | (c)
55704.717000 | 9.867000 | 9.775000 | -1.283000 | -1.375000 | -1418.000000 | -1363.000000 | -1338.000000 | 65.584842 | 1116.000000 | 5085 |  | DENT |  | 08:02 | 08:11 | 08:15 | 259 | 160 | 0.211268 |  | - |  | (c)
55706.000000 | 0.000000 | -0.021000 | -11.360000 | -11.381000 | 221.000000 | 345.000000 | 348.000000 | 17.796895 |  | 5086 | Смещение кромок | GWAN |  | 03:21 | 03:41 | 03:42 | 0 | 256 | 2.882000 | EXT | Смещение кромок. Наружу. Величина смещения - 2.9 мм. |  | (c)
55728.620000 | 0.000000 | -0.026000 | -11.415000 | -11.441000 | -1113.000000 | -846.000000 | -875.000000 | 636.000000 |  | 5088 | Смещение кромок | GWAN |  | 01:21 | 02:05 | 02:00 | 0 | 476 | 3.327000 | EXT | Смещение кромок. Вовнутрь. Величина смещения - 3.3 мм. |  | (c)
55740.035000 | 0.000000 | -0.016000 | -11.170000 | -11.186000 | 611.000000 | 890.000000 | 910.000000 | 49.301418 |  | 5089 | Смещение кромок | GWAN |  | 04:21 | 05:06 | 05:09 | 0 | 598 | 2.444000 | EXT | Смещение кромок. Наружу. Величина смещения - 2.4 мм. |  | (c)
55740.035000 | 0.000000 | -0.041000 | -11.170000 | -11.211000 | -1137.000000 | -908.000000 | -918.000000 | 56.398768 |  | 5089 | Смещение кромок | GWAN |  | 11:39 | 00:16 | 00:14 | 0 | 439 | 2.704000 | EXT | Смещение кромок. Наружу. Величина смещения - 2.7 мм. |  | (c)
55740.961000 | 0.926000 | 0.906000 | -10.244000 | -10.264000 | 1887.000000 | 2117.000000 | 2020.000000 | 0.000000 | 906.000000 | 5089 |  | CORR | GENE | 07:47 | 08:24 | 08:08 | 55 | 267 | 10.000000 | EXT | - |  | (c)
55763.538000 | 0.893000 | 0.839000 | -10.357000 | -10.411000 | -230.000000 | -208.000000 | -182.000000 | 10.820536 | 839.000000 | 5091 |  | DENT |  | 11:45 | 11:49 | 11:53 | 106 | 96 | 0.492958 |  | -. Аномалия находится вблизи продольного шва. |  | (c)
55768.637000 | 5.992000 | 5.825000 | -5.258000 | -5.425000 | 1551.000000 | 1579.000000 | 1580.000000 | 47.728571 | 5123.000000 | 5091 |  | CORR | GENE | 04:32 | 04:37 | 04:37 | 302 | 59 | 10.000000 | EXT | - |  | (c)
55802.503000 | 6.603000 | 6.452000 | -4.882000 | -5.033000 | 511.000000 | 748.000000 | 784.000000 | 511.000000 | 4722.000000 | 5094а |  | DENT |  | 04:39 | 05:18 | 05:23 | 311 | 545 | 0.704225 |  | - |  | (c)
55807.441000 | 0.056000 | 0.017000 | -11.504000 | -11.543000 | -833.000000 | -708.000000 | -398.000000 | 0.000000 | 17.000000 | 5094б |  | CORR | GENE | 03:12 | 03:32 | 04:22 | 142 | 871 | 12.000000 | EXT | - |  | (c)
55807.833000 | 0.448000 | 0.127000 | -11.112000 | -11.433000 | -73.000000 | -51.000000 | -55.000000 | 36.000000 | 127.000000 | 5094б |  | CORR | AXGR | 05:15 | 05:18 | 05:18 | 515 | 37 | 12.000000 | EXT | - |  | (c)
55808.136000 | 0.751000 | 0.730000 | -10.809000 | -10.830000 | -685.000000 | -616.000000 | -640.000000 | 594.000000 | 730.000000 | 5094б |  | CORR | СIGR | 03:36 | 03:47 | 03:43 | 21 | 91 | 14.000000 | EXT | - |  | (c)
55810.074000 | 2.689000 | 2.569000 | -8.871000 | -8.991000 | -385.000000 | -197.000000 | -198.000000 | 11.000000 | 2569.000000 | 5094б |  | CORR | GENE | 04:24 | 04:55 | 04:55 | 150 | 375 | 11.000000 | EXT | - |  | (c)
55810.582000 | 3.197000 | 3.179000 | -8.363000 | -8.381000 | -220.000000 | -105.000000 | -72.000000 | 0.000000 | 3179.000000 | 5094б |  | CORR | GENE | 04:51 | 05:10 | 05:15 | 75 | 296 | 12.000000 | EXT | - |  | (c)
55811.804000 | 4.419000 | 4.378000 | -7.141000 | -7.182000 | -472.000000 | -204.000000 | -211.000000 | 0.000000 | 4378.000000 | 5094б |  | CORR | GENE | 04:10 | 04:54 | 04:53 | 75 | 523 | 11.000000 | EXT | - |  | (c)
55813.203000 | 5.818000 | 5.796000 | -5.742000 | -5.764000 | 647.000000 | 719.000000 | 686.000000 | 647.000000 | 5742.000000 | 5094б |  | CORR | СIGR | 07:11 | 07:23 | 07:17 | 22 | 78 | 12.000000 | EXT | - |  | (c)
55819.832000 | 0.887000 | 0.868000 | -10.753000 | -10.772000 | -597.000000 | -506.000000 | -465.000000 | 333.000000 | 868.000000 | 5095а |  | CORR | СIGR | 03:35 | 03:50 | 03:56 | 44 | 263 | 14.000000 | EXT | - |  | (c)
55820.054000 | 1.109000 | 1.074000 | -10.531000 | -10.566000 | -558.000000 | -374.000000 | -335.000000 | 112.000000 | 1074.000000 | 5095а |  | CORR | GENE | 03:41 | 04:11 | 04:17 | 60 | 445 | 15.000000 | EXT | - |  | (c)
55830.585000 | 0.000000 | -0.026000 | -11.325000 | -11.351000 | 2061.000000 | 2160.000000 | -2152.000000 | 0.000000 |  | 5096а | Смещение кромок | GWAN |  | 03:32 | 03:48 | 04:12 | 0 | 497 | 2.824000 | EXT | Смещение кромок. Наружу. Величина смещения - 2.8 мм. |  | (c)
55830.585000 | 0.000000 | -0.011000 | -11.325000 | -11.336000 | -1497.000000 | -1273.000000 | -1328.000000 | 59.223131 |  | 5096а | Смещение кромок | GWAN |  | 05:58 | 06:34 | 06:25 | 0 | 337 | 2.602000 | EXT | Смещение кромок. Наружу. Величина смещения - 2.6 мм. |  | (c)
55846.111000 | 4.201000 | 4.197000 | -6.874000 | -6.878000 | 853.000000 | 912.000000 | 887.000000 | 68.865291 | 4197.000000 | 5097а |  | CORR | СIGR | 03:44 | 03:53 | 03:49 | 22 | 68 | 10.000000 | EXT | - |  | (c)
55875.898000 | 0.948000 | 0.902000 | -4.692000 | -4.738000 | -1952.000000 | -1906.000000 | -1919.000000 | 22.461879 | 902.000000 | 5100а |  | CORR | GENE | 06:30 | 06:38 | 06:36 | 174 | 67 | 12.000000 | EXT | - |  | (c)
55876.154000 | 1.204000 | 1.180000 | -4.436000 | -4.460000 | -2015.000000 | -1678.000000 | -1843.000000 | 17.377887 | 1180.000000 | 5100а |  | CORR | GENE | 06:20 | 07:15 | 06:48 | 268 | 344 | 10.000000 | EXT | - |  | (c)
55876.514000 | 1.564000 | 1.476000 | -4.076000 | -4.164000 | -2129.000000 | -1826.000000 | -1867.000000 | 8.178283 | 1476.000000 | 5100а |  | CORR | GENE | 06:02 | 06:51 | 06:44 | 161 | 525 | 15.000000 | EXT | - |  | (c)
55876.778000 | 1.828000 | 1.804000 | -3.812000 | -3.836000 | -1890.000000 | -1826.000000 | -1804.000000 | 27.465172 | 1804.000000 | 5100а |  | CORR | GENE | 06:40 | 06:51 | 06:54 | 62 | 172 | 10.000000 | EXT | - |  | (c)
55878.821000 | 3.871000 | 3.845000 | -1.769000 | -1.795000 | 1026.000000 | 1367.000000 | 1240.000000 | 62.651237 | 1711.000000 | 5100а |  | ARTD | GENE | 02:31 | 03:26 | 03:06 | 84 | 429 | 10.000000 | EXT | -. Эквивалент потери металла 10%. |  | (c)
55880.700000 | 0.110000 | 0.028000 | -10.685000 | -10.767000 | 768.000000 | 2075.000000 | 1456.000000 | 0.000000 | 28.000000 | 5101а |  | CORR | GENE | 03:46 | 07:17 | 05:37 | 90 | 1375 | 12.000000 | EXT | - |  | (c)
55882.693000 | 2.103000 | 2.034000 | -8.692000 | -8.761000 | 1846.000000 | 1993.000000 | 2015.000000 | 0.000000 | 2034.000000 | 5101а |  | CORR | GENE | 06:40 | 07:04 | 07:08 | 102 | 338 | 10.000000 | EXT | - |  | (c)
55891.516000 | 0.131000 | 0.116000 | -6.674000 | -6.689000 | -2123.000000 | -2108.000000 | -2107.000000 | 2090.000000 | 116.000000 | 5102а |  | ARTD | PITT | 05:57 | 05:59 | 06:00 | 30 | 34 | 14.000000 | EXT | -. Эквивалент потери металла 14%. |  | (c)
55913.521000 | 3.936000 | 3.918000 | -6.904000 | -6.922000 | -2176.000000 | -2119.000000 | -2141.000000 | 4.377133 | 3918.000000 | 5104 |  | CORR | СIGR | 05:49 | 05:58 | 05:55 | 18 | 70 | 10.000000 | EXT | - |  | (c)
55913.800000 | 4.215000 | 4.198000 | -6.625000 | -6.642000 | -2124.000000 | -2031.000000 | -2054.000000 | 8.573443 | 4198.000000 | 5104 |  | CORR | СIGR | 05:57 | 06:12 | 06:09 | 27 | 140 | 12.000000 | EXT | - |  | (c)
55915.287000 | 5.702000 | 5.597000 | -5.138000 | -5.243000 | -2160.000000 | -2126.000000 | -2134.000000 | 5.668305 | 5057.000000 | 5104 |  | CORR | GENE | 05:52 | 05:57 | 05:56 | 186 | 52 | 10.000000 | EXT | - |  | (c)
55915.537000 | 5.952000 | 5.882000 | -4.888000 | -4.958000 | -2145.000000 | -2010.000000 | -2061.000000 | 6.878779 | 4876.000000 | 5104 |  | CORR | GENE | 05:54 | 06:16 | 06:08 | 82 | 169 | 12.000000 | EXT | - |  | (c)
55917.852000 | 8.267000 | 7.746000 | -2.573000 | -3.094000 | -2169.000000 | -2144.000000 | -2132.000000 | 4.942021 | 2180.000000 | 5104 |  | CORR | GENE | 05:50 | 05:54 | 05:56 | 914 | 74 | 10.000000 | EXT | - |  | (c)
55920.425000 | 0.000000 | -0.024000 | -11.545000 | -11.569000 | 2063.000000 | -2156.000000 | -2222.000000 | 2045.000000 |  | 5105 | Нарушение формы кольцевого шва | GWAN |  | 05:08 | 05:47 | 05:36 | 0 | 353 |  | INT | Нарушение формы кольцевого шва |  | (c)
55920.425000 | 0.000000 | -0.018000 | -11.545000 | -11.563000 | -1946.000000 | -1590.000000 | -1703.000000 | 1459.000000 |  | 5105 | Нарушение формы кольцевого шва | GWAN |  | 06:21 | 07:18 | 07:00 | 0 | 487 |  | EXT | Нарушение формы кольцевого шва |  | (c)
55920.425000 | 0.000000 | -0.036000 | -11.545000 | -11.581000 | -1118.000000 | -1004.000000 | -1013.000000 | 908.000000 |  | 5105 | Смещение кромок | GWAN |  | 08:35 | 08:53 | 08:52 | 0 | 209 | 3.086000 | EXT | Смещение кромок. Наружу. Величина смещения - 3.1 мм. |  | (c)
55920.425000 | 0.000000 | -0.046000 | -11.545000 | -11.591000 | -333.000000 | -136.000000 | -188.000000 | 43.000000 |  | 5105 | Смещение кромок | GWAN |  | 10:41 | 11:13 | 11:05 | 0 | 290 | 3.946000 | EXT | Смещение кромок. Наружу. Величина смещения - 3.9 мм. |  | (c)
55937.605000 | 5.635000 | 5.634000 | -5.900000 | -5.901000 | -762.000000 | -699.000000 | -713.000000 | 663.000000 | 5634.000000 | 5106 |  | GOUG | GENE | 11:32 | 11:42 | 11:40 | 75 | 99 | 5.000000 | EXT | -. Задир. |  | (c)
55989.390000 | 0.000000 | -0.031000 | -11.865000 | -11.896000 | -1078.000000 | -825.000000 | -719.000000 | 361.000000 |  | 5111 | Смещение кромок | GWAN |  | 10:14 | 10:55 | 11:12 | 0 | 717 | 3.691000 | EXT | Смещение кромок. Наружу. Величина смещения - 3.7 мм. |  | (c)
56055.600000 | 0.000000 | -0.041000 | -10.095000 | -10.136000 | 295.000000 | 443.000000 | 539.000000 | 23.776997 |  | 5116б | Смещение кромок | GWAN |  | 00:55 | 01:19 | 01:34 | 0 | 488 | 3.138000 | EXT | Смещение кромок. Наружу. Величина смещения - 3.1 мм. |  | (c)
56055.600000 | 0.000000 | -0.001000 | -10.095000 | -10.096000 | 1537.000000 | -2195.000000 | 2014.000000 | 0.000000 |  | 5116б | Смещение кромок | GWAN |  | 04:16 | 06:13 | 05:32 | 0 | 953 | 3.466000 | EXT | Смещение кромок. Вовнутрь. Величина смещения - 3.5 мм. |  | (c)
56055.600000 | 0.000000 | -0.036000 | -10.095000 | -10.131000 | 1682.000000 | 2031.000000 | 2011.000000 | 0.000000 |  | 5116б | Вышлифовка на шве | GWAN |  | 04:39 | 05:35 | 05:32 | 50 | 658 | 15.000000 | EXT | Вышлифовка на шве |  | (c)
56055.600000 | 0.000000 | -0.036000 | -10.095000 | -10.131000 | -431.000000 | -359.000000 | -182.000000 | 5.494110 |  | 5116б | Смещение кромок | GWAN |  | 10:58 | 11:09 | 11:38 | 0 | 500 | 4.163000 | EXT | Смещение кромок. Наружу. Величина смещения - 4.2 мм. |  | (c)
56055.600000 | 0.000000 | -0.058000 | -10.095000 | -10.153000 | -364.000000 | 325.000000 | 293.000000 | 29.374543 |  | 5116б | Вышлифовка на шве | GWAN |  | 11:09 | 01:00 | 00:55 | 77 | 1314 | 15.000000 | EXT | Вышлифовка на шве |  | (c)
56111.811000 | 0.021000 | 0.006000 | -11.359000 | -11.374000 | -1803.000000 | -1739.000000 | -1666.000000 | 34.496458 | 6.000000 | 5122 |  | CORR | GENE | 06:58 | 07:08 | 07:20 | 56 | 275 | 11.000000 | EXT | - |  | (c)
56116.225000 | 4.435000 | 4.324000 | -6.945000 | -7.056000 | 1915.000000 | 2017.000000 | 2002.000000 | 11.501562 | 4324.000000 | 5122 |  | CORR | GENE | 04:58 | 05:15 | 05:12 | 122 | 173 | 10.000000 | EXT | - |  | (c)
56116.467000 | 4.677000 | 4.661000 | -6.703000 | -6.719000 | 1817.000000 | 2001.000000 | 1925.000000 | 16.020666 | 4661.000000 | 5122 |  | CORR | GENE | 04:42 | 05:12 | 05:00 | 84 | 215 | 10.000000 | EXT | - |  | (c)
56122.720000 | 10.930000 | 9.921000 | -0.450000 | -1.459000 | -2136.000000 | -2060.000000 | -2033.000000 | 7.623930 | 39.000000 | 5122 |  | CORR | GENE | 06:04 | 06:17 | 06:21 | 1420 | 207 | 13.000000 | EXT | - |  | (c)
56123.452000 | 0.282000 | 0.215000 | -11.168000 | -11.235000 | 1547.000000 | 1808.000000 | 1753.000000 | 1547.000000 | 215.000000 | 5123 |  | CORR | GENE | 04:52 | 05:35 | 05:26 | 128 | 412 | 15.000000 | EXT | - |  | (c)
56124.847000 | 1.677000 | 1.594000 | -9.773000 | -9.856000 | 1489.000000 | 1507.000000 | 1504.000000 | 1489.000000 | 1594.000000 | 5123 |  | CORR | AXGR | 04:43 | 04:46 | 04:45 | 164 | 30 | 10.000000 | EXT | - |  | (c)
56128.411000 | 5.241000 | 5.093000 | -6.209000 | -6.357000 | -2126.000000 | -2048.000000 | -2069.000000 | 2013.000000 | 5093.000000 | 5123 |  | CORR | GENE | 07:00 | 07:12 | 07:09 | 722 | 113 | 13.000000 | EXT | - |  | (c)
56137.615000 | 2.995000 | 2.961000 | -8.450000 | -8.484000 | 1731.000000 | 1873.000000 | 1859.000000 | 9.207177 | 2961.000000 | 5124 |  | CORR | GENE | 06:34 | 06:57 | 06:54 | 48 | 257 | 14.000000 | EXT | - |  | (c)
56138.073000 | 3.453000 | 3.269000 | -7.992000 | -8.176000 | 1670.000000 | 1973.000000 | 1915.000000 | 0.000000 | 3269.000000 | 5124 |  | CORR | GENE | 06:24 | 07:13 | 07:03 | 376 | 491 | 10.000000 | EXT | - |  | (c)
56138.471000 | 3.851000 | 3.753000 | -7.594000 | -7.692000 | 1568.000000 | 1768.000000 | 1814.000000 | 0.000000 | 3753.000000 | 5124 |  | CORR | GENE | 06:07 | 06:40 | 06:47 | 181 | 493 | 13.000000 | EXT | - |  | (c)
56138.909000 | 4.289000 | 4.050000 | -7.156000 | -7.395000 | 1472.000000 | 1696.000000 | 1613.000000 | 26.960798 | 4050.000000 | 5124 |  | CORR | GENE | 05:52 | 06:28 | 06:15 | 400 | 283 | 10.000000 | EXT | - |  | (c)
56140.209000 | 5.589000 | 5.572000 | -5.856000 | -5.873000 | -2221.000000 | -2098.000000 | -2133.000000 | 7.900859 | 5572.000000 | 5124 |  | CORR | СIGR | 07:56 | 08:16 | 08:10 | 41 | 177 | 11.000000 | EXT | - |  | (c)
56142.130000 | 7.510000 | 7.356000 | -3.935000 | -4.089000 | 858.000000 | 887.000000 | 886.000000 | 69.261241 | 3854.000000 | 5124 |  | CORR | GENE | 04:13 | 04:17 | 04:17 | 235 | 55 | 9.000000 | EXT | - |  | (c)
56142.233000 | 7.613000 | 7.517000 | -3.832000 | -3.928000 | 2062.000000 | 2071.000000 | 2077.000000 | 9.852763 | 3799.000000 | 5124 |  | CORR | AXGR | 07:27 | 07:29 | 07:30 | 129 | 31 | 10.000000 | EXT | - |  | (c)
56142.802000 | 8.182000 | 8.019000 | -3.263000 | -3.426000 | 1720.000000 | 2148.000000 | 1960.000000 | 0.000000 | 3231.000000 | 5124 |  | CORR | GENE | 06:32 | 07:41 | 07:11 | 195 | 481 | 10.000000 | EXT | - |  | (c)
56143.090000 | 8.470000 | 8.433000 | -2.975000 | -3.012000 | 2140.000000 | -2099.000000 | -2165.000000 | 5.318514 | 2899.000000 | 5124 |  | CORR | GENE | 07:40 | 08:15 | 08:05 | 113 | 313 | 10.000000 | EXT | - |  | (c)
56144.999000 | 10.379000 | 10.347000 | -1.066000 | -1.098000 | 2040.000000 | 2071.000000 | 2137.000000 | 0.000000 | 1036.000000 | 5124 |  | CORR | GENE | 07:24 | 07:29 | 07:39 | 62 | 194 | 9.000000 | EXT | - |  | (c)
56156.283000 | 10.218000 | 10.166000 | -1.007000 | -1.059000 | 1096.000000 | 1106.000000 | 1107.000000 | 89.369963 | 951.000000 | 5125 |  | CORR | AXGR | 01:33 | 01:35 | 01:35 | 108 | 23 | 10.000000 | EXT | - |  | (c)
56162.012000 | 4.722000 | 4.702000 | -6.518000 | -6.538000 | -2010.000000 | -1937.000000 | -1922.000000 | 17.814770 | 4702.000000 | 5126 |  | CORR | GENE | 04:48 | 04:59 | 05:02 | 47 | 176 | 9.000000 | EXT | - |  | (c)
56164.886000 | 7.596000 | 7.192000 | -3.644000 | -4.048000 | -2166.000000 | -2132.000000 | -2086.000000 | 5.191021 | 3156.000000 | 5126 |  | CORR | GENE | 04:22 | 04:28 | 04:35 | 892 | 161 | 10.000000 | EXT | - |  | (c)
56165.756000 | 8.466000 | 8.207000 | -2.774000 | -3.033000 | -2061.000000 | -2017.000000 | -2017.000000 | 13.698870 | 2470.000000 | 5126 |  | CORR | GENE | 04:39 | 04:46 | 04:46 | 563 | 87 | 9.000000 | EXT | - |  | (c)
56166.209000 | 8.919000 | 8.887000 | -2.321000 | -2.353000 | -1257.000000 | -1126.000000 | -1174.000000 | 78.537465 | 2291.000000 | 5126 |  | CORR | GENE | 06:49 | 07:10 | 07:02 | 62 | 167 | 11.000000 | EXT | - |  | (c)
56166.583000 | 9.293000 | 9.277000 | -1.947000 | -1.963000 | -2161.000000 | -2099.000000 | -2114.000000 | 5.594513 | 1931.000000 | 5126 |  | CORR | СIGR | 04:23 | 04:33 | 04:31 | 32 | 95 | 11.000000 | EXT | - |  | (c)
56166.978000 | 9.688000 | 9.598000 | -1.552000 | -1.642000 | -2162.000000 | -1959.000000 | -2007.000000 | 5.513814 | 1477.000000 | 5126 |  | CORR | GENE | 04:23 | 04:56 | 04:48 | 165 | 311 | 10.000000 | EXT | - |  | (c)
56178.756000 | 10.226000 | 10.203000 | -1.344000 | -1.367000 | 1687.000000 | 1759.000000 | 1742.000000 | 1687.000000 | 1293.000000 | 5127 |  | CORR | GENE | 06:14 | 06:25 | 06:23 | 74 | 110 | 10.000000 | EXT | - |  | (c)
56192.809000 | 1.329000 | 1.286000 | -10.041000 | -10.084000 | -1466.000000 | -1179.000000 | -1254.000000 | 61.685820 | 1286.000000 | 5129 |  | CORR | GENE | 07:37 | 08:23 | 08:11 | 113 | 424 | 9.000000 | EXT | - |  | (c)
56198.323000 | 6.843000 | 6.299000 | -4.527000 | -5.071000 | 1924.000000 | 1972.000000 | 1965.000000 | 18.189053 | 4401.000000 | 5129 |  | CORR | GENE | 04:44 | 04:52 | 04:50 | 670 | 81 | 10.000000 | EXT | - |  | (c)
56199.456000 | 7.976000 | 7.847000 | -3.394000 | -3.523000 | 1894.000000 | 1924.000000 | 1926.000000 | 22.062570 | 3339.000000 | 5129 |  | CORR | GENE | 04:39 | 04:44 | 04:44 | 184 | 63 | 11.000000 | EXT | - |  | (c)
56200.250000 | 8.770000 | 8.748000 | -2.600000 | -2.622000 | 1819.000000 | 1882.000000 | 1873.000000 | 24.483518 | 2594.000000 | 5129 |  | CORR | СIGR | 04:27 | 04:37 | 04:36 | 28 | 108 | 15.000000 | EXT | - |  | (c)
56227.535000 | 1.920000 | 1.856000 | -9.335000 | -9.399000 | -25.000000 | 39.000000 | 15.000000 | 1.200944 | 1856.000000 | 5132 |  | LWAN |  | 09:30 | 09:40 | 09:37 | 227 | 80 | 13.000000 | EXT | -. Эквивалент потери металла 13%. |  | (c)
56228.258000 | 2.643000 | 2.594000 | -8.612000 | -8.661000 | -1776.000000 | -1755.000000 | -1762.000000 | 36.657201 | 2594.000000 | 5132 |  | CORR | AXGR | 04:47 | 04:51 | 04:50 | 126 | 29 | 10.000000 | EXT | - |  | (c)
56233.316000 | 7.701000 | 7.692000 | -3.554000 | -3.563000 | -1885.000000 | -1766.000000 | -1821.000000 | 27.861088 | 3511.000000 | 5132 |  | CORR | GENE | 04:30 | 04:49 | 04:40 | 52 | 129 | 14.000000 | EXT | - |  | (c)
56234.881000 | 9.266000 | 9.055000 | -1.989000 | -2.200000 | -2196.000000 | -2189.000000 | -2185.000000 | 2.812057 | 1701.000000 | 5132 |  | LWAN |  | 03:40 | 03:41 | 03:41 | 499 | 21 | 11.421454 | EXT | -. Эквивалент потери металла 11%. |  | (c)
56235.544000 | 9.929000 | 9.478000 | -1.326000 | -1.777000 | -1820.000000 | -1728.000000 | -1758.000000 | 33.106476 | 1026.000000 | 5132 |  | CORR | GENE | 04:40 | 04:55 | 04:50 | 751 | 125 | 10.000000 | EXT | - |  | (c)
56248.260000 | 11.390000 | 11.279000 | -0.165000 | -0.276000 | 75.000000 | 92.000000 | 98.000000 | 75.000000 | 60.000000 | 5133 |  | LWAN |  | 07:59 | 08:02 | 08:03 | 216 | 46 | 11.128711 | EXT | -. Эквивалент потери металла 11%. Аномалия находится на отводе. |  | (c)
56255.785000 | 7.360000 | 7.336000 | -4.160000 | -4.184000 | 249.000000 | 526.000000 | 520.000000 | 249.000000 | 4108.000000 | 5134 |  | CORR | GENE | 05:01 | 05:46 | 05:45 | 76 | 541 | 11.000000 | EXT | - |  | (c)
56256.216000 | 7.791000 | 7.591000 | -3.729000 | -3.929000 | 460.000000 | 467.000000 | 489.000000 | 460.000000 | 3716.000000 | 5134 |  | CORR | GENE | 05:35 | 05:36 | 05:40 | 213 | 58 | 12.000000 | EXT | - |  | (c)
56259.260000 | 10.835000 | 10.811000 | -0.685000 | -0.709000 | 1068.000000 | 1124.000000 | 1097.000000 | 1068.000000 | 685.000000 | 5134 |  | CORR | СIGR | 07:13 | 07:22 | 07:18 | 24 | 58 | 12.000000 | EXT | - |  | (c)
56302.695000 | 0.000000 | -0.081000 | -11.100000 | -11.181000 | 452.000000 | 704.000000 | 639.000000 | 36.483660 |  | 5142 | Смещение кромок | GWAN |  | 03:22 | 04:02 | 03:52 | 0 | 375 | 4.727000 | EXT | Смещение кромок. Наружу. Величина смещения - 4.7 мм. Аномалия находится на упругопластическом изгибе: R=819 Дн, максимальное растяжение на 11.5 час. |  | (c)
56302.695000 | 0.000000 | -0.036000 | -11.100000 | -11.136000 | 887.000000 | 1143.000000 | 1155.000000 | 43.695749 |  | 5142 | Смещение кромок | GWAN |  | 04:32 | 05:13 | 05:15 | 0 | 534 | 3.614000 | EXT | Смещение кромок. Наружу. Величина смещения - 3.6 мм. Аномалия находится на упругопластическом изгибе: R=819 Дн, максимальное растяжение на 11.5 час. |  | (c)
56306.947000 | 4.252000 | 4.238000 | -6.848000 | -6.862000 | 2212.000000 | -2151.000000 | -2187.000000 | 3.527645 | 4238.000000 | 5142 |  | CORR | СIGR | 08:06 | 08:22 | 08:16 | 27 | 125 | 10.000000 | EXT | - |  | (c)
56313.795000 | 0.000000 | -0.026000 | -11.245000 | -11.271000 | 2003.000000 | -2194.000000 | 2194.000000 | 0.000000 |  | 5143 | Смещение кромок | GWAN |  | 04:20 | 05:03 | 04:51 | 0 | 380 | 2.910000 | EXT | Смещение кромок. Вовнутрь. Величина смещения - 2.9 мм. Аномалия находится на упругопластическом изгибе: R=755 Дн, максимальное растяжение на 6.3 час. |  | (c)
56337.793000 | 1.213000 | 1.189000 | -2.722000 | -2.746000 | 94.000000 | 118.000000 | 106.000000 | 8.571914 | 1189.000000 | 5145 |  | LWAN |  | 09:48 | 09:52 | 09:50 | 347 | 25 | 10.000000 | EXT | -. Эквивалент потери металла 10%. Аномалия находится на упругопластическом изгибе: R=397 Дн, максимальное растяжение на 6 час. |  | (c)
56339.516000 | 2.936000 | 2.923000 | -0.999000 | -1.012000 | -1395.000000 | -1196.000000 | -1236.000000 | 67.418719 | 985.000000 | 5145 |  | ARTD | СIGR | 05:48 | 06:20 | 06:14 | 27 | 318 | 11.986434 | INT | -. Эквивалент потери металла 12%. Аномалия находится на упругопластическом изгибе: R=484 Дн, максимальное растяжение на 5.8 час. |  | (c)
56346.811000 | 6.296000 | 6.189000 | -0.279000 | -0.386000 | -2227.000000 | -2221.000000 | -2219.000000 | 0.252305 | 183.000000 | 5146 |  | LWAN |  | 03:36 | 03:37 | 03:38 | 203 | 18 | 13.068339 | INT | -. Эквивалент потери металла 13%. |  | (c)
56347.090000 | 0.000000 | -0.025000 | -11.000000 | -11.025000 | 1283.000000 | 1289.000000 | 1291.000000 | 74.494430 |  | 5147 | Внутришовный дефект | GWAN |  | 04:30 | 04:31 | 04:32 | 0 | 16 | 10.000000 | INT | Внутришовный дефект |  | (c)
56348.178000 | 1.088000 | 0.038000 | -9.912000 | -10.962000 | 1675.000000 | 1803.000000 | 1924.000000 | 0.000000 | 38.000000 | 5147 |  | CORR | GENE | 05:34 | 05:54 | 06:14 | 1504 | 499 | 11.000000 | EXT | - |  | (c)
56352.289000 | 5.199000 | 5.069000 | -5.801000 | -5.931000 | -2190.000000 | -2182.000000 | -2181.000000 | 4.002709 | 5069.000000 | 5147 |  | LWAN |  | 07:10 | 07:11 | 07:11 | 285 | 18 | 10.000000 | EXT | -. Эквивалент потери металла 10%. |  | (c)
56399.772000 | 7.807000 | 7.768000 | -3.348000 | -3.387000 | -784.000000 | -626.000000 | -652.000000 | 31.187090 | 3311.000000 | 5151 |  | CORR | GENE | 08:11 | 08:36 | 08:32 | 76 | 265 | 12.000000 | EXT | - |  | (c)
56428.790000 | 4.015000 | 3.981000 | -6.810000 | -6.844000 | -2230.000000 | -1986.000000 | -2098.000000 | 10.720940 | 3981.000000 | 5154 |  | CORR | GENE | 07:45 | 08:24 | 08:06 | 71 | 264 | 12.000000 | EXT | - |  | (c)
56436.248000 | 0.648000 | 0.631000 | -10.767000 | -10.784000 | 2007.000000 | 2078.000000 | 2052.000000 | 7.243952 | 631.000000 | 5155 |  | CORR | СIGR | 06:15 | 06:27 | 06:23 | 27 | 89 | 11.000000 | EXT | - |  | (c)
56447.235000 | 0.220000 | 0.167000 | -11.020000 | -11.073000 | -2012.000000 | -1988.000000 | -1993.000000 | 17.600949 | 167.000000 | 5156 |  | CORR | AXGR | 05:01 | 05:05 | 05:04 | 105 | 38 | 12.000000 | EXT | - |  | (c)
56447.635000 | 0.620000 | 0.604000 | -10.620000 | -10.636000 | -2206.000000 | -2089.000000 | -2121.000000 | 1.976622 | 604.000000 | 5156 |  | CORR | СIGR | 04:30 | 04:49 | 04:44 | 37 | 170 | 12.000000 | EXT | - |  | (c)
56449.927000 | 2.912000 | 2.900000 | -8.328000 | -8.340000 | -1551.000000 | -1477.000000 | -1509.000000 | 54.833996 | 2900.000000 | 5156 |  | CORR | СIGR | 06:16 | 06:27 | 06:22 | 24 | 84 | 12.000000 | EXT | - |  | (c)
56480.108000 | 11.008000 | 10.782000 | -0.112000 | -0.338000 | -2213.000000 | -2196.000000 | -2194.000000 | 1.441733 | 35.000000 | 5158 |  | CORR | AXGR | 04:37 | 04:39 | 04:40 | 303 | 38 | 10.000000 | EXT | - |  | (c)
56488.689000 | 8.469000 | 8.406000 | -2.951000 | -3.014000 | -1101.000000 | -1010.000000 | -1012.000000 | 67.407916 | 2927.000000 | 5159 |  | CORR | GENE | 06:18 | 06:32 | 06:32 | 87 | 177 | 12.000000 | EXT | - |  | (c)
56490.255000 | 10.035000 | 10.017000 | -1.385000 | -1.403000 | -1074.000000 | -1006.000000 | -1039.000000 | 78.181137 | 1379.000000 | 5159 |  | CORR | СIGR | 06:22 | 06:33 | 06:28 | 24 | 70 | 10.000000 | EXT | - |  | (c)
56490.316000 | 10.096000 | 10.073000 | -1.324000 | -1.347000 | -1108.000000 | -1046.000000 | -1077.000000 | 81.893257 | 1324.000000 | 5159 |  | CORR | СIGR | 06:17 | 06:27 | 06:22 | 23 | 62 | 12.000000 | EXT | - |  | (c)
56520.824000 | 6.409000 | 6.378000 | -4.911000 | -4.942000 | -874.000000 | -439.000000 | -602.000000 | 4.777315 | 4826.000000 | 5162 |  | CORR | GENE | 07:26 | 08:37 | 08:10 | 116 | 543 | 11.000000 | EXT | - |  | (c)
56546.596000 | 9.721000 | 9.623000 | -1.754000 | -1.852000 | 2203.000000 | -2227.000000 | 2224.000000 | 0.000000 | 1559.000000 | 5164 |  | CORR | AXGR | 08:36 | 08:41 | 08:39 | 293 | 41 | 10.000000 | EXT | - |  | (c)
56547.965000 | 11.090000 | 11.008000 | -0.385000 | -0.467000 | 926.000000 | 1062.000000 | 1306.000000 | 13.245435 | 358.000000 | 5164 |  | CORR | GENE | 05:10 | 05:31 | 06:11 | 109 | 760 | 10.000000 | EXT | - |  | (c)
56549.701000 | 1.351000 | 1.011000 | -10.024000 | -10.364000 | 1138.000000 | 1574.000000 | 1464.000000 | 9.333333 | 1011.000000 | 5165 |  | CORR | GENE | 05:07 | 06:17 | 06:00 | 402 | 651 | 10.000000 | EXT | - |  | (c)
56555.425000 | 7.075000 | 7.024000 | -4.300000 | -4.351000 | 1249.000000 | 1283.000000 | 1315.000000 | 63.199436 | 3984.000000 | 5165 |  | CORR | GENE | 05:25 | 05:30 | 05:36 | 367 | 132 | 11.000000 | EXT | - |  | (c)
56591.175000 | 0.000000 | -0.031000 | -11.200000 | -11.231000 | 2192.000000 | 2195.000000 | -2067.000000 | 0.000000 |  | 5171 | Смещение кромок | GWAN |  | 05:46 | 05:46 | 06:18 | 0 | 404 | 2.442000 | EXT | Смещение кромок. Наружу. Величина смещения - 2.4 мм. |  | (c)
56591.175000 | 0.000000 | -0.026000 | -11.200000 | -11.226000 | -1644.000000 | -1421.000000 | -1493.000000 | 47.303971 |  | 5171 | Смещение кромок | GWAN |  | 07:26 | 08:02 | 07:51 | 0 | 302 | 3.025000 | EXT | Смещение кромок. Вовнутрь. Величина смещения - 3 мм. |  | (c)
56602.960000 | 0.585000 | 0.346000 | -10.645000 | -10.884000 | 308.000000 | 639.000000 | 597.000000 | 24.835490 | 346.000000 | 5172 |  | CORR | GENE | 03:15 | 04:09 | 04:02 | 376 | 578 | 14.000000 | EXT | - |  | (c)
56603.308000 | 0.933000 | 0.746000 | -10.297000 | -10.484000 | 469.000000 | 639.000000 | 707.000000 | 37.827913 | 746.000000 | 5172 |  | CORR | GENE | 03:41 | 04:09 | 04:20 | 253 | 476 | 11.000000 | EXT | - |  | (c)
56613.605000 | 0.000000 | -0.021000 | -11.235000 | -11.256000 | 2183.000000 | -2104.000000 | -2046.000000 | 14.885352 |  | 5173 | Смещение кромок | GWAN |  | 05:57 | 06:25 | 06:35 | 0 | 465 | 3.113000 | EXT | Смещение кромок. Наружу. Величина смещения - 3.1 мм. |  | (c)
56679.985000 | 0.000000 | -0.021000 | -11.370000 | -11.391000 | -1086.000000 | -976.000000 | -977.000000 | 61.261284 |  | 5179 | Смещение кромок | GWAN |  | 06:26 | 06:44 | 06:43 | 0 | 218 | 2.451000 | EXT | Смещение кромок. Наружу. Величина смещения - 2.5 мм. |  | (c)
56735.645000 | 0.000000 | -0.015000 | -11.190000 | -11.205000 | 1514.000000 | 1634.000000 | 1709.000000 | 10.675722 |  | 5185 | Смещение кромок | GWAN |  | 04:54 | 05:13 | 05:26 | 0 | 389 | 2.283000 | EXT | Смещение кромок. Наружу. Величина смещения - 2.3 мм. |  | (c)
56746.403000 | 10.758000 | 10.704000 | -0.432000 | -0.486000 | 1938.000000 | 2189.000000 | 2094.000000 | 0.000000 | 400.000000 | 5185 |  | CORR | GENE | 06:02 | 06:43 | 06:28 | 86 | 311 | 11.000000 | EXT | - |  | (c)
56780.096000 | 0.061000 | 0.031000 | -11.354000 | -11.384000 | 1751.000000 | 2158.000000 | 2029.000000 | 0.000000 | 31.000000 | 5189 |  | CORR | GENE | 02:35 | 03:41 | 03:20 | 111 | 556 | 13.000000 | EXT | - |  | (c)
56780.688000 | 0.653000 | 0.628000 | -10.762000 | -10.787000 | 1395.000000 | 1480.000000 | 1482.000000 | 53.441009 | 628.000000 | 5189 |  | CORR | СIGR | 01:38 | 01:52 | 01:52 | 38 | 173 | 11.000000 | EXT | - |  | (c)
56783.104000 | 3.069000 | 3.051000 | -8.346000 | -8.364000 | -1496.000000 | -1391.000000 | -1403.000000 | 59.246914 | 3051.000000 | 5189 |  | CORR | GENE | 05:51 | 06:08 | 06:06 | 47 | 187 | 10.000000 | EXT | - |  | (c)
56783.438000 | 3.403000 | 3.393000 | -8.012000 | -8.022000 | -1598.000000 | -1499.000000 | -1543.000000 | 51.014549 | 3393.000000 | 5189 |  | CORR | СIGR | 05:35 | 05:51 | 05:44 | 34 | 111 | 10.000000 | EXT | - |  | (c)
56790.700000 | 10.665000 | 10.649000 | -0.750000 | -0.766000 | 2082.000000 | 2161.000000 | 2157.000000 | 0.000000 | 729.000000 | 5189 |  | CORR | СIGR | 03:29 | 03:41 | 03:41 | 37 | 150 | 10.000000 | EXT | - |  | (c)
56808.329000 | 5.434000 | 5.335000 | -5.931000 | -6.030000 | -1121.000000 | -1036.000000 | -1059.000000 | 75.363051 | 5335.000000 | 5191 |  | CORR | GENE | 06:11 | 06:25 | 06:21 | 208 | 125 | 11.000000 | EXT | - |  | (c)
56808.917000 | 6.022000 | 5.908000 | -5.343000 | -5.457000 | -962.000000 | -894.000000 | -927.000000 | 69.189633 | 5240.000000 | 5191 |  | CORR | GENE | 06:37 | 06:48 | 06:42 | 217 | 70 | 10.000000 | EXT | - |  | (c)
56835.496000 | 9.956000 | 9.571000 | -1.249000 | -1.634000 | 1669.000000 | 1937.000000 | 1863.000000 | 0.000000 | 970.000000 | 5193 |  | CORR | GENE | 05:05 | 05:48 | 05:37 | 664 | 389 | 11.000000 | EXT | - |  | (c)
56836.435000 | 10.895000 | 10.796000 | -0.310000 | -0.409000 | -2215.000000 | -2193.000000 | -2172.000000 | 4.694027 | 18.000000 | 5193 |  | CORR | GENE | 06:38 | 06:42 | 06:45 | 391 | 86 | 11.000000 | EXT | - |  | (c)
56904.000000 | 0.000000 | -0.026000 | -11.085000 | -11.111000 | -2041.000000 | -1684.000000 | -1794.000000 | 15.322388 |  | 5200 | Смещение кромок | GWAN |  | 03:38 | 04:36 | 04:18 | 0 | 494 | 2.780000 | EXT | Смещение кромок. Наружу. Величина смещения - 2.8 мм. |  | (c)
56937.590000 | 0.000000 | -0.016000 | -11.280000 | -11.296000 | 1085.000000 | 1448.000000 | 1361.000000 | 25.625706 |  | 5203 | Смещение кромок | GWAN |  | 04:58 | 05:57 | 05:43 | 0 | 552 | 2.295000 | EXT | Смещение кромок. Вовнутрь. Величина смещения - 2.3 мм. Аномалия находится на упругопластическом изгибе: R=518 Дн, максимальное растяжение на 6.3 час. |  | (c)
56948.452000 | 10.862000 | 10.786000 | -0.418000 | -0.494000 | -2165.000000 | -2154.000000 | -2157.000000 | 5.969138 | 307.000000 | 5203 |  | LWAN |  | 08:14 | 08:16 | 08:15 | 187 | 17 | 11.638639 | EXT | -. Эквивалент потери металла 12%. Аномалия находится на упругопластическом изгибе: R=427 Дн, максимальное растяжение на 6.4 час. |  | (c)
56999.852000 | 5.782000 | 5.754000 | -0.063000 | -0.091000 | 1691.000000 | 1804.000000 | 1766.000000 | 25.413698 | 63.000000 | 5208 |  | CORR | СIGR | 06:05 | 06:23 | 06:17 | 28 | 150 | 13.000000 | EXT | - |  | (c)
57012.892000 | 8.202000 | 7.562000 | -2.153000 | -2.793000 | 1494.000000 | 1539.000000 | 1532.000000 | 50.326317 | 1915.000000 | 5210 |  | CORR | GENE | 06:59 | 07:06 | 07:05 | 878 | 75 | 9.000000 | EXT | - |  | (c)
57013.542000 | 8.852000 | 8.656000 | -1.503000 | -1.699000 | 1393.000000 | 1561.000000 | 1553.000000 | 28.968508 | 1492.000000 | 5210 |  | CORR | GENE | 06:43 | 07:10 | 07:08 | 207 | 319 | 11.000000 | EXT | - |  | (c)
57023.136000 | 8.091000 | 8.081000 | -3.154000 | -3.164000 | -1991.000000 | -1934.000000 | -1962.000000 | 19.353507 | 3145.000000 | 5211 |  | CORR | СIGR | 06:18 | 06:27 | 06:22 | 19 | 57 | 10.000000 | EXT | - |  | (c)
57026.249000 | 11.204000 | 11.064000 | -0.041000 | -0.181000 | 1805.000000 | 2097.000000 | 2012.000000 | 0.901761 | 19.000000 | 5211 |  | CORR | GENE | 04:31 | 05:18 | 05:04 | 162 | 414 | 10.000000 | EXT | - |  | (c)
57027.291000 | 1.001000 | 0.986000 | -10.354000 | -10.369000 | -1768.000000 | -1697.000000 | -1730.000000 | 37.364258 | 986.000000 | 5212 |  | CORR | СIGR | 05:53 | 06:04 | 05:59 | 26 | 75 | 13.000000 | EXT | - |  | (c)
57028.026000 | 1.736000 | 1.569000 | -9.619000 | -9.786000 | -2007.000000 | -1945.000000 | -1957.000000 | 18.077369 | 1569.000000 | 5212 |  | CORR | GENE | 05:14 | 05:24 | 05:22 | 449 | 100 | 13.000000 | EXT | - |  | (c)
57032.067000 | 5.777000 | 5.712000 | -5.578000 | -5.643000 | -1587.000000 | -1567.000000 | -1571.000000 | 51.970647 | 5273.000000 | 5212 |  | CORR | AXGR | 06:22 | 06:25 | 06:25 | 370 | 31 | 14.000000 | EXT | - |  | (c)
57032.189000 | 5.899000 | 5.745000 | -5.456000 | -5.610000 | -1934.000000 | -1931.000000 | -1922.000000 | 23.968344 | 5370.000000 | 5212 |  | CORR | AXGR | 05:26 | 05:27 | 05:28 | 240 | 23 | 8.000000 | EXT | - |  | (c)
57035.310000 | 9.020000 | 8.986000 | -2.335000 | -2.369000 | -1924.000000 | -1923.000000 | -1905.000000 | 24.775326 | 2151.000000 | 5212 |  | CORR | AXGR | 05:28 | 05:28 | 05:31 | 218 | 37 | 11.000000 | EXT | - |  | (c)
57036.887000 | 10.597000 | 10.583000 | -0.758000 | -0.772000 | -1887.000000 | -1708.000000 | -1785.000000 | 27.761163 | 718.000000 | 5212 |  | CORR | GENE | 05:34 | 06:03 | 05:50 | 54 | 203 | 10.000000 | EXT | - |  | (c)
57037.645000 | 0.000000 | -0.016000 | -11.385000 | -11.401000 | 1021.000000 | 1184.000000 | 1133.000000 | 70.537971 |  | 5213 | Смещение кромок | GWAN |  | 04:56 | 05:22 | 05:14 | 0 | 224 | 3.333000 | EXT | Смещение кромок. Вовнутрь. Величина смещения - 3.3 мм. |  | (c)
57037.645000 | 0.000000 | -0.011000 | -11.385000 | -11.396000 | 1349.000000 | 1436.000000 | 1515.000000 | 31.046473 |  | 5213 | Смещение кромок | GWAN |  | 05:49 | 06:03 | 06:15 | 0 | 331 | 2.702000 | EXT | Смещение кромок. Вовнутрь. Величина смещения - 2.7 мм. |  | (c)
57051.559000 | 2.529000 | 2.483000 | -8.781000 | -8.827000 | 1837.000000 | 2082.000000 | 2072.000000 | 0.000000 | 2483.000000 | 5214 |  | CORR | GENE | 07:36 | 08:16 | 08:14 | 98 | 469 | 9.000000 | EXT | - |  | (c)
57052.210000 | 3.180000 | 3.147000 | -8.130000 | -8.163000 | -1753.000000 | -1572.000000 | -1613.000000 | 49.804577 | 3147.000000 | 5214 |  | CORR | GENE | 09:57 | 10:26 | 10:20 | 52 | 280 | 10.000000 | EXT | - |  | (c)
57060.460000 | 0.120000 | 0.059000 | -11.265000 | -11.326000 | -1525.000000 | -1502.000000 | -1498.000000 | 56.920268 | 59.000000 | 5215 | Металлургический дефект | MIAN | GENE | 05:45 | 05:49 | 05:49 | 131 | 53 | 9.771167 | EXT | Металлургический дефект. Эквивалент потери металла 10%. |  | (c)
57083.367000 | 0.092000 | 0.038000 | -11.273000 | -11.327000 | 1387.000000 | 1511.000000 | 1558.000000 | 40.513776 | 38.000000 | 5217 |  | CORR | GENE | 03:39 | 03:59 | 04:07 | 74 | 341 | 11.000000 | EXT | -. Аномалия находится на упругопластическом изгибе: R=616 Дн, максимальное растяжение на 6.7 час. |  | (c)
57084.449000 | 1.174000 | 1.137000 | -10.191000 | -10.228000 | 2138.000000 | 2186.000000 | 2162.000000 | 3.553964 | 1137.000000 | 5217 |  | CORR | GENE | 05:41 | 05:48 | 05:44 | 108 | 48 | 14.000000 | EXT | -. Аномалия находится на упругопластическом изгибе: R=574 Дн, максимальное растяжение на 6.7 час. |  | (c)
57084.596000 | 1.321000 | 1.214000 | -10.044000 | -10.151000 | 1347.000000 | 1510.000000 | 1611.000000 | 28.651129 | 1214.000000 | 5217 |  | CORR | GENE | 03:33 | 03:59 | 04:15 | 107 | 528 | 10.000000 | EXT | -. Аномалия находится на упругопластическом изгибе: R=565 Дн, максимальное растяжение на 6.7 час. |  | (c)
57092.299000 | 9.024000 | 8.852000 | -2.341000 | -2.513000 | 1347.000000 | 1505.000000 | 1631.000000 | 25.423198 | 2319.000000 | 5217 |  | CORR | GENE | 03:33 | 03:58 | 04:19 | 194 | 568 | 10.000000 | EXT | -. Аномалия находится на упругопластическом изгибе: R=477 Дн, максимальное растяжение на 6.1 час. |  | (c)
57092.954000 | 9.679000 | 9.622000 | -1.686000 | -1.743000 | 1731.000000 | 1771.000000 | 1753.000000 | 36.801655 | 1593.000000 | 5217 |  | CORR | AXGR | 04:35 | 04:41 | 04:38 | 150 | 43 | 11.000000 | EXT | -. Аномалия находится на упругопластическом изгибе: R=472 Дн, максимальное растяжение на 6.1 час. |  | (c)
57095.955000 | 1.315000 | 0.359000 | -10.035000 | -10.991000 | -2095.000000 | -2017.000000 | -1998.000000 | 10.967247 | 359.000000 | 5218а |  | ARTD | GENE | 04:25 | 04:38 | 04:41 | 1205 | 194 |  | EXT | -. Вышлифовка глубиной 14%. Аномалия находится на упругопластическом изгибе: R=427 Дн, максимальное растяжение на 6.1 час. |  | (c)
57097.333000 | 2.693000 | 2.098000 | -8.657000 | -9.252000 | -2045.000000 | -1958.000000 | -1982.000000 | 14.932349 | 2098.000000 | 5218а |  | ARTD | GENE | 04:33 | 04:47 | 04:43 | 697 | 127 |  | EXT | -. Вышлифовка глубиной 10%. Аномалия находится на упругопластическом изгибе: R=409 Дн, максимальное растяжение на 6.2 час. |  | (c)
57097.769000 | 3.129000 | 3.093000 | -8.221000 | -8.257000 | 1915.000000 | 2209.000000 | 2169.000000 | 0.000000 | 3093.000000 | 5218а |  | CORR | GENE | 03:12 | 04:00 | 03:53 | 94 | 507 | 10.000000 | EXT | -. Аномалия находится на упругопластическом изгибе: R=402 Дн, максимальное растяжение на 6.2 час. |  | (c)
57105.990000 | 0.000000 | -0.016000 | -11.590000 | -11.606000 | -1892.000000 | -1665.000000 | -1703.000000 | 27.331655 |  | 5218б | Смещение кромок | GWAN |  | 05:56 | 06:33 | 06:27 | 0 | 378 | 2.724000 | EXT | Смещение кромок. Наружу. Величина смещения - 2.7 мм. Аномалия находится на упругопластическом изгибе: R=535 Дн, максимальное растяжение на 6.7 час. |  | (c)
57124.813000 | 7.233000 | 7.211000 | -4.212000 | -4.234000 | -2143.000000 | -2042.000000 | -2092.000000 | 11.154281 | 4201.000000 | 5220а |  | CORR | СIGR | 06:24 | 06:40 | 06:32 | 33 | 101 | 12.000000 | EXT | - |  | (c)
57151.965000 | 0.000000 | -0.016000 | -11.340000 | -11.356000 | 1464.000000 | 1615.000000 | 1615.000000 | 25.282931 |  | 5223 | Смещение кромок | GWAN |  | 05:17 | 05:42 | 05:42 | 0 | 302 | 2.403000 | EXT | Смещение кромок. Наружу. Величина смещения - 2.4 мм. |  | (c)
57151.965000 | 0.000000 | -0.021000 | -11.340000 | -11.361000 | 1958.000000 | 1996.000000 | -2227.000000 | 0.265372 |  | 5223 | Смещение кромок | GWAN |  | 06:37 | 06:43 | 07:21 | 0 | 552 | 2.338000 | EXT | Смещение кромок. Наружу. Величина смещения - 2.3 мм. |  | (c)
57155.644000 | 3.679000 | 3.339000 | -7.661000 | -8.001000 | 633.000000 | 683.000000 | 871.000000 | 51.075452 | 3339.000000 | 5223 |  | GOUG | GENE | 03:03 | 03:11 | 03:41 | 510 | 475 | 7.000000 | EXT | -. Задир. |  | (c)
57167.508000 | 4.203000 | 4.148000 | -7.432000 | -7.487000 | 792.000000 | 943.000000 | 876.000000 | 792.000000 | 4148.000000 | 5224 |  | GOUG | GENE | 03:09 | 03:34 | 03:23 | 92 | 169 | 7.000000 | EXT | -. Задир. |  | (c)
57188.456000 | 2.176000 | 2.165000 | -9.374000 | -9.385000 | -1758.000000 | -1613.000000 | -1685.000000 | 38.128523 | 2165.000000 | 5226 |  | CORR | СIGR | 06:27 | 06:51 | 06:39 | 23 | 146 | 10.000000 | EXT | - |  | (c)
57190.237000 | 3.957000 | 3.935000 | -7.593000 | -7.615000 | 1872.000000 | 1991.000000 | 1961.000000 | 14.567455 | 3935.000000 | 5226 |  | CORR | СIGR | 04:13 | 04:32 | 04:28 | 44 | 178 | 10.000000 | EXT | - |  | (c)
57195.018000 | 8.738000 | 8.624000 | -2.812000 | -2.926000 | -1986.000000 | -1621.000000 | -1574.000000 | 19.729315 | 2618.000000 | 5226 |  | CORR | GENE | 05:51 | 06:49 | 06:57 | 308 | 824 | 11.000000 | EXT | - |  | (c)
57195.367000 | 9.087000 | 8.300000 | -2.463000 | -3.250000 | 2178.000000 | -2211.000000 | -2152.000000 | 0.000000 | 2204.000000 | 5226 |  | CORR | GENE | 05:03 | 05:14 | 05:24 | 1046 | 262 | 12.000000 | EXT | - |  | (c)
57197.350000 | 11.070000 | 10.376000 | -0.480000 | -1.174000 | 2048.000000 | 2151.000000 | 2104.000000 | 5.690644 | 25.000000 | 5226 |  | CORR | GENE | 04:42 | 04:58 | 04:51 | 1149 | 112 | 10.000000 | EXT | - |  | (c)
57202.061000 | 4.231000 | 4.201000 | -7.089000 | -7.119000 | 1807.000000 | 1891.000000 | 1857.000000 | 22.095053 | 4201.000000 | 5227 |  | CORR | СIGR | 07:01 | 07:14 | 07:09 | 30 | 100 | 12.000000 | EXT | - |  | (c)
57205.627000 | 7.797000 | 7.763000 | -3.523000 | -3.557000 | 1837.000000 | 2106.000000 | 1985.000000 | 0.000000 | 3474.000000 | 5227 |  | CORR | GENE | 07:05 | 07:49 | 07:29 | 83 | 296 | 10.000000 | EXT | - |  | (c)
57206.445000 | 8.615000 | 8.601000 | -2.705000 | -2.719000 | 1728.000000 | 1795.000000 | 1762.000000 | 32.343734 | 2700.000000 | 5227 |  | CORR | СIGR | 06:48 | 06:59 | 06:53 | 19 | 68 | 13.000000 | EXT | - |  | (c)
57207.654000 | 9.824000 | 9.802000 | -1.496000 | -1.518000 | -2035.000000 | -1929.000000 | -1941.000000 | 23.339816 | 1469.000000 | 5227 |  | CORR | GENE | 08:41 | 08:58 | 08:56 | 49 | 187 | 10.000000 | EXT | - |  | (c)
57223.757000 | 3.317000 | 3.266000 | -7.843000 | -7.894000 | -2004.000000 | -1801.000000 | -1869.000000 | 18.254660 | 3266.000000 | 5229 |  | CORR | GENE | 04:44 | 05:17 | 05:06 | 176 | 270 | 10.000000 | EXT | - |  | (c)
57232.032000 | 0.432000 | 0.421000 | -10.398000 | -10.409000 | 1217.000000 | 1289.000000 | 1254.000000 | 1217.000000 | 421.000000 | 5230 |  | CORR | СIGR | 06:28 | 06:40 | 06:35 | 20 | 75 | 11.000000 | EXT | - |  | (c)
57240.871000 | 9.271000 | 8.698000 | -1.559000 | -2.132000 | 1343.000000 | 1372.000000 | 1388.000000 | 1343.000000 | 1381.000000 | 5230 |  | CORR | GENE | 06:49 | 06:54 | 06:56 | 751 | 90 | 12.000000 | EXT | - |  | (c)
57241.784000 | 10.184000 | 9.562000 | -0.646000 | -1.268000 | 1288.000000 | 1313.000000 | 1313.000000 | 1288.000000 | 409.000000 | 5230 |  | CORR | GENE | 06:40 | 06:44 | 06:44 | 859 | 49 | 10.000000 | EXT | - |  | (c)
57254.524000 | 0.559000 | 0.376000 | -10.851000 | -11.034000 | -1585.000000 | -1564.000000 | -1542.000000 | 52.125579 | 376.000000 | 5232 |  | CORR | GENE | 07:00 | 07:04 | 07:07 | 284 | 85 | 13.000000 | EXT | - |  | (c)
57255.435000 | 1.470000 | 1.457000 | -9.940000 | -9.953000 | -1694.000000 | -1603.000000 | -1646.000000 | 43.329466 | 1457.000000 | 5232 |  | CORR | СIGR | 06:43 | 06:57 | 06:50 | 22 | 95 | 9.000000 | EXT | - |  | (c)
57256.093000 | 2.128000 | 2.119000 | -9.282000 | -9.291000 | -1568.000000 | -1451.000000 | -1509.000000 | 53.497449 | 2119.000000 | 5232 |  | CORR | GENE | 07:03 | 07:22 | 07:12 | 72 | 117 | 10.000000 | EXT | - |  | (c)
57258.149000 | 4.184000 | 4.023000 | -7.226000 | -7.387000 | -1762.000000 | -1646.000000 | -1676.000000 | 37.841983 | 4023.000000 | 5232 |  | CORR | GENE | 06:32 | 06:50 | 06:46 | 174 | 172 | 10.000000 | EXT | - |  | (c)
57260.151000 | 6.186000 | 5.332000 | -5.224000 | -6.078000 | -2175.000000 | -1849.000000 | -1984.000000 | 4.513593 | 4847.000000 | 5232 |  | CORR | GENE | 05:25 | 06:18 | 05:56 | 1231 | 382 | 10.000000 | EXT | - |  | (c)
57264.591000 | 10.626000 | 10.603000 | -0.784000 | -0.807000 | 9.000000 | 10.000000 | 21.000000 | 1.686669 | 596.000000 | 5232 |  | LWAN |  | 11:18 | 11:18 | 11:19 | 211 | 23 | 10.000000 | EXT | -. Эквивалент потери металла 10%. |  | (c)
57268.700000 | 3.325000 | 2.933000 | -8.060000 | -8.452000 | 1912.000000 | 1914.000000 | 1935.000000 | 21.936510 | 2933.000000 | 5233 |  | CORR | GENE | 04:38 | 04:39 | 04:42 | 527 | 47 | 11.000000 | EXT | - |  | (c)
57276.670000 | 11.295000 | 11.232000 | -0.090000 | -0.153000 | -1710.000000 | -1691.000000 | -1682.000000 | 42.032753 | 24.000000 | 5233 |  | CORR | GENE | 06:54 | 06:57 | 06:58 | 129 | 54 | 12.000000 | EXT | - |  | (c)
57277.050000 | 0.290000 | 0.224000 | -10.470000 | -10.536000 | 1417.000000 | 1417.000000 | 1429.000000 | 62.742570 | 224.000000 | 5234 |  | CORR | AXGR | 05:14 | 05:14 | 05:16 | 154 | 24 | 10.000000 | EXT | - |  | (c)
57280.700000 | 3.940000 | 3.887000 | -6.820000 | -6.873000 | 1610.000000 | 1620.000000 | 1630.000000 | 45.231043 | 3887.000000 | 5234 |  | CORR | AXGR | 05:45 | 05:47 | 05:48 | 185 | 40 | 11.000000 | EXT | - |  | (c)
57284.716000 | 7.956000 | 7.843000 | -2.804000 | -2.917000 | 42.000000 | 1572.000000 | 1132.000000 | 0.000000 | 2688.000000 | 5234 | Дефект проката | MIAN | GENE | 01:32 | 05:39 | 04:28 | 229 | 2180 | 11.692412 | INT | Дефект проката. Эквивалент потери металла 12%. |  | (c)
57286.608000 | 9.848000 | 9.766000 | -0.912000 | -0.994000 | 1363.000000 | 1539.000000 | 1504.000000 | 35.991090 | 874.000000 | 5234 |  | CORR | GENE | 05:05 | 05:33 | 05:28 | 120 | 281 | 10.000000 | EXT | - |  | (c)
57289.693000 | 2.173000 | 2.105000 | -8.867000 | -8.935000 | 954.000000 | 1037.000000 | 996.000000 | 77.018460 | 2105.000000 | 5235 |  | CORR | GENE | 05:01 | 05:15 | 05:08 | 81 | 83 | 12.000000 | EXT | - |  | (c)
57289.911000 | 2.391000 | 2.374000 | -8.649000 | -8.666000 | 1703.000000 | 1764.000000 | 1734.000000 | 35.154635 | 2374.000000 | 5235 |  | CORR | СIGR | 07:02 | 07:12 | 07:07 | 27 | 61 | 11.000000 | EXT | - |  | (c)
57291.612000 | 4.092000 | 4.007000 | -6.948000 | -7.033000 | 695.000000 | 711.000000 | 731.000000 | 56.117605 | 4007.000000 | 5235 |  | CORR | GENE | 04:20 | 04:22 | 04:25 | 643 | 72 | 10.000000 | EXT | -. Аномалия находится на упругопластическом изгибе: R=628 Дн, максимальное растяжение на 0.2 час. |  | (c)
57294.740000 | 7.220000 | 6.990000 | -3.820000 | -4.050000 | 825.000000 | 889.000000 | 884.000000 | 66.608381 | 3795.000000 | 5235 |  | CORR | GENE | 04:41 | 04:51 | 04:50 | 255 | 117 | 12.000000 | EXT | -. Аномалия находится на упругопластическом изгибе: R=333 Дн, максимальное растяжение на 11.8 час. |  | (c)
57298.483000 | 10.963000 | 10.933000 | -0.077000 | -0.107000 | 341.000000 | 570.000000 | 456.000000 | 27.550413 | 67.000000 | 5235 |  | CORR | СIGR | 03:23 | 03:59 | 03:41 | 40 | 229 | 10.000000 | EXT | -. Аномалия находится на упругопластическом изгибе: R=276 Дн, максимальное растяжение на 12 час. |  | (c)
57351.172000 | 7.287000 | 7.200000 | -3.938000 | -4.025000 | 165.000000 | 191.000000 | 273.000000 | 13.346128 | 3903.000000 | 5240 |  | GOUG | GENE | 03:02 | 03:07 | 03:20 | 122 | 215 | 10.000000 | EXT | -. Задир. |  | (c)
57378.200000 | 0.000000 | -0.015000 | -11.530000 | -11.545000 | 907.000000 | 1894.000000 | 1916.000000 | 0.000000 |  | 5243 | Нарушение формы кольцевого шва | GWAN |  | 02:52 | 05:31 | 05:35 | 0 | 2018 |  | EXT | Нарушение формы кольцевого шва |  | (c)
57401.290000 | 0.000000 | -0.026000 | -11.415000 | -11.441000 | -1233.000000 | -1097.000000 | -1091.000000 | 949.000000 |  | 5245 | Смещение кромок | GWAN |  | 02:37 | 02:59 | 03:00 | 0 | 285 | 2.724000 | EXT | Смещение кромок. Наружу. Величина смещения - 2.7 мм. |  | (c)
57458.655000 | 0.000000 | -0.031000 | -11.510000 | -11.541000 | -1369.000000 | -1111.000000 | -1141.000000 | 913.000000 |  | 5250 | Смещение кромок | GWAN |  | 01:29 | 02:10 | 02:05 | 0 | 456 | 2.479000 | EXT | Смещение кромок. Наружу. Величина смещения - 2.5 мм. |  | (c)
57531.832000 | 5.057000 | 5.009000 | -6.188000 | -6.236000 | 1898.000000 | 1911.000000 | 1912.000000 | 23.466430 | 5009.000000 | 5256 |  | CORR | AXGR | 06:08 | 06:10 | 06:11 | 112 | 28 | 10.000000 | EXT | - |  | (c)
57541.489000 | 3.469000 | 3.464000 | -7.941000 | -7.946000 | -1056.000000 | -982.000000 | -964.000000 | 63.051352 | 3464.000000 | 5257 |  | CORR | GENE | 06:32 | 06:44 | 06:47 | 45 | 183 | 11.000000 | EXT | - |  | (c)
57541.575000 | 3.555000 | 3.527000 | -7.855000 | -7.883000 | -1810.000000 | -1686.000000 | -1718.000000 | 33.914479 | 3527.000000 | 5257 | Металлургический дефект | MIAN | GENE | 04:31 | 04:51 | 04:45 | 63 | 184 | 11.879801 | INT | Металлургический дефект. Эквивалент потери металла 12%. |  | (c)
57541.719000 | 3.699000 | 3.674000 | -7.711000 | -7.736000 | -1025.000000 | -967.000000 | -935.000000 | 61.074345 | 3674.000000 | 5257 |  | CORR | GENE | 06:37 | 06:47 | 06:52 | 46 | 179 | 11.000000 | EXT | - |  | (c)
57542.851000 | 4.831000 | 4.803000 | -6.579000 | -6.607000 | -900.000000 | -809.000000 | -843.000000 | 58.790647 | 4803.000000 | 5257 |  | CORR | СIGR | 06:58 | 07:12 | 07:07 | 38 | 114 | 10.000000 | EXT | - |  | (c)
57544.776000 | 6.756000 | 6.738000 | -4.654000 | -4.672000 | -1229.000000 | -973.000000 | -1005.000000 | 44.910542 | 4599.000000 | 5257 |  | CORR | GENE | 06:04 | 06:46 | 06:41 | 73 | 448 | 10.000000 | EXT | - |  | (c)
57544.908000 | 6.888000 | 6.870000 | -4.522000 | -4.540000 | -1392.000000 | -1290.000000 | -1338.000000 | 67.706393 | 4514.000000 | 5257 |  | CORR | СIGR | 05:38 | 05:55 | 05:47 | 26 | 108 | 11.000000 | EXT | - |  | (c)
57560.435000 | 0.000000 | -0.026000 | -11.485000 | -11.511000 | -226.000000 | -113.000000 | -125.000000 | 1.855905 |  | 5259 | Смещение кромок | GWAN |  | 01:55 | 02:13 | 02:11 | 0 | 203 | 3.209000 | EXT | Смещение кромок. Наружу. Величина смещения - 3.2 мм. |  | (c)
57560.435000 | 0.000000 | -0.021000 | -11.485000 | -11.506000 | 642.000000 | 747.000000 | 770.000000 | 51.814274 |  | 5259 | Смещение кромок | GWAN |  | 04:15 | 04:32 | 04:36 | 0 | 256 | 2.804000 | EXT | Смещение кромок. Наружу. Величина смещения - 2.8 мм. |  | (c)
57560.435000 | 0.000000 | -0.036000 | -11.485000 | -11.521000 | 2097.000000 | 2141.000000 | -2174.000000 | 4.595187 |  | 5259 | Смещение кромок | GWAN |  | 08:10 | 08:17 | 08:41 | 0 | 380 | 3.384000 | EXT | Смещение кромок. Наружу. Величина смещения - 3.4 мм. |  | (c)
57561.431000 | 0.996000 | 0.927000 | -10.489000 | -10.558000 | 1164.000000 | 1329.000000 | 1359.000000 | 38.768588 | 927.000000 | 5259 |  | CORR | GENE | 05:39 | 06:06 | 06:11 | 114 | 391 | 10.000000 | EXT | - |  | (c)
57566.237000 | 5.802000 | 5.761000 | -5.683000 | -5.724000 | -2185.000000 | -2176.000000 | -2176.000000 | 4.390091 | 5596.000000 | 5259 |  | LWAN |  | 08:39 | 08:40 | 08:40 | 128 | 18 | 7.504592 | EXT | -. Эквивалент потери металла 8%. |  | (c)
57566.987000 | 6.552000 | 6.474000 | -4.933000 | -5.011000 | 1101.000000 | 1120.000000 | 1115.000000 | 87.792794 | 4883.000000 | 5259 |  | CORR | AXGR | 05:29 | 05:32 | 05:31 | 128 | 28 | 10.000000 | EXT | - |  | (c)
57572.001000 | 0.081000 | 0.050000 | -11.159000 | -11.190000 | 2226.000000 | -1968.000000 | -2063.000000 | 0.000000 | 50.000000 | 5260 |  | CORR | GENE | 04:51 | 05:35 | 05:19 | 73 | 345 | 12.000000 | EXT | - |  | (c)
57583.160000 | 0.000000 | -0.021000 | -11.230000 | -11.251000 | 2149.000000 | -2071.000000 | -2114.000000 | 0.000000 |  | 5261 | Смещение кромок | GWAN |  | 02:49 | 03:28 | 03:21 | 0 | 395 | 2.545000 | EXT | Смещение кромок. Вовнутрь. Величина смещения - 2.5 мм. |  | (c)
57605.685000 | 0.000000 | -0.026000 | -11.310000 | -11.336000 | -1790.000000 | -1662.000000 | -1522.000000 | 35.578579 |  | 5263 | Смещение кромок | GWAN |  | 07:01 | 07:22 | 07:44 | 0 | 534 | 2.838000 | EXT | Смещение кромок. Вовнутрь. Величина смещения - 2.8 мм. Аномалия находится на упругопластическом изгибе: R=618 Дн, максимальное растяжение на 1 час. |  | (c)
57645.160000 | 5.850000 | 5.827000 | -5.575000 | -5.598000 | 934.000000 | 1101.000000 | 1017.000000 | 75.344808 | 5566.000000 | 5266 |  | CORR | СIGR | 05:03 | 05:30 | 05:16 | 32 | 167 | 10.000000 | EXT | - |  | (c)
57648.281000 | 8.971000 | 8.881000 | -2.454000 | -2.544000 | 121.000000 | 492.000000 | 395.000000 | 9.737105 | 2430.000000 | 5266 |  | CORR | GENE | 02:51 | 03:51 | 03:36 | 114 | 548 | 11.000000 | EXT | - |  | (c)
57687.702000 | 3.102000 | 3.102000 | -7.833000 | -7.833000 | 2134.000000 | 2188.000000 | 2170.000000 | 1.907054 | 3102.000000 | 5270 |  | CORR | GENE | 05:11 | 05:20 | 05:17 | 293 | 73 | 10.000000 | EXT | - |  | (c)
57688.533000 | 3.933000 | 3.846000 | -7.002000 | -7.089000 | -2074.000000 | -1662.000000 | -1794.000000 | 12.618637 | 3846.000000 | 5270 |  | CORR | GENE | 05:52 | 06:59 | 06:37 | 135 | 561 | 12.000000 | EXT | - |  | (c)
57710.607000 | 3.747000 | 3.717000 | -7.708000 | -7.738000 | -425.000000 | -271.000000 | -277.000000 | 0.000000 | 3717.000000 | 5272 |  | CORR | GENE | 08:04 | 08:29 | 08:28 | 66 | 297 | 11.000000 | EXT | -. Аномалия находится на упругопластическом изгибе: R=529 Дн, максимальное растяжение на 6.6 час. |  | (c)
57723.754000 | 5.439000 | 5.422000 | -5.916000 | -5.933000 | 1475.000000 | 1543.000000 | 1509.000000 | 52.634484 | 5422.000000 | 5273 |  | CORR | СIGR | 06:17 | 06:28 | 06:22 | 20 | 69 | 12.000000 | EXT | -. Аномалия находится на упругопластическом изгибе: R=782 Дн, максимальное растяжение на 5.9 час. |  | (c)
57738.295000 | 8.625000 | 8.252000 | -2.610000 | -2.983000 | 2167.000000 | -2224.000000 | -2196.000000 | 0.000000 | 2507.000000 | 5274 |  | CORR | GENE | 05:22 | 05:33 | 05:38 | 476 | 197 | 11.000000 | EXT | - |  | (c)
57818.628000 | 9.673000 | 9.626000 | -1.432000 | -1.479000 | -1292.000000 | -1292.000000 | -1281.000000 | 75.701989 | 1333.000000 | 5281 |  | CORR | AXGR | 05:35 | 05:35 | 05:36 | 146 | 23 | 10.000000 | EXT | - |  | (c)
57854.180000 | 11.365000 | 11.273000 | -0.045000 | -0.137000 | 1426.000000 | 1440.000000 | 1440.000000 | 1426.000000 | 9.000000 | 5284 |  | ARTD | AXGR | 07:21 | 07:23 | 07:23 | 128 | 29 | 10.555887 | EXT | -. Эквивалент потери металла 11%. |  | (c)
57880.210000 | 3.185000 | 3.151000 | -8.190000 | -8.224000 | 1592.000000 | 1692.000000 | 1658.000000 | 35.670470 | 3151.000000 | 5287 |  | CORR | СIGR | 06:21 | 06:37 | 06:32 | 34 | 131 | 10.000000 | EXT | - |  | (c)
57923.108000 | 0.458000 | 0.080000 | -10.477000 | -10.855000 | 2141.000000 | 2160.000000 | 2172.000000 | 0.000000 | 80.000000 | 5291 |  | CORR | GENE | 06:07 | 06:10 | 06:12 | 471 | 61 | 10.000000 | EXT | - |  | (c)
57923.119000 | 0.469000 | 0.317000 | -10.466000 | -10.618000 | -2184.000000 | -2183.000000 | -2158.000000 | 5.840158 | 317.000000 | 5291 |  | CORR | GENE | 06:29 | 06:29 | 06:33 | 224 | 51 | 13.000000 | EXT | - |  | (c)
57931.329000 | 8.679000 | 8.356000 | -2.256000 | -2.579000 | -2219.000000 | -2192.000000 | -2194.000000 | 2.945034 | 2115.000000 | 5291 |  | CORR | GENE | 06:23 | 06:28 | 06:27 | 464 | 49 | 10.000000 | EXT | - |  | (c)
57933.094000 | 10.444000 | 9.285000 | -0.491000 | -1.650000 | 2160.000000 | 2227.000000 | 2197.000000 | 0.000000 | 234.000000 | 5291 |  | CORR | GENE | 06:10 | 06:21 | 06:16 | 1416 | 74 | 10.000000 | EXT | - |  | (c)
57949.553000 | 4.618000 | 3.904000 | -6.542000 | -7.256000 | 657.000000 | 825.000000 | 754.000000 | 53.012371 | 3904.000000 | 5293 |  | GOUG | GENE | 04:22 | 04:49 | 04:38 | 1164 | 195 | 9.000000 | EXT | -. Зона задиров. Аномалия находится на упругопластическом изгибе: R=312 Дн, максимальное растяжение на 6 час. |  | (c)
57956.164000 | 0.069000 | 0.032000 | -11.151000 | -11.188000 | 1251.000000 | 1335.000000 | 1318.000000 | 62.814787 | 32.000000 | 5294 |  | CORR | GENE | 03:56 | 04:10 | 04:07 | 55 | 134 | 13.000000 | EXT | -. Аномалия находится на упругопластическом изгибе: R=476 Дн, максимальное растяжение на 6.5 час. |  | (c)
57956.260000 | 0.165000 | 0.057000 | -11.055000 | -11.163000 | 1664.000000 | -2223.000000 | 1983.000000 | 0.000000 | 57.000000 | 5294 |  | CORR | GENE | 05:03 | 06:35 | 05:54 | 108 | 637 | 11.000000 | EXT | -. Аномалия находится на упругопластическом изгибе: R=476 Дн, максимальное растяжение на 6.5 час. |  | (c)
57968.511000 | 1.196000 | 1.185000 | -9.754000 | -9.765000 | 398.000000 | 480.000000 | 456.000000 | 398.000000 | 1185.000000 | 5295 |  | GOUG | СIGR | 03:46 | 04:00 | 03:56 | 27 | 118 | 12.000000 | EXT | -. Аномалия находится на отводе. Задир. |  | (c)
57972.962000 | 5.647000 | 5.624000 | -5.303000 | -5.326000 | 410.000000 | 472.000000 | 441.000000 | 410.000000 | 5297.000000 | 5295 |  | CORR | СIGR | 03:48 | 03:58 | 03:53 | 29 | 62 | 12.000000 | EXT | -. Аномалия находится на отводе. |  | (c)
58001.405000 | 0.645000 | 0.566000 | -10.425000 | -10.504000 | 2125.000000 | 2125.000000 | 2142.000000 | 2125.000000 | 566.000000 | 5298 | Дефект проката | MIAN | AXGR | 04:42 | 04:42 | 04:44 | 259 | 35 | 10.000000 | EXT | Дефект проката. Эквивалент потери металла 10%. |  | (c)
58004.842000 | 4.082000 | 4.037000 | -6.988000 | -7.033000 | 1939.000000 | 2174.000000 | 2059.000000 | 1939.000000 | 4037.000000 | 5298 |  | CORR | GENE | 04:12 | 04:50 | 04:31 | 70 | 241 | 12.000000 | EXT | - |  | (c)
58019.239000 | 7.409000 | 6.848000 | -4.121000 | -4.682000 | -1671.000000 | -1508.000000 | -1419.000000 | 1167.000000 | 3952.000000 | 5299 |  | CORR | GENE | 06:39 | 07:06 | 07:20 | 730 | 504 | 10.000000 | EXT | - |  | (c)
58023.825000 | 0.465000 | 0.280000 | -11.045000 | -11.230000 | -1537.000000 | -937.000000 | -1011.000000 | 485.000000 | 280.000000 | 5300 |  | CORR | GENE | 04:40 | 06:17 | 06:05 | 312 | 1052 | 11.000000 | EXT | - |  | (c)
58024.475000 | 1.115000 | 1.077000 | -10.395000 | -10.433000 | -861.000000 | -620.000000 | -682.000000 | 503.000000 | 1077.000000 | 5300 |  | CORR | GENE | 06:29 | 07:08 | 06:58 | 794 | 358 | 10.000000 | EXT | - |  | (c)
58033.988000 | 10.628000 | 10.459000 | -0.882000 | -1.051000 | -1097.000000 | -971.000000 | -819.000000 | 541.000000 | 842.000000 | 5300 |  | CORR | GENE | 05:51 | 06:11 | 06:36 | 209 | 556 | 10.000000 | EXT | - |  | (c)
58073.776000 | 4.436000 | 4.365000 | -7.109000 | -7.180000 | -1008.000000 | -887.000000 | -875.000000 | 742.000000 | 4365.000000 | 5304 |  | DENT |  | 07:51 | 08:11 | 08:13 | 117 | 266 | 0.211268 |  | - |  | (c)
58080.862000 | 11.522000 | 11.431000 | -0.023000 | -0.114000 | -1300.000000 | -1079.000000 | -1099.000000 | 898.000000 | 15.000000 | 5304 |  | CORR | GENE | 07:04 | 07:40 | 07:37 | 99 | 402 | 12.000000 | EXT | - |  | (c)
58092.296000 | 11.411000 | 11.340000 | -0.104000 | -0.175000 | 681.000000 | 887.000000 | 787.000000 | 681.000000 | 99.000000 | 5305 |  | CORR | GENE | 07:04 | 07:37 | 07:21 | 76 | 212 | 10.000000 | EXT | - |  | (c)
58097.581000 | 5.181000 | 5.051000 | -6.044000 | -6.174000 | 1766.000000 | 1795.000000 | 1794.000000 | 30.730196 | 5051.000000 | 5306 |  | CORR | GENE | 04:55 | 05:00 | 05:00 | 167 | 56 | 10.000000 | EXT | - |  | (c)
58103.091000 | 10.691000 | 10.062000 | -0.534000 | -1.163000 | 1689.000000 | 1702.000000 | 1751.000000 | 28.591691 | 486.000000 | 5306 |  | CORR | GENE | 04:43 | 04:45 | 04:53 | 677 | 125 | 10.000000 | EXT | - |  | (c)
58120.027000 | 2.757000 | 2.558000 | -6.078000 | -6.277000 | -2223.000000 | -2178.000000 | -2190.000000 | 0.594107 | 2558.000000 | 5309 |  | CORR | GENE | 04:06 | 04:13 | 04:11 | 384 | 67 | 10.000000 | EXT | - |  | (c)
58125.957000 | 8.687000 | 8.424000 | -0.148000 | -0.411000 | 2229.000000 | -2204.000000 | -2198.000000 | 0.000000 | 35.000000 | 5309 |  | CORR | GENE | 04:04 | 04:09 | 04:10 | 376 | 68 | 10.000000 | EXT | - |  | (c)
58130.399000 | 4.294000 | 4.276000 | -6.881000 | -6.899000 | 1017.000000 | 1099.000000 | 1059.000000 | 82.100584 | 4276.000000 | 5310 |  | CORR | СIGR | 04:44 | 04:57 | 04:51 | 20 | 83 | 10.000000 | EXT | - |  | (c)
58155.437000 | 6.807000 | 6.764000 | -4.293000 | -4.336000 | 1528.000000 | 1671.000000 | 1692.000000 | 16.995243 | 4263.000000 | 5312 |  | CORR | GENE | 06:02 | 06:25 | 06:28 | 73 | 328 | 12.000000 | EXT | - |  | (c)
58206.974000 | 2.644000 | 2.628000 | -8.611000 | -8.627000 | 1782.000000 | 1939.000000 | 1946.000000 | 0.000000 | 2628.000000 | 5317 |  | CORR | GENE | 07:03 | 07:29 | 07:30 | 94 | 328 | 10.000000 | EXT | - |  | (c)
58216.586000 | 1.001000 | 0.773000 | -10.154000 | -10.382000 | -2178.000000 | -2170.000000 | -2145.000000 | 4.245919 | 773.000000 | 5318 |  | CORR | GENE | 04:43 | 04:44 | 04:48 | 476 | 66 | 10.000000 | EXT | - |  | (c)
58220.249000 | 4.664000 | 4.634000 | -6.491000 | -6.521000 | -1257.000000 | -1153.000000 | -1185.000000 | 78.569036 | 4634.000000 | 5318 |  | CORR | СIGR | 07:11 | 07:28 | 07:23 | 31 | 143 | 12.000000 | EXT | - |  | (c)
58222.980000 | 7.395000 | 7.293000 | -3.760000 | -3.862000 | 2151.000000 | 2205.000000 | 2189.000000 | 0.273184 | 3273.000000 | 5318 |  | CORR | GENE | 04:21 | 04:30 | 04:27 | 589 | 76 | 10.000000 | EXT | - |  | (c)
58225.982000 | 10.397000 | 10.235000 | -0.758000 | -0.920000 | -2187.000000 | -2172.000000 | -2155.000000 | 3.519635 | 50.000000 | 5318 |  | CORR | GENE | 04:41 | 04:44 | 04:46 | 870 | 63 | 10.000000 | EXT | - |  | (c)
58236.162000 | 9.422000 | 9.403000 | -1.898000 | -1.917000 | 297.000000 | 426.000000 | 394.000000 | 31.768379 | 1873.000000 | 5319 | Дефект проката | MIAN | СIGR | 10:46 | 11:07 | 11:02 | 44 | 193 | 12.111410 | INT | Дефект проката. Эквивалент потери металла 12%. |  | (c)
58247.211000 | 9.151000 | 8.928000 | -1.699000 | -1.922000 | -2103.000000 | -1989.000000 | -2039.000000 | 10.320416 | 1673.000000 | 5320 |  | GOUG | GENE | 03:29 | 03:48 | 03:40 | 249 | 127 | 10.000000 | EXT | -. Задир. |  | (c)
58248.910000 | 0.000000 | -0.021000 | -11.320000 | -11.341000 | 1577.000000 | 1798.000000 | 1721.000000 | 29.515576 |  | 5321 | Смещение кромок | GWAN |  | 03:26 | 04:02 | 03:49 | 0 | 288 | 2.957000 | EXT | Смещение кромок. Наружу. Величина смещения - 3 мм. |  | (c)
58257.164000 | 8.254000 | 8.188000 | -3.066000 | -3.132000 | -1570.000000 | -1338.000000 | -1440.000000 | 53.333374 | 2941.000000 | 5321 |  | CORR | GENE | 06:58 | 07:36 | 07:19 | 191 | 260 | 11.000000 | EXT | - |  | (c)
58257.203000 | 8.293000 | 8.231000 | -3.027000 | -3.089000 | 2183.000000 | 2212.000000 | 2209.000000 | 0.000000 | 2919.000000 | 5321 |  | CORR | GENE | 05:04 | 05:08 | 05:08 | 170 | 52 | 10.000000 | EXT | - |  | (c)
58271.500000 | 0.000000 | -0.016000 | -11.480000 | -11.496000 | 1645.000000 | 1726.000000 | 1745.000000 | 31.102867 |  | 5323 | Смещение кромок | GWAN |  | 02:53 | 03:06 | 03:09 | 0 | 200 | 2.608000 | EXT | Смещение кромок. Вовнутрь. Величина смещения - 2.6 мм. |  | (c)
58271.500000 | 0.000000 | -0.024000 | -11.480000 | -11.504000 | 2036.000000 | 2056.000000 | 2061.000000 | 11.700901 |  | 5323 | Нарушение формы кольцевого шва | GWAN |  | 03:56 | 03:59 | 04:00 | 0 | 50 |  | INT | Нарушение формы кольцевого шва |  | (c)
58271.500000 | 0.000000 | -0.021000 | -11.480000 | -11.501000 | -2215.000000 | -2032.000000 | -2012.000000 | 1.243768 |  | 5323 | Смещение кромок | GWAN |  | 04:30 | 04:59 | 05:02 | 0 | 407 | 2.548000 | EXT | Смещение кромок. Вовнутрь. Величина смещения - 2.5 мм. |  | (c)
58281.954000 | 10.454000 | 10.439000 | -1.026000 | -1.041000 | -1917.000000 | -1723.000000 | -1820.000000 | 25.266565 | 989.000000 | 5323 |  | CORR | GENE | 05:18 | 05:49 | 05:33 | 52 | 195 | 10.000000 | EXT | - |  | (c)
58285.655000 | 2.675000 | 2.440000 | -8.625000 | -8.860000 | 1444.000000 | 1536.000000 | 1499.000000 | 50.199017 | 2440.000000 | 5324 |  | GOUG | GENE | 04:01 | 04:16 | 04:10 | 264 | 110 | 9.000000 | EXT | -. Задир. |  | (c)
58291.656000 | 8.676000 | 8.671000 | -2.624000 | -2.629000 | 1108.000000 | 1141.000000 | 1192.000000 | 70.292071 | 2381.000000 | 5324 |  | GOUG | GENE | 03:07 | 03:12 | 03:21 | 248 | 167 | 9.000000 | EXT | -. Задир. |  | (c)
58294.288000 | 0.008000 | 0.008000 | -11.332000 | -11.332000 | -1981.000000 | -1928.000000 | -1620.000000 | 49.256585 | 8.000000 | 5325 |  | CORR | GENE | 07:34 | 07:43 | 08:32 | 72 | 721 | 12.000000 | EXT | - |  | (c)
58294.484000 | 0.204000 | 0.174000 | -11.136000 | -11.166000 | -2074.000000 | -2013.000000 | -2027.000000 | 16.412385 | 174.000000 | 5325 |  | CORR | СIGR | 07:19 | 07:29 | 07:27 | 33 | 93 | 11.000000 | EXT | - |  | (c)
58295.017000 | 0.737000 | 0.647000 | -10.603000 | -10.693000 | -2049.000000 | -2020.000000 | -2015.000000 | 17.421113 | 647.000000 | 5325 |  | CORR | GENE | 07:23 | 07:28 | 07:29 | 498 | 68 | 11.000000 | EXT | - |  | (c)
58295.293000 | 1.013000 | 0.995000 | -10.327000 | -10.345000 | 1432.000000 | 1486.000000 | 1461.000000 | 57.386193 | 995.000000 | 5325 |  | CORR | СIGR | 04:45 | 04:54 | 04:50 | 18 | 58 | 10.000000 | EXT | - |  | (c)
58298.825000 | 4.545000 | 4.341000 | -6.795000 | -6.999000 | 1471.000000 | 1818.000000 | 1818.000000 | 0.000000 | 4341.000000 | 5325 |  | CORR | GENE | 04:51 | 05:47 | 05:47 | 236 | 693 | 10.000000 | EXT | - |  | (c)
58299.460000 | 5.180000 | 4.846000 | -6.160000 | -6.494000 | 1874.000000 | 2171.000000 | 2075.000000 | 0.000000 | 4846.000000 | 5325 |  | CORR | GENE | 05:56 | 06:44 | 06:29 | 508 | 402 | 13.000000 | EXT | - |  | (c)
58299.681000 | 5.401000 | 5.397000 | -5.939000 | -5.943000 | 2057.000000 | 2164.000000 | 2131.000000 | 0.000000 | 5397.000000 | 5325 |  | CORR | GENE | 06:26 | 06:43 | 06:38 | 173 | 147 | 15.000000 | EXT | - |  | (c)
58299.987000 | 5.707000 | 5.678000 | -5.633000 | -5.662000 | 1893.000000 | 2087.000000 | 1997.000000 | 2.027173 | 5454.000000 | 5325 |  | CORR | GENE | 05:59 | 06:31 | 06:16 | 208 | 208 | 10.000000 | EXT | - |  | (c)
58300.615000 | 6.335000 | 6.276000 | -5.005000 | -5.064000 | 2118.000000 | 2119.000000 | 2147.000000 | 2.027173 | 4959.000000 | 5325 |  | CORR | GENE | 06:36 | 06:36 | 06:40 | 105 | 58 | 11.000000 | EXT | - |  | (c)
58300.822000 | 6.542000 | 6.492000 | -4.798000 | -4.848000 | 1929.000000 | 1996.000000 | 2020.000000 | 2.390315 | 4752.000000 | 5325 |  | CORR | GENE | 06:05 | 06:16 | 06:20 | 96 | 181 | 10.000000 | EXT | - |  | (c)
58300.984000 | 6.704000 | 6.595000 | -4.636000 | -4.745000 | 1582.000000 | 1702.000000 | 1697.000000 | 24.461295 | 4625.000000 | 5325 |  | CORR | GENE | 05:09 | 05:28 | 05:28 | 120 | 230 | 13.000000 | EXT | - |  | (c)
58301.604000 | 7.324000 | 7.307000 | -4.016000 | -4.033000 | 2050.000000 | 2183.000000 | 2117.000000 | 0.000000 | 4004.000000 | 5325 |  | CORR | СIGR | 06:25 | 06:46 | 06:36 | 29 | 133 | 11.000000 | EXT | - |  | (c)
58309.947000 | 0.597000 | 0.578000 | -6.553000 | -6.572000 | 1184.000000 | 1184.000000 | 1207.000000 | 79.005772 | 578.000000 | 5327 |  | CORR | СIGR | 05:21 | 05:21 | 05:24 | 19 | 45 | 11.000000 | EXT | - |  | (c)
58315.587000 | 6.237000 | 6.192000 | -0.913000 | -0.958000 | 1030.000000 | 1036.000000 | 1044.000000 | 83.119558 | 849.000000 | 5327 |  | CORR | AXGR | 04:56 | 04:57 | 04:58 | 109 | 27 | 12.000000 | EXT | - |  | (c)
58334.238000 | 6.228000 | 6.220000 | -5.307000 | -5.315000 | -1137.000000 | -1086.000000 | -1105.000000 | 1072.000000 | 5289.000000 | 5329 |  | CORR | СIGR | 05:45 | 05:53 | 05:50 | 26 | 65 | 10.000000 | EXT | -. Аномалия находится на отводе. |  | (c)
58338.612000 | 10.602000 | 10.583000 | -0.933000 | -0.952000 | 2051.000000 | 2067.000000 | 2063.000000 | 2051.000000 | 865.000000 | 5329 |  | GOUG | AXGR | 02:20 | 02:22 | 02:21 | 87 | 22 | 8.000000 | EXT | -. Аномалия находится на отводе. Задир. |  | (c)
58338.696000 | 10.686000 | 10.586000 | -0.849000 | -0.949000 | 1981.000000 | 2040.000000 | 2048.000000 | 1981.000000 | 772.000000 | 5329 |  | DENT |  | 02:08 | 02:18 | 02:19 | 177 | 135 | 0.845070 |  | -. Аномалия находится на отводе. Аномалия находится вблизи дефекта потери металла. |  | (c)
58351.539000 | 0.744000 | 0.735000 | -10.516000 | -10.525000 | 1230.000000 | 1322.000000 | 1295.000000 | 65.095859 | 735.000000 | 5331 |  | CORR | СIGR | 05:42 | 05:57 | 05:53 | 35 | 129 | 10.000000 | EXT | - |  | (c)
58366.061000 | 4.006000 | 3.987000 | -7.339000 | -7.358000 | -1714.000000 | -1643.000000 | -1668.000000 | 41.717350 | 3987.000000 | 5332 |  | CORR | СIGR | 05:20 | 05:31 | 05:27 | 27 | 92 | 10.000000 | EXT | - |  | (c)
58366.954000 | 4.899000 | 4.721000 | -6.446000 | -6.624000 | -1693.000000 | -1285.000000 | -1410.000000 | 43.412013 | 4721.000000 | 5332 |  | CORR | GENE | 05:23 | 06:29 | 06:09 | 211 | 565 | 10.000000 | EXT | - |  | (c)
58367.899000 | 5.844000 | 5.440000 | -5.501000 | -5.905000 | -1864.000000 | -1779.000000 | -1460.000000 | 29.612607 | 5371.000000 | 5332 |  | CORR | GENE | 04:56 | 05:09 | 06:01 | 534 | 808 | 11.000000 | EXT | - |  | (c)
58368.613000 | 6.558000 | 6.276000 | -4.787000 | -5.069000 | -1935.000000 | -1699.000000 | -1617.000000 | 23.883029 | 4568.000000 | 5332 |  | CORR | GENE | 04:44 | 05:22 | 05:35 | 501 | 635 | 15.000000 | EXT | - |  | (c)
58369.910000 | 7.855000 | 7.602000 | -3.490000 | -3.743000 | -2022.000000 | -1990.000000 | -1982.000000 | 16.862279 | 3302.000000 | 5332 |  | CORR | GENE | 04:30 | 04:35 | 04:36 | 441 | 80 | 12.000000 | EXT | - |  | (c)
58381.723000 | 8.323000 | 8.297000 | -3.032000 | -3.058000 | 1728.000000 | 2069.000000 | 1970.000000 | 1.537713 | 2976.000000 | 5333 |  | CORR | GENE | 03:38 | 04:33 | 04:17 | 82 | 483 | 9.000000 | EXT | - |  | (c)
58397.926000 | 1.806000 | 1.689000 | -9.429000 | -9.546000 | -1445.000000 | -1361.000000 | -1195.000000 | 945.000000 | 1689.000000 | 5335 |  | CORR | GENE | 04:26 | 04:39 | 05:06 | 138 | 501 | 12.000000 | EXT | -. Аномалия находится на отводе. |  | (c)
58400.313000 | 4.193000 | 4.053000 | -7.042000 | -7.182000 | 0.000000 | 7.000000 | 12.000000 | 0.000000 | 4053.000000 | 5335 |  | CORR | AXGR | 08:19 | 08:20 | 08:21 | 484 | 23 | 11.000000 | EXT | -. Аномалия находится на отводе. |  | (c)
58404.251000 | 8.131000 | 8.098000 | -3.104000 | -3.137000 | -1222.000000 | -1109.000000 | -1118.000000 | 1015.000000 | 3098.000000 | 5335 |  | CORR | СIGR | 05:02 | 05:20 | 05:19 | 39 | 207 | 8.000000 | EXT | -. Аномалия находится на отводе. |  | (c)
58471.445000 | 8.320000 | 7.782000 | -3.180000 | -3.718000 | -1897.000000 | -1862.000000 | -1810.000000 | 1724.000000 | 3179.000000 | 5342 |  | GOUG | GENE | 02:43 | 02:49 | 02:57 | 539 | 173 | 5.000000 | EXT | -. Задир. |  | (c)
58472.541000 | 9.416000 | 9.408000 | -2.084000 | -2.092000 | -1412.000000 | -1228.000000 | -1301.000000 | 1191.000000 | 2037.000000 | 5342 |  | CORR | GENE | 04:01 | 04:31 | 04:19 | 55 | 221 | 10.000000 | EXT | - |  | (c)
58482.223000 | 7.598000 | 7.512000 | -0.077000 | -0.163000 | 2210.000000 | -1842.000000 | -1960.000000 | 0.000000 | 62.000000 | 5343 |  | CORR | GENE | 03:33 | 04:39 | 04:20 | 101 | 582 | 10.000000 | EXT | - |  | (c)
58521.033000 | 1.698000 | 1.647000 | -9.387000 | -9.438000 | -1742.000000 | -1683.000000 | -1624.000000 | 1507.000000 | 1647.000000 | 5348 |  | CORR | GENE | 05:41 | 05:51 | 06:00 | 63 | 235 | 13.000000 | EXT | - |  | (c)
58527.584000 | 8.249000 | 7.648000 | -2.836000 | -3.437000 | -1855.000000 | -1582.000000 | -1665.000000 | 1475.000000 | 2354.000000 | 5348 |  | CORR | GENE | 05:23 | 06:07 | 05:54 | 1083 | 380 | 12.000000 | EXT | - |  | (c)
58570.305000 | 5.645000 | 5.614000 | -5.725000 | -5.756000 | 758.000000 | 881.000000 | 880.000000 | 758.000000 | 5614.000000 | 5352 |  | CORR | GENE | 07:26 | 07:46 | 07:46 | 50 | 245 | 10.000000 | EXT | - |  | (c)
58570.463000 | 5.803000 | 5.779000 | -5.567000 | -5.591000 | 874.000000 | 951.000000 | 973.000000 | 874.000000 | 5552.000000 | 5352 |  | CORR | СIGR | 07:45 | 07:57 | 08:01 | 39 | 198 | 11.000000 | EXT | - |  | (c)
58572.042000 | 7.382000 | 6.339000 | -3.988000 | -5.031000 | 570.000000 | 882.000000 | 778.000000 | 570.000000 | 3061.000000 | 5352 |  | CORR | GENE | 06:56 | 07:46 | 07:29 | 1970 | 416 | 10.000000 | EXT | - |  | (c)
58577.416000 | 1.386000 | 1.375000 | -10.214000 | -10.225000 | 957.000000 | 991.000000 | 994.000000 | 957.000000 | 1375.000000 | 5353 |  | CORR | СIGR | 05:26 | 05:31 | 05:32 | 24 | 75 | 14.000000 | EXT | -. Аномалия находится на отводе. |  | (c)
58578.821000 | 2.791000 | 2.770000 | -8.809000 | -8.830000 | 1177.000000 | 1270.000000 | 1223.000000 | 1177.000000 | 2770.000000 | 5353 |  | CORR | СIGR | 06:01 | 06:16 | 06:09 | 21 | 93 | 11.000000 | EXT | -. Аномалия находится на отводе. |  | (c)
58635.470000 | 3.155000 | 3.087000 | -7.800000 | -7.868000 | -1576.000000 | -1540.000000 | -1531.000000 | 1485.000000 | 3087.000000 | 5358 |  | DENT |  | 03:13 | 03:19 | 03:21 | 112 | 91 | 0.492958 |  | - |  | (c)
58666.335000 | 0.000000 | -0.036000 | -11.090000 | -11.126000 | -320.000000 | -52.000000 | -77.000000 | 0.000000 |  | 5361 | Смещение кромок | GWAN |  | 00:58 | 01:41 | 01:37 | 0 | 485 | 3.674000 | EXT | Смещение кромок. Наружу. Величина смещения - 3.7 мм. Аномалия находится на упругопластическом изгибе: R=468 Дн, максимальное растяжение на 11.9 час. |  | (c)
58673.324000 | 6.989000 | 6.848000 | -4.101000 | -4.242000 | 2068.000000 | 2069.000000 | 2092.000000 | 7.268293 | 4006.000000 | 5361 |  | CORR | GENE | 07:23 | 07:23 | 07:27 | 236 | 48 | 10.000000 | EXT | -. Аномалия находится на упругопластическом изгибе: R=735 Дн, максимальное растяжение на 11.9 час. |  | (c)
58673.365000 | 7.030000 | 6.891000 | -4.060000 | -4.199000 | 2201.000000 | 2227.000000 | 2225.000000 | 0.000000 | 3979.000000 | 5361 |  | CORR | GENE | 07:45 | 07:49 | 07:49 | 220 | 48 | 10.000000 | EXT | -. Аномалия находится на упругопластическом изгибе: R=735 Дн, максимальное растяжение на 11.9 час. |  | (c)
58673.869000 | 7.534000 | 7.453000 | -3.556000 | -3.637000 | 2062.000000 | 2067.000000 | 2077.000000 | 9.931336 | 3527.000000 | 5361 |  | CORR | AXGR | 07:22 | 07:23 | 07:25 | 110 | 30 | 10.000000 | EXT | -. Аномалия находится на упругопластическом изгибе: R=754 Дн, максимальное растяжение на 11.9 час. |  | (c)
58688.780000 | 0.000000 | -0.030000 | -10.910000 | -10.940000 | -1406.000000 | -1165.000000 | -1045.000000 | 55.235510 |  | 5363 | Нарушение формы кольцевого шва | GWAN |  | 09:28 | 10:07 | 10:26 | 0 | 721 |  | INT | Нарушение формы кольцевого шва. Аномалия находится на упругопластическом изгибе: R=612 Дн, максимальное растяжение на 5.3 час. |  | (c)
58696.381000 | 7.601000 | 7.581000 | -3.309000 | -3.329000 | -1553.000000 | 358.000000 | 678.000000 | 0.000000 | 3291.000000 | 5363 |  | ARTD | СIGR | 09:04 | 02:13 | 03:04 | 38 | 4461 | 14.000000 | EXT | -. Эквивалент потери металла 14%. От изолировочной машины. Аномалия находится на упругопластическом изгибе: R=544 Дн, максимальное растяжение на 6.1 час. |  | (c)
58760.828000 | 5.643000 | 5.512000 | -5.692000 | -5.823000 | 359.000000 | 420.000000 | 833.000000 | 28.947526 | 5512.000000 | 5369 |  | CORR | GENE | 02:40 | 02:50 | 03:57 | 159 | 949 | 10.000000 | EXT | - |  | (c)
58778.365000 | 0.420000 | 0.401000 | -10.960000 | -10.979000 | 1794.000000 | 1892.000000 | 1867.000000 | 17.443404 | 401.000000 | 5371 |  | CORR | СIGR | 06:10 | 06:26 | 06:22 | 35 | 147 | 13.000000 | EXT | - |  | (c)
58888.912000 | 9.442000 | 9.386000 | -1.753000 | -1.809000 | 1988.000000 | 2142.000000 | 2068.000000 | 0.103103 | 1743.000000 | 5380 |  | CORR | GENE | 05:46 | 06:11 | 05:59 | 66 | 161 | 10.000000 | EXT | - |  | (c)
58889.791000 | 10.321000 | 10.020000 | -0.874000 | -1.175000 | 2170.000000 | 2175.000000 | 2192.000000 | 0.000000 | 575.000000 | 5380 |  | CORR | GENE | 06:16 | 06:16 | 06:19 | 600 | 45 | 10.000000 | EXT | -. Аномалия находится на упругопластическом изгибе: R=957 Дн, максимальное растяжение на 11.7 час. |  | (c)
58902.120000 | 0.075000 | 0.042000 | -11.085000 | -11.118000 | 1525.000000 | 1754.000000 | 1669.000000 | 33.758229 | 42.000000 | 5382 |  | CORR | GENE | 03:57 | 04:34 | 04:20 | 75 | 287 | 10.000000 | EXT | -. Аномалия находится на упругопластическом изгибе: R=459 Дн, максимальное растяжение на 10.1 час. |  | (c)
58903.826000 | 1.781000 | 1.733000 | -9.379000 | -9.427000 | -1653.000000 | -1524.000000 | -1536.000000 | 46.617259 | 1733.000000 | 5382 |  | CORR | GENE | 07:24 | 07:45 | 07:43 | 60 | 234 | 10.000000 | EXT | -. Аномалия находится на упругопластическом изгибе: R=497 Дн, максимальное растяжение на 10.1 час. |  | (c)
58910.613000 | 8.568000 | 8.555000 | -2.592000 | -2.605000 | 1983.000000 | 2044.000000 | 2025.000000 | 13.180167 | 2577.000000 | 5382 |  | CORR | СIGR | 05:11 | 05:21 | 05:18 | 28 | 84 | 10.000000 | EXT | -. Аномалия находится на упругопластическом изгибе: R=672 Дн, максимальное растяжение на 8.1 час. |  | (c)
58913.723000 | 0.518000 | 0.107000 | -10.847000 | -11.258000 | 2075.000000 | 2141.000000 | 2129.000000 | 3.898212 | 107.000000 | 5383 |  | CORR | GENE | 04:36 | 04:46 | 04:44 | 754 | 107 | 10.000000 | EXT | -. Аномалия находится на упругопластическом изгибе: R=502 Дн, максимальное растяжение на 7.3 час. |  | (c)
58916.430000 | 3.225000 | 3.149000 | -8.140000 | -8.216000 | 2193.000000 | -2007.000000 | -2092.000000 | 0.000000 | 3149.000000 | 5383 |  | CORR | GENE | 04:55 | 05:37 | 05:23 | 282 | 352 | 10.000000 | EXT | -. Аномалия находится на упругопластическом изгибе: R=415 Дн, максимальное растяжение на 7 час. |  | (c)
58916.920000 | 3.715000 | 3.662000 | -7.650000 | -7.703000 | 2159.000000 | -2137.000000 | -2153.000000 | 0.000000 | 3662.000000 | 5383 |  | CORR | GENE | 04:49 | 05:16 | 05:13 | 157 | 298 | 11.000000 | EXT | -. Аномалия находится на упругопластическом изгибе: R=409 Дн, максимальное растяжение на 6.9 час. |  | (c)
58918.761000 | 5.556000 | 4.755000 | -5.809000 | -6.610000 | 2148.000000 | 2194.000000 | 2196.000000 | 0.000000 | 4755.000000 | 5383 |  | CORR | GENE | 04:47 | 04:55 | 04:55 | 1141 | 95 | 10.000000 | EXT | -. Аномалия находится на упругопластическом изгибе: R=422 Дн, максимальное растяжение на 6.8 час. |  | (c)
58920.242000 | 7.037000 | 6.974000 | -4.328000 | -4.391000 | 2192.000000 | -2092.000000 | -2169.000000 | 0.000000 | 4276.000000 | 5383 |  | CORR | GENE | 04:54 | 05:23 | 05:11 | 115 | 200 | 10.000000 | EXT | -. Аномалия находится на упругопластическом изгибе: R=446 Дн, максимальное растяжение на 6.7 час. |  | (c)
58940.312000 | 4.442000 | 4.344000 | -6.878000 | -6.976000 | -733.000000 | -616.000000 | -618.000000 | 503.000000 | 4344.000000 | 5385 |  | DENT |  | 03:06 | 03:25 | 03:24 | 148 | 230 | 0.352113 |  | -. Аномалия находится на упругопластическом изгибе. |  | (c)
58945.072000 | 9.202000 | 9.066000 | -2.118000 | -2.254000 | 571.000000 | 1224.000000 | 949.000000 | 571.000000 | 2109.000000 | 5385 |  | CORR | GENE | 06:36 | 08:22 | 07:37 | 145 | 755 | 10.000000 | EXT | - |  | (c)
58946.479000 | 10.609000 | 10.596000 | -0.711000 | -0.724000 | -78.000000 | -30.000000 | -22.000000 | 0.000000 | 678.000000 | 5385 |  | CORR | GENE | 04:52 | 04:59 | 05:01 | 46 | 113 | 12.000000 | EXT | - |  | (c)
58947.170000 | 11.300000 | 11.132000 | -0.020000 | -0.188000 | -956.000000 | -714.000000 | -541.000000 | 127.000000 | 13.000000 | 5385 |  | CORR | GENE | 02:30 | 03:09 | 03:37 | 175 | 829 | 11.000000 | EXT | - |  | (c)
59002.520000 | 10.205000 | 10.111000 | -0.840000 | -0.934000 | 1200.000000 | 1241.000000 | 1247.000000 | 1200.000000 | 765.000000 | 5390 |  | DENT |  | 02:56 | 03:02 | 03:03 | 169 | 93 | 0.422535 |  | - |  | (c)
59003.360000 | 0.000000 | -0.026000 | -11.270000 | -11.296000 | 1847.000000 | -1972.000000 | -2139.000000 | 0.000000 |  | 5391 | Смещение кромок | GWAN |  | 04:44 | 06:28 | 06:01 | 0 | 950 | 3.731000 | EXT | Смещение кромок. Наружу. Величина смещения - 3.7 мм. |  | (c)
59021.688000 | 7.058000 | 7.040000 | -3.707000 | -3.725000 | -1267.000000 | -1134.000000 | -1138.000000 | 71.037281 | 3663.000000 | 5392 |  | CORR | GENE | 06:49 | 07:11 | 07:10 | 62 | 258 | 10.000000 | EXT | - |  | (c)
59050.970000 | 3.105000 | 3.068000 | -8.115000 | -8.152000 | 83.000000 | 173.000000 | 128.000000 | 83.000000 | 3068.000000 | 5395 |  | CORR | GENE | 04:41 | 04:55 | 04:48 | 54 | 90 | 11.000000 | EXT | - |  | (c)
59077.162000 | 6.867000 | 6.824000 | -4.383000 | -4.426000 | 45.000000 | 103.000000 | 82.000000 | 45.000000 | 4329.000000 | 5397 |  | GOUG | GENE | 06:37 | 06:47 | 06:43 | 97 | 74 | 8.000000 | EXT | -. Задир. |  | (c)
59081.511000 | 11.216000 | 11.135000 | -0.034000 | -0.115000 | -1199.000000 | -1171.000000 | -380.000000 | 0.000000 | 34.000000 | 5397 |  | CORR | GENE | 03:17 | 03:21 | 05:29 | 81 | 1639 | 10.000000 | EXT | - |  | (c)
59109.816000 | 5.746000 | 5.647000 | -5.524000 | -5.623000 | -34.000000 | -18.000000 | -20.000000 | 0.000000 | 5463.000000 | 5400 |  | LWAN |  | 11:22 | 11:25 | 11:24 | 160 | 28 | 7.000000 | EXT | -. Эквивалент потери металла 7%. |  | (c)
59115.340000 | 0.000000 | -0.021000 | -11.425000 | -11.446000 | -2038.000000 | -1516.000000 | -1559.000000 | 15.500584 |  | 5401 | Смещение кромок | GWAN |  | 05:04 | 06:28 | 06:21 | 0 | 958 | 3.081000 | EXT | Смещение кромок. Вовнутрь. Величина смещения - 3.1 мм. |  | (c)
59123.251000 | 7.911000 | 7.831000 | -3.514000 | -3.594000 | 2202.000000 | 2211.000000 | 2212.000000 | 0.765880 | 3444.000000 | 5401 |  | LWAN |  | 04:28 | 04:30 | 04:30 | 150 | 19 | 7.000000 | EXT | -. Эквивалент потери металла 7%. Аномалия находится на упругопластическом изгибе: R=580 Дн, максимальное растяжение на 11.5 час. |  | (c)
59182.420000 | 0.000000 | -0.031000 | -11.550000 | -11.581000 | -950.000000 | -668.000000 | -738.000000 | 25.310861 |  | 5407 | Смещение кромок | GWAN |  | 07:56 | 08:42 | 08:30 | 0 | 424 | 3.277000 | EXT | Смещение кромок. Вовнутрь. Величина смещения - 3.3 мм. |  | (c)
59197.717000 | 3.747000 | 3.723000 | -7.658000 | -7.682000 | -882.000000 | -604.000000 | -743.000000 | 37.528565 | 3723.000000 | 5408 |  | CORR | GENE | 07:31 | 08:16 | 07:54 | 137 | 278 | 10.000000 | EXT | - |  | (c)
59239.480000 | 0.000000 | -0.031000 | -11.355000 | -11.386000 | 1996.000000 | 2100.000000 | 2141.000000 | 0.000000 |  | 5412 | Смещение кромок | GWAN |  | 07:55 | 08:12 | 08:19 | 0 | 290 | 3.158000 | EXT | Смещение кромок. Наружу. Величина смещения - 3.2 мм. |  | (c)
59273.500000 | 0.000000 | -0.041000 | -10.930000 | -10.971000 | -1925.000000 | -1732.000000 | -1445.000000 | 63.403239 |  | 5415 | Нарушение формы кольцевого шва | GWAN |  | 08:55 | 09:26 | 10:12 | 0 | 960 |  | EXT | Нарушение формы кольцевого шва |  | (c)
59278.951000 | 5.451000 | 5.410000 | -5.479000 | -5.520000 | 2090.000000 | 2122.000000 | 2120.000000 | 4.110619 | 5410.000000 | 5415 |  | DENT |  | 07:43 | 07:48 | 07:47 | 85 | 60 | 0.352113 |  | -. Аномалия находится вблизи продольного шва. |  | (c)
59324.004000 | 5.059000 | 5.000000 | -5.986000 | -6.045000 | -1365.000000 | -1316.000000 | -1319.000000 | 73.597516 | 5000.000000 | 5419 |  | DENT |  | 09:20 | 09:28 | 09:28 | 115 | 93 | 0.352113 |  | - |  | (c)
59329.865000 | 10.920000 | 10.849000 | -0.125000 | -0.196000 | 671.000000 | 708.000000 | 705.000000 | 54.164688 | 108.000000 | 5419 |  | ARTD | GENE | 02:49 | 02:55 | 02:54 | 88 | 68 |  | EXT | -. Приварка. |  | (c)
59343.400000 | 2.265000 | 1.772000 | -8.295000 | -8.788000 | -96.000000 | -68.000000 | -69.000000 | 43.000000 | 1772.000000 | 5421 | Дефект проката | MIAN | GENE | 04:44 | 04:49 | 04:48 | 638 | 53 | 11.721096 | EXT | Дефект проката. Эквивалент потери металла 12%. |  | (c)
59348.444000 | 7.309000 | 7.131000 | -3.251000 | -3.429000 | -64.000000 | -18.000000 | -29.000000 | 0.000000 | 2920.000000 | 5421 | Дефект проката | MIAN | GENE | 04:49 | 04:57 | 04:55 | 509 | 68 | 11.276789 | EXT | Дефект проката. Эквивалент потери металла 11%. |  | (c)
59498.029000 | 10.244000 | 10.211000 | -0.966000 | -0.999000 | 523.000000 | 524.000000 | 544.000000 | 523.000000 | 938.000000 | 5435 |  | GOUG | PITT | 05:54 | 05:54 | 05:58 | 61 | 41 | 5.000000 | EXT | -. Задир. |  | (c)
59539.966000 | 6.601000 | 6.580000 | -4.569000 | -4.590000 | -1988.000000 | -1926.000000 | -1952.000000 | 19.548777 | 4557.000000 | 5439 |  | CORR | СIGR | 06:01 | 06:11 | 06:07 | 33 | 72 | 14.000000 | EXT | - |  | (c)
59544.250000 | 10.885000 | 10.444000 | -0.285000 | -0.726000 | -1881.000000 | -1815.000000 | -1811.000000 | 28.183493 | 249.000000 | 5439 |  | CORR | GENE | 06:19 | 06:29 | 06:30 | 477 | 140 | 10.000000 | EXT | -. Аномалия находится на упругопластическом изгибе: R=513 Дн, максимальное растяжение на 12 час. |  | (c)
59550.306000 | 5.771000 | 5.717000 | -5.399000 | -5.453000 | -2030.000000 | -2009.000000 | -2015.000000 | 17.388891 | 5300.000000 | 5440 |  | CORR | AXGR | 07:29 | 07:33 | 07:32 | 153 | 29 | 12.000000 | EXT | -. Аномалия находится на упругопластическом изгибе: R=303 Дн, максимальное растяжение на 0.8 час. |  | (c)
59553.092000 | 8.557000 | 8.191000 | -2.613000 | -2.979000 | 2191.000000 | 2220.000000 | 2216.000000 | 0.000000 | 2474.000000 | 5440 |  | CORR | GENE | 06:51 | 06:55 | 06:55 | 505 | 50 | 16.000000 | EXT | -. Аномалия находится на упругопластическом изгибе: R=300 Дн, максимальное растяжение на 0.7 час. |  | (c)
59553.723000 | 9.188000 | 8.785000 | -1.982000 | -2.385000 | 2174.000000 | 2214.000000 | 2214.000000 | 0.000000 | 1642.000000 | 5440 |  | CORR | GENE | 06:48 | 06:54 | 06:54 | 743 | 79 | 12.000000 | EXT | -. Аномалия находится на упругопластическом изгибе: R=305 Дн, максимальное растяжение на 0.6 час. |  | (c)
59556.531000 | 0.826000 | 0.705000 | -10.534000 | -10.655000 | 1813.000000 | 1813.000000 | 1830.000000 | 29.573694 | 705.000000 | 5441 |  | CORR | AXGR | 06:38 | 06:38 | 06:41 | 155 | 34 | 11.000000 | EXT | -. Аномалия находится на упругопластическом изгибе: R=353 Дн, максимальное растяжение на 0.4 час. |  | (c)
59557.642000 | 1.937000 | 1.506000 | -9.423000 | -9.854000 | 1784.000000 | 1819.000000 | 1858.000000 | 18.235586 | 1506.000000 | 5441 |  | CORR | GENE | 06:34 | 06:39 | 06:46 | 853 | 147 | 10.000000 | EXT | -. Аномалия находится на упругопластическом изгибе: R=388 Дн, максимальное растяжение на 0.4 час. |  | (c)
59558.911000 | 3.206000 | 2.655000 | -8.154000 | -8.705000 | 1813.000000 | 1875.000000 | 1861.000000 | 22.062027 | 2655.000000 | 5441 |  | CORR | GENE | 06:38 | 06:48 | 06:46 | 1296 | 96 | 14.000000 | EXT | -. Аномалия находится на упругопластическом изгибе: R=467 Дн, максимальное растяжение на 0.5 час. |  | (c)
59565.410000 | 9.705000 | 9.691000 | -1.655000 | -1.669000 | -582.000000 | -502.000000 | -539.000000 | 40.021637 | 1641.000000 | 5441 |  | CORR | СIGR | 00:12 | 00:25 | 00:19 | 28 | 86 | 11.000000 | EXT | - |  | (c)
59601.363000 | 0.068000 | 0.038000 | -11.142000 | -11.172000 | 1824.000000 | 1974.000000 | 1914.000000 | 11.021667 | 38.000000 | 5445 |  | CORR | СIGR | 06:27 | 06:51 | 06:42 | 33 | 180 | 10.000000 | EXT | -. Аномалия находится на упругопластическом изгибе: R=476 Дн, максимальное растяжение на 0.3 час. |  | (c)
59606.191000 | 4.896000 | 4.879000 | -6.314000 | -6.331000 | -1212.000000 | -1125.000000 | -1167.000000 | 85.856620 | 4879.000000 | 5445 |  | CORR | СIGR | 10:17 | 10:31 | 10:24 | 27 | 91 | 10.000000 | EXT | -. Аномалия находится на упругопластическом изгибе: R=559 Дн, максимальное растяжение на 0.4 час. |  | (c)
59610.592000 | 9.297000 | 8.535000 | -1.913000 | -2.675000 | 2103.000000 | 2158.000000 | 2164.000000 | 0.000000 | 1486.000000 | 5445 |  | CORR | GENE | 07:12 | 07:21 | 07:22 | 1189 | 123 | 10.000000 | EXT | -. Аномалия находится на упругопластическом изгибе: R=551 Дн, максимальное растяжение на 11.6 час. |  | (c)
59615.460000 | 2.955000 | 2.511000 | -8.070000 | -8.514000 | -1527.000000 | -1475.000000 | -1485.000000 | 56.807407 | 2511.000000 | 5446 |  | CORR | GENE | 07:11 | 07:20 | 07:18 | 796 | 83 | 15.000000 | EXT | -. Аномалия находится на упругопластическом изгибе: R=542 Дн, максимальное растяжение на 10.6 час. |  | (c)
59616.054000 | 3.549000 | 3.420000 | -7.476000 | -7.605000 | -1506.000000 | -1463.000000 | -1416.000000 | 58.461913 | 3420.000000 | 5446 |  | CORR | GENE | 07:15 | 07:22 | 07:29 | 1262 | 180 | 9.000000 | EXT | -. Аномалия находится на упругопластическом изгибе: R=556 Дн, максимальное растяжение на 10.5 час. |  | (c)
59633.858000 | 10.328000 | 10.265000 | -1.047000 | -1.110000 | -722.000000 | -617.000000 | -544.000000 | 15.270235 | 1012.000000 | 5447 |  | CORR | GENE | 08:09 | 08:26 | 08:38 | 98 | 355 | 11.000000 | EXT | - |  | (c)
59655.484000 | 9.039000 | 9.021000 | -2.521000 | -2.539000 | -1851.000000 | -1780.000000 | -1815.000000 | 1780.000000 | 2509.000000 | 5449 |  | CORR | СIGR | 06:18 | 06:30 | 06:24 | 30 | 71 | 10.000000 | EXT | - |  | (c)
59672.434000 | 2.909000 | 2.651000 | -8.496000 | -8.754000 | 1587.000000 | 1849.000000 | 1803.000000 | 0.000000 | 2651.000000 | 5451 |  | CORR | GENE | 05:28 | 06:11 | 06:03 | 654 | 431 | 10.000000 | EXT | - |  | (c)
59672.998000 | 3.473000 | 3.465000 | -7.932000 | -7.940000 | 1547.000000 | 1918.000000 | 1751.000000 | 5.877368 | 3465.000000 | 5451 |  | CORR | GENE | 05:22 | 06:22 | 05:55 | 539 | 407 | 11.000000 | EXT | - |  | (c)
59675.746000 | 6.221000 | 6.185000 | -5.184000 | -5.220000 | 1570.000000 | 1706.000000 | 1643.000000 | 35.735732 | 5146.000000 | 5451 |  | CORR | GENE | 05:26 | 05:48 | 05:37 | 74 | 145 | 10.000000 | EXT | - |  | (c)
59676.277000 | 6.752000 | 6.700000 | -4.653000 | -4.705000 | 1798.000000 | 1956.000000 | 1878.000000 | 15.520812 | 4604.000000 | 5451 |  | CORR | GENE | 06:02 | 06:28 | 06:15 | 101 | 160 | 12.000000 | EXT | - |  | (c)
59677.236000 | 7.711000 | 7.564000 | -3.694000 | -3.841000 | 1671.000000 | 1687.000000 | 1703.000000 | 37.364782 | 3606.000000 | 5451 |  | CORR | GENE | 05:42 | 05:45 | 05:47 | 235 | 65 | 9.000000 | EXT | - |  | (c)
59677.967000 | 8.442000 | 8.430000 | -2.963000 | -2.975000 | 1809.000000 | 1880.000000 | 1849.000000 | 24.437972 | 2948.000000 | 5451 |  | CORR | СIGR | 06:04 | 06:16 | 06:11 | 27 | 79 | 12.000000 | EXT | - |  | (c)
59679.757000 | 10.232000 | 9.927000 | -1.173000 | -1.478000 | 1487.000000 | 1991.000000 | 1756.000000 | 0.000000 | 817.000000 | 5451 |  | CORR | GENE | 05:12 | 06:34 | 05:56 | 661 | 538 | 10.000000 | EXT | - |  | (c)
59682.276000 | 1.346000 | 1.253000 | -9.859000 | -9.952000 | 1718.000000 | 2024.000000 | 1918.000000 | 0.000000 | 1253.000000 | 5452 |  | CORR | GENE | 05:26 | 06:15 | 05:58 | 344 | 399 | 10.000000 | EXT | - |  | (c)
59682.925000 | 1.995000 | 1.904000 | -9.210000 | -9.301000 | 1665.000000 | 2005.000000 | 1892.000000 | 0.000000 | 1904.000000 | 5452 |  | CORR | GENE | 05:17 | 06:12 | 05:54 | 562 | 454 | 10.000000 | EXT | - |  | (c)
59683.715000 | 2.785000 | 2.737000 | -8.420000 | -8.468000 | 1729.000000 | 1883.000000 | 1895.000000 | 0.264614 | 2737.000000 | 5452 |  | CORR | GENE | 05:28 | 05:52 | 05:54 | 467 | 332 | 10.000000 | EXT | - |  | (c)
59709.165000 | 5.725000 | 5.548000 | -5.525000 | -5.702000 | 1269.000000 | 1375.000000 | 1325.000000 | 64.154743 | 5493.000000 | 5454 |  | GOUG | GENE | 03:56 | 04:13 | 04:05 | 209 | 111 | 11.000000 | EXT | -. Задир. |  | (c)
59768.060000 | 8.010000 | 7.982000 | -3.170000 | -3.198000 | 1059.000000 | 1211.000000 | 1175.000000 | 66.351002 | 3154.000000 | 5459 |  | CORR | СIGR | 03:03 | 03:27 | 03:22 | 44 | 233 | 10.000000 | EXT | - |  | (c)
59792.329000 | 9.639000 | 9.538000 | -1.701000 | -1.802000 | -2114.000000 | -1992.000000 | -2043.000000 | 15.095508 | 1692.000000 | 5461 |  | CORR | GENE | 06:41 | 07:01 | 06:53 | 110 | 141 | 10.000000 | EXT | - |  | (c)
59806.033000 | 0.418000 | 0.375000 | -10.762000 | -10.805000 | -1274.000000 | -983.000000 | -1036.000000 | 798.000000 | 375.000000 | 5463 |  | CORR | GENE | 04:50 | 05:37 | 05:28 | 112 | 476 | 10.000000 | EXT | - |  | (c)
59818.006000 | 1.211000 | 1.152000 | -10.364000 | -10.423000 | -2178.000000 | -2161.000000 | -2157.000000 | 4.268479 | 1152.000000 | 5464 |  | CORR | AXGR | 04:11 | 04:13 | 04:14 | 433 | 42 | 10.000000 | EXT | - |  | (c)
59838.564000 | 10.194000 | 10.083000 | -1.176000 | -1.287000 | -1045.000000 | -977.000000 | -937.000000 | 58.266495 | 1176.000000 | 5465 |  | CORR | GENE | 06:41 | 06:51 | 06:58 | 111 | 215 | 13.000000 | EXT | - |  | (c)
59838.666000 | 10.296000 | 10.249000 | -1.074000 | -1.121000 | -1043.000000 | -935.000000 | -870.000000 | 42.247886 | 988.000000 | 5465 |  | CORR | GENE | 06:41 | 06:58 | 07:09 | 133 | 346 | 15.000000 | EXT | - |  | (c)
59846.410000 | 1.255000 | 1.250000 | -4.230000 | -4.235000 | -1319.000000 | -1250.000000 | -1275.000000 | 73.586945 | 1250.000000 | 5467 |  | CORR | СIGR | 07:05 | 07:16 | 07:12 | 20 | 87 | 9.000000 | EXT | - |  | (c)
59858.248000 | 7.608000 | 7.553000 | -3.632000 | -3.687000 | 1237.000000 | 1345.000000 | 1400.000000 | 40.734946 | 3621.000000 | 5468 |  | CORR | GENE | 03:46 | 04:03 | 04:12 | 66 | 326 | 10.000000 | EXT | - |  | (c)
59861.502000 | 10.862000 | 10.490000 | -0.378000 | -0.750000 | -1991.000000 | -1934.000000 | -1910.000000 | 25.850612 | 110.000000 | 5468 |  | CORR | GENE | 07:05 | 07:14 | 07:18 | 640 | 162 | 12.000000 | EXT | - |  | (c)
59862.718000 | 0.838000 | 0.112000 | -10.282000 | -11.008000 | -544.000000 | -449.000000 | -460.000000 | 23.602422 | 112.000000 | 5469 |  | CORR | GENE | 07:37 | 07:52 | 07:50 | 1278 | 168 | 11.000000 | EXT | - |  | (c)
59862.985000 | 1.105000 | 0.710000 | -10.015000 | -10.410000 | -162.000000 | -117.000000 | -124.000000 | 3.790994 | 710.000000 | 5469 |  | CORR | GENE | 08:39 | 08:46 | 08:45 | 594 | 77 | 10.000000 | EXT | - |  | (c)
59863.779000 | 1.899000 | 1.058000 | -9.221000 | -10.062000 | -2220.000000 | -2068.000000 | -2057.000000 | 0.811293 | 1058.000000 | 5469 |  | CORR | GENE | 03:06 | 03:31 | 03:33 | 851 | 326 | 10.000000 | EXT | - |  | (c)
59865.998000 | 4.118000 | 4.106000 | -7.002000 | -7.014000 | -393.000000 | -251.000000 | -317.000000 | 13.353740 | 4106.000000 | 5469 |  | CORR | СIGR | 08:01 | 08:24 | 08:14 | 41 | 152 | 15.000000 | EXT | - |  | (c)
59866.301000 | 4.421000 | 4.216000 | -6.699000 | -6.904000 | -672.000000 | -93.000000 | -337.000000 | 0.000000 | 4216.000000 | 5469 |  | CORR | GENE | 07:16 | 08:50 | 08:10 | 254 | 670 | 13.000000 | EXT | - |  | (c)
59866.954000 | 5.074000 | 4.534000 | -6.046000 | -6.586000 | -66.000000 | -36.000000 | -29.000000 | 0.000000 | 4534.000000 | 5469 |  | CORR | GENE | 08:54 | 08:59 | 09:00 | 1361 | 74 | 11.000000 | EXT | - |  | (c)
59867.570000 | 5.690000 | 5.681000 | -5.430000 | -5.439000 | -1921.000000 | -1839.000000 | -1863.000000 | 24.940079 | 5402.000000 | 5469 |  | CORR | СIGR | 03:55 | 04:08 | 04:04 | 37 | 116 | 10.000000 | EXT | - |  | (c)
59869.868000 | 7.988000 | 7.878000 | -3.132000 | -3.242000 | -1999.000000 | -1974.000000 | -1936.000000 | 18.643979 | 2746.000000 | 5469 |  | CORR | GENE | 03:42 | 03:46 | 03:52 | 496 | 128 | 11.000000 | EXT | - |  | (c)
59870.161000 | 8.281000 | 8.206000 | -2.839000 | -2.914000 | 1948.000000 | -2069.000000 | 2196.000000 | 0.000000 | 2816.000000 | 5469 |  | CORR | GENE | 02:19 | 03:31 | 02:59 | 98 | 496 | 10.000000 | EXT | - |  | (c)
59870.371000 | 8.491000 | 8.412000 | -2.629000 | -2.708000 | -2064.000000 | -2064.000000 | -1921.000000 | 13.400224 | 2600.000000 | 5469 |  | CORR | GENE | 03:32 | 03:32 | 03:55 | 108 | 287 | 11.000000 | EXT | - |  | (c)
59884.255000 | 0.175000 | 0.060000 | -10.585000 | -10.700000 | 1234.000000 | 1295.000000 | 1272.000000 | 71.227798 | 60.000000 | 5471 |  | CORR | GENE | 05:16 | 05:26 | 05:22 | 341 | 76 | 10.000000 | EXT | - |  | (c)
59885.346000 | 1.266000 | 1.221000 | -9.494000 | -9.539000 | 1046.000000 | 1087.000000 | 1082.000000 | 84.388724 | 1221.000000 | 5471 |  | CORR | GENE | 04:45 | 04:52 | 04:51 | 121 | 72 | 10.000000 | EXT | - |  | (c)
59886.584000 | 2.504000 | 1.611000 | -8.256000 | -9.149000 | 916.000000 | 938.000000 | 1057.000000 | 71.833035 | 1611.000000 | 5471 |  | CORR | GENE | 04:24 | 04:28 | 04:47 | 1208 | 283 | 11.000000 | EXT | - |  | (c)
59889.118000 | 5.038000 | 4.986000 | -5.722000 | -5.774000 | 1603.000000 | 1621.000000 | 1623.000000 | 45.686792 | 4986.000000 | 5471 |  | CORR | AXGR | 06:15 | 06:18 | 06:19 | 129 | 41 | 10.000000 | EXT | - |  | (c)
59905.995000 | 0.000000 | -0.019000 | -11.485000 | -11.504000 | -645.000000 | -590.000000 | -547.000000 | 36.258302 |  | 5473 | Нарушение формы кольцевого шва | GWAN |  | 00:03 | 00:11 | 00:18 | 0 | 196 |  | EXT | Нарушение формы кольцевого шва |  | (c)
59905.995000 | 0.000000 | -0.006000 | -11.485000 | -11.491000 | 1082.000000 | 1276.000000 | 1262.000000 | 49.120176 |  | 5473 | Смещение кромок | GWAN |  | 04:41 | 05:13 | 05:10 | 0 | 360 | 3.066000 | EXT | Смещение кромок. Наружу. Величина смещения - 3.1 мм. |  | (c)
59905.995000 | 0.000000 | -0.006000 | -11.485000 | -11.491000 | 1477.000000 | 1619.000000 | 1600.000000 | 30.956053 |  | 5473 | Смещение кромок | GWAN |  | 05:45 | 06:08 | 06:05 | 0 | 247 | 2.842000 | EXT | Смещение кромок. Вовнутрь. Величина смещения - 2.8 мм. |  | (c)
59912.644000 | 6.649000 | 6.283000 | -4.836000 | -5.202000 | 909.000000 | 942.000000 | 938.000000 | 73.328600 | 4513.000000 | 5473 |  | CORR | GENE | 04:13 | 04:19 | 04:18 | 689 | 59 | 10.000000 | EXT | - |  | (c)
59939.695000 | 0.000000 | -0.031000 | -11.525000 | -11.556000 | 983.000000 | 1351.000000 | 1222.000000 | 983.000000 |  | 5476 | Смещение кромок | GWAN |  | 09:33 | 10:33 | 10:12 | 0 | 479 | 3.737000 | EXT | Смещение кромок. Вовнутрь. Величина смещения - 3.7 мм. Аномалия находится на упругопластическом изгибе: R=366 Дн, максимальное растяжение на 6.1 час. |  | (c)
59940.101000 | 0.406000 | 0.349000 | -11.119000 | -11.176000 | -9.000000 | 7.000000 | 6.000000 | 0.000000 | 349.000000 | 5476 | Дефект проката | MIAN | AXGR | 06:53 | 06:56 | 06:56 | 102 | 31 | 12.973145 | INT | Дефект проката. Эквивалент потери металла 13%. Аномалия находится на упругопластическом изгибе: R=382 Дн, максимальное растяжение на 6.1 час. |  | (c)
59940.465000 | 0.770000 | 0.706000 | -10.755000 | -10.819000 | -4.000000 | 4.000000 | 6.000000 | 0.000000 | 706.000000 | 5476 | Дефект проката | MIAN | AXGR | 06:54 | 06:55 | 06:56 | 104 | 21 | 10.327941 | INT | Дефект проката. Эквивалент потери металла 10%. Аномалия находится на упругопластическом изгибе: R=391 Дн, максимальное растяжение на 6.1 час. |  | (c)
59948.457000 | 8.762000 | 8.668000 | -2.763000 | -2.857000 | 7.000000 | 16.000000 | 20.000000 | 7.000000 | 1955.000000 | 5476 | Дефект проката | MIAN | AXGR | 06:56 | 06:57 | 06:58 | 902 | 26 | 11.883375 | INT | Дефект проката. Эквивалент потери металла 12%. |  | (c)
59997.912000 | 0.582000 | 0.556000 | -10.768000 | -10.794000 | 1085.000000 | 1123.000000 | 1126.000000 | 82.550362 | 556.000000 | 5481 |  | CORR | GENE | 05:13 | 05:19 | 05:19 | 329 | 82 | 11.000000 | EXT | - |  | (c)
59998.626000 | 1.296000 | 1.259000 | -10.054000 | -10.091000 | 859.000000 | 962.000000 | 972.000000 | 69.285938 | 1259.000000 | 5481 |  | CORR | GENE | 04:36 | 04:53 | 04:54 | 191 | 227 | 10.000000 | EXT | - |  | (c)
59999.176000 | 1.846000 | 1.819000 | -9.504000 | -9.531000 | 872.000000 | 943.000000 | 941.000000 | 70.335016 | 1819.000000 | 5481 |  | CORR | СIGR | 04:38 | 04:50 | 04:49 | 40 | 139 | 10.000000 | EXT | - |  | (c)
60003.013000 | 5.683000 | 5.594000 | -5.667000 | -5.756000 | -2156.000000 | -2148.000000 | -2148.000000 | 6.666459 | 5546.000000 | 5481 |  | LWAN |  | 08:30 | 08:31 | 08:31 | 210 | 17 | 4.908306 | EXT | -. Эквивалент потери металла 5%. |  | (c)
60012.484000 | 3.804000 | 3.790000 | -7.611000 | -7.625000 | 1868.000000 | 1938.000000 | 1922.000000 | 20.620361 | 3790.000000 | 5482 |  | CORR | СIGR | 05:00 | 05:11 | 05:09 | 32 | 107 | 11.000000 | EXT | - |  | (c)
60013.331000 | 4.651000 | 4.639000 | -6.764000 | -6.776000 | 1713.000000 | 1964.000000 | 1839.000000 | 21.508042 | 4639.000000 | 5482 |  | CORR | GENE | 04:35 | 05:15 | 04:55 | 74 | 251 | 10.000000 | EXT | - |  | (c)
60032.587000 | 1.482000 | 1.470000 | -9.648000 | -9.660000 | -2099.000000 | -2047.000000 | -2041.000000 | 10.592088 | 1470.000000 | 5484 |  | CORR | СIGR | 04:48 | 04:57 | 04:58 | 21 | 117 | 12.000000 | EXT | - |  | (c)
60059.779000 | 6.439000 | 6.431000 | -4.991000 | -4.999000 | 770.000000 | 809.000000 | 799.000000 | 770.000000 | 4971.000000 | 5486 |  | GOUG | СIGR | 10:51 | 10:58 | 10:56 | 28 | 58 | 8.000000 | EXT | -. Аномалия находится на отводе. Задир. |  | (c)
60064.000000 | 10.660000 | 10.251000 | -0.770000 | -1.179000 | -2054.000000 | -1328.000000 | -1675.000000 | 1296.000000 | 666.000000 | 5486 | Металлургический дефект | MIAN | GENE | 03:16 | 05:13 | 04:17 | 513 | 757 | 6.000000 | INT | Металлургический дефект. Эквивалент потери металла 6%. Аномалия находится на отводе. |  | (c)
60064.770000 | 0.000000 | -0.050000 | -11.345000 | -11.395000 | 702.000000 | 826.000000 | 819.000000 | 56.637827 |  | 5487 | Нарушение формы кольцевого шва | GWAN |  | 02:37 | 02:57 | 02:56 | 0 | 235 |  | EXT | Нарушение формы кольцевого шва. Аномалия находится на отводе. |  | (c)
60064.770000 | 0.000000 | -0.021000 | -11.345000 | -11.366000 | 1237.000000 | 1347.000000 | 1353.000000 | 52.034237 |  | 5487 | Смещение кромок | GWAN |  | 04:03 | 04:21 | 04:22 | 0 | 232 | 2.844000 | EXT | Смещение кромок. Наружу. Аномалия находится на отводе. Величина смещения - 2.8 мм. |  | (c)
60064.770000 | 0.000000 | -0.021000 | -11.345000 | -11.366000 | 1610.000000 | 1736.000000 | 1796.000000 | 5.045972 |  | 5487 | Нарушение формы кольцевого шва | GWAN |  | 05:04 | 05:24 | 05:34 | 0 | 372 |  | EXT | Нарушение формы кольцевого шва. Аномалия находится на отводе. |  | (c)
60064.770000 | 0.000000 | -0.050000 | -11.345000 | -11.395000 | -1467.000000 | -1185.000000 | -1292.000000 | 75.720487 |  | 5487 | Нарушение формы кольцевого шва | GWAN |  | 08:47 | 09:32 | 09:15 | 0 | 350 |  | EXT | Нарушение формы кольцевого шва. Аномалия находится на отводе. |  | (c)
60076.455000 | 0.340000 | 0.269000 | -11.200000 | -11.271000 | -1225.000000 | -1194.000000 | -1199.000000 | 81.112219 | 269.000000 | 5488 |  | CORR | GENE | 07:23 | 07:28 | 07:28 | 294 | 53 | 9.000000 | EXT | - |  | (c)
60082.100000 | 5.985000 | 5.936000 | -5.555000 | -5.604000 | -2175.000000 | -1982.000000 | -2027.000000 | 4.484046 | 5517.000000 | 5488 |  | CORR | GENE | 04:50 | 05:21 | 05:14 | 87 | 295 | 10.000000 | EXT | - |  | (c)
60082.497000 | 6.382000 | 6.309000 | -5.158000 | -5.231000 | -2193.000000 | -2172.000000 | -2182.000000 | 3.031477 | 5112.000000 | 5488 |  | CORR | AXGR | 04:47 | 04:50 | 04:49 | 119 | 21 | 10.000000 | EXT | - |  | (c)
60108.606000 | 9.746000 | 9.711000 | -1.714000 | -1.749000 | 695.000000 | 706.000000 | 703.000000 | 56.116514 | 1684.000000 | 5490 |  | CORR | AXGR | 04:42 | 04:44 | 04:43 | 65 | 16 | 9.000000 | EXT | - |  | (c)
60112.141000 | 1.821000 | 1.465000 | -9.409000 | -9.765000 | 1437.000000 | 1570.000000 | 1507.000000 | 47.002087 | 1465.000000 | 5491 |  | CORR | GENE | 06:44 | 07:05 | 06:55 | 844 | 141 | 10.000000 | EXT | - |  | (c)
60113.194000 | 2.874000 | 2.563000 | -8.356000 | -8.667000 | 781.000000 | 949.000000 | 911.000000 | 62.992154 | 2563.000000 | 5491 |  | CORR | GENE | 04:58 | 05:25 | 05:19 | 503 | 261 | 10.000000 | EXT | - |  | (c)
60124.016000 | 2.466000 | 2.431000 | -8.419000 | -8.454000 | 1267.000000 | 1331.000000 | 1313.000000 | 66.515680 | 2431.000000 | 5492 |  | CORR | СIGR | 05:11 | 05:22 | 05:19 | 35 | 93 | 11.000000 | EXT | - |  | (c)
60125.339000 | 3.789000 | 3.553000 | -7.096000 | -7.332000 | 1141.000000 | 1384.000000 | 1518.000000 | 0.000000 | 3553.000000 | 5492 |  | CORR | GENE | 04:51 | 05:30 | 05:52 | 500 | 755 | 10.000000 | EXT | - |  | (c)
60129.283000 | 7.733000 | 7.684000 | -3.152000 | -3.201000 | 1129.000000 | 1151.000000 | 1144.000000 | 85.278031 | 2995.000000 | 5492 |  | CORR | AXGR | 04:49 | 04:53 | 04:51 | 206 | 30 | 13.000000 | EXT | - |  | (c)
60132.834000 | 0.399000 | 0.320000 | -11.281000 | -11.360000 | 585.000000 | 804.000000 | 869.000000 | 585.000000 | 320.000000 | 5493 |  | CORR | GENE | 04:33 | 05:08 | 05:19 | 87 | 567 | 12.000000 | EXT | -. Аномалия находится на отводе. |  | (c)
60140.885000 | 8.450000 | 8.416000 | -3.230000 | -3.264000 | 1271.000000 | 1431.000000 | 1470.000000 | 1271.000000 | 3201.000000 | 5493 |  | CORR | GENE | 06:24 | 06:50 | 06:56 | 63 | 397 | 10.000000 | EXT | -. Аномалия находится на отводе. |  | (c)
60142.895000 | 10.460000 | 10.394000 | -1.220000 | -1.286000 | 787.000000 | 891.000000 | 1002.000000 | 787.000000 | 1163.000000 | 5493 |  | CORR | GENE | 05:06 | 05:23 | 05:40 | 123 | 430 | 10.000000 | EXT | -. Аномалия находится на отводе. |  | (c)
60143.680000 | 11.245000 | 11.211000 | -0.435000 | -0.469000 | -798.000000 | -624.000000 | -673.000000 | 548.000000 | 372.000000 | 5493 |  | CORR | GENE | 00:50 | 01:18 | 01:10 | 97 | 250 | 11.000000 | EXT | -. Аномалия находится на отводе. |  | (c)
60179.390000 | 1.030000 | 1.004000 | -10.435000 | -10.461000 | -1439.000000 | -1366.000000 | -1332.000000 | 63.888725 | 1004.000000 | 5497 |  | CORR | СIGR | 05:40 | 05:52 | 05:57 | 31 | 213 | 10.000000 | EXT | - |  | (c)
60235.285000 | 0.000000 | -0.015000 | -11.260000 | -11.275000 | -910.000000 | -755.000000 | -773.000000 | 40.222575 |  | 5502 | Нарушение формы кольцевого шва | GWAN |  | 09:00 | 09:24 | 09:22 | 0 | 274 |  | EXT | Нарушение формы кольцевого шва |  | (c)
60246.545000 | 0.000000 | -0.015000 | -11.175000 | -11.190000 | 1149.000000 | 1297.000000 | 1309.000000 | 48.603343 |  | 5503 | Смещение кромок | GWAN |  | 04:17 | 04:41 | 04:43 | 0 | 319 | 2.298000 | EXT | Смещение кромок. Наружу. Величина смещения - 2.3 мм. |  | (c)
60246.545000 | 0.000000 | -0.015000 | -11.175000 | -11.190000 | 2009.000000 | -2156.000000 | 2197.000000 | 0.000000 |  | 5503 | Смещение кромок | GWAN |  | 06:36 | 07:24 | 07:06 | 0 | 378 | 2.446000 | EXT | Смещение кромок. Наружу. Величина смещения - 2.4 мм. |  | (c)
60257.720000 | 0.000000 | -0.021000 | -11.300000 | -11.321000 | -1111.000000 | -594.000000 | -808.000000 | 40.671778 |  | 5504 | Смещение кромок | GWAN |  | 09:12 | 10:36 | 10:01 | 0 | 607 | 2.592000 | EXT | Смещение кромок. Вовнутрь. Величина смещения - 2.6 мм. |  | (c)
60269.675000 | 0.655000 | 0.618000 | -10.665000 | -10.702000 | 1887.000000 | 2008.000000 | 2044.000000 | 0.000000 | 618.000000 | 5505 |  | CORR | GENE | 07:35 | 07:54 | 08:00 | 56 | 314 | 10.000000 | EXT | - |  | (c)
60276.581000 | 7.561000 | 7.544000 | -3.759000 | -3.776000 | 2117.000000 | 2192.000000 | 2216.000000 | 0.000000 | 3735.000000 | 5505 |  | CORR | СIGR | 08:12 | 08:24 | 08:28 | 41 | 198 | 10.000000 | EXT | - |  | (c)
60278.693000 | 9.673000 | 9.657000 | -1.647000 | -1.663000 | 1677.000000 | 1761.000000 | 1723.000000 | 33.509978 | 1624.000000 | 5505 |  | CORR | СIGR | 07:01 | 07:14 | 07:08 | 39 | 92 | 10.000000 | EXT | - |  | (c)
60280.340000 | 0.000000 | -0.011000 | -11.370000 | -11.381000 | 2061.000000 | -2218.000000 | 2204.000000 | 0.000000 |  | 5506 | Смещение кромок | GWAN |  | 06:13 | 06:43 | 06:36 | 0 | 288 | 3.017000 | EXT | Смещение кромок. Наружу. Величина смещения - 3 мм. |  | (c)
60291.710000 | 0.000000 | -0.026000 | -11.460000 | -11.486000 | 832.000000 | 915.000000 | 927.000000 | 67.101619 |  | 5507 | Смещение кромок | GWAN |  | 02:31 | 02:44 | 02:46 | 0 | 192 | 2.576000 | EXT | Смещение кромок. Наружу. Величина смещения - 2.6 мм. |  | (c)
60291.710000 | 0.000000 | -0.021000 | -11.460000 | -11.481000 | 1337.000000 | 1409.000000 | 1409.000000 | 54.542884 |  | 5507 | Смещение кромок | GWAN |  | 03:52 | 04:04 | 04:04 | 0 | 145 | 2.785000 | EXT | Смещение кромок. Наружу. Величина смещения - 2.8 мм. |  | (c)
60291.710000 | 0.000000 | -0.011000 | -11.460000 | -11.471000 | 1900.000000 | 1967.000000 | 1979.000000 | 7.680792 |  | 5507 | Смещение кромок | GWAN |  | 05:23 | 05:34 | 05:36 | 0 | 157 | 2.451000 | EXT | Смещение кромок. Вовнутрь. Величина смещения - 2.5 мм. |  | (c)
60294.292000 | 2.582000 | 2.483000 | -8.878000 | -8.977000 | 1531.000000 | 1755.000000 | 1766.000000 | 0.000000 | 2483.000000 | 5507 |  | CORR | GENE | 04:24 | 05:00 | 05:01 | 143 | 470 | 10.000000 | EXT | - |  | (c)
60320.345000 | 5.905000 | 5.849000 | -5.090000 | -5.146000 | 2221.000000 | -2214.000000 | -2211.000000 | 1.612897 | 5054.000000 | 5509 |  | DENT |  | 07:39 | 07:43 | 07:44 | 92 | 58 | 0.281690 |  | -. Аномалия находится вблизи продольного шва. |  | (c)
60325.734000 | 0.299000 | 0.187000 | -10.781000 | -10.893000 | 1288.000000 | 1311.000000 | 1342.000000 | 1288.000000 | 187.000000 | 5510 |  | CORR | GENE | 06:40 | 06:44 | 06:49 | 832 | 108 | 10.000000 | EXT | - |  | (c)
60347.325000 | 0.000000 | -0.021000 | -11.265000 | -11.286000 | 1437.000000 | 1553.000000 | 1546.000000 | 37.676792 |  | 5512 | Смещение кромок | GWAN |  | 06:46 | 07:05 | 07:04 | 0 | 218 | 2.577000 | EXT | Смещение кромок. Наружу. Величина смещения - 2.6 мм. Аномалия находится на упругопластическом изгибе: R=657 Дн, максимальное растяжение на 5.9 час. |  | (c)
60347.325000 | 0.000000 | -0.046000 | -11.265000 | -11.311000 | -1450.000000 | -1383.000000 | -1263.000000 | 78.116471 |  | 5512 | Смещение кромок | GWAN |  | 11:00 | 11:11 | 11:30 | 0 | 375 | 2.384000 | EXT | Смещение кромок. Наружу. Величина смещения - 2.4 мм. Аномалия находится на упругопластическом изгибе: R=657 Дн, максимальное растяжение на 5.9 час. |  | (c)
60349.734000 | 2.409000 | 1.772000 | -8.856000 | -9.493000 | 314.000000 | 540.000000 | 436.000000 | 25.360792 | 1772.000000 | 5512 |  | CORR | GENE | 03:45 | 04:21 | 04:05 | 1249 | 243 | 12.000000 | EXT | -. Аномалия находится на упругопластическом изгибе: R=436 Дн, максимальное растяжение на 5.9 час. |  | (c)
60354.114000 | 6.789000 | 6.760000 | -4.476000 | -4.505000 | 1382.000000 | 1483.000000 | 1455.000000 | 50.777621 | 4445.000000 | 5512 |  | CORR | GENE | 06:37 | 06:54 | 06:49 | 60 | 146 | 10.000000 | EXT | -. Аномалия находится на упругопластическом изгибе: R=354 Дн, максимальное растяжение на 5.8 час. |  | (c)
60358.590000 | 0.000000 | -0.041000 | -11.390000 | -11.431000 | 1243.000000 | 2056.000000 | 1736.000000 | 0.219130 |  | 5513 | Смещение кромок | GWAN |  | 01:48 | 03:59 | 03:07 | 0 | 985 | 3.263000 | EXT | Смещение кромок. Наружу. Величина смещения - 3.3 мм. Аномалия находится на упругопластическом изгибе: R=541 Дн, максимальное растяжение на 5.4 час. |  | (c)
60358.701000 | 0.111000 | 0.083000 | -11.279000 | -11.307000 | 2105.000000 | -2016.000000 | -1664.000000 | 0.000000 | 83.000000 | 5513 |  | CORR | СIGR | 04:07 | 05:02 | 05:58 | 39 | 1384 | 11.000000 | EXT | -. Аномалия находится на упругопластическом изгибе: R=541 Дн, максимальное растяжение на 5.4 час. |  | (c)
60368.267000 | 9.677000 | 9.662000 | -1.713000 | -1.728000 | -1265.000000 | -1209.000000 | -1201.000000 | 77.914659 | 1690.000000 | 5513 |  | CORR | СIGR | 07:03 | 07:12 | 07:13 | 38 | 128 | 11.000000 | EXT | - |  | (c)
60369.980000 | 0.000000 | -0.021000 | -11.230000 | -11.251000 | 1705.000000 | 2062.000000 | 1959.000000 | 1.405619 |  | 5514 | Смещение кромок | GWAN |  | 01:54 | 02:52 | 02:35 | 0 | 508 | 2.690000 | EXT | Смещение кромок. Вовнутрь. Величина смещения - 2.7 мм. |  | (c)
60376.780000 | 6.800000 | 6.754000 | -4.430000 | -4.476000 | -819.000000 | -594.000000 | -640.000000 | 22.770100 | 4398.000000 | 5514 |  | CORR | GENE | 07:07 | 07:43 | 07:36 | 78 | 358 | 10.000000 | EXT | - |  | (c)
60381.210000 | 0.000000 | -0.005000 | -11.340000 | -11.345000 | -1830.000000 | -1604.000000 | -1674.000000 | 32.345525 |  | 5515 | Нарушение формы кольцевого шва | GWAN |  | 04:41 | 05:18 | 05:06 | 0 | 312 |  | EXT | Нарушение формы кольцевого шва |  | (c)
60381.210000 | 0.000000 | -0.022000 | -11.340000 | -11.362000 | -733.000000 | -262.000000 | -449.000000 | 0.000000 |  | 5515 | Нарушение формы кольцевого шва | GWAN |  | 07:38 | 08:54 | 08:24 | 0 | 568 |  | EXT | Нарушение формы кольцевого шва |  | (c)
60381.210000 | 0.000000 | -0.023000 | -11.340000 | -11.363000 | 179.000000 | 233.000000 | 1162.000000 | 6.878808 |  | 5515 | Нарушение формы кольцевого шва | GWAN |  | 10:06 | 10:14 | 00:44 | 0 | 1966 |  | EXT | Нарушение формы кольцевого шва |  | (c)
60413.711000 | 10.641000 | 10.434000 | -0.364000 | -0.571000 | 1565.000000 | 1601.000000 | 1590.000000 | 47.522190 | 300.000000 | 5517 |  | CORR | GENE | 04:55 | 05:01 | 05:00 | 271 | 51 | 10.000000 | EXT | - |  | (c)
60414.784000 | 0.709000 | 0.620000 | -10.771000 | -10.860000 | -933.000000 | -911.000000 | -910.000000 | 69.752448 | 620.000000 | 5518 |  | CORR | GENE | 07:17 | 07:21 | 07:21 | 158 | 46 | 10.000000 | EXT | - |  | (c)
60415.078000 | 1.003000 | 0.985000 | -10.477000 | -10.495000 | -954.000000 | -907.000000 | -908.000000 | 65.758861 | 985.000000 | 5518 |  | CORR | СIGR | 07:14 | 07:21 | 07:21 | 30 | 93 | 10.000000 | EXT | - |  | (c)
60415.369000 | 1.294000 | 1.152000 | -10.186000 | -10.328000 | -1024.000000 | -1002.000000 | -997.000000 | 76.019280 | 1152.000000 | 5518 |  | CORR | GENE | 07:02 | 07:06 | 07:07 | 212 | 55 | 12.000000 | EXT | - |  | (c)
60415.760000 | 1.685000 | 1.422000 | -9.795000 | -10.058000 | -1122.000000 | -1045.000000 | -1070.000000 | 78.098159 | 1422.000000 | 5518 |  | CORR | GENE | 06:47 | 06:59 | 06:55 | 580 | 103 | 10.000000 | EXT | - |  | (c)
60415.778000 | 1.703000 | 1.634000 | -9.777000 | -9.846000 | -1711.000000 | -1679.000000 | -1681.000000 | 41.893483 | 1634.000000 | 5518 |  | CORR | GENE | 05:12 | 05:17 | 05:17 | 383 | 61 | 12.000000 | EXT | - |  | (c)
60416.454000 | 2.379000 | 2.198000 | -9.101000 | -9.282000 | -1171.000000 | -1139.000000 | -1125.000000 | 83.429626 | 2198.000000 | 5518 |  | CORR | GENE | 06:39 | 06:44 | 06:46 | 380 | 91 | 10.000000 | EXT | - |  | (c)
60417.433000 | 3.358000 | 3.330000 | -8.122000 | -8.150000 | -1636.000000 | -1591.000000 | -1588.000000 | 48.001322 | 3330.000000 | 5518 |  | CORR | GENE | 05:24 | 05:31 | 05:31 | 58 | 95 | 10.000000 | EXT | - |  | (c)
60418.064000 | 3.989000 | 3.951000 | -7.491000 | -7.529000 | -619.000000 | -495.000000 | -538.000000 | 30.290612 | 3951.000000 | 5518 |  | DENT |  | 08:08 | 08:28 | 08:21 | 93 | 162 | 0.140845 |  | - |  | (c)
60419.756000 | 5.681000 | 5.668000 | -5.799000 | -5.812000 | -1469.000000 | -1422.000000 | -1406.000000 | 61.423283 | 5668.000000 | 5518 |  | CORR | СIGR | 05:51 | 05:58 | 06:01 | 43 | 128 | 10.000000 | EXT | - |  | (c)
60437.100000 | 0.000000 | -0.036000 | -11.100000 | -11.136000 | 222.000000 | 637.000000 | 484.000000 | 222.000000 |  | 5520 | Смещение кромок | GWAN |  | 08:31 | 09:38 | 09:14 | 0 | 526 | 3.088000 | EXT | Смещение кромок. Вовнутрь. Аномалия находится на отводе. Величина смещения - 3.1 мм. |  | (c)
60437.140000 | 0.040000 | 0.034000 | -11.060000 | -11.066000 | -1667.000000 | -594.000000 | -973.000000 | 279.000000 | 34.000000 | 5520 |  | CORR | GENE | 03:27 | 06:20 | 05:19 | 104 | 1388 | 10.000000 | EXT | - |  | (c)
60449.263000 | 1.063000 | 0.982000 | -10.182000 | -10.263000 | -1902.000000 | -1838.000000 | -1809.000000 | 26.484509 | 982.000000 | 5521 |  | CORR | GENE | 04:34 | 04:44 | 04:49 | 111 | 187 | 10.000000 | EXT | - |  | (c)
60449.839000 | 1.639000 | 1.617000 | -9.606000 | -9.628000 | -1971.000000 | -1891.000000 | -1904.000000 | 20.970564 | 1617.000000 | 5521 |  | CORR | GENE | 04:23 | 04:36 | 04:33 | 120 | 133 | 13.000000 | EXT | - |  | (c)
60450.192000 | 1.992000 | 1.975000 | -9.253000 | -9.270000 | -1951.000000 | -1891.000000 | -1892.000000 | 22.585713 | 1975.000000 | 5521 |  | CORR | СIGR | 04:26 | 04:35 | 04:35 | 36 | 118 | 10.000000 | EXT | - |  | (c)
60450.638000 | 2.438000 | 2.402000 | -8.807000 | -8.843000 | -2151.000000 | -2100.000000 | -2082.000000 | 6.433790 | 2402.000000 | 5521 |  | CORR | GENE | 03:54 | 04:02 | 04:05 | 48 | 137 | 10.000000 | EXT | - |  | (c)
60453.230000 | 5.030000 | 4.992000 | -6.215000 | -6.253000 | -2141.000000 | -2044.000000 | -2076.000000 | 7.256480 | 4992.000000 | 5521 |  | CORR | СIGR | 03:55 | 04:11 | 04:06 | 42 | 129 | 11.000000 | EXT | - |  | (c)
60472.658000 | 1.768000 | 1.749000 | -9.432000 | -9.451000 | 2123.000000 | 2172.000000 | 2168.000000 | 0.000000 | 1749.000000 | 5523 |  | CORR | СIGR | 08:03 | 08:11 | 08:10 | 40 | 90 | 10.000000 | EXT | - |  | (c)
60472.834000 | 1.944000 | 1.859000 | -9.256000 | -9.341000 | 1729.000000 | 2028.000000 | 1925.000000 | 0.000000 | 1859.000000 | 5523 |  | CORR | GENE | 06:59 | 07:47 | 07:31 | 98 | 393 | 12.000000 | EXT | - |  | (c)
60473.243000 | 2.353000 | 2.107000 | -8.847000 | -9.093000 | 1826.000000 | 1893.000000 | 1877.000000 | 20.312200 | 2107.000000 | 5523 |  | CORR | GENE | 07:15 | 07:25 | 07:23 | 478 | 102 | 11.000000 | EXT | - |  | (c)
60473.455000 | 2.565000 | 2.546000 | -8.635000 | -8.654000 | 1730.000000 | 1812.000000 | 1771.000000 | 30.480184 | 2546.000000 | 5523 |  | CORR | СIGR | 06:59 | 07:12 | 07:06 | 26 | 82 | 13.000000 | EXT | - |  | (c)
60474.732000 | 3.842000 | 3.592000 | -7.358000 | -7.608000 | 2098.000000 | 2112.000000 | 2131.000000 | 2.802782 | 3592.000000 | 5523 |  | CORR | GENE | 07:59 | 08:01 | 08:04 | 473 | 65 | 13.000000 | EXT | - |  | (c)
60475.687000 | 4.797000 | 4.732000 | -6.403000 | -6.468000 | 1073.000000 | 1432.000000 | 1469.000000 | 0.000000 | 4732.000000 | 5523 |  | CORR | GENE | 05:13 | 06:11 | 06:17 | 89 | 792 | 10.000000 | EXT | - |  | (c)
60480.716000 | 9.826000 | 9.801000 | -1.374000 | -1.399000 | 1776.000000 | 1877.000000 | 1851.000000 | 18.386612 | 1355.000000 | 5523 |  | CORR | СIGR | 07:07 | 07:23 | 07:19 | 44 | 151 | 10.000000 | EXT | - |  | (c)
60482.174000 | 0.084000 | 0.032000 | -11.256000 | -11.308000 | -1299.000000 | -781.000000 | -979.000000 | 27.248131 | 32.000000 | 5524 |  | CORR | GENE | 05:59 | 07:23 | 06:51 | 68 | 641 | 11.000000 | EXT | - |  | (c)
60483.159000 | 1.069000 | 1.036000 | -10.271000 | -10.304000 | -1036.000000 | -967.000000 | -944.000000 | 61.314380 | 1036.000000 | 5524 |  | CORR | GENE | 06:42 | 06:53 | 06:57 | 78 | 184 | 10.000000 | EXT | - |  | (c)
60483.402000 | 1.312000 | 1.280000 | -10.028000 | -10.060000 | -1427.000000 | -1318.000000 | -1346.000000 | 64.836718 | 1280.000000 | 5524 |  | CORR | GENE | 05:39 | 05:56 | 05:52 | 59 | 163 | 10.000000 | EXT | - |  | (c)
60483.813000 | 1.723000 | 1.668000 | -9.617000 | -9.672000 | -1548.000000 | -1436.000000 | -1474.000000 | 55.041434 | 1668.000000 | 5524 |  | CORR | GENE | 05:19 | 05:37 | 05:31 | 593 | 150 | 10.000000 | EXT | - |  | (c)
60483.895000 | 1.805000 | 1.715000 | -9.535000 | -9.625000 | -1843.000000 | -1827.000000 | -1822.000000 | 31.282282 | 1715.000000 | 5524 |  | CORR | AXGR | 04:32 | 04:34 | 04:35 | 160 | 42 | 10.000000 | EXT | - |  | (c)
60486.213000 | 4.123000 | 4.109000 | -7.217000 | -7.231000 | -1071.000000 | -1001.000000 | -1015.000000 | 72.784313 | 4109.000000 | 5524 |  | CORR | СIGR | 06:36 | 06:48 | 06:45 | 39 | 113 | 10.000000 | EXT | - |  | (c)
60486.408000 | 4.318000 | 4.231000 | -7.022000 | -7.109000 | -569.000000 | -508.000000 | -509.000000 | 31.428736 | 4231.000000 | 5524 |  | CORR | GENE | 07:57 | 08:07 | 08:07 | 271 | 120 | 10.000000 | EXT | - |  | (c)
60486.738000 | 4.648000 | 4.597000 | -6.692000 | -6.743000 | -950.000000 | -913.000000 | -914.000000 | 68.038143 | 4597.000000 | 5524 |  | CORR | GENE | 06:56 | 07:02 | 07:02 | 402 | 71 | 10.000000 | EXT | - |  | (c)
60486.825000 | 4.735000 | 4.565000 | -6.605000 | -6.775000 | -791.000000 | -765.000000 | -764.000000 | 57.331611 | 4565.000000 | 5524 |  | CORR | GENE | 07:21 | 07:26 | 07:26 | 367 | 54 | 10.000000 | EXT | - |  | (c)
60487.471000 | 5.381000 | 5.281000 | -5.959000 | -6.059000 | -958.000000 | -810.000000 | -746.000000 | 25.997308 | 4813.000000 | 5524 |  | CORR | GENE | 06:54 | 07:18 | 07:29 | 1246 | 424 | 10.000000 | EXT | - |  | (c)
60489.587000 | 7.497000 | 7.311000 | -3.843000 | -4.029000 | -1780.000000 | -1767.000000 | -1753.000000 | 36.355654 | 3765.000000 | 5524 |  | CORR | GENE | 04:42 | 04:44 | 04:46 | 264 | 54 | 10.000000 | EXT | - |  | (c)
60490.694000 | 8.604000 | 8.565000 | -2.736000 | -2.775000 | -808.000000 | -735.000000 | -729.000000 | 45.969535 | 2626.000000 | 5524 |  | CORR | GENE | 07:19 | 07:30 | 07:31 | 149 | 159 | 12.000000 | EXT | - |  | (c)
60490.900000 | 8.810000 | 8.784000 | -2.530000 | -2.556000 | -1938.000000 | -1879.000000 | -1882.000000 | 23.630700 | 2507.000000 | 5524 |  | CORR | GENE | 04:16 | 04:26 | 04:25 | 49 | 111 | 10.000000 | EXT | - |  | (c)
60491.085000 | 8.995000 | 8.957000 | -2.345000 | -2.383000 | -677.000000 | -549.000000 | -584.000000 | 31.990099 | 2325.000000 | 5524 |  | CORR | GENE | 07:40 | 08:00 | 07:55 | 58 | 187 | 10.000000 | EXT | - |  | (c)
60491.170000 | 9.080000 | 9.028000 | -2.260000 | -2.312000 | -754.000000 | -736.000000 | -726.000000 | 54.163411 | 1942.000000 | 5524 |  | CORR | GENE | 07:27 | 07:30 | 07:32 | 370 | 55 | 10.000000 | EXT | - |  | (c)
60493.326000 | 11.236000 | 11.177000 | -0.104000 | -0.163000 | -936.000000 | -837.000000 | -887.000000 | 63.562358 | 50.000000 | 5524 |  | CORR | GENE | 06:58 | 07:14 | 07:06 | 113 | 99 | 10.000000 | EXT | - |  | (c)
60494.109000 | 0.679000 | 0.402000 | -10.556000 | -10.833000 | 1599.000000 | 1785.000000 | 1697.000000 | 27.155339 | 402.000000 | 5525 |  | CORR | GENE | 06:48 | 07:18 | 07:04 | 338 | 197 | 10.000000 | EXT | - |  | (c)
60499.317000 | 5.887000 | 5.856000 | -5.348000 | -5.379000 | 2098.000000 | 2157.000000 | 2176.000000 | 0.000000 | 5283.000000 | 5525 |  | CORR | GENE | 08:09 | 08:18 | 08:21 | 96 | 156 | 14.000000 | EXT | - |  | (c)
60507.661000 | 2.996000 | 2.971000 | -8.104000 | -8.129000 | -776.000000 | -588.000000 | -645.000000 | 30.951373 | 2971.000000 | 5526 |  | CORR | GENE | 06:56 | 07:26 | 07:17 | 53 | 261 | 10.000000 | EXT | - |  | (c)
60510.283000 | 5.618000 | 5.592000 | -5.482000 | -5.508000 | -1224.000000 | -1107.000000 | -1132.000000 | 76.491884 | 5435.000000 | 5526 |  | CORR | GENE | 05:44 | 06:03 | 05:59 | 73 | 184 | 11.000000 | EXT | - |  | (c)
60510.650000 | 5.985000 | 5.952000 | -5.115000 | -5.148000 | -488.000000 | -421.000000 | -400.000000 | 17.969798 | 5091.000000 | 5526 |  | CORR | GENE | 07:42 | 07:53 | 07:57 | 57 | 177 | 10.000000 | EXT | - |  | (c)
60539.312000 | 0.612000 | 0.342000 | -10.463000 | -10.733000 | 1189.000000 | 1229.000000 | 1231.000000 | 1189.000000 | 342.000000 | 5529 |  | CORR | GENE | 06:51 | 06:58 | 06:58 | 897 | 83 | 10.000000 | EXT | - |  | (c)
60540.598000 | 1.898000 | 1.358000 | -9.177000 | -9.717000 | -931.000000 | -878.000000 | -841.000000 | 750.000000 | 1358.000000 | 5529 |  | GOUG | GENE | 01:09 | 01:18 | 01:24 | 612 | 181 | 10.000000 | EXT | -. Задир. |  | (c)
60544.869000 | 6.169000 | 6.091000 | -4.906000 | -4.984000 | 348.000000 | 524.000000 | 487.000000 | 348.000000 | 4847.000000 | 5529 |  | CORR | GENE | 04:36 | 05:04 | 04:58 | 137 | 279 | 10.000000 | EXT | - |  | (c)
60545.467000 | 6.767000 | 6.671000 | -4.308000 | -4.404000 | 989.000000 | 1058.000000 | 1087.000000 | 989.000000 | 4291.000000 | 5529 |  | CORR | GENE | 06:19 | 06:30 | 06:35 | 113 | 196 | 13.000000 | EXT | - |  | (c)
60545.639000 | 6.939000 | 6.845000 | -4.136000 | -4.230000 | 604.000000 | 710.000000 | 768.000000 | 604.000000 | 4104.000000 | 5529 |  | CORR | GENE | 05:17 | 05:34 | 05:43 | 126 | 327 | 11.000000 | EXT | - |  | (c)
60546.238000 | 7.538000 | 7.503000 | -3.537000 | -3.572000 | 814.000000 | 994.000000 | 906.000000 | 814.000000 | 3536.000000 | 5529 |  | CORR | СIGR | 05:51 | 06:20 | 06:06 | 36 | 184 | 10.000000 | EXT | - |  | (c)
60546.382000 | 7.682000 | 7.662000 | -3.393000 | -3.413000 | 1089.000000 | 1238.000000 | 1180.000000 | 1089.000000 | 3265.000000 | 5529 |  | CORR | GENE | 06:35 | 06:59 | 06:50 | 148 | 183 | 10.000000 | EXT | - |  | (c)
60547.265000 | 8.565000 | 8.549000 | -2.510000 | -2.526000 | 839.000000 | 936.000000 | 893.000000 | 839.000000 | 2500.000000 | 5529 |  | CORR | СIGR | 05:55 | 06:11 | 06:04 | 26 | 108 | 12.000000 | EXT | - |  | (c)
60547.379000 | 8.679000 | 8.651000 | -2.396000 | -2.424000 | 796.000000 | 868.000000 | 858.000000 | 796.000000 | 2395.000000 | 5529 |  | CORR | СIGR | 05:48 | 06:00 | 05:58 | 29 | 125 | 10.000000 | EXT | - |  | (c)
60549.228000 | 10.528000 | 10.462000 | -0.547000 | -0.613000 | 304.000000 | 662.000000 | 610.000000 | 304.000000 | 454.000000 | 5529 |  | CORR | GENE | 04:29 | 05:26 | 05:18 | 159 | 613 | 10.000000 | EXT | - |  | (c)
60549.438000 | 10.738000 | 10.699000 | -0.337000 | -0.376000 | 68.000000 | 83.000000 | 76.000000 | 68.000000 | 292.000000 | 5529 |  | CORR | AXGR | 03:50 | 03:53 | 03:52 | 84 | 16 | 10.000000 | EXT | - |  | (c)
60549.645000 | 10.945000 | 10.842000 | -0.130000 | -0.233000 | 457.000000 | 822.000000 | 734.000000 | 457.000000 | 78.000000 | 5529 |  | CORR | GENE | 04:53 | 05:52 | 05:38 | 155 | 554 | 10.000000 | EXT | - |  | (c)
60549.928000 | 0.153000 | 0.069000 | -11.402000 | -11.486000 | 981.000000 | 1117.000000 | 1056.000000 | 981.000000 | 69.000000 | 5530 |  | CORR | GENE | 05:51 | 06:12 | 06:03 | 111 | 150 | 10.000000 | EXT | - |  | (c)
60550.299000 | 0.524000 | 0.505000 | -11.031000 | -11.050000 | 1452.000000 | 1547.000000 | 1503.000000 | 1452.000000 | 505.000000 | 5530 |  | CORR | СIGR | 07:07 | 07:22 | 07:15 | 32 | 101 | 13.000000 | EXT | - |  | (c)
60550.517000 | 0.742000 | 0.715000 | -10.813000 | -10.840000 | 1356.000000 | 1418.000000 | 1470.000000 | 1356.000000 | 715.000000 | 5530 |  | CORR | GENE | 06:51 | 07:01 | 07:09 | 132 | 228 | 10.000000 | EXT | - |  | (c)
60564.647000 | 3.317000 | 3.297000 | -7.943000 | -7.963000 | -1415.000000 | -1262.000000 | -1312.000000 | 1209.000000 | 3297.000000 | 5531 |  | CORR | GENE | 05:15 | 05:40 | 05:32 | 47 | 206 | 10.000000 | EXT | - |  | (c)
60584.142000 | 11.552000 | 11.518000 | -0.108000 | -0.142000 | 128.000000 | 927.000000 | 915.000000 | 128.000000 | 16.000000 | 5532 |  | CORR | GENE | 03:14 | 05:23 | 05:22 | 126 | 1574 | 10.000000 | EXT | -. Аномалия находится на отводе. |  | (c)
60628.320000 | 0.105000 | 0.049000 | -10.725000 | -10.781000 | 1400.000000 | 1644.000000 | 1529.000000 | 35.785071 | 49.000000 | 5537 |  | CORR | GENE | 04:31 | 05:11 | 04:52 | 64 | 258 | 10.000000 | EXT | - |  | (c)
60637.123000 | 8.908000 | 8.803000 | -1.922000 | -2.027000 | -1478.000000 | -1400.000000 | -1396.000000 | 67.372841 | 1867.000000 | 5537 |  | CORR | GENE | 08:47 | 08:59 | 09:00 | 160 | 164 | 10.000000 | EXT | - |  | (c)
60639.045000 | 0.000000 | -0.015000 | -11.610000 | -11.625000 | 1467.000000 | 1555.000000 | 1597.000000 | 40.720785 |  | 5538 | Нарушение формы кольцевого шва | GWAN |  | 02:37 | 02:51 | 02:57 | 0 | 259 |  | EXT | Нарушение формы кольцевого шва |  | (c)
60639.045000 | 0.000000 | -0.011000 | -11.610000 | -11.621000 | -2105.000000 | -1867.000000 | -1581.000000 | 10.091422 |  | 5538 | Нарушение формы кольцевого шва | GWAN |  | 05:00 | 05:38 | 06:25 | 0 | 1049 |  | EXT | Нарушение формы кольцевого шва |  | (c)
60653.408000 | 2.753000 | 2.141000 | -8.702000 | -9.314000 | 681.000000 | 842.000000 | 850.000000 | 681.000000 | 2141.000000 | 5539 |  | GOUG | GENE | 07:38 | 08:04 | 08:06 | 656 | 337 | 10.000000 | EXT | -. Зона задиров. |  | (c)
60654.567000 | 3.912000 | 3.886000 | -7.543000 | -7.569000 | 734.000000 | 784.000000 | 791.000000 | 734.000000 | 3886.000000 | 5539 |  | GOUG | GENE | 07:47 | 07:55 | 07:56 | 52 | 113 | 10.000000 | EXT | -. Задир. |  | (c)
60690.031000 | 4.921000 | 4.892000 | -6.199000 | -6.228000 | -1117.000000 | -1011.000000 | -1018.000000 | 919.000000 | 4892.000000 | 5542 |  | GOUG | GENE | 11:42 | 11:59 | 11:58 | 46 | 198 | 11.000000 | EXT | -. Аномалия находится на отводе. Задир. |  | (c)
60690.065000 | 4.955000 | 4.909000 | -6.165000 | -6.211000 | -1130.000000 | -1029.000000 | -1020.000000 | 909.000000 | 4909.000000 | 5542 |  | DENT |  | 11:40 | 11:56 | 11:58 | 87 | 222 | 0.563380 |  | -. Аномалия находится на отводе. Аномалия находится вблизи дефекта потери металла. |  | (c)
60709.198000 | 1.523000 | 1.464000 | -9.442000 | -9.501000 | -548.000000 | -479.000000 | -474.000000 | 399.000000 | 1464.000000 | 5544 |  | CORR | GENE | 06:01 | 06:12 | 06:13 | 105 | 149 | 14.000000 | EXT | - |  | (c)
60709.858000 | 2.183000 | 2.154000 | -8.782000 | -8.811000 | -1153.000000 | -896.000000 | -1008.000000 | 862.000000 | 2154.000000 | 5544 |  | CORR | GENE | 04:23 | 05:05 | 04:47 | 66 | 291 | 10.000000 | EXT | - |  | (c)
60735.893000 | 5.723000 | 5.403000 | -5.447000 | -5.767000 | -785.000000 | -769.000000 | -755.000000 | 725.000000 | 5360.000000 | 5546 |  | CORR | GENE | 07:10 | 07:12 | 07:15 | 407 | 60 | 10.000000 | EXT | - |  | (c)
60738.616000 | 8.446000 | 8.266000 | -2.724000 | -2.904000 | -509.000000 | -467.000000 | -452.000000 | 394.000000 | 2623.000000 | 5546 |  | CORR | GENE | 07:54 | 08:01 | 08:04 | 281 | 115 | 10.000000 | EXT | - |  | (c)
60741.260000 | 11.090000 | 10.939000 | -0.080000 | -0.231000 | -196.000000 | -171.000000 | -153.000000 | 109.000000 | 6.000000 | 5546 |  | CORR | GENE | 08:45 | 08:49 | 08:52 | 225 | 87 | 14.000000 | EXT | - |  | (c)
60741.384000 | 0.044000 | 0.002000 | -10.876000 | -10.918000 | -85.000000 | -44.000000 | -54.000000 | 22.000000 | 2.000000 | 5547 |  | CORR | GENE | 08:40 | 08:46 | 08:45 | 290 | 63 | 10.000000 | EXT | - |  | (c)
60742.856000 | 1.516000 | 1.367000 | -9.404000 | -9.553000 | -125.000000 | -95.000000 | -80.000000 | 34.000000 | 1367.000000 | 5547 |  | CORR | GENE | 08:33 | 08:38 | 08:41 | 263 | 91 | 10.000000 | EXT | - |  | (c)
60743.912000 | 2.572000 | 2.521000 | -8.348000 | -8.399000 | -328.000000 | -304.000000 | -307.000000 | 285.000000 | 2521.000000 | 5547 |  | CORR | AXGR | 08:00 | 08:04 | 08:04 | 153 | 43 | 10.000000 | EXT | - |  | (c)
60744.860000 | 3.520000 | 3.301000 | -7.400000 | -7.619000 | -131.000000 | -84.000000 | -80.000000 | 29.000000 | 3301.000000 | 5547 |  | CORR | GENE | 08:32 | 08:40 | 08:40 | 600 | 102 | 10.000000 | EXT | - |  | (c)
60746.347000 | 5.007000 | 4.992000 | -5.913000 | -5.928000 | -355.000000 | -186.000000 | -252.000000 | 149.000000 | 4992.000000 | 5547 |  | CORR | GENE | 07:56 | 08:23 | 08:13 | 78 | 207 | 10.000000 | EXT | - |  | (c)
60746.406000 | 5.066000 | 4.522000 | -5.854000 | -6.398000 | -807.000000 | -493.000000 | -596.000000 | 386.000000 | 4522.000000 | 5547 |  | CORR | GENE | 06:43 | 07:34 | 07:17 | 1727 | 421 | 12.000000 | EXT | - |  | (c)
60747.702000 | 6.362000 | 6.284000 | -4.558000 | -4.636000 | -554.000000 | -534.000000 | -509.000000 | 464.000000 | 4276.000000 | 5547 |  | CORR | GENE | 07:24 | 07:27 | 07:31 | 360 | 90 | 10.000000 | EXT | - |  | (c)
60753.269000 | 1.009000 | 0.743000 | -10.216000 | -10.482000 | -2219.000000 | -1973.000000 | -2040.000000 | 15.345531 | 743.000000 | 5548 |  | CORR | GENE | 06:43 | 07:22 | 07:11 | 713 | 357 | 10.000000 | EXT | - |  | (c)
60754.250000 | 1.990000 | 1.863000 | -9.235000 | -9.362000 | -1742.000000 | -1719.000000 | -1711.000000 | 41.953425 | 1863.000000 | 5548 |  | CORR | GENE | 08:00 | 08:03 | 08:05 | 231 | 62 | 10.000000 | EXT | - |  | (c)
60754.276000 | 2.016000 | 1.956000 | -9.209000 | -9.269000 | -1962.000000 | -1907.000000 | -1918.000000 | 25.237938 | 1956.000000 | 5548 |  | CORR | GENE | 07:24 | 07:33 | 07:31 | 166 | 88 | 10.000000 | EXT | - |  | (c)
60755.490000 | 3.230000 | 3.115000 | -7.995000 | -8.110000 | -1372.000000 | -1351.000000 | -1352.000000 | 70.917352 | 3115.000000 | 5548 |  | CORR | AXGR | 08:59 | 09:03 | 09:03 | 266 | 41 | 10.000000 | EXT | - |  | (c)
60761.512000 | 9.252000 | 9.112000 | -1.973000 | -2.113000 | -2113.000000 | -2064.000000 | -2073.000000 | 12.674546 | 1659.000000 | 5548 |  | CORR | GENE | 07:00 | 07:08 | 07:06 | 454 | 78 | 12.000000 | EXT | - |  | (c)
60763.099000 | 10.839000 | 10.571000 | -0.386000 | -0.654000 | 2211.000000 | -2223.000000 | -2198.000000 | 2.636020 | 275.000000 | 5548 |  | CORR | GENE | 06:38 | 06:42 | 06:46 | 379 | 105 | 10.000000 | EXT | - |  | (c)
60763.485000 | 0.000000 | -0.021000 | -10.570000 | -10.591000 | -2062.000000 | -1951.000000 | -1808.000000 | 1554.000000 |  | 5549 | Нарушение формы кольцевого шва | GWAN |  | 06:50 | 07:08 | 07:31 | 0 | 508 |  | EXT | Нарушение формы кольцевого шва |  | (c)
60763.824000 | 0.339000 | 0.192000 | -10.231000 | -10.378000 | -2106.000000 | -2069.000000 | -2067.000000 | 2028.000000 | 192.000000 | 5549 |  | CORR | GENE | 06:43 | 06:49 | 06:49 | 223 | 78 | 10.000000 | EXT | - |  | (c)
60764.053000 | 0.568000 | 0.507000 | -10.002000 | -10.063000 | 1920.000000 | 1957.000000 | 1971.000000 | 1920.000000 | 507.000000 | 5549 |  | CORR | GENE | 05:33 | 05:39 | 05:41 | 61 | 101 | 12.000000 | EXT | - |  | (c)
60764.157000 | 0.672000 | 0.671000 | -9.898000 | -9.899000 | 2147.000000 | -2225.000000 | 2196.000000 | 2147.000000 | 671.000000 | 5549 |  | CORR | СIGR | 06:10 | 06:24 | 06:17 | 25 | 97 | 12.000000 | EXT | - |  | (c)
60767.564000 | 4.079000 | 3.821000 | -6.491000 | -6.749000 | -2146.000000 | -2017.000000 | -2058.000000 | 1971.000000 | 3821.000000 | 5549 |  | CORR | GENE | 06:37 | 06:58 | 06:51 | 1155 | 175 | 12.000000 | EXT | - |  | (c)
60769.229000 | 5.744000 | 5.704000 | -4.826000 | -4.866000 | -2026.000000 | -2012.000000 | -2009.000000 | 1992.000000 | 4768.000000 | 5549 |  | CORR | AXGR | 06:56 | 06:58 | 06:59 | 98 | 34 | 14.000000 | EXT | - |  | (c)
60770.807000 | 7.322000 | 7.076000 | -3.248000 | -3.494000 | -2105.000000 | -2087.000000 | -2074.000000 | 2043.000000 | 3110.000000 | 5549 |  | CORR | GENE | 06:43 | 06:46 | 06:48 | 384 | 62 | 10.000000 | EXT | - |  | (c)
60771.111000 | 7.626000 | 7.607000 | -2.944000 | -2.963000 | -2150.000000 | -2093.000000 | -2112.000000 | 2074.000000 | 2936.000000 | 5549 |  | CORR | СIGR | 06:36 | 06:45 | 06:42 | 27 | 76 | 10.000000 | EXT | - |  | (c)
60771.156000 | 7.671000 | 7.637000 | -2.899000 | -2.933000 | -1994.000000 | -1982.000000 | -1981.000000 | 1969.000000 | 2835.000000 | 5549 |  | CORR | AXGR | 07:01 | 07:03 | 07:03 | 98 | 25 | 13.000000 | EXT | - |  | (c)
60772.054000 | 8.569000 | 8.289000 | -2.001000 | -2.281000 | -2084.000000 | -2020.000000 | -1988.000000 | 1892.000000 | 1631.000000 | 5549 |  | CORR | GENE | 06:47 | 06:57 | 07:02 | 650 | 192 | 11.000000 | EXT | - |  | (c)
60772.835000 | 9.350000 | 9.217000 | -1.220000 | -1.353000 | -2067.000000 | -2036.000000 | -2005.000000 | 1944.000000 | 519.000000 | 5549 |  | CORR | GENE | 06:49 | 06:54 | 06:59 | 834 | 123 | 13.000000 | EXT | - |  | (c)
60773.806000 | 10.321000 | 10.259000 | -0.249000 | -0.311000 | -1968.000000 | -1947.000000 | -1942.000000 | 1915.000000 | 207.000000 | 5549 |  | CORR | GENE | 07:05 | 07:09 | 07:10 | 104 | 53 | 10.000000 | EXT | - |  | (c)
60774.503000 | 0.448000 | 0.404000 | -11.067000 | -11.111000 | -1508.000000 | -1507.000000 | -1498.000000 | 1488.000000 | 404.000000 | 5550 |  | CORR | AXGR | 07:01 | 07:01 | 07:02 | 76 | 20 | 10.000000 | EXT | - |  | (c)
60778.957000 | 4.902000 | 4.880000 | -6.613000 | -6.635000 | 1889.000000 | 1968.000000 | 1956.000000 | 1889.000000 | 4880.000000 | 5550 |  | CORR | GENE | 04:09 | 04:22 | 04:20 | 54 | 133 | 10.000000 | EXT | - |  | (c)
60780.136000 | 6.081000 | 6.070000 | -5.434000 | -5.445000 | -1549.000000 | -1495.000000 | -1516.000000 | 1483.000000 | 5416.000000 | 5550 |  | CORR | СIGR | 06:54 | 07:03 | 06:59 | 29 | 66 | 10.000000 | EXT | - |  | (c)
60782.179000 | 8.124000 | 7.660000 | -3.391000 | -3.855000 | -1544.000000 | -1509.000000 | -1506.000000 | 1468.000000 | 2740.000000 | 5550 |  | CORR | GENE | 06:55 | 07:00 | 07:01 | 1115 | 76 | 13.000000 | EXT | - |  | (c)
60783.152000 | 9.097000 | 9.076000 | -2.418000 | -2.439000 | -1738.000000 | -1590.000000 | -1644.000000 | 1550.000000 | 1885.000000 | 5550 |  | CORR | GENE | 06:23 | 06:47 | 06:39 | 554 | 188 | 11.000000 | EXT | - |  | (c)
60783.376000 | 9.321000 | 9.304000 | -2.194000 | -2.211000 | 2224.000000 | -2179.000000 | -2205.000000 | 2173.000000 | 2189.000000 | 5550 |  | CORR | СIGR | 05:03 | 05:12 | 05:08 | 22 | 64 | 15.000000 | EXT | - |  | (c)
60783.537000 | 9.482000 | 9.469000 | -2.033000 | -2.046000 | 2206.000000 | -2217.000000 | -2225.000000 | 2196.000000 | 2029.000000 | 5550 |  | CORR | СIGR | 05:00 | 05:06 | 05:05 | 17 | 59 | 11.000000 | EXT | - |  | (c)
60783.818000 | 9.763000 | 9.759000 | -1.752000 | -1.756000 | -1840.000000 | -1805.000000 | -1778.000000 | 1717.000000 | 1723.000000 | 5550 |  | CORR | СIGR | 06:07 | 06:13 | 06:17 | 33 | 123 | 10.000000 | EXT | - |  | (c)
60784.916000 | 10.861000 | 10.453000 | -0.654000 | -1.062000 | -1625.000000 | -1499.000000 | -1493.000000 | 1362.000000 | 580.000000 | 5550 |  | CORR | GENE | 06:42 | 07:02 | 07:03 | 482 | 263 | 11.000000 | EXT | - |  | (c)
60785.609000 | 0.039000 | 0.006000 | -11.211000 | -11.244000 | 1904.000000 | 1908.000000 | 2097.000000 | 0.000000 | 6.000000 | 5551 |  | CORR | GENE | 06:15 | 06:16 | 06:46 | 102 | 386 | 12.000000 | EXT | - |  | (c)
60786.414000 | 0.844000 | 0.605000 | -10.406000 | -10.645000 | 2144.000000 | 2192.000000 | 2185.000000 | 0.000000 | 605.000000 | 5551 |  | CORR | GENE | 06:54 | 07:02 | 07:01 | 527 | 82 | 10.000000 | EXT | - |  | (c)
60787.295000 | 1.725000 | 1.160000 | -9.525000 | -10.090000 | 2000.000000 | 2180.000000 | 2102.000000 | 0.000000 | 1160.000000 | 5551 |  | CORR | GENE | 06:31 | 07:00 | 06:47 | 1623 | 203 | 10.000000 | EXT | - |  | (c)
60788.385000 | 2.815000 | 2.651000 | -8.435000 | -8.599000 | 1549.000000 | 1632.000000 | 1611.000000 | 40.025338 | 2651.000000 | 5551 |  | CORR | GENE | 05:18 | 05:31 | 05:28 | 511 | 124 | 11.000000 | EXT | - |  | (c)
60790.074000 | 4.504000 | 4.422000 | -6.746000 | -6.828000 | 1752.000000 | 1796.000000 | 1818.000000 | 22.675208 | 4422.000000 | 5551 |  | CORR | GENE | 05:51 | 05:58 | 06:01 | 169 | 132 | 13.000000 | EXT | - |  | (c)
60790.982000 | 5.412000 | 5.370000 | -5.838000 | -5.880000 | 1723.000000 | 1735.000000 | 1738.000000 | 37.421986 | 5370.000000 | 5551 |  | CORR | AXGR | 05:46 | 05:48 | 05:49 | 104 | 29 | 10.000000 | EXT | - |  | (c)
60791.035000 | 5.465000 | 5.143000 | -5.785000 | -6.107000 | 1927.000000 | 1988.000000 | 1996.000000 | 7.826724 | 5143.000000 | 5551 |  | CORR | GENE | 06:19 | 06:29 | 06:30 | 566 | 138 | 10.000000 | EXT | - |  | (c)
60791.523000 | 5.953000 | 5.820000 | -5.297000 | -5.430000 | 1668.000000 | 1792.000000 | 1805.000000 | 12.144082 | 5270.000000 | 5551 |  | CORR | GENE | 05:37 | 05:57 | 05:59 | 160 | 275 | 12.000000 | EXT | - |  | (c)
60791.997000 | 6.427000 | 6.274000 | -4.823000 | -4.976000 | -2216.000000 | -2194.000000 | -2198.000000 | 2.664052 | 4542.000000 | 5551 |  | CORR | AXGR | 07:10 | 07:14 | 07:13 | 434 | 36 | 10.000000 | EXT | - |  | (c)
60792.620000 | 7.050000 | 7.049000 | -4.200000 | -4.201000 | 1673.000000 | 1723.000000 | 1703.000000 | 37.765786 | 4177.000000 | 5551 |  | CORR | СIGR | 05:38 | 05:46 | 05:43 | 24 | 60 | 10.000000 | EXT | - |  | (c)
60792.926000 | 7.356000 | 7.183000 | -3.894000 | -4.067000 | 1412.000000 | 1615.000000 | 1542.000000 | 34.497506 | 3829.000000 | 5551 |  | CORR | GENE | 04:56 | 05:29 | 05:17 | 238 | 261 | 12.000000 | EXT | - |  | (c)
60793.141000 | 7.571000 | 7.517000 | -3.679000 | -3.733000 | 2081.000000 | 2120.000000 | 2111.000000 | 4.959740 | 3445.000000 | 5551 |  | CORR | GENE | 06:44 | 06:50 | 06:49 | 288 | 59 | 10.000000 | EXT | - |  | (c)
60793.538000 | 7.968000 | 7.433000 | -3.282000 | -3.817000 | 1644.000000 | 1656.000000 | 1742.000000 | 23.522540 | 3213.000000 | 5551 |  | CORR | GENE | 05:33 | 05:35 | 05:49 | 604 | 197 | 12.000000 | EXT | - |  | (c)
60794.270000 | 8.700000 | 8.637000 | -2.550000 | -2.613000 | 1555.000000 | 1563.000000 | 1575.000000 | 49.709132 | 2375.000000 | 5551 |  | CORR | AXGR | 05:19 | 05:20 | 05:22 | 238 | 40 | 15.000000 | EXT | - |  | (c)
60795.146000 | 9.576000 | 9.531000 | -1.674000 | -1.719000 | 1608.000000 | 1770.000000 | 1693.000000 | 29.574911 | 1654.000000 | 5551 |  | CORR | GENE | 05:27 | 05:54 | 05:41 | 65 | 171 | 10.000000 | EXT | - |  | (c)
60796.943000 | 0.123000 | 0.079000 | -11.317000 | -11.361000 | 968.000000 | 969.000000 | 1032.000000 | 78.143232 | 79.000000 | 5552 |  | CORR | GENE | 04:58 | 04:58 | 05:08 | 454 | 128 | 11.000000 | EXT | - |  | (c)
60797.579000 | 0.759000 | 0.665000 | -10.681000 | -10.775000 | 1148.000000 | 1166.000000 | 1187.000000 | 77.851999 | 665.000000 | 5552 |  | CORR | GENE | 05:27 | 05:30 | 05:33 | 535 | 79 | 10.000000 | EXT | - |  | (c)
60798.952000 | 2.132000 | 1.851000 | -9.308000 | -9.589000 | 778.000000 | 810.000000 | 840.000000 | 62.793790 | 1851.000000 | 5552 |  | CORR | GENE | 04:27 | 04:32 | 04:37 | 386 | 124 | 16.000000 | EXT | - |  | (c)
60799.263000 | 2.443000 | 2.443000 | -8.997000 | -8.997000 | 810.000000 | 952.000000 | 967.000000 | 65.392903 | 2443.000000 | 5552 |  | CORR | GENE | 04:32 | 04:55 | 04:58 | 652 | 313 | 11.000000 | EXT | - |  | (c)
60801.540000 | 4.720000 | 3.850000 | -6.720000 | -7.590000 | 808.000000 | 944.000000 | 942.000000 | 65.231507 | 3850.000000 | 5552 |  | CORR | GENE | 04:32 | 04:54 | 04:54 | 922 | 268 | 12.000000 | EXT | - |  | (c)
60802.271000 | 5.451000 | 5.414000 | -5.989000 | -6.026000 | 308.000000 | 586.000000 | 548.000000 | 24.839088 | 5414.000000 | 5552 |  | CORR | GENE | 03:11 | 03:56 | 03:50 | 90 | 480 | 10.000000 | EXT | - |  | (c)
60803.496000 | 6.676000 | 6.385000 | -4.764000 | -5.055000 | 670.000000 | 700.000000 | 698.000000 | 54.058637 | 4710.000000 | 5552 |  | CORR | GENE | 04:10 | 04:15 | 04:14 | 345 | 56 | 10.000000 | EXT | - |  | (c)
60804.691000 | 7.871000 | 7.128000 | -3.569000 | -4.312000 | 512.000000 | 670.000000 | 691.000000 | 41.344816 | 2430.000000 | 5552 |  | CORR | GENE | 03:44 | 04:10 | 04:13 | 1882 | 357 | 10.000000 | EXT | - |  | (c)
60806.173000 | 9.353000 | 9.353000 | -2.087000 | -2.087000 | 784.000000 | 924.000000 | 862.000000 | 63.294748 | 2016.000000 | 5552 |  | CORR | GENE | 04:28 | 04:51 | 04:41 | 71 | 155 | 12.000000 | EXT | - |  | (c)
60806.687000 | 9.867000 | 7.662000 | -1.573000 | -3.778000 | 1626.000000 | 1720.000000 | 1843.000000 | 0.000000 | 1286.000000 | 5552 |  | CORR | GENE | 06:44 | 06:59 | 07:19 | 2492 | 434 | 10.000000 | EXT | - |  | (c)
60806.722000 | 9.902000 | 9.889000 | -1.538000 | -1.551000 | 891.000000 | 990.000000 | 961.000000 | 71.863485 | 1508.000000 | 5552 |  | CORR | СIGR | 04:45 | 05:01 | 04:57 | 43 | 142 | 13.000000 | EXT | - |  | (c)
60811.264000 | 3.004000 | 2.788000 | -7.566000 | -7.782000 | 1092.000000 | 1139.000000 | 1121.000000 | 84.783204 | 2788.000000 | 5553 |  | CORR | GENE | 05:34 | 05:41 | 05:39 | 395 | 59 | 10.000000 | EXT | - |  | (c)
60831.252000 | 0.917000 | 0.880000 | -10.588000 | -10.625000 | 191.000000 | 305.000000 | 304.000000 | 191.000000 | 880.000000 | 5555 |  | CORR | GENE | 11:49 | 00:07 | 00:07 | 179 | 225 | 14.000000 | EXT | - |  | (c)
60832.950000 | 2.615000 | 2.582000 | -8.890000 | -8.923000 | 125.000000 | 227.000000 | 244.000000 | 125.000000 | 2582.000000 | 5555 |  | CORR | GENE | 11:38 | 11:55 | 11:57 | 110 | 236 | 12.000000 | EXT | - |  | (c)
60838.324000 | 7.989000 | 7.948000 | -3.516000 | -3.557000 | -1330.000000 | -1318.000000 | -1314.000000 | 1299.000000 | 3392.000000 | 5555 |  | CORR | AXGR | 07:43 | 07:45 | 07:46 | 165 | 31 | 14.000000 | EXT | - |  | (c)
60842.434000 | 0.594000 | 0.571000 | -10.001000 | -10.024000 | 2161.000000 | -2196.000000 | -2227.000000 | 2154.000000 | 571.000000 | 5556 |  | CORR | СIGR | 06:09 | 06:25 | 06:20 | 30 | 146 | 11.000000 | EXT | - |  | (c)
60844.392000 | 2.552000 | 2.539000 | -8.043000 | -8.056000 | 1975.000000 | 2038.000000 | 2044.000000 | 1975.000000 | 2539.000000 | 5556 |  | CORR | СIGR | 05:39 | 05:49 | 05:50 | 33 | 137 | 10.000000 | EXT | - |  | (c)
60855.260000 | 2.825000 | 2.805000 | -8.715000 | -8.735000 | -1021.000000 | -947.000000 | -933.000000 | 846.000000 | 2805.000000 | 5557 |  | CORR | GENE | 06:06 | 06:18 | 06:20 | 111 | 175 | 10.000000 | EXT | -. Аномалия находится на отводе. |  | (c)
60856.207000 | 3.772000 | 3.222000 | -7.768000 | -8.318000 | -1173.000000 | -1060.000000 | -1003.000000 | 833.000000 | 3222.000000 | 5557 |  | CORR | GENE | 05:42 | 06:00 | 06:09 | 678 | 340 | 11.000000 | EXT | -. Аномалия находится на отводе. |  | (c)
60883.803000 | 8.593000 | 8.583000 | -2.602000 | -2.612000 | -1140.000000 | -1070.000000 | -1077.000000 | 1014.000000 | 2573.000000 | 5559 |  | CORR | СIGR | 05:32 | 05:43 | 05:42 | 39 | 126 | 14.000000 | EXT | -. Аномалия находится на отводе. |  | (c)
60887.871000 | 1.466000 | 1.369000 | -9.714000 | -9.811000 | 1962.000000 | 1978.000000 | 1984.000000 | 16.302727 | 1369.000000 | 5560 |  | CORR | AXGR | 07:18 | 07:21 | 07:22 | 207 | 44 | 10.000000 | EXT | - |  | (c)
60889.760000 | 3.355000 | 3.068000 | -7.825000 | -8.112000 | 1783.000000 | 1826.000000 | 1817.000000 | 27.762662 | 3068.000000 | 5560 |  | CORR | GENE | 06:49 | 06:56 | 06:55 | 618 | 69 | 10.000000 | EXT | - |  | (c)
60895.358000 | 8.953000 | 8.937000 | -2.227000 | -2.243000 | 1318.000000 | 1397.000000 | 1376.000000 | 59.513960 | 2167.000000 | 5560 |  | CORR | GENE | 05:34 | 05:47 | 05:43 | 76 | 117 | 12.000000 | EXT | - |  | (c)
60895.662000 | 9.257000 | 9.257000 | -1.923000 | -1.923000 | 1484.000000 | 1522.000000 | 1506.000000 | 54.918841 | 1903.000000 | 5560 |  | CORR | СIGR | 06:01 | 06:07 | 06:04 | 20 | 44 | 12.000000 | EXT | - |  | (c)
60896.742000 | 10.337000 | 10.322000 | -0.843000 | -0.858000 | 1330.000000 | 1477.000000 | 1416.000000 | 51.916374 | 812.000000 | 5560 |  | CORR | GENE | 05:36 | 06:00 | 05:50 | 46 | 171 | 10.000000 | EXT | - |  | (c)
60898.423000 | 0.838000 | 0.631000 | -10.422000 | -10.629000 | 2108.000000 | 2123.000000 | 2139.000000 | 2.412723 | 631.000000 | 5561 |  | CORR | GENE | 05:58 | 06:00 | 06:03 | 924 | 62 | 10.000000 | EXT | - |  | (c)
60904.888000 | 7.303000 | 6.818000 | -3.957000 | -4.442000 | -2124.000000 | -2103.000000 | -2087.000000 | 11.551510 | 3918.000000 | 5561 |  | CORR | GENE | 06:35 | 06:38 | 06:41 | 524 | 73 | 12.000000 | EXT | - |  | (c)
60925.335000 | 5.155000 | 5.066000 | -6.005000 | -6.094000 | 2186.000000 | 2205.000000 | 2202.000000 | 0.000000 | 5066.000000 | 5563 |  | CORR | AXGR | 07:24 | 07:27 | 07:26 | 164 | 32 | 10.000000 | EXT | -. Аномалия находится на отводе. |  | (c)
60926.913000 | 6.733000 | 6.054000 | -4.427000 | -5.106000 | 2034.000000 | 2072.000000 | 2102.000000 | 0.000000 | 3992.000000 | 5563 |  | CORR | GENE | 06:59 | 07:05 | 07:10 | 1114 | 137 | 10.000000 | EXT | -. Аномалия находится на отводе. |  | (c)
60928.550000 | 8.370000 | 8.230000 | -2.790000 | -2.930000 | 1585.000000 | 1636.000000 | 1619.000000 | 43.848734 | 2642.000000 | 5563 |  | CORR | GENE | 05:47 | 05:55 | 05:52 | 288 | 68 | 10.000000 | EXT | -. Аномалия находится на отводе. |  | (c)
60971.357000 | 6.307000 | 6.256000 | -5.223000 | -5.274000 | -77.000000 | 324.000000 | 160.000000 | 0.000000 | 4938.000000 | 5567 |  | CORR | GENE | 05:44 | 06:49 | 06:23 | 336 | 473 | 14.000000 | EXT | - |  | (c)
60979.072000 | 2.492000 | 1.550000 | -8.518000 | -9.460000 | -2100.000000 | -2005.000000 | -2025.000000 | 1949.000000 | 1550.000000 | 5568 |  | CORR | GENE | 04:26 | 04:42 | 04:39 | 1402 | 151 | 10.000000 | EXT | - |  | (c)
60998.434000 | 0.039000 | 0.010000 | -11.396000 | -11.425000 | -2192.000000 | -2187.000000 | -1811.000000 | 3.114888 | 10.000000 | 5570 |  | CORR | GENE | 03:30 | 03:31 | 04:32 | 108 | 762 | 11.000000 | EXT | - |  | (c)
61041.621000 | 9.211000 | 8.769000 | -1.689000 | -2.131000 | 1590.000000 | 1637.000000 | 1760.000000 | 24.179472 | 34.000000 | 5573 |  | CORR | GENE | 03:43 | 03:50 | 04:10 | 2097 | 341 | 10.000000 | EXT | - |  | (c)
61046.192000 | 2.882000 | 2.382000 | -8.628000 | -9.128000 | -2217.000000 | -2178.000000 | -2185.000000 | 1.131113 | 2382.000000 | 5574 |  | CORR | GENE | 04:15 | 04:21 | 04:20 | 1030 | 64 | 10.000000 | EXT | - |  | (c)
61049.257000 | 5.947000 | 5.738000 | -5.563000 | -5.772000 | -1076.000000 | -1024.000000 | -1038.000000 | 77.661106 | 5121.000000 | 5574 |  | CORR | GENE | 07:19 | 07:28 | 07:25 | 651 | 76 | 11.000000 | EXT | - |  | (c)
61057.560000 | 2.740000 | 2.448000 | -8.360000 | -8.652000 | 1642.000000 | 1785.000000 | 1883.000000 | 0.000000 | 2448.000000 | 5575 |  | CORR | GENE | 04:38 | 05:01 | 05:17 | 1611 | 483 | 12.000000 | EXT | - |  | (c)
61059.425000 | 4.605000 | 4.203000 | -6.495000 | -6.897000 | 1460.000000 | 1985.000000 | 1795.000000 | 0.000000 | 4203.000000 | 5575 |  | CORR | GENE | 04:09 | 05:33 | 05:03 | 1107 | 670 | 12.000000 | EXT | - |  | (c)
61060.271000 | 5.451000 | 5.394000 | -5.649000 | -5.706000 | 1473.000000 | 1895.000000 | 1691.000000 | 8.362332 | 3631.000000 | 5575 |  | CORR | GENE | 04:11 | 05:19 | 04:46 | 2075 | 436 | 10.000000 | EXT | - |  | (c)
61062.159000 | 7.339000 | 6.996000 | -3.761000 | -4.104000 | -1766.000000 | -1766.000000 | -1743.000000 | 39.330352 | 3759.000000 | 5575 |  | CORR | GENE | 07:28 | 07:28 | 07:32 | 345 | 46 | 10.000000 | EXT | - |  | (c)
61062.925000 | 8.105000 | 8.089000 | -2.995000 | -3.011000 | 1788.000000 | 1818.000000 | 1813.000000 | 29.545631 | 2995.000000 | 5575 |  | CORR | СIGR | 05:01 | 05:06 | 05:06 | 16 | 51 | 11.000000 | EXT | - |  | (c)
61063.790000 | 8.970000 | 8.274000 | -2.130000 | -2.826000 | 1506.000000 | 1625.000000 | 1665.000000 | 19.861838 | 712.000000 | 5575 |  | CORR | GENE | 04:16 | 04:35 | 04:42 | 2114 | 319 | 12.000000 | EXT | - |  | (c)
61065.889000 | 11.069000 | 10.502000 | -0.031000 | -0.598000 | 1588.000000 | 1659.000000 | 1679.000000 | 29.707028 | 19.000000 | 5575 |  | CORR | GENE | 04:29 | 04:41 | 04:44 | 579 | 183 | 14.000000 | EXT | - |  | (c)
61065.964000 | 0.044000 | 0.017000 | -6.681000 | -6.708000 | 728.000000 | 793.000000 | 775.000000 | 58.720177 | 17.000000 | 5576 |  | CORR | GENE | 04:30 | 04:41 | 04:38 | 260 | 94 | 10.000000 | EXT | - |  | (c)
61073.048000 | 0.403000 | 0.391000 | -3.722000 | -3.734000 | 466.000000 | 509.000000 | 496.000000 | 37.622980 | 391.000000 | 5577 |  | CORR | СIGR | 03:49 | 03:56 | 03:54 | 20 | 59 | 12.000000 | EXT | - |  | (c)
61074.327000 | 1.682000 | 1.668000 | -2.443000 | -2.457000 | 1894.000000 | 1969.000000 | 1967.000000 | 9.587998 | 1668.000000 | 5577 |  | CORR | СIGR | 07:40 | 07:52 | 07:51 | 23 | 145 | 10.000000 | EXT | - |  | (c)
61076.884000 | 0.114000 | 0.095000 | -11.136000 | -11.155000 | 2055.000000 | 2120.000000 | 2099.000000 | 3.498558 | 95.000000 | 5578 |  | CORR | СIGR | 06:21 | 06:31 | 06:28 | 29 | 88 | 13.000000 | EXT | - |  | (c)
61077.031000 | 0.261000 | 0.248000 | -10.989000 | -11.002000 | 2065.000000 | 2134.000000 | 2105.000000 | 3.781002 | 248.000000 | 5578 |  | CORR | СIGR | 06:22 | 06:33 | 06:29 | 21 | 79 | 12.000000 | EXT | - |  | (c)
61077.045000 | 0.275000 | 0.260000 | -10.975000 | -10.990000 | 1723.000000 | 1785.000000 | 1760.000000 | 32.106099 | 260.000000 | 5578 |  | CORR | СIGR | 05:27 | 05:37 | 05:33 | 22 | 73 | 13.000000 | EXT | - |  | (c)
61077.480000 | 0.710000 | 0.685000 | -10.540000 | -10.565000 | 2060.000000 | 2131.000000 | 2123.000000 | 0.000000 | 685.000000 | 5578 |  | CORR | СIGR | 06:22 | 06:33 | 06:32 | 33 | 126 | 13.000000 | EXT | - |  | (c)
61077.901000 | 1.131000 | 0.869000 | -10.119000 | -10.381000 | 1481.000000 | 1643.000000 | 1825.000000 | 0.000000 | 869.000000 | 5578 |  | CORR | GENE | 04:48 | 05:14 | 05:44 | 282 | 688 | 10.000000 | EXT | - |  | (c)
61078.130000 | 1.360000 | 1.292000 | -9.890000 | -9.958000 | 1626.000000 | 1873.000000 | 1811.000000 | 4.103795 | 1292.000000 | 5578 |  | CORR | GENE | 05:11 | 05:51 | 05:41 | 96 | 369 | 12.000000 | EXT | - |  | (c)
61078.151000 | 1.381000 | 1.353000 | -9.869000 | -9.897000 | 2189.000000 | -2166.000000 | -2215.000000 | 1.222291 | 1353.000000 | 5578 |  | CORR | СIGR | 06:42 | 07:00 | 06:51 | 34 | 113 | 10.000000 | EXT | - |  | (c)
61078.328000 | 1.558000 | 1.542000 | -9.692000 | -9.708000 | 1894.000000 | 1958.000000 | 1926.000000 | 19.396119 | 1542.000000 | 5578 |  | CORR | СIGR | 05:55 | 06:05 | 06:00 | 26 | 64 | 15.000000 | EXT | - |  | (c)
61078.658000 | 1.888000 | 1.837000 | -9.362000 | -9.413000 | 2062.000000 | 2151.000000 | 2125.000000 | 0.000000 | 1837.000000 | 5578 |  | CORR | GENE | 06:22 | 06:36 | 06:32 | 61 | 125 | 10.000000 | EXT | - |  | (c)
61078.777000 | 2.007000 | 1.962000 | -9.243000 | -9.288000 | 2147.000000 | 2155.000000 | 2168.000000 | 1.763545 | 1962.000000 | 5578 |  | CORR | AXGR | 06:36 | 06:37 | 06:39 | 128 | 41 | 10.000000 | EXT | - |  | (c)
61079.466000 | 2.696000 | 2.554000 | -8.554000 | -8.696000 | 1660.000000 | 2142.000000 | 1931.000000 | 0.000000 | 2554.000000 | 5578 |  | CORR | GENE | 05:17 | 06:35 | 06:01 | 218 | 541 | 11.000000 | EXT | - |  | (c)
61079.748000 | 2.978000 | 2.921000 | -8.272000 | -8.329000 | 1956.000000 | 2023.000000 | 2059.000000 | 0.000000 | 2921.000000 | 5578 |  | CORR | GENE | 06:05 | 06:16 | 06:21 | 68 | 205 | 13.000000 | EXT | - |  | (c)
61080.122000 | 3.352000 | 3.193000 | -7.898000 | -8.057000 | 1975.000000 | 2056.000000 | 2138.000000 | 0.000000 | 3193.000000 | 5578 |  | CORR | GENE | 06:08 | 06:21 | 06:34 | 170 | 325 | 10.000000 | EXT | - |  | (c)
61082.960000 | 6.190000 | 6.169000 | -5.060000 | -5.081000 | 2044.000000 | 2183.000000 | 2148.000000 | 0.000000 | 4942.000000 | 5578 |  | CORR | GENE | 06:19 | 06:41 | 06:36 | 139 | 207 | 11.000000 | EXT | - |  | (c)
61087.922000 | 11.152000 | 10.943000 | -0.098000 | -0.307000 | -2178.000000 | -2152.000000 | -2145.000000 | 6.871171 | 12.000000 | 5578 |  | CORR | GENE | 06:58 | 07:02 | 07:03 | 295 | 65 | 10.000000 | EXT | - |  | (c)
61095.051000 | 7.031000 | 6.819000 | -3.999000 | -4.211000 | 2125.000000 | 2159.000000 | 2159.000000 | 0.179030 | 3905.000000 | 5579 |  | CORR | GENE | 06:29 | 06:35 | 06:35 | 306 | 69 | 10.000000 | EXT | - |  | (c)
61095.685000 | 7.665000 | 7.624000 | -3.365000 | -3.406000 | 1809.000000 | 1989.000000 | 2000.000000 | 0.000000 | 3312.000000 | 5579 |  | CORR | GENE | 05:38 | 06:08 | 06:09 | 94 | 383 | 11.000000 | EXT | - |  | (c)
61096.088000 | 8.068000 | 7.857000 | -2.962000 | -3.173000 | 1431.000000 | 1682.000000 | 1656.000000 | 10.064930 | 2934.000000 | 5579 |  | CORR | GENE | 04:37 | 05:18 | 05:14 | 239 | 450 | 10.000000 | EXT | - |  | (c)
61098.221000 | 10.201000 | 10.185000 | -0.829000 | -0.845000 | 1473.000000 | 1482.000000 | 1820.000000 | 0.000000 | 671.000000 | 5579 |  | CORR | GENE | 04:44 | 04:46 | 05:40 | 174 | 695 | 10.000000 | EXT | - |  | (c)
61106.354000 | 7.304000 | 6.782000 | -4.351000 | -4.873000 | -794.000000 | -744.000000 | -701.000000 | 609.000000 | 4241.000000 | 5580 |  | CORR | GENE | 07:01 | 07:09 | 07:16 | 632 | 185 | 10.000000 | EXT | -. Аномалия находится на отводе. |  | (c)
61108.451000 | 9.401000 | 9.330000 | -2.254000 | -2.325000 | -1014.000000 | -984.000000 | -992.000000 | 970.000000 | 2220.000000 | 5580 |  | CORR | AXGR | 06:25 | 06:30 | 06:29 | 105 | 44 | 12.000000 | EXT | -. Аномалия находится на отводе. |  | (c)
61109.973000 | 10.923000 | 10.889000 | -0.732000 | -0.766000 | -451.000000 | -450.000000 | -438.000000 | 426.000000 | 654.000000 | 5580 |  | CORR | AXGR | 07:56 | 07:56 | 07:58 | 112 | 25 | 10.000000 | EXT | -. Аномалия находится на отводе. |  | (c)
61110.075000 | 11.025000 | 10.984000 | -0.630000 | -0.671000 | -1111.000000 | -1090.000000 | -1099.000000 | 1088.000000 | 609.000000 | 5580 |  | CORR | AXGR | 06:09 | 06:13 | 06:11 | 62 | 23 | 10.000000 | EXT | -. Аномалия находится на отводе. |  | (c)
61110.463000 | 11.413000 | 11.398000 | -0.242000 | -0.257000 | -1265.000000 | -1225.000000 | -1196.000000 | 1127.000000 | 228.000000 | 5580 |  | CORR | СIGR | 05:45 | 05:51 | 05:56 | 29 | 138 | 10.000000 | EXT | -. Аномалия находится на отводе. |  | (c)
61124.892000 | 3.172000 | 3.017000 | -8.498000 | -8.653000 | -962.000000 | -548.000000 | -741.000000 | 520.000000 | 3017.000000 | 5582 |  | CORR | GENE | 06:13 | 07:20 | 06:49 | 164 | 442 | 10.000000 | EXT | -. Аномалия находится на отводе. |  | (c)
61133.376000 | 11.656000 | 11.440000 | -0.014000 | -0.230000 | -1388.000000 | -866.000000 | -1046.000000 | 704.000000 | 14.000000 | 5582 |  | CORR | GENE | 05:04 | 06:29 | 05:59 | 216 | 684 | 11.000000 | EXT | -. Аномалия находится на отводе. |  | (c)
61157.856000 | 1.601000 | 1.581000 | -9.769000 | -9.789000 | -1071.000000 | -1012.000000 | -1035.000000 | 1000.000000 | 1581.000000 | 5585 |  | CORR | СIGR | 05:35 | 05:44 | 05:40 | 29 | 71 | 10.000000 | EXT | -. Аномалия находится на отводе. |  | (c)
61160.490000 | 4.235000 | 4.197000 | -7.135000 | -7.173000 | -1135.000000 | -1118.000000 | -1116.000000 | 1096.000000 | 4197.000000 | 5585 |  | CORR | AXGR | 05:24 | 05:27 | 05:27 | 83 | 38 | 10.000000 | EXT | -. Аномалия находится на отводе. |  | (c)
61174.376000 | 6.751000 | 6.571000 | -4.804000 | -4.984000 | 600.000000 | 726.000000 | 735.000000 | 600.000000 | 3814.000000 | 5586 |  | DENT |  | 05:32 | 05:53 | 05:54 | 1170 | 268 | 0.422535 |  | - |  | (c)
61224.760000 | 0.000000 | -0.016000 | -11.495000 | -11.511000 | 1225.000000 | 1426.000000 | 1407.000000 | 37.159772 |  | 5591 | Смещение кромок | GWAN |  | 05:15 | 05:47 | 05:44 | 0 | 363 | 4.363000 | EXT | Смещение кромок. Наружу. Величина смещения - 4.4 мм. |  | (c)
61267.663000 | 9.443000 | 9.360000 | -1.992000 | -2.075000 | 1078.000000 | 1186.000000 | 1209.000000 | 61.351641 | 1967.000000 | 5594 |  | CORR | GENE | 05:07 | 05:24 | 05:28 | 108 | 262 | 10.000000 | EXT | - |  | (c)
61269.655000 | 0.000000 | -0.044000 | -9.390000 | -9.434000 | -825.000000 | -654.000000 | -621.000000 | 418.000000 |  | 5595 | Вышлифовка на шве | GWAN |  | 01:10 | 01:38 | 01:43 | 54 | 407 | 9.000000 | EXT | Вышлифовка на шве. Аномалия находится на отводе. |  | (c)
61283.666000 | 4.621000 | 4.500000 | -6.844000 | -6.965000 | 858.000000 | 1163.000000 | 1039.000000 | 858.000000 | 4500.000000 | 5596 |  | GOUG | GENE | 05:39 | 06:29 | 06:09 | 1316 | 362 | 10.000000 | EXT | -. Зона задиров. |  | (c)
61297.019000 | 6.509000 | 6.450000 | -4.956000 | -5.015000 | 715.000000 | 836.000000 | 904.000000 | 715.000000 | 4914.000000 | 5597 |  | DENT |  | 11:11 | 11:31 | 11:42 | 101 | 378 | 0.352113 |  | -. Аномалия находится на отводе. |  | (c)
61302.424000 | 0.449000 | 0.405000 | -11.091000 | -11.135000 | -1236.000000 | -1205.000000 | -1208.000000 | 1181.000000 | 405.000000 | 5598 |  | DENT |  | 09:01 | 09:06 | 09:05 | 69 | 55 | 0.352113 |  | - |  | (c)
61305.468000 | 3.493000 | 3.462000 | -8.047000 | -8.078000 | -1118.000000 | -1038.000000 | -1046.000000 | 975.000000 | 3462.000000 | 5598 |  | CORR | GENE | 09:20 | 09:33 | 09:31 | 57 | 143 | 10.000000 | EXT | - |  | (c)
61305.501000 | 3.526000 | 3.516000 | -8.014000 | -8.024000 | 680.000000 | 729.000000 | 723.000000 | 680.000000 | 3516.000000 | 5598 |  | GOUG | СIGR | 02:10 | 02:18 | 02:17 | 25 | 85 | 10.000000 | EXT | -. Задир. |  | (c)
61313.157000 | 11.182000 | 11.150000 | -0.358000 | -0.390000 | 1988.000000 | 2070.000000 | 2061.000000 | 1988.000000 | 358.000000 | 5598 |  | CORR | СIGR | 05:41 | 05:54 | 05:53 | 32 | 147 | 10.000000 | EXT | - |  | (c)
61313.835000 | 0.320000 | 0.266000 | -10.930000 | -10.984000 | 1943.000000 | 1954.000000 | 1955.000000 | 20.271916 | 266.000000 | 5599 |  | CORR | AXGR | 06:49 | 06:51 | 06:51 | 98 | 24 | 12.000000 | EXT | - |  | (c)
61314.639000 | 1.124000 | 0.899000 | -10.126000 | -10.351000 | 2138.000000 | 2166.000000 | 2174.000000 | 0.000000 | 899.000000 | 5599 |  | CORR | GENE | 07:21 | 07:25 | 07:27 | 280 | 71 | 10.000000 | EXT | - |  | (c)
61314.863000 | 1.348000 | 1.300000 | -9.902000 | -9.950000 | 1946.000000 | 2070.000000 | 2035.000000 | 1.386813 | 1300.000000 | 5599 |  | CORR | GENE | 06:50 | 07:10 | 07:04 | 74 | 178 | 11.000000 | EXT | - |  | (c)
61315.065000 | 1.550000 | 1.538000 | -9.700000 | -9.712000 | 1984.000000 | 2027.000000 | 2030.000000 | 8.619789 | 1538.000000 | 5599 |  | CORR | СIGR | 06:56 | 07:03 | 07:03 | 22 | 93 | 10.000000 | EXT | - |  | (c)
61317.892000 | 4.377000 | 4.359000 | -6.873000 | -6.891000 | 2064.000000 | 2118.000000 | 2091.000000 | 6.871674 | 4359.000000 | 5599 |  | CORR | СIGR | 07:09 | 07:18 | 07:13 | 18 | 54 | 11.000000 | EXT | - |  | (c)
61318.369000 | 4.854000 | 4.824000 | -6.396000 | -6.426000 | 1810.000000 | 1904.000000 | 1861.000000 | 21.558762 | 4824.000000 | 5599 |  | CORR | СIGR | 06:28 | 06:43 | 06:36 | 33 | 102 | 15.000000 | EXT | - |  | (c)
61321.352000 | 7.837000 | 7.817000 | -3.413000 | -3.433000 | 1824.000000 | 1887.000000 | 1863.000000 | 23.334124 | 3404.000000 | 5599 |  | CORR | СIGR | 06:30 | 06:40 | 06:37 | 29 | 78 | 10.000000 | EXT | - |  | (c)
61324.660000 | 11.145000 | 11.063000 | -0.105000 | -0.187000 | 787.000000 | 870.000000 | 912.000000 | 63.540060 | 26.000000 | 5599 |  | CORR | GENE | 03:43 | 03:56 | 04:03 | 161 | 250 | 10.000000 | EXT | - |  | (c)
61325.638000 | 0.873000 | 0.761000 | -1.902000 | -2.014000 | 1582.000000 | 1597.000000 | 1598.000000 | 49.734941 | 761.000000 | 5600 |  | CORR | AXGR | 04:06 | 04:08 | 04:08 | 169 | 32 | 10.000000 | EXT | - |  | (c)
61329.617000 | 2.077000 | 2.068000 | -8.998000 | -9.007000 | -1151.000000 | -1093.000000 | -1092.000000 | 1033.000000 | 2068.000000 | 5601 |  | CORR | СIGR | 05:50 | 06:00 | 06:00 | 32 | 118 | 11.000000 | EXT | -. Аномалия находится на отводе. |  | (c)
61330.657000 | 3.117000 | 3.100000 | -7.958000 | -7.975000 | -1169.000000 | -1086.000000 | -1126.000000 | 1083.000000 | 3100.000000 | 5601 |  | CORR | СIGR | 05:47 | 06:01 | 05:54 | 21 | 86 | 13.000000 | EXT | -. Аномалия находится на отводе. |  | (c)
61331.186000 | 3.646000 | 3.298000 | -7.429000 | -7.777000 | -1255.000000 | -866.000000 | -1022.000000 | 789.000000 | 3298.000000 | 5601 |  | CORR | GENE | 05:33 | 06:36 | 06:11 | 419 | 466 | 11.000000 | EXT | -. Аномалия находится на отводе. |  | (c)
61338.574000 | 11.034000 | 10.975000 | -0.041000 | -0.100000 | -1067.000000 | -885.000000 | -812.000000 | 558.000000 | 13.000000 | 5601 |  | CORR | GENE | 06:04 | 06:33 | 06:45 | 87 | 509 | 11.000000 | EXT | -. Аномалия находится на отводе. |  | (c)
61338.615000 | 0.000000 | -0.016000 | -8.490000 | -8.506000 | 2034.000000 | -2027.000000 | -2011.000000 | 17.737464 |  | 5602 | Смещение кромок | GWAN |  | 05:56 | 07:00 | 07:03 | 0 | 834 | 4.262000 | EXT | Смещение кромок. Наружу. Аномалия находится на отводе. Величина смещения - 4.3 мм. |  | (c)
61338.615000 | 0.000000 | -0.031000 | -8.490000 | -8.521000 | -1423.000000 | -1237.000000 | -1303.000000 | 74.814896 |  | 5602 | Смещение кромок | GWAN |  | 08:38 | 09:08 | 08:57 | 0 | 238 | 5.406000 | EXT | Смещение кромок. Наружу. Аномалия находится на отводе. Величина смещения - 5.4 мм. |  | (c)
61340.361000 | 1.746000 | 1.733000 | -6.744000 | -6.757000 | -1091.000000 | -1056.000000 | -1045.000000 | 80.523498 | 1733.000000 | 5602 |  | GOUG | СIGR | 09:31 | 09:37 | 09:39 | 44 | 94 | 11.000000 | EXT | -. Задир. Аномалия находится на упругопластическом изгибе: R=416 Дн, максимальное растяжение на 2.2 час. |  | (c)
61369.860000 | 0.000000 | -0.050000 | -11.050000 | -11.100000 | -60.000000 | 566.000000 | 920.000000 | 26.652239 |  | 5605 | Нарушение формы кольцевого шва | GWAN |  | 11:40 | 01:21 | 02:19 | 0 | 1960 |  | EXT | Нарушение формы кольцевого шва. Аномалия находится на упругопластическом изгибе: R=688 Дн, максимальное растяжение на 6.4 час. |  | (c)
61376.368000 | 6.508000 | 6.456000 | -4.542000 | -4.594000 | 1373.000000 | 1500.000000 | 1507.000000 | 47.637152 | 4499.000000 | 5605 |  | CORR | GENE | 03:32 | 03:52 | 03:53 | 95 | 267 | 10.000000 | EXT | -. Аномалия находится на упругопластическом изгибе: R=404 Дн, максимальное растяжение на 6.9 час. |  | (c)
61385.232000 | 4.322000 | 4.216000 | -7.238000 | -7.344000 | 946.000000 | 1160.000000 | 1140.000000 | 946.000000 | 4216.000000 | 5606 |  | DENT |  | 11:37 | 00:11 | 00:08 | 183 | 388 | 0.563380 |  | -. Аномалия находится на упругопластическом изгибе. |  | (c)
61397.312000 | 4.842000 | 4.820000 | -5.618000 | -5.640000 | -1977.000000 | -1935.000000 | -1940.000000 | 1903.000000 | 4820.000000 | 5607 |  | ARTD | GENE | 09:31 | 09:38 | 09:37 | 74 | 74 |  | EXT | -. Аномалия находится на отводе. Наплавка. |  | (c)
61425.575000 | 0.000000 | -0.044000 | -10.870000 | -10.914000 | -1248.000000 | -967.000000 | -380.000000 | 39.348952 |  | 5611 | Нарушение формы кольцевого шва | GWAN |  | 10:29 | 11:15 | 00:50 | 0 | 1736 |  | EXT | Нарушение формы кольцевого шва |  | (c)
61436.402000 | 10.827000 | 10.703000 | -0.043000 | -0.167000 | 543.000000 | 571.000000 | 565.000000 | 43.788525 | 6.000000 | 5611 |  | ARTD | GENE | 03:19 | 03:23 | 03:22 | 161 | 45 | 10.000000 | EXT | -. Эквивалент потери металла 10%. |  | (c)
61462.294000 | 4.869000 | 4.797000 | -6.566000 | -6.638000 | 739.000000 | 843.000000 | 960.000000 | 59.670746 | 4797.000000 | 5614 |  | CORR | GENE | 02:05 | 02:22 | 02:41 | 93 | 441 | 10.000000 | EXT | - |  | (c)
61507.661000 | 5.731000 | 5.691000 | -5.244000 | -5.284000 | -1899.000000 | -1549.000000 | -1654.000000 | 46.498434 | 5099.000000 | 5618 |  | CORR | GENE | 08:24 | 09:20 | 09:03 | 185 | 489 | 10.000000 | EXT | - |  | (c)
61515.734000 | 2.829000 | 2.719000 | -8.611000 | -8.721000 | 317.000000 | 379.000000 | 389.000000 | 31.425203 | 2719.000000 | 5619 |  | DENT |  | 11:58 | 00:08 | 00:10 | 242 | 145 | 0.633803 |  | - |  | (c)
61525.139000 | 0.794000 | 0.750000 | -10.501000 | -10.545000 | -1703.000000 | -1625.000000 | -1577.000000 | 52.756853 | 750.000000 | 5620 |  | CORR | GENE | 08:54 | 09:07 | 09:15 | 74 | 253 | 11.000000 | EXT | - |  | (c)
61555.702000 | 8.807000 | 8.770000 | -2.578000 | -2.615000 | -1131.000000 | -1017.000000 | -1040.000000 | 69.325328 | 2553.000000 | 5622 |  | CORR | GENE | 07:35 | 07:54 | 07:50 | 62 | 181 | 10.000000 | EXT | - |  | (c)
61556.988000 | 10.093000 | 10.060000 | -1.292000 | -1.325000 | -1352.000000 | -1298.000000 | -1285.000000 | 70.889651 | 1276.000000 | 5622 |  | CORR | GENE | 07:00 | 07:08 | 07:10 | 49 | 135 | 10.000000 | EXT | - |  | (c)
61605.174000 | 1.469000 | 1.087000 | -8.926000 | -9.308000 | -2197.000000 | -2186.000000 | -2188.000000 | 3.410118 | 1087.000000 | 5627 |  | CORR | AXGR | 08:11 | 08:12 | 08:12 | 389 | 17 | 10.000000 | EXT | - |  | (c)
61625.180000 | 0.000000 | -0.021000 | -11.370000 | -11.391000 | 339.000000 | 461.000000 | 470.000000 | 27.355823 |  | 5629 | Смещение кромок | GWAN |  | 03:27 | 03:47 | 03:49 | 0 | 261 | 3.798000 | EXT | Смещение кромок. Наружу. Величина смещения - 3.8 мм. |  | (c)
61652.279000 | 5.264000 | 5.238000 | -5.771000 | -5.797000 | 412.000000 | 433.000000 | 433.000000 | 33.237748 | 5238.000000 | 5631 |  | ARTD | PITT | 01:39 | 01:42 | 01:42 | 42 | 42 | 15.000000 | EXT | -. Эквивалент потери металла 15%. |  | (c)
61652.418000 | 5.403000 | 5.381000 | -5.632000 | -5.654000 | 427.000000 | 453.000000 | 449.000000 | 34.436498 | 5381.000000 | 5631 |  | ARTD | GENE | 01:41 | 01:46 | 01:45 | 48 | 45 | 14.000000 | EXT | -. Эквивалент потери металла 14%. |  | (c)
61681.015000 | 0.000000 | -0.046000 | -11.360000 | -11.406000 | 949.000000 | 1220.000000 | 1916.000000 | 0.000000 |  | 5634 | Нарушение формы кольцевого шва | GWAN |  | 01:00 | 01:44 | 03:36 | 0 | 1934 |  | EXT | Нарушение формы кольцевого шва |  | (c)
61710.189000 | 6.484000 | 6.462000 | -4.726000 | -4.748000 | 1777.000000 | 1878.000000 | 1873.000000 | 1777.000000 | 4699.000000 | 5636 |  | CORR | GENE | 02:58 | 03:15 | 03:14 | 49 | 193 | 11.000000 | EXT | - |  | (c)
61742.437000 | 4.422000 | 4.332000 | -6.748000 | -6.838000 | -2050.000000 | -2000.000000 | -2001.000000 | 1952.000000 | 4332.000000 | 5639 |  | GOUG | GENE | 03:19 | 03:27 | 03:27 | 175 | 99 | 10.000000 | EXT | -. Аномалия находится на отводе. Задир. |  | (c)
61746.129000 | 8.114000 | 7.912000 | -3.056000 | -3.258000 | -1189.000000 | -1160.000000 | -1091.000000 | 992.000000 | 3011.000000 | 5639 |  | GOUG | GENE | 05:38 | 05:43 | 05:54 | 247 | 197 | 10.000000 | EXT | -. Аномалия находится на отводе. Зона задиров. |  | (c)
61746.457000 | 8.442000 | 8.425000 | -2.728000 | -2.745000 | -1447.000000 | -1357.000000 | -1379.000000 | 1310.000000 | 2705.000000 | 5639 |  | GOUG | СIGR | 04:57 | 05:11 | 05:08 | 40 | 137 | 10.000000 | EXT | -. Аномалия находится на отводе. Задир. |  | (c)
61783.295000 | 0.000000 | -0.043000 | -11.175000 | -11.218000 | 172.000000 | 1914.000000 | 1266.000000 | 10.401614 |  | 5643 | Нарушение формы кольцевого шва | GWAN |  | 10:49 | 03:30 | 01:45 | 0 | 2187 |  | EXT | Нарушение формы кольцевого шва |  | (c)
61806.020000 | 0.000000 | -0.021000 | -11.540000 | -11.561000 | 1722.000000 | 2189.000000 | 2066.000000 | 0.000000 |  | 5645 | Нарушение формы кольцевого шва | GWAN |  | 06:54 | 08:09 | 07:49 | 0 | 689 |  | EXT | Нарушение формы кольцевого шва |  | (c)
61862.480000 | 0.000000 | -0.026000 | -11.525000 | -11.551000 | -1798.000000 | -1490.000000 | -1626.000000 | 48.758394 |  | 5650 | Смещение кромок | GWAN |  | 07:29 | 08:19 | 07:57 | 0 | 343 | 3.100000 | EXT | Смещение кромок. Вовнутрь. Величина смещения - 3.1 мм. |  | (c)
61886.114000 | 0.594000 | 0.498000 | -1.966000 | -2.062000 | 1842.000000 | 1866.000000 | 1882.000000 | 21.578725 | 498.000000 | 5652 |  | CORR | GENE | 05:22 | 05:26 | 05:29 | 185 | 81 | 10.000000 | EXT | - |  | (c)
61887.797000 | 2.277000 | 2.245000 | -0.283000 | -0.315000 | 915.000000 | 950.000000 | 1296.000000 | 13.831690 | 272.000000 | 5652 |  | CORR | СIGR | 02:53 | 02:58 | 03:54 | 43 | 763 | 13.000000 | EXT | - |  | (c)
61887.841000 | 2.321000 | 2.260000 | -0.239000 | -0.300000 | -2082.000000 | -1947.000000 | -1947.000000 | 22.896792 | 226.000000 | 5652 |  | CORR | GENE | 06:49 | 07:11 | 07:11 | 74 | 271 | 10.000000 | EXT | - |  | (c)
61887.854000 | 2.334000 | 2.271000 | -0.226000 | -0.289000 | 1715.000000 | 1761.000000 | 1825.000000 | 14.880768 | 213.000000 | 5652 |  | CORR | GENE | 05:02 | 05:09 | 05:20 | 76 | 221 | 10.000000 | EXT | - |  | (c)
61887.862000 | 2.342000 | 2.317000 | -0.218000 | -0.243000 | 724.000000 | 756.000000 | 775.000000 | 58.395756 | 208.000000 | 5652 |  | CORR | СIGR | 02:22 | 02:27 | 02:30 | 35 | 103 | 14.000000 | EXT | - |  | (c)
61888.271000 | 0.191000 | 0.157000 | -8.224000 | -8.258000 | -1387.000000 | -1011.000000 | -1194.000000 | 80.775306 | 157.000000 | 5653 |  | CORR | СIGR | 08:43 | 09:44 | 09:14 | 35 | 386 | 13.000000 | EXT | - |  | (c)
61888.304000 | 0.224000 | 0.200000 | -8.191000 | -8.215000 | 764.000000 | 811.000000 | 828.000000 | 61.662129 | 200.000000 | 5653 |  | CORR | СIGR | 02:30 | 02:38 | 02:41 | 29 | 128 | 14.000000 | EXT | - |  | (c)
61888.345000 | 0.265000 | 0.201000 | -8.150000 | -8.214000 | 1567.000000 | 1616.000000 | 1730.000000 | 14.075692 | 201.000000 | 5653 |  | CORR | GENE | 04:40 | 04:48 | 05:06 | 64 | 326 | 13.000000 | EXT | - |  | (c)
61930.783000 | 11.598000 | 11.503000 | -0.042000 | -0.137000 | 609.000000 | 667.000000 | 859.000000 | 609.000000 | 3.000000 | 5656 |  | CORR | GENE | 05:25 | 05:34 | 06:05 | 134 | 500 | 13.000000 | EXT | - |  | (c)
61989.170000 | 1.460000 | 1.448000 | -9.695000 | -9.707000 | -1793.000000 | -1710.000000 | -1730.000000 | 35.295871 | 1448.000000 | 5662 |  | CORR | СIGR | 06:53 | 07:06 | 07:03 | 34 | 127 | 10.000000 | EXT | -. Аномалия находится на упругопластическом изгибе: R=872 Дн, максимальное растяжение на 6.7 час. |  | (c)
62004.140000 | 5.275000 | 5.187000 | -5.950000 | -6.038000 | 1810.000000 | 1886.000000 | 1938.000000 | 3.031010 | 5187.000000 | 5663 |  | CORR | GENE | 07:23 | 07:35 | 07:44 | 115 | 255 | 13.000000 | EXT | - |  | (c)
62013.844000 | 3.754000 | 3.699000 | -7.656000 | -7.711000 | 4.000000 | 32.000000 | 19.000000 | 4.000000 | 3699.000000 | 5664 |  | LWAN |  | 03:11 | 03:16 | 03:14 | 441 | 30 | 10.000000 | EXT | -. Эквивалент потери металла 10%. |  | (c)
62048.255000 | 3.680000 | 3.663000 | -7.915000 | -7.932000 | 1416.000000 | 1474.000000 | 1473.000000 | 51.863863 | 3663.000000 | 5667 |  | CORR | СIGR | 05:21 | 05:30 | 05:30 | 35 | 115 | 10.000000 | EXT | - |  | (c)
62065.684000 | 9.514000 | 9.398000 | -2.016000 | -2.132000 | 874.000000 | 894.000000 | 897.000000 | 874.000000 | 1913.000000 | 5668 |  | CORR | GENE | 04:45 | 04:48 | 04:49 | 219 | 46 | 10.000000 | EXT | - |  | (c)
62107.827000 | 5.607000 | 5.589000 | -5.338000 | -5.356000 | -2118.000000 | -2063.000000 | -2086.000000 | 9.080807 | 5338.000000 | 5672 |  | CORR | СIGR | 05:16 | 05:25 | 05:21 | 18 | 65 | 11.000000 | EXT | - |  | (c)
62108.383000 | 6.163000 | 6.093000 | -4.782000 | -4.852000 | -2169.000000 | -2100.000000 | -2083.000000 | 5.001832 | 4767.000000 | 5672 |  | CORR | GENE | 05:08 | 05:19 | 05:22 | 85 | 171 | 10.000000 | EXT | - |  | (c)
62109.176000 | 6.956000 | 6.931000 | -3.989000 | -4.014000 | -2199.000000 | -2125.000000 | -2091.000000 | 2.573050 | 3957.000000 | 5672 |  | CORR | GENE | 05:03 | 05:15 | 05:20 | 57 | 215 | 10.000000 | EXT | - |  | (c)
62110.092000 | 7.872000 | 7.746000 | -3.073000 | -3.199000 | -2135.000000 | -2034.000000 | -2074.000000 | 7.688646 | 3026.000000 | 5672 |  | CORR | GENE | 05:13 | 05:29 | 05:23 | 173 | 122 | 10.000000 | EXT | - |  | (c)
62110.851000 | 8.631000 | 8.526000 | -2.314000 | -2.419000 | -2135.000000 | -2083.000000 | -2093.000000 | 7.669491 | 2205.000000 | 5672 |  | CORR | GENE | 05:13 | 05:22 | 05:20 | 214 | 85 | 10.000000 | EXT | - |  | (c)
62130.940000 | 6.495000 | 6.477000 | -4.885000 | -4.903000 | 1346.000000 | 1385.000000 | 1386.000000 | 61.732745 | 4867.000000 | 5674 |  | CORR | СIGR | 04:25 | 04:31 | 04:31 | 36 | 80 | 10.000000 | EXT | - |  | (c)
62163.456000 | 5.376000 | 5.278000 | -4.874000 | -4.972000 | 1578.000000 | 1728.000000 | 1729.000000 | 28.276760 | 4851.000000 | 5678 |  | CORR | GENE | 03:41 | 04:05 | 04:05 | 121 | 302 | 12.000000 | EXT | - |  | (c)
62224.364000 | 11.054000 | 10.931000 | -0.271000 | -0.394000 | 1336.000000 | 1539.000000 | 1572.000000 | 1336.000000 | 238.000000 | 5683 |  | CORR | GENE | 04:26 | 04:58 | 05:04 | 156 | 473 | 10.000000 | EXT | - |  | (c)
62268.546000 | 0.531000 | 0.474000 | -10.634000 | -10.691000 | 1321.000000 | 1862.000000 | 1613.000000 | 2.682879 | 474.000000 | 5688 |  | CORR | GENE | 04:10 | 05:37 | 04:57 | 202 | 584 | 10.000000 | EXT | - |  | (c)
62269.164000 | 1.149000 | 0.795000 | -10.016000 | -10.370000 | 1541.000000 | 2089.000000 | 2091.000000 | 0.000000 | 795.000000 | 5688 |  | CORR | GENE | 04:46 | 06:14 | 06:14 | 613 | 1099 | 12.000000 | EXT | - |  | (c)
62269.742000 | 1.727000 | 1.678000 | -9.438000 | -9.487000 | 2206.000000 | -2033.000000 | -2137.000000 | 7.525454 | 1678.000000 | 5688 |  | CORR | GENE | 06:33 | 07:09 | 06:52 | 104 | 235 | 10.000000 | EXT | - |  | (c)
62269.964000 | 1.949000 | 1.896000 | -9.216000 | -9.269000 | 1934.000000 | 2017.000000 | 2048.000000 | 0.000000 | 1896.000000 | 5688 |  | CORR | GENE | 05:49 | 06:02 | 06:07 | 77 | 228 | 10.000000 | EXT | - |  | (c)
62270.574000 | 2.559000 | 2.469000 | -8.606000 | -8.696000 | 1698.000000 | 2088.000000 | 1893.000000 | 0.000000 | 2469.000000 | 5688 |  | CORR | GENE | 05:11 | 06:14 | 05:42 | 125 | 390 | 10.000000 | EXT | - |  | (c)
62271.285000 | 3.270000 | 3.140000 | -7.895000 | -8.025000 | -2037.000000 | -2023.000000 | -2020.000000 | 16.953008 | 3140.000000 | 5688 |  | CORR | AXGR | 07:08 | 07:10 | 07:11 | 240 | 33 | 10.000000 | EXT | - |  | (c)
62272.106000 | 4.091000 | 4.015000 | -7.074000 | -7.150000 | 1247.000000 | 1385.000000 | 1354.000000 | 53.488321 | 4015.000000 | 5688 |  | CORR | GENE | 03:58 | 04:20 | 04:15 | 152 | 214 | 10.000000 | EXT | - |  | (c)
62272.303000 | 4.288000 | 4.240000 | -6.877000 | -6.925000 | 1554.000000 | 1717.000000 | 1670.000000 | 26.644276 | 4240.000000 | 5688 |  | CORR | GENE | 04:48 | 05:14 | 05:06 | 83 | 231 | 10.000000 | EXT | - |  | (c)
62312.596000 | 0.026000 | 0.011000 | -11.534000 | -11.549000 | 1715.000000 | -2163.000000 | -1732.000000 | 717.000000 | 11.000000 | 5692 |  | CORR | GENE | 04:15 | 05:49 | 06:59 | 148 | 2029 | 10.000000 | EXT | -. Аномалия находится на отводе. |  | (c)
62314.769000 | 2.199000 | 2.021000 | -9.361000 | -9.539000 | 2045.000000 | 2167.000000 | 2136.000000 | 2045.000000 | 2021.000000 | 5692 |  | CORR | GENE | 05:08 | 05:28 | 05:23 | 490 | 182 | 12.000000 | EXT | -. Аномалия находится на отводе. |  | (c)
62316.341000 | 3.771000 | 3.651000 | -7.789000 | -7.909000 | 1872.000000 | 1888.000000 | 1895.000000 | 1872.000000 | 3651.000000 | 5692 |  | CORR | GENE | 04:40 | 04:43 | 04:44 | 268 | 46 | 10.000000 | EXT | -. Аномалия находится на отводе. |  | (c)
62316.918000 | 4.348000 | 4.331000 | -7.212000 | -7.229000 | 1654.000000 | 1788.000000 | 1759.000000 | 1654.000000 | 4331.000000 | 5692 |  | CORR | GENE | 04:05 | 04:27 | 04:22 | 214 | 210 | 13.000000 | EXT | -. Аномалия находится на отводе. |  | (c)
62316.922000 | 4.352000 | 3.998000 | -7.208000 | -7.562000 | 1873.000000 | 1890.000000 | 1923.000000 | 1873.000000 | 3998.000000 | 5692 |  | CORR | GENE | 04:40 | 04:43 | 04:48 | 653 | 99 | 13.000000 | EXT | -. Аномалия находится на отводе. |  | (c)
62317.926000 | 5.356000 | 5.012000 | -6.204000 | -6.548000 | 1816.000000 | 1886.000000 | 1913.000000 | 1816.000000 | 5012.000000 | 5692 |  | CORR | GENE | 04:31 | 04:42 | 04:47 | 398 | 195 | 10.000000 | EXT | -. Аномалия находится на отводе. |  | (c)
62318.325000 | 5.755000 | 5.726000 | -5.805000 | -5.834000 | 1879.000000 | 1964.000000 | 1947.000000 | 1879.000000 | 5726.000000 | 5692 |  | CORR | GENE | 04:41 | 04:55 | 04:52 | 45 | 137 | 10.000000 | EXT | -. Аномалия находится на отводе. |  | (c)
62324.708000 | 0.578000 | 0.099000 | -10.542000 | -11.021000 | -784.000000 | -687.000000 | -701.000000 | 618.000000 | 99.000000 | 5693 |  | CORR | GENE | 04:35 | 04:51 | 04:49 | 1541 | 166 | 17.000000 | EXT | - |  | (c)
62326.310000 | 2.180000 | 1.998000 | -8.940000 | -9.122000 | -917.000000 | -592.000000 | -715.000000 | 513.000000 | 1998.000000 | 5693 |  | CORR | GENE | 04:14 | 05:07 | 04:47 | 399 | 404 | 14.000000 | EXT | - |  | (c)
62327.818000 | 3.688000 | 3.563000 | -7.432000 | -7.557000 | -748.000000 | -720.000000 | -716.000000 | 684.000000 | 3563.000000 | 5693 |  | CORR | GENE | 04:41 | 04:46 | 04:47 | 410 | 64 | 11.000000 | EXT | - |  | (c)
62328.655000 | 4.525000 | 4.425000 | -6.595000 | -6.695000 | -1335.000000 | -1031.000000 | -1085.000000 | 836.000000 | 4425.000000 | 5693 |  | CORR | GENE | 03:07 | 03:56 | 03:47 | 122 | 499 | 10.000000 | EXT | - |  | (c)
62330.662000 | 6.532000 | 6.141000 | -4.588000 | -4.979000 | -773.000000 | -721.000000 | -712.000000 | 651.000000 | 4139.000000 | 5693 |  | CORR | GENE | 04:37 | 04:46 | 04:47 | 840 | 122 | 14.000000 | EXT | - |  | (c)
62330.723000 | 6.593000 | 6.568000 | -4.527000 | -4.552000 | -1148.000000 | -860.000000 | -977.000000 | 807.000000 | 4474.000000 | 5693 |  | CORR | GENE | 03:37 | 04:23 | 04:04 | 78 | 341 | 10.000000 | EXT | - |  | (c)
62331.506000 | 7.376000 | 7.268000 | -3.744000 | -3.852000 | -875.000000 | -737.000000 | -757.000000 | 640.000000 | 3188.000000 | 5693 |  | CORR | GENE | 04:21 | 04:43 | 04:40 | 664 | 235 | 12.000000 | EXT | - |  | (c)
62332.293000 | 8.163000 | 8.009000 | -2.957000 | -3.111000 | -741.000000 | -706.000000 | -701.000000 | 662.000000 | 2779.000000 | 5693 |  | CORR | GENE | 04:42 | 04:48 | 04:49 | 332 | 79 | 15.000000 | EXT | - |  | (c)
62332.551000 | 8.421000 | 8.406000 | -2.699000 | -2.714000 | -915.000000 | -799.000000 | -850.000000 | 785.000000 | 2684.000000 | 5693 |  | CORR | СIGR | 04:14 | 04:33 | 04:25 | 30 | 130 | 10.000000 | EXT | - |  | (c)
62332.968000 | 8.838000 | 8.545000 | -2.282000 | -2.575000 | -793.000000 | -766.000000 | -724.000000 | 655.000000 | 2154.000000 | 5693 |  | CORR | GENE | 04:34 | 04:38 | 04:45 | 421 | 138 | 10.000000 | EXT | - |  | (c)
62334.461000 | 10.331000 | 10.235000 | -0.789000 | -0.885000 | -739.000000 | -721.000000 | -721.000000 | 702.000000 | 694.000000 | 5693 |  | CORR | AXGR | 04:43 | 04:46 | 04:46 | 191 | 37 | 12.000000 | EXT | - |  | (c)
62334.532000 | 10.402000 | 10.315000 | -0.718000 | -0.805000 | -1345.000000 | -996.000000 | -1136.000000 | 926.000000 | 649.000000 | 5693 |  | CORR | GENE | 03:05 | 04:01 | 03:39 | 156 | 419 | 10.000000 | EXT | - |  | (c)
62334.579000 | 10.449000 | 10.434000 | -0.671000 | -0.686000 | -877.000000 | -803.000000 | -761.000000 | 645.000000 | 550.000000 | 5693 |  | CORR | GENE | 04:20 | 04:32 | 04:39 | 136 | 232 | 11.000000 | EXT | - |  | (c)
62337.837000 | 2.587000 | 2.546000 | -9.058000 | -9.099000 | -1387.000000 | -1364.000000 | -1361.000000 | 1334.000000 | 2546.000000 | 5694 |  | DENT |  | 02:15 | 02:19 | 02:20 | 74 | 53 | 0.281690 |  | -. Аномалия находится на отводе. |  | (c)
62347.559000 | 0.664000 | 0.635000 | -10.606000 | -10.635000 | -359.000000 | -212.000000 | -272.000000 | 185.000000 | 635.000000 | 5695 |  | CORR | GENE | 04:02 | 04:26 | 04:16 | 79 | 174 | 10.000000 | EXT | - |  | (c)
62348.599000 | 1.704000 | 0.493000 | -9.566000 | -10.777000 | -881.000000 | -678.000000 | -709.000000 | 537.000000 | 493.000000 | 5695 |  | GOUG | GENE | 02:38 | 03:10 | 03:05 | 1646 | 344 | 9.000000 | EXT | -. Зона задиров. |  | (c)
62360.076000 | 1.911000 | 1.900000 | -9.664000 | -9.675000 | 2049.000000 | 2154.000000 | 2208.000000 | 2049.000000 | 1900.000000 | 5696 |  | CORR | GENE | 05:08 | 05:25 | 05:33 | 96 | 318 | 10.000000 | EXT | -. Аномалия находится на отводе. |  | (c)
62360.366000 | 2.201000 | 2.000000 | -9.374000 | -9.575000 | -2096.000000 | -2010.000000 | -1844.000000 | 1592.000000 | 2000.000000 | 5696 |  | CORR | GENE | 05:59 | 06:13 | 06:39 | 235 | 504 | 10.000000 | EXT | -. Аномалия находится на отводе. |  | (c)
62362.564000 | 4.399000 | 4.364000 | -7.176000 | -7.211000 | 1721.000000 | 2044.000000 | 1944.000000 | 1721.000000 | 4364.000000 | 5696 |  | CORR | GENE | 04:15 | 05:07 | 04:51 | 302 | 446 | 13.000000 | EXT | -. Аномалия находится на отводе. |  | (c)
62362.908000 | 4.743000 | 4.720000 | -6.832000 | -6.855000 | 1724.000000 | 1854.000000 | 1815.000000 | 1724.000000 | 4720.000000 | 5696 |  | CORR | GENE | 04:15 | 04:36 | 04:30 | 54 | 183 | 13.000000 | EXT | -. Аномалия находится на отводе. |  | (c)
62363.766000 | 5.601000 | 5.517000 | -5.974000 | -6.058000 | 2060.000000 | 2074.000000 | 2219.000000 | 2060.000000 | 5517.000000 | 5696 |  | CORR | GENE | 05:10 | 05:12 | 05:35 | 210 | 318 | 10.000000 | EXT | -. Аномалия находится на отводе. |  | (c)
62364.636000 | 6.471000 | 6.439000 | -5.104000 | -5.136000 | -2045.000000 | -1949.000000 | -1957.000000 | 1869.000000 | 5059.000000 | 5696 |  | CORR | GENE | 06:07 | 06:23 | 06:21 | 77 | 176 | 11.000000 | EXT | -. Аномалия находится на отводе. |  | (c)
62365.066000 | 6.901000 | 6.726000 | -4.674000 | -4.849000 | -2204.000000 | -1697.000000 | -1726.000000 | 1248.000000 | 4602.000000 | 5696 |  | CORR | GENE | 05:41 | 07:03 | 06:59 | 247 | 956 | 11.000000 | EXT | -. Аномалия находится на отводе. |  | (c)
62367.815000 | 9.650000 | 9.595000 | -1.925000 | -1.980000 | 2009.000000 | 2084.000000 | 2063.000000 | 2009.000000 | 1741.000000 | 5696 |  | CORR | GENE | 05:01 | 05:13 | 05:10 | 239 | 108 | 10.000000 | EXT | -. Аномалия находится на отводе. |  | (c)
62369.740000 | 0.000000 | -0.035000 | -11.620000 | -11.655000 | 927.000000 | 1040.000000 | 1040.000000 | 927.000000 |  | 5697 | Смещение кромок | GWAN |  | 01:34 | 01:52 | 01:53 | 0 | 227 | 4.009000 | EXT | Смещение кромок. Наружу. Аномалия находится на отводе. Величина смещения - 4 мм. |  | (c)
62369.846000 | 0.106000 | 0.003000 | -11.514000 | -11.617000 | 2103.000000 | 2110.000000 | 2147.000000 | 2103.000000 | 3.000000 | 5697 |  | CORR | GENE | 04:44 | 04:45 | 04:51 | 180 | 88 | 11.000000 | EXT | - |  | (c)
62370.275000 | 0.535000 | 0.481000 | -11.085000 | -11.139000 | 2104.000000 | 2181.000000 | 2158.000000 | 2104.000000 | 481.000000 | 5697 |  | CORR | GENE | 04:44 | 04:57 | 04:53 | 421 | 108 | 13.000000 | EXT | - |  | (c)
62371.135000 | 1.395000 | 1.308000 | -10.225000 | -10.312000 | 1938.000000 | 2016.000000 | 2047.000000 | 1938.000000 | 1308.000000 | 5697 |  | CORR | GENE | 04:17 | 04:30 | 04:35 | 110 | 218 | 15.000000 | EXT | - |  | (c)
62413.557000 | 9.437000 | 9.416000 | -1.948000 | -1.969000 | -1273.000000 | -1214.000000 | -1231.000000 | 77.267104 | 1941.000000 | 5700 |  | CORR | СIGR | 06:03 | 06:13 | 06:10 | 28 | 84 | 10.000000 | EXT | - |  | (c)
62422.902000 | 7.397000 | 7.358000 | -3.748000 | -3.787000 | 1446.000000 | 1556.000000 | 1605.000000 | 24.732178 | 3729.000000 | 5701 |  | CORR | GENE | 05:31 | 05:48 | 05:56 | 58 | 319 | 11.000000 | EXT | - |  | (c)
62423.775000 | 8.270000 | 8.220000 | -2.875000 | -2.925000 | 1550.000000 | 1798.000000 | 1679.000000 | 23.602402 | 2855.000000 | 5701 |  | CORR | GENE | 05:47 | 06:27 | 06:08 | 70 | 259 | 10.000000 | EXT | - |  | (c)
62453.699000 | 5.524000 | 5.457000 | -5.336000 | -5.403000 | -1373.000000 | -1166.000000 | -1222.000000 | 1072.000000 | 5257.000000 | 5704 |  | DENT |  | 05:22 | 05:55 | 05:46 | 146 | 301 | 0.281690 |  | -. Аномалия находится на отводе. |  | (c)
62484.556000 | 0.416000 | 0.359000 | -9.889000 | -9.946000 | 1556.000000 | 1640.000000 | 1621.000000 | 38.735907 | 359.000000 | 5708 |  | CORR | GENE | 05:58 | 06:11 | 06:08 | 81 | 130 | 12.000000 | EXT | -. Аномалия находится на отводе. |  | (c)
62485.701000 | 1.561000 | 1.547000 | -8.744000 | -8.758000 | 1530.000000 | 1587.000000 | 1564.000000 | 48.339003 | 1547.000000 | 5708 |  | CORR | СIGR | 05:54 | 06:03 | 05:59 | 19 | 68 | 15.000000 | EXT | -. Аномалия находится на отводе. |  | (c)
62485.785000 | 1.645000 | 1.577000 | -8.660000 | -8.728000 | 1406.000000 | 1498.000000 | 1487.000000 | 46.907314 | 1577.000000 | 5708 |  | CORR | GENE | 05:34 | 05:49 | 05:47 | 173 | 162 | 10.000000 | EXT | -. Аномалия находится на отводе. |  | (c)
62485.928000 | 1.788000 | 1.769000 | -8.517000 | -8.536000 | 1655.000000 | 1710.000000 | 1709.000000 | 33.354526 | 1769.000000 | 5708 |  | CORR | СIGR | 06:14 | 06:23 | 06:23 | 40 | 108 | 11.000000 | EXT | -. Аномалия находится на отводе. |  | (c)
62486.114000 | 1.974000 | 1.961000 | -8.331000 | -8.344000 | 1491.000000 | 1558.000000 | 1543.000000 | 47.078404 | 1961.000000 | 5708 |  | CORR | СIGR | 05:47 | 05:58 | 05:56 | 38 | 104 | 10.000000 | EXT | -. Аномалия находится на отводе. |  | (c)
62486.472000 | 2.332000 | 2.316000 | -7.973000 | -7.989000 | 1533.000000 | 1597.000000 | 1565.000000 | 48.460050 | 2316.000000 | 5708 |  | CORR | СIGR | 05:54 | 06:05 | 05:59 | 22 | 65 | 11.000000 | EXT | -. Аномалия находится на отводе. |  | (c)
62498.286000 | 2.011000 | 1.988000 | -9.429000 | -9.452000 | 647.000000 | 719.000000 | 711.000000 | 52.221945 | 1988.000000 | 5710 |  | GOUG | СIGR | 02:49 | 03:01 | 03:00 | 44 | 127 | 16.000000 | EXT | -. Задир. |  | (c)
62525.056000 | 6.326000 | 6.312000 | -5.144000 | -5.158000 | 1437.000000 | 1446.000000 | 1446.000000 | 61.762376 | 5131.000000 | 5712 |  | CORR | PITT | 06:26 | 06:28 | 06:28 | 27 | 19 | 20.000000 | EXT | - |  | (c)
62528.883000 | 10.153000 | 10.108000 | -1.317000 | -1.362000 | 1102.000000 | 1121.000000 | 1122.000000 | 86.119377 | 1265.000000 | 5712 |  | CORR | AXGR | 05:32 | 05:35 | 05:36 | 97 | 41 | 10.000000 | EXT | - |  | (c)
62529.001000 | 10.271000 | 10.270000 | -1.199000 | -1.200000 | 1088.000000 | 1175.000000 | 1132.000000 | 81.565849 | 1178.000000 | 5712 |  | CORR | СIGR | 05:30 | 05:44 | 05:37 | 22 | 88 | 11.000000 | EXT | - |  | (c)
62553.193000 | 0.273000 | 0.256000 | -10.897000 | -10.914000 | 1811.000000 | 1887.000000 | 1858.000000 | 22.380066 | 256.000000 | 5715 |  | CORR | СIGR | 05:12 | 05:24 | 05:19 | 27 | 95 | 12.000000 | EXT | - |  | (c)
62616.135000 | 6.355000 | 6.293000 | -4.830000 | -4.892000 | 1368.000000 | 1480.000000 | 1497.000000 | 38.356691 | 4830.000000 | 5720 |  | CORR | GENE | 05:20 | 05:38 | 05:41 | 62 | 258 | 10.000000 | EXT | - |  | (c)
62616.584000 | 6.804000 | 6.780000 | -4.381000 | -4.405000 | 1276.000000 | 1359.000000 | 1318.000000 | 66.964232 | 4381.000000 | 5720 |  | CORR | СIGR | 05:05 | 05:19 | 05:12 | 24 | 83 | 11.000000 | EXT | - |  | (c)
62620.965000 | 0.000000 | -0.021000 | -11.375000 | -11.396000 | -1725.000000 | -1443.000000 | -1380.000000 | 40.783699 |  | 5721 | Смещение кромок | GWAN |  | 04:46 | 05:32 | 05:42 | 0 | 691 | 3.290000 | EXT | Смещение кромок. Вовнутрь. Аномалия находится на отводе. Величина смещения - 3.3 мм. |  | (c)
62621.114000 | 0.149000 | 0.125000 | -11.226000 | -11.250000 | -1682.000000 | -1551.000000 | -1574.000000 | 44.300574 | 125.000000 | 5721 |  | CORR | СIGR | 04:53 | 05:14 | 05:11 | 43 | 216 | 9.000000 | EXT | -. Аномалия находится на отводе. |  | (c)
62622.043000 | 1.078000 | 0.779000 | -10.297000 | -10.596000 | -1818.000000 | -1445.000000 | -1620.000000 | 33.325608 | 779.000000 | 5721 |  | CORR | GENE | 04:31 | 05:31 | 05:03 | 370 | 396 | 11.000000 | EXT | -. Аномалия находится на отводе. |  | (c)
62622.532000 | 1.567000 | 1.330000 | -9.808000 | -10.045000 | -1605.000000 | -1061.000000 | -1167.000000 | 23.569164 | 1330.000000 | 5721 |  | CORR | GENE | 05:06 | 06:33 | 06:16 | 513 | 875 | 12.000000 | EXT | -. Аномалия находится на отводе. |  | (c)
62623.009000 | 2.044000 | 1.910000 | -9.331000 | -9.465000 | -1827.000000 | -1811.000000 | -1774.000000 | 32.599323 | 1910.000000 | 5721 |  | CORR | GENE | 04:30 | 04:32 | 04:38 | 288 | 105 | 13.000000 | EXT | -. Аномалия находится на отводе. |  | (c)
62623.681000 | 2.716000 | 2.491000 | -8.659000 | -8.884000 | -1676.000000 | -1499.000000 | -1482.000000 | 44.784764 | 2491.000000 | 5721 |  | CORR | GENE | 04:54 | 05:23 | 05:25 | 829 | 387 | 11.000000 | EXT | -. Аномалия находится на отводе. |  | (c)
62624.761000 | 3.796000 | 3.347000 | -7.579000 | -8.028000 | -1934.000000 | -1849.000000 | -1776.000000 | 23.964607 | 3347.000000 | 5721 |  | CORR | GENE | 04:13 | 04:26 | 04:38 | 1172 | 316 | 13.000000 | EXT | -. Аномалия находится на отводе. |  | (c)
62628.255000 | 7.290000 | 7.260000 | -4.085000 | -4.115000 | -2150.000000 | -2051.000000 | -2047.000000 | 6.533779 | 4061.000000 | 5721 |  | CORR | GENE | 03:38 | 03:54 | 03:54 | 54 | 205 | 10.000000 | EXT | -. Аномалия находится на отводе. |  | (c)
62629.801000 | 8.836000 | 8.820000 | -2.539000 | -2.555000 | 2028.000000 | 2086.000000 | 2088.000000 | 6.620041 | 2505.000000 | 5721 |  | CORR | GENE | 02:52 | 03:01 | 03:02 | 50 | 120 | 11.000000 | EXT | -. Аномалия находится на отводе. |  | (c)
62630.113000 | 9.148000 | 9.093000 | -2.227000 | -2.282000 | -992.000000 | -743.000000 | -802.000000 | 34.064897 | 2198.000000 | 5721 |  | CORR | GENE | 06:44 | 07:25 | 07:15 | 84 | 380 | 11.000000 | EXT | -. Аномалия находится на отводе. |  | (c)
62630.365000 | 9.400000 | 9.107000 | -1.975000 | -2.268000 | -1929.000000 | -1850.000000 | -1876.000000 | 24.310853 | 1559.000000 | 5721 |  | CORR | GENE | 04:13 | 04:26 | 04:22 | 709 | 106 | 10.000000 | EXT | -. Аномалия находится на отводе. |  | (c)
62630.459000 | 9.494000 | 9.468000 | -1.881000 | -1.907000 | -1064.000000 | -999.000000 | -969.000000 | 62.895210 | 1829.000000 | 5721 |  | CORR | GENE | 06:33 | 06:43 | 06:48 | 78 | 190 | 10.000000 | EXT | -. Аномалия находится на отводе. |  | (c)
62630.816000 | 9.851000 | 9.811000 | -1.524000 | -1.564000 | -812.000000 | -724.000000 | -725.000000 | 44.299205 | 1497.000000 | 5721 |  | CORR | GENE | 07:14 | 07:28 | 07:28 | 67 | 176 | 11.000000 | EXT | -. Аномалия находится на отводе. |  | (c)
62631.114000 | 10.149000 | 10.087000 | -1.226000 | -1.288000 | -875.000000 | -717.000000 | -715.000000 | 31.804418 | 1196.000000 | 5721 |  | CORR | GENE | 07:03 | 07:29 | 07:29 | 92 | 321 | 12.000000 | EXT | -. Аномалия находится на отводе. |  | (c)
62632.426000 | 0.086000 | 0.003000 | -11.204000 | -11.287000 | 1515.000000 | 1535.000000 | 1551.000000 | 51.962387 | 3.000000 | 5722 |  | CORR | GENE | 03:52 | 03:55 | 03:58 | 122 | 72 | 14.000000 | EXT | - |  | (c)
62633.148000 | 0.808000 | 0.721000 | -10.482000 | -10.569000 | 1650.000000 | 1658.000000 | 1679.000000 | 42.117197 | 721.000000 | 5722 |  | CORR | GENE | 04:14 | 04:15 | 04:18 | 375 | 59 | 11.000000 | EXT | - |  | (c)
62643.070000 | 10.730000 | 10.326000 | -0.560000 | -0.964000 | 2157.000000 | -2218.000000 | 2200.000000 | 0.000000 | 476.000000 | 5722 |  | CORR | GENE | 05:36 | 05:50 | 05:43 | 488 | 87 | 10.000000 | EXT | - |  | (c)
62678.768000 | 1.423000 | 1.407000 | -9.107000 | -9.123000 | -752.000000 | -695.000000 | -716.000000 | 681.000000 | 1407.000000 | 5726 |  | CORR | СIGR | 06:11 | 06:20 | 06:17 | 24 | 71 | 14.000000 | EXT | - |  | (c)
62696.089000 | 8.214000 | 8.186000 | -2.841000 | -2.869000 | 1078.000000 | 1134.000000 | 1150.000000 | 1078.000000 | 2831.000000 | 5727 |  | CORR | СIGR | 05:45 | 05:54 | 05:57 | 38 | 144 | 12.000000 | EXT | - |  | (c)
62697.129000 | 9.254000 | 9.235000 | -1.801000 | -1.820000 | 1479.000000 | 1543.000000 | 1513.000000 | 1479.000000 | 1798.000000 | 5727 |  | CORR | СIGR | 06:50 | 07:00 | 06:55 | 22 | 69 | 11.000000 | EXT | - |  | (c)
62850.413000 | 4.883000 | 4.841000 | -6.147000 | -6.189000 | 732.000000 | 788.000000 | 769.000000 | 732.000000 | 4841.000000 | 5745 |  | CORR | GENE | 06:40 | 06:49 | 06:46 | 228 | 73 | 10.000000 | EXT | - |  | (c)
62904.994000 | 4.044000 | 3.744000 | -5.246000 | -5.546000 | 1172.000000 | 1197.000000 | 1203.000000 | 1172.000000 | 3744.000000 | 5753 |  | CORR | GENE | 07:38 | 07:41 | 07:42 | 520 | 61 | 10.000000 | EXT | - |  | (c)
62910.240000 | 0.000000 | -0.051000 | -10.010000 | -10.061000 | 1790.000000 | 2066.000000 | 2002.000000 | 0.000000 |  | 5754 | Смещение кромок | GWAN |  | 06:16 | 07:01 | 06:50 | 0 | 424 | 3.624000 | EXT | Смещение кромок. Наружу. Величина смещения - 3.6 мм. |  | (c)
62932.321000 | 5.011000 | 4.912000 | -4.569000 | -4.668000 | 1496.000000 | 1845.000000 | 2016.000000 | 0.000000 | 4513.000000 | 5761 |  | CORR | GENE | 04:56 | 05:52 | 06:20 | 155 | 1040 | 10.000000 | EXT | - |  | (c)
63015.630000 | 0.000000 | -0.021000 | -11.420000 | -11.441000 | 1146.000000 | 1305.000000 | 1456.000000 | 12.314050 |  | 5769 | Смещение кромок | GWAN |  | 05:08 | 05:33 | 05:58 | 0 | 622 | 2.742000 | EXT | Смещение кромок. Наружу. Величина смещения - 2.7 мм. Аномалия находится на упругопластическом изгибе: R=582 Дн, максимальное растяжение на 6.3 час. |  | (c)
63027.050000 | 0.000000 | -0.011000 | -11.490000 | -11.501000 | 1112.000000 | 1440.000000 | 1430.000000 | 13.305912 |  | 5770 | Смещение кромок | GWAN |  | 05:02 | 05:55 | 05:53 | 0 | 636 | 3.759000 | EXT | Смещение кромок. Вовнутрь. Величина смещения - 3.8 мм. |  | (c)
63083.602000 | 0.092000 | 0.001000 | -0.743000 | -0.834000 | -2179.000000 | -2158.000000 | -2163.000000 | 5.432861 | 1.000000 | 5775 |  | LWAN |  | 07:50 | 07:53 | 07:52 | 183 | 32 | 14.308499 | INT | -. Эквивалент потери металла 14%. |  | (c)
63094.325000 | 0.000000 | -0.031000 | -11.380000 | -11.411000 | 615.000000 | 803.000000 | 754.000000 | 60.856308 |  | 5780 | Смещение кромок | GWAN |  | 01:10 | 01:40 | 01:32 | 0 | 279 | 2.974000 | EXT | Смещение кромок. Наружу. Величина смещения - 3 мм. |  | (c)
63105.465000 | 11.140000 | 11.095000 | -0.240000 | -0.285000 | -1668.000000 | -1638.000000 | -1645.000000 | 45.360333 | 46.000000 | 5780 |  | CORR | AXGR | 07:01 | 07:06 | 07:05 | 239 | 47 | 10.000000 | EXT | - |  | (c)
63121.961000 | 4.796000 | 4.743000 | -6.299000 | -6.352000 | 1090.000000 | 1141.000000 | 1134.000000 | 81.446133 | 4743.000000 | 5782 |  | DENT |  | 05:50 | 05:58 | 05:57 | 94 | 87 | 0.211268 |  | - |  | (c)
63194.678000 | 9.853000 | 9.819000 | -1.507000 | -1.541000 | 1539.000000 | 1659.000000 | 1680.000000 | 21.653429 | 1473.000000 | 5788 |  | CORR | GENE | 06:45 | 07:04 | 07:08 | 68 | 282 | 15.000000 | EXT | - |  | (c)
63196.185000 | 0.000000 | -0.031000 | -11.545000 | -11.576000 | 188.000000 | 801.000000 | 532.000000 | 15.168197 |  | 5789 | Смещение кромок | GWAN |  | 02:49 | 04:27 | 03:44 | 0 | 688 | 3.412000 | EXT | Смещение кромок. Наружу. Величина смещения - 3.4 мм. |  | (c)
63197.616000 | 1.431000 | 1.411000 | -10.114000 | -10.134000 | 1481.000000 | 1613.000000 | 1566.000000 | 39.987229 | 1411.000000 | 5789 |  | CORR | GENE | 06:17 | 06:39 | 06:31 | 82 | 169 | 10.000000 | EXT | - |  | (c)
63197.881000 | 1.696000 | 1.663000 | -9.849000 | -9.882000 | 1594.000000 | 1641.000000 | 1640.000000 | 40.299695 | 1663.000000 | 5789 |  | CORR | СIGR | 06:36 | 06:43 | 06:43 | 44 | 91 | 10.000000 | EXT | - |  | (c)
63201.003000 | 4.818000 | 4.748000 | -6.727000 | -6.797000 | -108.000000 | -78.000000 | -79.000000 | 4.027788 | 4748.000000 | 5789 |  | DENT |  | 02:01 | 02:06 | 02:06 | 136 | 58 | 0.352113 |  | -. Аномалия находится вблизи продольного шва. |  | (c)
63290.457000 | 4.057000 | 3.990000 | -6.508000 | -6.575000 | 948.000000 | 989.000000 | 999.000000 | 948.000000 | 3990.000000 | 5800 |  | DENT |  | 02:12 | 02:19 | 02:21 | 101 | 104 | 0.211268 |  | -. Аномалия находится на упругопластическом изгибе. |  | (c)
63351.385000 | 0.000000 | -0.035000 | -11.495000 | -11.530000 | -2140.000000 | -2133.000000 | -2132.000000 | 2123.000000 |  | 5806 | Нарушение формы кольцевого шва | GWAN |  | 03:18 | 03:19 | 03:19 | 0 | 17 |  | INT | Нарушение формы кольцевого шва |  | (c)
63372.757000 | 9.877000 | 9.866000 | -1.583000 | -1.594000 | -93.000000 | -55.000000 | -12.000000 | 0.000000 | 1566.000000 | 5807 |  | GOUG | СIGR | 03:35 | 03:41 | 03:48 | 28 | 162 | 10.000000 | EXT | -. Аномалия находится на отводе. Задир. |  | (c)
63395.331000 | 11.306000 | 10.906000 | -0.249000 | -0.649000 | -2155.000000 | -2133.000000 | -2104.000000 | 6.077342 | 43.000000 | 5809 |  | CORR | GENE | 05:02 | 05:05 | 05:10 | 606 | 103 | 10.000000 | EXT | - |  | (c)
63518.770000 | 0.090000 | 0.061000 | -11.020000 | -11.049000 | 532.000000 | 928.000000 | 771.000000 | 532.000000 | 61.000000 | 5821 |  | CORR | GENE | 05:56 | 07:00 | 06:34 | 61 | 478 | 10.000000 | EXT | - |  | (c)
63526.303000 | 7.623000 | 7.590000 | -3.487000 | -3.520000 | 1970.000000 | 1995.000000 | 1995.000000 | 1970.000000 | 3461.000000 | 5821 |  | DENT |  | 09:48 | 09:52 | 09:52 | 59 | 49 | 0.211268 |  | - |  | (c)
63549.936000 | 8.606000 | 8.595000 | -2.739000 | -2.750000 | 1618.000000 | 1661.000000 | 1658.000000 | 1618.000000 | 2725.000000 | 5823 |  | GOUG | СIGR | 09:04 | 09:11 | 09:10 | 25 | 80 | 10.000000 | EXT | -. Задир. Аномалия находится на упругопластическом изгибе: R=714 Дн, максимальное растяжение на 6.5 час. |  | (c)
63550.328000 | 8.998000 | 8.974000 | -2.347000 | -2.371000 | 684.000000 | 777.000000 | 742.000000 | 684.000000 | 2344.000000 | 5823 |  | CORR | СIGR | 06:33 | 06:48 | 06:42 | 27 | 115 | 15.000000 | EXT | -. Аномалия находится на упругопластическом изгибе: R=665 Дн, максимальное растяжение на 6.4 час. |  | (c)
63551.695000 | 10.365000 | 10.175000 | -0.980000 | -1.170000 | 127.000000 | 510.000000 | 586.000000 | 127.000000 | 825.000000 | 5823 |  | CORR | GENE | 05:03 | 06:05 | 06:17 | 345 | 918 | 15.000000 | EXT | -. Аномалия находится на упругопластическом изгибе: R=564 Дн, максимальное растяжение на 6.3 час. |  | (c)
63552.051000 | 10.721000 | 10.694000 | -0.624000 | -0.651000 | -65.000000 | 201.000000 | 100.000000 | 0.000000 | 600.000000 | 5823 |  | CORR | GENE | 04:32 | 05:15 | 04:59 | 51 | 329 | 11.000000 | EXT | -. Аномалия находится на упругопластическом изгибе: R=547 Дн, максимальное растяжение на 6.3 час. |  | (c)
63552.108000 | 10.778000 | 10.577000 | -0.567000 | -0.768000 | 588.000000 | 782.000000 | 709.000000 | 588.000000 | 529.000000 | 5823 |  | CORR | GENE | 06:18 | 06:49 | 06:37 | 239 | 242 | 13.000000 | EXT | -. Аномалия находится на упругопластическом изгибе: R=530 Дн, максимальное растяжение на 6.3 час. |  | (c)
63552.393000 | 11.063000 | 10.644000 | -0.282000 | -0.701000 | 1058.000000 | 1227.000000 | 1162.000000 | 1058.000000 | 35.000000 | 5823 |  | CORR | GENE | 07:34 | 08:01 | 07:50 | 666 | 207 | 10.000000 | EXT | -. Аномалия находится на упругопластическом изгибе: R=514 Дн, максимальное растяжение на 6.2 час. |  | (c)
63552.772000 | 0.097000 | 0.015000 | -11.203000 | -11.285000 | 1415.000000 | 1556.000000 | 1539.000000 | 1415.000000 | 15.000000 | 5824 |  | CORR | GENE | 07:25 | 07:48 | 07:45 | 736 | 247 | 10.000000 | EXT | -. Аномалия находится на упругопластическом изгибе: R=499 Дн, максимальное растяжение на 6.2 час. |  | (c)
63558.917000 | 6.242000 | 6.221000 | -5.058000 | -5.079000 | 1143.000000 | 1217.000000 | 1185.000000 | 1143.000000 | 5020.000000 | 5824 |  | CORR | GENE | 06:41 | 06:53 | 06:48 | 59 | 84 | 10.000000 | EXT | -. Аномалия находится на упругопластическом изгибе: R=384 Дн, максимальное растяжение на 6.1 час. |  | (c)
63562.744000 | 10.069000 | 9.604000 | -1.231000 | -1.696000 | 465.000000 | 580.000000 | 718.000000 | 465.000000 | 1058.000000 | 5824 |  | CORR | GENE | 04:52 | 05:11 | 05:33 | 638 | 506 | 10.000000 | EXT | -. Аномалия находится на упругопластическом изгибе: R=515 Дн, максимальное растяжение на 6.2 час. |  | (c)
63563.908000 | 11.233000 | 11.210000 | -0.067000 | -0.090000 | 434.000000 | 772.000000 | 661.000000 | 434.000000 | 18.000000 | 5824 |  | CORR | GENE | 04:47 | 05:42 | 05:24 | 72 | 453 | 15.000000 | EXT | -. Аномалия находится на упругопластическом изгибе: R=584 Дн, максимальное растяжение на 6.2 час. |  | (c)
63567.083000 | 3.108000 | 2.874000 | -8.147000 | -8.381000 | -1686.000000 | -1632.000000 | -1638.000000 | 43.939399 | 2874.000000 | 5825 |  | CORR | GENE | 06:14 | 06:23 | 06:22 | 652 | 96 | 11.000000 | EXT | - |  | (c)
63591.848000 | 5.523000 | 5.473000 | -5.492000 | -5.542000 | 1425.000000 | 1546.000000 | 1653.000000 | 9.893761 | 5433.000000 | 5827 |  | CORR | GENE | 06:27 | 06:46 | 07:04 | 109 | 455 | 10.000000 | EXT | - |  | (c)
63625.549000 | 6.824000 | 6.804000 | -4.411000 | -4.431000 | -1887.000000 | -1834.000000 | -1861.000000 | 27.707226 | 4411.000000 | 5830 |  | CORR | СIGR | 05:29 | 05:38 | 05:34 | 20 | 53 | 15.000000 | EXT | - |  | (c)
63662.640000 | 10.845000 | 10.805000 | -0.140000 | -0.180000 | -1063.000000 | -899.000000 | -937.000000 | 811.000000 | 93.000000 | 5833 |  | CORR | GENE | 04:55 | 05:21 | 05:15 | 87 | 252 | 10.000000 | EXT | - |  | (c)
63686.725000 | 1.405000 | 1.368000 | -10.085000 | -10.122000 | -181.000000 | -129.000000 | -129.000000 | 77.000000 | 1368.000000 | 5836 |  | DENT |  | 11:02 | 11:10 | 11:10 | 71 | 105 | 0.492958 |  | -. Аномалия находится вблизи продольного шва. |  | (c)
63702.667000 | 5.857000 | 5.513000 | -5.673000 | -6.017000 | 279.000000 | 406.000000 | 369.000000 | 279.000000 | 5513.000000 | 5837 |  | CORR | GENE | 06:03 | 06:24 | 06:18 | 357 | 180 | 13.000000 | EXT | -. Аномалия находится на упругопластическом изгибе: R=438 Дн, максимальное растяжение на 6.8 час. |  | (c)
63702.805000 | 5.995000 | 5.911000 | -5.535000 | -5.619000 | 538.000000 | 562.000000 | 562.000000 | 538.000000 | 5349.000000 | 5837 |  | CORR | GENE | 06:45 | 06:49 | 06:49 | 270 | 48 | 10.000000 | EXT | -. Аномалия находится на упругопластическом изгибе: R=438 Дн, максимальное растяжение на 6.8 час. |  | (c)
63703.124000 | 6.314000 | 6.181000 | -5.216000 | -5.349000 | 416.000000 | 465.000000 | 445.000000 | 416.000000 | 5144.000000 | 5837 |  | CORR | GENE | 06:25 | 06:33 | 06:30 | 205 | 58 | 12.000000 | EXT | -. Аномалия находится на упругопластическом изгибе: R=435 Дн, максимальное растяжение на 6.8 час. |  | (c)
63703.466000 | 6.656000 | 6.633000 | -4.874000 | -4.897000 | 276.000000 | 441.000000 | 359.000000 | 276.000000 | 4859.000000 | 5837 |  | CORR | СIGR | 06:03 | 06:29 | 06:16 | 38 | 166 | 11.000000 | EXT | -. Аномалия находится на упругопластическом изгибе: R=434 Дн, максимальное растяжение на 6.8 час. |  | (c)
63706.757000 | 9.947000 | 9.751000 | -1.583000 | -1.779000 | 127.000000 | 347.000000 | 249.000000 | 127.000000 | 1550.000000 | 5837 |  | CORR | GENE | 05:39 | 06:14 | 05:58 | 229 | 244 | 10.000000 | EXT | -. Аномалия находится на упругопластическом изгибе: R=401 Дн, максимальное растяжение на 6.9 час. |  | (c)
63730.845000 | 0.000000 | -0.021000 | -11.220000 | -11.241000 | -901.000000 | -703.000000 | -690.000000 | 21.724090 |  | 5840 | Смещение кромок | GWAN |  | 06:38 | 07:10 | 07:12 | 0 | 421 | 2.835000 | EXT | Смещение кромок. Вовнутрь. Величина смещения - 2.8 мм. |  | (c)
63736.260000 | 5.415000 | 5.394000 | -5.805000 | -5.826000 | -664.000000 | -600.000000 | -601.000000 | 38.348888 | 5394.000000 | 5840 |  | CORR | СIGR | 07:16 | 07:26 | 07:26 | 41 | 126 | 10.000000 | EXT | - |  | (c)
63739.764000 | 8.919000 | 8.919000 | -2.301000 | -2.301000 | -1455.000000 | -1381.000000 | -1418.000000 | 62.597070 | 2277.000000 | 5840 |  | CORR | СIGR | 05:08 | 05:20 | 05:14 | 24 | 74 | 13.000000 | EXT | - |  | (c)
63739.765000 | 8.920000 | 8.879000 | -2.300000 | -2.341000 | -1029.000000 | -920.000000 | -884.000000 | 47.921710 | 2286.000000 | 5840 |  | CORR | GENE | 06:17 | 06:35 | 06:41 | 55 | 290 | 12.000000 | EXT | - |  | (c)
63739.811000 | 8.966000 | 8.952000 | -2.254000 | -2.268000 | -1323.000000 | -1254.000000 | -1237.000000 | 73.237085 | 2236.000000 | 5840 |  | CORR | СIGR | 05:30 | 05:41 | 05:44 | 32 | 172 | 24.000000 | EXT | - |  | (c)
63740.063000 | 9.218000 | 9.159000 | -2.002000 | -2.061000 | -1313.000000 | -1154.000000 | -1203.000000 | 74.056226 | 1994.000000 | 5840 |  | CORR | GENE | 05:31 | 05:57 | 05:49 | 67 | 219 | 10.000000 | EXT | - |  | (c)
63740.346000 | 9.501000 | 9.482000 | -1.719000 | -1.738000 | -2154.000000 | -1972.000000 | -1919.000000 | 6.188971 | 1644.000000 | 5840 |  | CORR | GENE | 03:16 | 03:45 | 03:54 | 94 | 470 | 10.000000 | EXT | - |  | (c)
63740.944000 | 10.099000 | 9.806000 | -1.121000 | -1.414000 | -2163.000000 | -2112.000000 | -2117.000000 | 5.462687 | 1073.000000 | 5840 |  | CORR | GENE | 03:14 | 03:22 | 03:22 | 341 | 92 | 13.000000 | EXT | - |  | (c)
63741.003000 | 10.158000 | 10.018000 | -1.062000 | -1.202000 | -1353.000000 | -1242.000000 | -1191.000000 | 69.952341 | 1057.000000 | 5840 |  | CORR | GENE | 05:25 | 05:43 | 05:51 | 145 | 324 | 15.000000 | EXT | - |  | (c)
63741.475000 | 10.630000 | 10.493000 | -0.590000 | -0.727000 | -1310.000000 | -1226.000000 | -1196.000000 | 74.298321 | 590.000000 | 5840 |  | CORR | GENE | 05:32 | 05:45 | 05:50 | 137 | 228 | 10.000000 | EXT | - |  | (c)
63741.584000 | 10.739000 | 10.680000 | -0.481000 | -0.540000 | -1221.000000 | -1123.000000 | -1148.000000 | 80.967656 | 479.000000 | 5840 |  | CORR | GENE | 05:46 | 06:02 | 05:58 | 61 | 145 | 11.000000 | EXT | - |  | (c)
63741.737000 | 10.892000 | 10.861000 | -0.328000 | -0.359000 | -1190.000000 | -1060.000000 | -1112.000000 | 77.134488 | 326.000000 | 5840 |  | CORR | СIGR | 05:51 | 06:12 | 06:04 | 33 | 156 | 13.000000 | EXT | - |  | (c)
63743.773000 | 1.708000 | 1.641000 | -9.147000 | -9.214000 | 1358.000000 | 1406.000000 | 1389.000000 | 62.793227 | 1641.000000 | 5841 |  | CORR | GENE | 05:35 | 05:43 | 05:40 | 119 | 63 | 10.000000 | EXT | - |  | (c)
63744.019000 | 1.954000 | 1.826000 | -8.901000 | -9.029000 | 1400.000000 | 1424.000000 | 1431.000000 | 59.403899 | 1826.000000 | 5841 |  | CORR | GENE | 05:42 | 05:46 | 05:47 | 235 | 63 | 14.000000 | EXT | - |  | (c)
63744.500000 | 2.435000 | 2.135000 | -8.420000 | -8.720000 | 1357.000000 | 1372.000000 | 1378.000000 | 65.294873 | 2135.000000 | 5841 |  | CORR | AXGR | 05:35 | 05:37 | 05:38 | 349 | 43 | 10.000000 | EXT | - |  | (c)
63746.196000 | 4.131000 | 4.107000 | -6.724000 | -6.748000 | 1572.000000 | 1580.000000 | 1589.000000 | 48.913122 | 4107.000000 | 5841 |  | CORR | PITT | 06:09 | 06:11 | 06:12 | 24 | 35 | 20.000000 | EXT | - |  | (c)
63790.008000 | 11.538000 | 11.514000 | -0.027000 | -0.051000 | -1592.000000 | -1490.000000 | -1494.000000 | 1396.000000 | 7.000000 | 5844а |  | CORR | СIGR | 05:02 | 05:18 | 05:18 | 44 | 196 | 12.000000 | EXT | - |  | (c)
63790.060000 | 0.025000 | 0.022000 | -7.995000 | -7.998000 | -1697.000000 | -1625.000000 | -1633.000000 | 1569.000000 | 22.000000 | 5845а |  | CORR | GENE | 05:07 | 05:18 | 05:17 | 143 | 128 | 26.000000 | EXT | - |  | (c)
63797.599000 | 7.564000 | 7.138000 | -0.456000 | -0.882000 | -2041.000000 | -1848.000000 | -1853.000000 | 1665.000000 | 115.000000 | 5845а |  | GOUG | GENE | 04:11 | 04:43 | 04:42 | 767 | 376 | 10.000000 | EXT | -. Зона задиров. |  | (c)
63799.255000 | 1.200000 | 0.637000 | -10.370000 | -10.933000 | -2081.000000 | -1756.000000 | -1847.000000 | 1612.000000 | 637.000000 | 5846 |  | GOUG | GENE | 03:36 | 04:29 | 04:14 | 739 | 469 | 6.000000 | EXT | -. Зона задиров. |  | (c)
63873.465000 | 7.680000 | 7.558000 | -3.985000 | -4.107000 | -1367.000000 | -1234.000000 | -1125.000000 | 884.000000 | 3897.000000 | 5852 |  | CORR | GENE | 05:11 | 05:33 | 05:50 | 210 | 483 | 10.000000 | EXT | -. Аномалия находится на отводе. |  | (c)
64058.665000 | 10.715000 | 10.697000 | -0.550000 | -0.568000 | -1859.000000 | -1782.000000 | -1816.000000 | 30.003952 | 542.000000 | 5868 |  | CORR | СIGR | 04:53 | 05:05 | 05:00 | 26 | 85 | 12.000000 | EXT | - |  | (c)
64085.904000 | 4.204000 | 4.173000 | -7.261000 | -7.292000 | 1944.000000 | 2111.000000 | 2060.000000 | 0.000000 | 4173.000000 | 5871 |  | CORR | GENE | 05:47 | 06:14 | 06:05 | 51 | 232 | 10.000000 | EXT | -. Аномалия находится на упругопластическом изгибе: R=570 Дн, максимальное растяжение на 4.2 час. |  | (c)
64126.919000 | 10.899000 | 10.893000 | -0.291000 | -0.297000 | -1053.000000 | -1023.000000 | -1018.000000 | 983.000000 | 275.000000 | 5874 |  | CORR | СIGR | 06:04 | 06:09 | 06:10 | 22 | 70 | 11.000000 | EXT | -. Аномалия находится на отводе. |  | (c)
64143.624000 | 5.294000 | 4.890000 | -5.866000 | -6.270000 | 1421.000000 | 1437.000000 | 1439.000000 | 1421.000000 | 4890.000000 | 5876 |  | CORR | AXGR | 07:08 | 07:11 | 07:11 | 481 | 35 | 15.000000 | EXT | -. Аномалия находится на отводе. |  | (c)
64145.381000 | 7.051000 | 5.494000 | -4.109000 | -5.666000 | 1315.000000 | 1414.000000 | 1414.000000 | 1315.000000 | 3712.000000 | 5876 |  | CORR | GENE | 06:51 | 07:07 | 07:07 | 1954 | 198 | 14.000000 | EXT | -. Аномалия находится на отводе. |  | (c)
64146.716000 | 8.386000 | 7.744000 | -2.774000 | -3.416000 | 1237.000000 | 1382.000000 | 1363.000000 | 1237.000000 | 812.000000 | 5876 |  | CORR | GENE | 06:38 | 07:02 | 06:59 | 2604 | 252 | 12.000000 | EXT | -. Аномалия находится на отводе. |  | (c)
64149.431000 | 11.101000 | 11.077000 | -0.059000 | -0.083000 | 901.000000 | 980.000000 | 1030.000000 | 901.000000 | 33.000000 | 5876 |  | CORR | GENE | 05:44 | 05:57 | 06:05 | 50 | 258 | 10.000000 | EXT | -. Аномалия находится на отводе. |  | (c)
64149.968000 | 0.478000 | 0.198000 | -10.572000 | -10.852000 | -20.000000 | 4.000000 | 13.000000 | 0.000000 | 198.000000 | 5877 |  | CORR | GENE | 06:36 | 06:40 | 06:41 | 709 | 67 | 11.000000 | EXT | - |  | (c)
64152.005000 | 2.515000 | 2.182000 | -8.535000 | -8.868000 | -581.000000 | -477.000000 | -472.000000 | 362.000000 | 2182.000000 | 5877 |  | CORR | GENE | 05:06 | 05:22 | 05:23 | 519 | 219 | 10.000000 | EXT | - |  | (c)
64155.368000 | 5.878000 | 5.506000 | -5.172000 | -5.544000 | -63.000000 | -41.000000 | -21.000000 | 0.000000 | 4925.000000 | 5877 |  | LWAN |  | 06:29 | 06:33 | 06:36 | 619 | 84 | 11.724577 | INT | -. Эквивалент потери металла 12%. |  | (c)
64155.782000 | 6.292000 | 6.007000 | -4.758000 | -5.043000 | 57.000000 | 95.000000 | 92.000000 | 57.000000 | 4316.000000 | 5877 |  | CORR | GENE | 06:48 | 06:55 | 06:54 | 727 | 70 | 11.000000 | EXT | - |  | (c)
64158.172000 | 8.682000 | 8.454000 | -2.368000 | -2.596000 | 249.000000 | 286.000000 | 287.000000 | 249.000000 | 2220.000000 | 5877 |  | CORR | GENE | 07:20 | 07:25 | 07:26 | 376 | 75 | 10.000000 | EXT | - |  | (c)
64163.005000 | 2.465000 | 2.438000 | -8.810000 | -8.837000 | -1221.000000 | -1087.000000 | -1122.000000 | 1024.000000 | 2438.000000 | 5878 |  | CORR | GENE | 05:37 | 05:58 | 05:53 | 61 | 197 | 12.000000 | EXT | -. Аномалия находится на отводе. |  | (c)
64163.313000 | 2.773000 | 2.753000 | -8.502000 | -8.522000 | -1252.000000 | -1106.000000 | -1159.000000 | 1067.000000 | 2753.000000 | 5878 |  | CORR | GENE | 05:32 | 05:55 | 05:47 | 46 | 185 | 10.000000 | EXT | -. Аномалия находится на отводе. |  | (c)
64163.734000 | 3.194000 | 3.099000 | -8.081000 | -8.176000 | -1274.000000 | -1009.000000 | -1097.000000 | 920.000000 | 3099.000000 | 5878 |  | CORR | GENE | 05:28 | 06:11 | 05:57 | 135 | 354 | 10.000000 | EXT | -. Аномалия находится на отводе. |  | (c)
64170.185000 | 9.645000 | 9.568000 | -1.630000 | -1.707000 | 1113.000000 | 1195.000000 | 1253.000000 | 1113.000000 | 1622.000000 | 5878 |  | ARTD | GENE | 11:53 | 00:07 | 00:16 | 85 | 281 | 10.000000 | EXT | -. Эквивалент потери металла 10%. Аномалия находится на отводе. |  | (c)
64183.668000 | 0.468000 | 0.029000 | -10.957000 | -11.396000 | 724.000000 | 914.000000 | 957.000000 | 724.000000 | 29.000000 | 5880 |  | CORR | GENE | 05:14 | 05:45 | 05:52 | 1684 | 466 | 10.000000 | EXT | -. Аномалия находится на отводе. |  | (c)
64185.320000 | 2.120000 | 1.769000 | -9.305000 | -9.656000 | 766.000000 | 1210.000000 | 1064.000000 | 766.000000 | 1769.000000 | 5880 |  | CORR | GENE | 05:21 | 06:32 | 06:09 | 454 | 596 | 10.000000 | EXT | -. Аномалия находится на отводе. |  | (c)
64185.913000 | 2.713000 | 2.495000 | -8.712000 | -8.930000 | 651.000000 | 1071.000000 | 879.000000 | 651.000000 | 2495.000000 | 5880 |  | CORR | GENE | 05:02 | 06:10 | 05:39 | 467 | 456 | 10.000000 | EXT | -. Аномалия находится на отводе. |  | (c)
64188.417000 | 5.217000 | 5.166000 | -6.208000 | -6.259000 | 646.000000 | 768.000000 | 747.000000 | 646.000000 | 5166.000000 | 5880 |  | CORR | GENE | 05:01 | 05:21 | 05:18 | 132 | 201 | 13.000000 | EXT | -. Аномалия находится на отводе. |  | (c)
64190.617000 | 7.417000 | 7.403000 | -4.008000 | -4.022000 | 903.000000 | 959.000000 | 932.000000 | 903.000000 | 4000.000000 | 5880 |  | CORR | СIGR | 05:43 | 05:52 | 05:47 | 22 | 57 | 10.000000 | EXT | -. Аномалия находится на отводе. |  | (c)
64200.423000 | 5.798000 | 5.643000 | -5.597000 | -5.752000 | 913.000000 | 926.000000 | 996.000000 | 913.000000 | 4807.000000 | 5881 |  | CORR | GENE | 05:10 | 05:12 | 05:23 | 945 | 166 | 10.000000 | EXT | - |  | (c)
64200.879000 | 6.254000 | 6.031000 | -5.141000 | -5.364000 | 1195.000000 | 1223.000000 | 1243.000000 | 1195.000000 | 4913.000000 | 5881 |  | CORR | GENE | 05:55 | 06:00 | 06:03 | 451 | 97 | 10.000000 | EXT | - |  | (c)
64201.360000 | 6.735000 | 6.632000 | -4.660000 | -4.763000 | 1314.000000 | 1334.000000 | 1330.000000 | 1314.000000 | 4554.000000 | 5881 |  | CORR | AXGR | 06:14 | 06:18 | 06:17 | 209 | 33 | 10.000000 | EXT | - |  | (c)
64201.536000 | 6.911000 | 6.764000 | -4.484000 | -4.631000 | 949.000000 | 1102.000000 | 1029.000000 | 949.000000 | 4480.000000 | 5881 |  | CORR | GENE | 05:16 | 05:40 | 05:28 | 151 | 160 | 10.000000 | EXT | - |  | (c)
64205.801000 | 11.176000 | 11.081000 | -0.219000 | -0.314000 | 600.000000 | 611.000000 | 614.000000 | 600.000000 | 92.000000 | 5881 |  | CORR | AXGR | 04:19 | 04:21 | 04:22 | 222 | 27 | 10.000000 | EXT | - |  | (c)
64205.986000 | 11.361000 | 11.000000 | -0.034000 | -0.395000 | 1211.000000 | 1292.000000 | 1258.000000 | 1211.000000 | 17.000000 | 5881 |  | CORR | GENE | 05:58 | 06:11 | 06:05 | 378 | 94 | 11.000000 | EXT | - |  | (c)
64209.836000 | 3.816000 | 3.752000 | -7.549000 | -7.613000 | 56.000000 | 82.000000 | 79.000000 | 4.495252 | 3752.000000 | 5882 |  | CORR | GENE | 02:58 | 03:02 | 03:01 | 211 | 48 | 10.000000 | EXT | - |  | (c)
64210.128000 | 4.108000 | 4.092000 | -7.257000 | -7.273000 | 1119.000000 | 1189.000000 | 1181.000000 | 74.725449 | 4092.000000 | 5882 |  | CORR | СIGR | 05:49 | 06:01 | 05:59 | 35 | 124 | 10.000000 | EXT | - |  | (c)
64210.250000 | 4.230000 | 4.213000 | -7.135000 | -7.152000 | 1052.000000 | 1166.000000 | 1167.000000 | 67.283347 | 4213.000000 | 5882 |  | CORR | GENE | 05:38 | 05:57 | 05:57 | 49 | 230 | 10.000000 | EXT | - |  | (c)
64210.368000 | 4.348000 | 4.261000 | -7.017000 | -7.104000 | 45.000000 | 67.000000 | 72.000000 | 3.593023 | 4261.000000 | 5882 |  | CORR | GENE | 02:56 | 02:59 | 03:00 | 197 | 55 | 10.000000 | EXT | - |  | (c)
64211.519000 | 5.499000 | 5.460000 | -5.866000 | -5.905000 | 865.000000 | 955.000000 | 931.000000 | 69.768041 | 5260.000000 | 5882 |  | CORR | GENE | 05:08 | 05:23 | 05:19 | 645 | 133 | 11.000000 | EXT | - |  | (c)
64212.499000 | 6.479000 | 6.378000 | -4.886000 | -4.987000 | 844.000000 | 869.000000 | 882.000000 | 68.105663 | 4816.000000 | 5882 |  | CORR | GENE | 05:05 | 05:09 | 05:11 | 171 | 76 | 10.000000 | EXT | - |  | (c)
64212.871000 | 6.851000 | 6.729000 | -4.514000 | -4.636000 | 831.000000 | 841.000000 | 869.000000 | 67.081893 | 4483.000000 | 5882 |  | CORR | GENE | 05:03 | 05:04 | 05:09 | 153 | 75 | 10.000000 | EXT | - |  | (c)
64213.170000 | 7.150000 | 7.003000 | -4.215000 | -4.362000 | 812.000000 | 911.000000 | 896.000000 | 65.553759 | 3985.000000 | 5882 |  | CORR | GENE | 05:00 | 05:16 | 05:13 | 377 | 168 | 10.000000 | EXT | - |  | (c)
64216.487000 | 10.467000 | 9.050000 | -0.898000 | -2.315000 | 768.000000 | 907.000000 | 984.000000 | 61.957247 | 1.000000 | 5882 |  | CORR | GENE | 04:52 | 05:15 | 05:27 | 2314 | 433 | 10.000000 | EXT | - |  | (c)
64218.091000 | 0.706000 | 0.100000 | -10.674000 | -11.280000 | 730.000000 | 778.000000 | 934.000000 | 58.939392 | 100.000000 | 5883 |  | CORR | GENE | 04:20 | 04:28 | 04:53 | 3111 | 407 | 10.000000 | EXT | - |  | (c)
64218.172000 | 0.787000 | 0.643000 | -10.593000 | -10.737000 | 1508.000000 | 1536.000000 | 1579.000000 | 41.209659 | 643.000000 | 5883 |  | CORR | GENE | 06:26 | 06:30 | 06:37 | 434 | 141 | 11.000000 | EXT | - |  | (c)
64218.372000 | 0.987000 | 0.148000 | -10.393000 | -11.232000 | 1155.000000 | 1208.000000 | 1316.000000 | 47.786568 | 148.000000 | 5883 |  | CORR | GENE | 05:29 | 05:37 | 05:55 | 1536 | 322 | 10.000000 | EXT | - |  | (c)
64220.490000 | 3.105000 | 2.957000 | -8.275000 | -8.423000 | 1575.000000 | 1612.000000 | 1602.000000 | 46.437678 | 2957.000000 | 5883 |  | CORR | GENE | 06:37 | 06:42 | 06:41 | 303 | 53 | 10.000000 | EXT | - |  | (c)
64232.192000 | 3.427000 | 3.402000 | -6.463000 | -6.488000 | -412.000000 | -331.000000 | -350.000000 | 289.000000 | 3402.000000 | 5884 |  | GOUG | GENE | 00:42 | 00:56 | 00:52 | 355 | 123 | 10.000000 | EXT | -. Зона задиров. |  | (c)
64242.035000 | 3.380000 | 3.272000 | -7.570000 | -7.678000 | -963.000000 | -905.000000 | -926.000000 | 889.000000 | 3272.000000 | 5885 |  | CORR | GENE | 08:42 | 08:52 | 08:48 | 415 | 75 | 10.000000 | EXT | - |  | (c)
64242.164000 | 3.509000 | 3.422000 | -7.441000 | -7.528000 | -1929.000000 | -1852.000000 | -1859.000000 | 1790.000000 | 3422.000000 | 5885 |  | CORR | GENE | 06:07 | 06:19 | 06:18 | 278 | 139 | 10.000000 | EXT | - |  | (c)
64286.595000 | 2.740000 | 2.480000 | -8.790000 | -9.050000 | -2202.000000 | -2179.000000 | -2160.000000 | 5.684753 | 2480.000000 | 5889 |  | CORR | GENE | 07:57 | 08:01 | 08:04 | 548 | 84 | 10.000000 | EXT | - |  | (c)
64313.290000 | 6.370000 | 6.284000 | -4.745000 | -4.831000 | 637.000000 | 696.000000 | 697.000000 | 637.000000 | 4668.000000 | 5891 |  | DENT |  | 00:58 | 01:08 | 01:08 | 163 | 120 | 0.211268 |  | -. Аномалия находится на упругопластическом изгибе. |  | (c)
64353.241000 | 2.376000 | 2.263000 | -9.184000 | -9.297000 | 1515.000000 | 1671.000000 | 1613.000000 | 1515.000000 | 2263.000000 | 5895 |  | CORR | GENE | 06:59 | 07:24 | 07:15 | 607 | 196 | 11.000000 | EXT | -. Аномалия находится на отводе. |  | (c)
64353.923000 | 3.058000 | 2.945000 | -8.502000 | -8.615000 | 908.000000 | 1031.000000 | 1147.000000 | 908.000000 | 2945.000000 | 5895 |  | CORR | GENE | 05:21 | 05:41 | 06:00 | 119 | 478 | 11.000000 | EXT | -. Аномалия находится на отводе. |  | (c)
64354.144000 | 3.279000 | 3.224000 | -8.281000 | -8.336000 | 1642.000000 | 1996.000000 | 1959.000000 | 1642.000000 | 3224.000000 | 5895 |  | CORR | GENE | 07:20 | 08:17 | 08:11 | 62 | 635 | 15.000000 | EXT | -. Аномалия находится на отводе. |  | (c)
64354.586000 | 3.721000 | 3.358000 | -7.839000 | -8.202000 | 1896.000000 | 2127.000000 | 2113.000000 | 1896.000000 | 3358.000000 | 5895 |  | CORR | GENE | 08:01 | 08:38 | 08:36 | 682 | 435 | 10.000000 | EXT | -. Аномалия находится на отводе. |  | (c)
64355.127000 | 4.262000 | 4.239000 | -7.298000 | -7.321000 | 204.000000 | 248.000000 | 329.000000 | 204.000000 | 4239.000000 | 5895 |  | CORR | СIGR | 03:28 | 03:35 | 03:48 | 44 | 250 | 10.000000 | EXT | -. Аномалия находится на отводе. |  | (c)
64356.076000 | 5.211000 | 5.108000 | -6.349000 | -6.452000 | 1183.000000 | 1421.000000 | 1513.000000 | 1183.000000 | 5108.000000 | 5895 |  | CORR | GENE | 06:06 | 06:44 | 06:59 | 256 | 660 | 10.000000 | EXT | -. Аномалия находится на отводе. |  | (c)
64356.499000 | 5.634000 | 5.565000 | -5.926000 | -5.995000 | 1868.000000 | 2073.000000 | 2187.000000 | 1868.000000 | 5565.000000 | 5895 |  | CORR | GENE | 07:56 | 08:29 | 08:48 | 148 | 639 | 10.000000 | EXT | -. Аномалия находится на отводе. |  | (c)
64356.916000 | 6.051000 | 6.020000 | -5.509000 | -5.540000 | 7.000000 | 242.000000 | 172.000000 | 7.000000 | 5480.000000 | 5895 |  | CORR | GENE | 02:56 | 03:34 | 03:22 | 60 | 330 | 10.000000 | EXT | -. Аномалия находится на отводе. |  | (c)
64358.155000 | 7.290000 | 7.260000 | -4.270000 | -4.300000 | 382.000000 | 483.000000 | 454.000000 | 382.000000 | 4253.000000 | 5895 |  | CORR | GENE | 03:56 | 04:13 | 04:08 | 47 | 144 | 10.000000 | EXT | -. Аномалия находится на отводе. |  | (c)
64358.439000 | 7.574000 | 7.567000 | -3.986000 | -3.993000 | 321.000000 | 618.000000 | 476.000000 | 321.000000 | 3872.000000 | 5895 |  | CORR | GENE | 03:46 | 04:34 | 04:11 | 121 | 310 | 10.000000 | EXT | -. Аномалия находится на отводе. |  | (c)
64358.874000 | 8.009000 | 7.830000 | -3.551000 | -3.730000 | 230.000000 | 233.000000 | 455.000000 | 230.000000 | 3435.000000 | 5895 |  | CORR | GENE | 03:32 | 03:32 | 04:08 | 295 | 450 | 10.000000 | EXT | -. Аномалия находится на отводе. |  | (c)
64358.964000 | 8.099000 | 8.068000 | -3.461000 | -3.492000 | 1861.000000 | 2098.000000 | 2039.000000 | 1861.000000 | 3419.000000 | 5895 |  | CORR | GENE | 07:55 | 08:33 | 08:24 | 73 | 357 | 10.000000 | EXT | -. Аномалия находится на отводе. |  | (c)
64359.417000 | 8.552000 | 8.526000 | -3.008000 | -3.034000 | 1740.000000 | 1845.000000 | 1851.000000 | 1740.000000 | 2984.000000 | 5895 |  | CORR | GENE | 07:35 | 07:52 | 07:53 | 50 | 222 | 10.000000 | EXT | -. Аномалия находится на отводе. |  | (c)
64360.608000 | 9.743000 | 9.726000 | -1.817000 | -1.834000 | 1276.000000 | 1529.000000 | 1464.000000 | 1276.000000 | 1787.000000 | 5895 |  | CORR | GENE | 06:21 | 07:01 | 06:51 | 47 | 377 | 11.000000 | EXT | -. Аномалия находится на отводе. |  | (c)
64565.746000 | 9.971000 | 9.896000 | -1.594000 | -1.669000 | 1641.000000 | 1735.000000 | 1818.000000 | 1641.000000 | 1553.000000 | 5913 |  | CORR | GENE | 08:06 | 08:21 | 08:35 | 116 | 353 | 10.000000 | EXT | - |  | (c)
64578.580000 | 0.000000 | -0.016000 | -5.840000 | -5.856000 | 2052.000000 | 2217.000000 | 2195.000000 | 0.000000 |  | 5915 | Смещение кромок | GWAN |  | 04:30 | 04:56 | 04:53 | 0 | 288 | 3.473000 | EXT | Смещение кромок. Вовнутрь. Величина смещения - 3.5 мм. |  | (c)
64578.580000 | 0.000000 | -0.029000 | -5.840000 | -5.869000 | -2002.000000 | -1803.000000 | -1629.000000 | 18.476227 |  | 5915 | Нарушение формы кольцевого шва | GWAN |  | 05:36 | 06:08 | 06:36 | 0 | 745 |  | EXT | Нарушение формы кольцевого шва |  | (c)
64578.580000 | 0.000000 | -0.016000 | -5.840000 | -5.856000 | -1948.000000 | -1776.000000 | -1786.000000 | 22.835841 |  | 5915 | Смещение кромок | GWAN |  | 05:44 | 06:12 | 06:10 | 0 | 322 | 3.294000 | EXT | Смещение кромок. Наружу. Величина смещения - 3.3 мм. |  | (c)
64578.580000 | 0.000000 | -0.052000 | -5.840000 | -5.892000 | -649.000000 | 476.000000 | 80.000000 | 6.490048 |  | 5915 | Нарушение формы кольцевого шва | GWAN |  | 09:14 | 00:15 | 11:12 | 0 | 1458 |  | EXT | Нарушение формы кольцевого шва |  | (c)
64582.082000 | 3.502000 | 3.483000 | -2.338000 | -2.357000 | -1584.000000 | -1467.000000 | -1512.000000 | 52.208108 | 2324.000000 | 5915 |  | CORR | СIGR | 06:43 | 07:02 | 06:55 | 33 | 144 | 10.000000 | EXT | - |  | (c)
64583.604000 | 5.024000 | 4.967000 | -0.816000 | -0.873000 | 1857.000000 | 1929.000000 | 1966.000000 | 12.592612 | 738.000000 | 5915 |  | CORR | GENE | 03:58 | 04:10 | 04:16 | 135 | 217 | 10.000000 | EXT | - |  | (c)
64583.824000 | 5.244000 | 4.998000 | -0.596000 | -0.842000 | -1931.000000 | -1718.000000 | -1782.000000 | 24.205805 | 570.000000 | 5915 |  | CORR | GENE | 05:47 | 06:21 | 06:11 | 272 | 297 | 10.000000 | EXT | - |  | (c)
64584.350000 | 5.770000 | 5.745000 | -0.070000 | -0.095000 | -1216.000000 | -1082.000000 | -1138.000000 | 79.332574 | 66.000000 | 5915 |  | CORR | СIGR | 07:42 | 08:04 | 07:55 | 29 | 155 | 10.000000 | EXT | - |  | (c)
64584.351000 | 5.771000 | 5.126000 | -0.069000 | -0.714000 | -1620.000000 | -1457.000000 | -1467.000000 | 49.302970 | 28.000000 | 5915 |  | CORR | GENE | 06:37 | 07:03 | 07:02 | 686 | 306 | 13.000000 | EXT | - |  | (c)
64584.420000 | 0.000000 | -0.026000 | -11.290000 | -11.316000 | 956.000000 | 1148.000000 | 1097.000000 | 80.091081 |  | 5916 | Смещение кромок | GWAN |  | 00:29 | 01:00 | 00:52 | 0 | 282 | 2.850000 | EXT | Смещение кромок. Вовнутрь. Величина смещения - 2.9 мм. |  | (c)
64584.420000 | 0.000000 | -0.011000 | -11.290000 | -11.301000 | -984.000000 | -818.000000 | -856.000000 | 48.457649 |  | 5916 | Смещение кромок | GWAN |  | 07:16 | 07:43 | 07:36 | 0 | 256 | 2.451000 | EXT | Смещение кромок. Наружу. Величина смещения - 2.5 мм. |  | (c)
64584.420000 | 0.000000 | -0.026000 | -11.290000 | -11.316000 | 352.000000 | 396.000000 | 435.000000 | 35.104258 |  | 5916 | Смещение кромок | GWAN |  | 10:51 | 10:58 | 11:05 | 0 | 166 | 3.403000 | EXT | Смещение кромок. Наружу. Величина смещения - 3.4 мм. |  | (c)
64595.710000 | 0.000000 | -0.041000 | -11.440000 | -11.481000 | 851.000000 | 1072.000000 | 1106.000000 | 70.273158 |  | 5917 | Смещение кромок | GWAN |  | 01:08 | 01:43 | 01:49 | 0 | 508 | 3.572000 | EXT | Смещение кромок. Вовнутрь. Величина смещения - 3.6 мм. |  | (c)
64595.710000 | 0.000000 | -0.021000 | -11.440000 | -11.461000 | -2152.000000 | -2001.000000 | -2030.000000 | 6.360239 |  | 5917 | Смещение кромок | GWAN |  | 05:03 | 05:27 | 05:23 | 0 | 244 | 3.328000 | EXT | Смещение кромок. Вовнутрь. Величина смещения - 3.3 мм. |  | (c)
64597.222000 | 1.512000 | 1.486000 | -9.928000 | -9.954000 | 1882.000000 | 1903.000000 | 1903.000000 | 24.755286 | 1486.000000 | 5917 |  | DENT |  | 03:54 | 03:57 | 03:57 | 51 | 42 | 0.352113 |  | - |  | (c)
64661.598000 | 8.373000 | 8.347000 | -3.112000 | -3.138000 | 610.000000 | 696.000000 | 658.000000 | 610.000000 | 3112.000000 | 5922 |  | CORR | СIGR | 05:06 | 05:19 | 05:13 | 26 | 96 | 14.000000 | EXT | - |  | (c)
64667.780000 | 3.070000 | 3.001000 | -8.155000 | -8.224000 | 1720.000000 | 1777.000000 | 1793.000000 | 23.365303 | 3001.000000 | 5923 |  | CORR | GENE | 06:14 | 06:23 | 06:26 | 99 | 148 | 11.000000 | EXT | - |  | (c)
64681.911000 | 5.976000 | 5.956000 | -5.354000 | -5.374000 | 1348.000000 | 1565.000000 | 1493.000000 | 36.184569 | 5311.000000 | 5924 |  | CORR | GENE | 05:39 | 06:14 | 06:03 | 63 | 289 | 10.000000 | EXT | - |  | (c)
64683.401000 | 7.466000 | 7.412000 | -3.864000 | -3.918000 | 1575.000000 | 1646.000000 | 1653.000000 | 33.928008 | 3831.000000 | 5924 |  | CORR | GENE | 06:16 | 06:27 | 06:29 | 87 | 157 | 11.000000 | EXT | - |  | (c)
64732.892000 | 0.032000 | 0.009000 | -11.058000 | -11.081000 | -1373.000000 | -1180.000000 | -1181.000000 | 989.000000 | 9.000000 | 5929 |  | CORR | GENE | 05:04 | 05:35 | 05:35 | 58 | 384 | 10.000000 | EXT | - |  | (c)
64733.040000 | 0.180000 | 0.163000 | -10.910000 | -10.927000 | -1515.000000 | -1062.000000 | -1213.000000 | 912.000000 | 163.000000 | 5929 |  | CORR | GENE | 04:41 | 05:54 | 05:30 | 108 | 603 | 10.000000 | EXT | - |  | (c)
64768.253000 | 1.923000 | 1.827000 | -9.032000 | -9.128000 | -666.000000 | -635.000000 | -641.000000 | 617.000000 | 1827.000000 | 5932 |  | CORR | GENE | 04:48 | 04:53 | 04:52 | 220 | 49 | 11.000000 | EXT | - |  | (c)
64822.440000 | 0.000000 | -0.031000 | -11.485000 | -11.516000 | 2059.000000 | 2189.000000 | 2204.000000 | 2059.000000 |  | 5937 | Смещение кромок | GWAN |  | 10:05 | 10:26 | 10:29 | 0 | 290 | 2.908000 | EXT | Смещение кромок. Наружу. Величина смещения - 2.9 мм. |  | (c)
64963.372000 | 4.692000 | 4.658000 | -6.828000 | -6.862000 | -731.000000 | -527.000000 | -607.000000 | 483.000000 | 4658.000000 | 5949 |  | CORR | GENE | 06:44 | 07:17 | 07:04 | 83 | 248 | 10.000000 | EXT | - |  | (c)
64970.983000 | 0.783000 | 0.572000 | -10.412000 | -10.623000 | 338.000000 | 371.000000 | 391.000000 | 338.000000 | 572.000000 | 5950 |  | CORR | GENE | 06:58 | 07:03 | 07:07 | 306 | 106 | 10.000000 | EXT | - |  | (c)
64972.834000 | 2.634000 | 2.608000 | -8.561000 | -8.587000 | -672.000000 | -562.000000 | -607.000000 | 542.000000 | 2608.000000 | 5950 |  | CORR | СIGR | 04:15 | 04:33 | 04:25 | 26 | 130 | 10.000000 | EXT | - |  | (c)
65003.020000 | 0.000000 | -0.021000 | -11.430000 | -11.451000 | 1918.000000 | 2096.000000 | 2024.000000 | 8.073179 |  | 5953 | Смещение кромок | GWAN |  | 05:02 | 05:31 | 05:19 | 0 | 212 | 2.336000 | EXT | Смещение кромок. Наружу. Величина смещения - 2.3 мм. |  | (c)
65017.621000 | 3.171000 | 3.161000 | -4.584000 | -4.594000 | 1900.000000 | 1949.000000 | 1950.000000 | 18.599509 | 3161.000000 | 5954 |  | CORR | СIGR | 03:20 | 03:28 | 03:28 | 25 | 100 | 11.000000 | EXT | - |  | (c)
65022.271000 | 0.066000 | 0.065000 | -2.914000 | -2.915000 | -1748.000000 | -1648.000000 | -1686.000000 | 38.956207 | 65.000000 | 5955 |  | CORR | СIGR | 05:28 | 05:44 | 05:38 | 36 | 124 | 11.000000 | EXT | - |  | (c)
65023.075000 | 0.870000 | 0.655000 | -2.110000 | -2.325000 | 58.000000 | 67.000000 | 66.000000 | 5.342889 | 655.000000 | 5955 |  | LWAN |  | 10:19 | 10:21 | 10:20 | 220 | 16 | 10.000000 | EXT | -. Эквивалент потери металла 10%. |  | (c)
65023.952000 | 1.747000 | 1.741000 | -1.233000 | -1.239000 | -1770.000000 | -1703.000000 | -1736.000000 | 37.180845 | 1215.000000 | 5955 |  | CORR | СIGR | 05:24 | 05:35 | 05:29 | 24 | 67 | 11.000000 | EXT | - |  | (c)
65034.060000 | 8.875000 | 8.828000 | -2.425000 | -2.472000 | -1414.000000 | -1283.000000 | -1328.000000 | 65.910963 | 2424.000000 | 5956 |  | CORR | GENE | 06:36 | 06:57 | 06:49 | 48 | 171 | 15.000000 | EXT | - |  | (c)
65035.567000 | 10.382000 | 9.781000 | -0.918000 | -1.519000 | -1366.000000 | -1198.000000 | -1192.000000 | 68.212065 | 660.000000 | 5956 |  | CORR | GENE | 06:43 | 07:10 | 07:11 | 859 | 347 | 9.000000 | EXT | - |  | (c)
65036.406000 | 11.221000 | 11.191000 | -0.079000 | -0.109000 | -1248.000000 | -1135.000000 | -1152.000000 | 77.452018 | 65.000000 | 5956 |  | CORR | СIGR | 07:02 | 07:21 | 07:18 | 44 | 192 | 10.000000 | EXT | - |  | (c)
65036.485000 | 0.000000 | -0.026000 | -11.395000 | -11.421000 | 913.000000 | 1078.000000 | 1038.000000 | 913.000000 |  | 5957 | Смещение кромок | GWAN |  | 04:30 | 04:56 | 04:50 | 0 | 250 | 3.639000 | EXT | Смещение кромок. Вовнутрь. Величина смещения - 3.6 мм. |  | (c)
65036.485000 | 0.000000 | -0.016000 | -11.395000 | -11.411000 | 1549.000000 | 1624.000000 | 1663.000000 | 1549.000000 |  | 5957 | Смещение кромок | GWAN |  | 06:12 | 06:25 | 06:31 | 0 | 229 | 2.568000 | EXT | Смещение кромок. Вовнутрь. Величина смещения - 2.6 мм. |  | (c)
65041.165000 | 4.680000 | 4.375000 | -6.715000 | -7.020000 | 1566.000000 | 1593.000000 | 1635.000000 | 1566.000000 | 4375.000000 | 5957 |  | CORR | GENE | 06:15 | 06:19 | 06:26 | 456 | 138 | 10.000000 | EXT | - |  | (c)
65058.470000 | 0.000000 | -0.016000 | -11.380000 | -11.396000 | -1186.000000 | -1116.000000 | -1100.000000 | 1014.000000 |  | 5959 | Смещение кромок | GWAN |  | 04:20 | 04:31 | 04:33 | 0 | 171 | 3.558000 | EXT | Смещение кромок. Наружу. Аномалия находится на отводе. Величина смещения - 3.6 мм. |  | (c)
65058.502000 | 0.032000 | 0.012000 | -11.348000 | -11.368000 | -978.000000 | -633.000000 | -797.000000 | 616.000000 | 12.000000 | 5959 |  | CORR | СIGR | 04:53 | 05:49 | 05:22 | 44 | 362 | 10.000000 | EXT | - |  | (c)
65059.926000 | 1.456000 | 0.971000 | -9.924000 | -10.409000 | -872.000000 | -615.000000 | -644.000000 | 416.000000 | 971.000000 | 5959 |  | CORR | GENE | 05:10 | 05:52 | 05:47 | 606 | 456 | 11.000000 | EXT | - |  | (c)
65064.421000 | 5.951000 | 5.818000 | -5.429000 | -5.562000 | -197.000000 | -167.000000 | -175.000000 | 153.000000 | 5408.000000 | 5959 |  | CORR | AXGR | 06:59 | 07:04 | 07:03 | 154 | 44 | 15.000000 | EXT | - |  | (c)
65076.581000 | 6.731000 | 6.036000 | -4.964000 | -5.659000 | -2062.000000 | -1805.000000 | -1908.000000 | 1754.000000 | 4876.000000 | 5960 |  | GOUG | GENE | 11:17 | 11:59 | 11:42 | 783 | 308 | 10.000000 | EXT | -. Зона задиров. |  | (c)
65077.099000 | 7.249000 | 7.209000 | -4.446000 | -4.486000 | -1858.000000 | -1804.000000 | -1773.000000 | 1688.000000 | 4412.000000 | 5960 |  | DENT |  | 11:50 | 11:59 | 00:04 | 74 | 171 | 0.281690 |  | - |  | (c)
65079.426000 | 9.576000 | 9.537000 | -2.119000 | -2.158000 | 541.000000 | 620.000000 | 618.000000 | 541.000000 | 2092.000000 | 5960 |  | GOUG | GENE | 06:17 | 06:30 | 06:30 | 66 | 154 | 10.000000 | EXT | -. Задир. |  | (c)
65080.156000 | 10.306000 | 10.294000 | -1.389000 | -1.401000 | -1775.000000 | -1730.000000 | -1733.000000 | 1691.000000 | 1373.000000 | 5960 |  | GOUG | СIGR | 00:03 | 00:11 | 00:10 | 28 | 85 | 17.000000 | EXT | -. Задир. |  | (c)
65080.340000 | 10.490000 | 10.483000 | -1.205000 | -1.212000 | -2000.000000 | -1922.000000 | -1945.000000 | 1889.000000 | 1186.000000 | 5960 |  | GOUG | СIGR | 11:27 | 11:40 | 11:36 | 26 | 111 | 10.000000 | EXT | -. Задир. |  | (c)
65130.186000 | 4.711000 | 4.678000 | -6.819000 | -6.852000 | 889.000000 | 970.000000 | 965.000000 | 889.000000 | 4678.000000 | 5965 |  | CORR | GENE | 06:41 | 06:54 | 06:53 | 71 | 154 | 10.000000 | EXT | - |  | (c)
65132.646000 | 7.171000 | 7.091000 | -4.359000 | -4.439000 | 612.000000 | 924.000000 | 816.000000 | 612.000000 | 4104.000000 | 5965 |  | CORR | GENE | 05:56 | 06:47 | 06:29 | 335 | 407 | 11.000000 | EXT | - |  | (c)
65134.436000 | 8.961000 | 8.941000 | -2.569000 | -2.589000 | 1018.000000 | 1038.000000 | 1038.000000 | 1018.000000 | 2546.000000 | 5965 |  | DENT |  | 07:02 | 07:05 | 07:05 | 43 | 42 | 0.211268 |  | - |  | (c)
65135.489000 | 10.014000 | 9.781000 | -1.516000 | -1.749000 | 951.000000 | 993.000000 | 1000.000000 | 951.000000 | 1368.000000 | 5965 |  | CORR | GENE | 06:51 | 06:58 | 06:59 | 381 | 98 | 12.000000 | EXT | - |  | (c)
65138.680000 | 1.675000 | 1.396000 | -9.855000 | -10.134000 | -982.000000 | -970.000000 | -954.000000 | 926.000000 | 1396.000000 | 5966 |  | CORR | GENE | 04:01 | 04:03 | 04:06 | 348 | 56 | 11.000000 | EXT | - |  | (c)
65168.243000 | 8.708000 | 8.455000 | -2.642000 | -2.895000 | -736.000000 | -587.000000 | -625.000000 | 513.000000 | 1595.000000 | 5968 | Металлургический дефект | MIAN | GENE | 04:02 | 04:26 | 04:20 | 1300 | 223 | 12.000000 | EXT | Металлургический дефект. Эквивалент потери металла 12%. |  | (c)
65170.885000 | 0.000000 | -0.016000 | -11.635000 | -11.651000 | 1404.000000 | 1619.000000 | 1562.000000 | 1404.000000 |  | 5969 | Смещение кромок | GWAN |  | 05:33 | 06:08 | 05:59 | 0 | 317 | 2.545000 | EXT | Смещение кромок. Вовнутрь. Величина смещения - 2.5 мм. |  | (c)
65182.479000 | 11.594000 | 11.523000 | -0.041000 | -0.112000 | 1766.000000 | 1890.000000 | 2000.000000 | 1766.000000 | 41.000000 | 5969 |  | CORR | GENE | 06:32 | 06:52 | 07:09 | 71 | 467 | 10.000000 | EXT | - |  | (c)
65211.421000 | 7.211000 | 7.165000 | -4.039000 | -4.085000 | 346.000000 | 377.000000 | 382.000000 | 346.000000 | 3988.000000 | 5972 |  | DENT |  | 00:36 | 00:41 | 00:41 | 97 | 73 | 0.422535 |  | - |  | (c)
65219.435000 | 3.975000 | 3.956000 | -7.235000 | -7.254000 | 1540.000000 | 1634.000000 | 1626.000000 | 1540.000000 | 3956.000000 | 5973 |  | CORR | GENE | 04:27 | 04:42 | 04:40 | 50 | 171 | 10.000000 | EXT | - |  | (c)
65260.645000 | 0.000000 | -0.011000 | -11.135000 | -11.146000 | -2062.000000 | -1931.000000 | -1902.000000 | 1743.000000 |  | 5977 | Смещение кромок | GWAN |  | 05:45 | 06:06 | 06:10 | 0 | 319 | 3.148000 | EXT | Смещение кромок. Наружу. Величина смещения - 3.1 мм. |  | (c)
65261.748000 | 1.103000 | 1.076000 | -10.032000 | -10.059000 | -2072.000000 | -2008.000000 | -1980.000000 | 1887.000000 | 1076.000000 | 5977 |  | CORR | GENE | 05:43 | 05:53 | 05:58 | 64 | 185 | 10.000000 | EXT | - |  | (c)
65262.217000 | 1.572000 | 1.537000 | -9.563000 | -9.598000 | -2024.000000 | -1976.000000 | -1979.000000 | 1934.000000 | 1537.000000 | 5977 |  | CORR | GENE | 05:51 | 05:58 | 05:58 | 53 | 89 | 12.000000 | EXT | - |  | (c)
65263.659000 | 3.014000 | 2.998000 | -8.121000 | -8.137000 | -2104.000000 | -2015.000000 | -1982.000000 | 1860.000000 | 2998.000000 | 5977 |  | CORR | GENE | 05:38 | 05:52 | 05:58 | 149 | 244 | 12.000000 | EXT | - |  | (c)
65274.620000 | 2.840000 | 2.810000 | -8.045000 | -8.075000 | 1241.000000 | 1271.000000 | 1265.000000 | 1241.000000 | 2810.000000 | 5978 |  | CORR | GENE | 05:56 | 06:01 | 06:00 | 79 | 47 | 11.000000 | EXT | -. Аномалия находится на отводе. |  | (c)
65322.391000 | 5.561000 | 5.449000 | -6.059000 | -6.171000 | 2129.000000 | 2152.000000 | 2160.000000 | 2129.000000 | 5449.000000 | 5982 |  | CORR | GENE | 04:53 | 04:57 | 04:58 | 218 | 62 | 10.000000 | EXT | - |  | (c)
65324.798000 | 7.968000 | 7.860000 | -3.652000 | -3.760000 | -2145.000000 | -2130.000000 | -2125.000000 | 2106.000000 | 3521.000000 | 5982 |  | CORR | AXGR | 05:24 | 05:26 | 05:27 | 239 | 39 | 10.000000 | EXT | - |  | (c)
65346.326000 | 6.261000 | 6.259000 | -5.069000 | -5.071000 | -1487.000000 | -1389.000000 | -1438.000000 | 1389.000000 | 5049.000000 | 5984 |  | CORR | СIGR | 05:27 | 05:42 | 05:35 | 22 | 98 | 14.000000 | EXT | - |  | (c)
65353.522000 | 2.127000 | 2.104000 | -9.123000 | -9.146000 | -1511.000000 | -1409.000000 | -1460.000000 | 1408.000000 | 2104.000000 | 5985 |  | CORR | СIGR | 06:32 | 06:48 | 06:40 | 36 | 103 | 10.000000 | EXT | - |  | (c)
65366.054000 | 3.409000 | 3.351000 | -8.091000 | -8.149000 | 1758.000000 | 1878.000000 | 1951.000000 | 1758.000000 | 3351.000000 | 5986 |  | CORR | GENE | 05:27 | 05:47 | 05:58 | 97 | 385 | 12.000000 | EXT | - |  | (c)
65372.115000 | 9.470000 | 9.462000 | -2.030000 | -2.038000 | 2043.000000 | 2055.000000 | 2056.000000 | 2043.000000 | 2013.000000 | 5986 |  | CORR | PITT | 06:13 | 06:15 | 06:15 | 25 | 26 | 17.000000 | EXT | - |  | (c)
65372.276000 | 9.631000 | 9.557000 | -1.869000 | -1.943000 | 1763.000000 | 1832.000000 | 1861.000000 | 1763.000000 | 1863.000000 | 5986 |  | CORR | GENE | 05:28 | 05:39 | 05:44 | 80 | 196 | 12.000000 | EXT | - |  | (c)
65372.559000 | 9.914000 | 9.900000 | -1.586000 | -1.600000 | 2183.000000 | -2224.000000 | 2210.000000 | 2183.000000 | 1580.000000 | 5986 |  | CORR | СIGR | 06:36 | 06:45 | 06:40 | 20 | 54 | 15.000000 | EXT | - |  | (c)
65378.042000 | 3.897000 | 3.878000 | -7.223000 | -7.242000 | -2136.000000 | -2044.000000 | -2088.000000 | 2041.000000 | 3878.000000 | 5987 |  | CORR | СIGR | 04:03 | 04:18 | 04:10 | 27 | 95 | 14.000000 | EXT | - |  | (c)
65378.609000 | 4.464000 | 4.324000 | -6.656000 | -6.796000 | -997.000000 | -979.000000 | -983.000000 | 969.000000 | 4324.000000 | 5987 |  | CORR | AXGR | 07:07 | 07:09 | 07:09 | 188 | 28 | 14.000000 | EXT | - |  | (c)
65378.804000 | 4.659000 | 4.294000 | -6.461000 | -6.826000 | -2145.000000 | -2072.000000 | -2026.000000 | 1908.000000 | 4294.000000 | 5987 |  | CORR | GENE | 04:01 | 04:13 | 04:20 | 1388 | 237 | 10.000000 | EXT | - |  | (c)
65378.967000 | 4.822000 | 4.782000 | -6.298000 | -6.338000 | -982.000000 | -969.000000 | -965.000000 | 949.000000 | 4782.000000 | 5987 |  | CORR | AXGR | 07:09 | 07:11 | 07:12 | 96 | 33 | 9.000000 | EXT | - |  | (c)
65380.091000 | 5.946000 | 5.695000 | -5.174000 | -5.425000 | -2086.000000 | -2037.000000 | -2056.000000 | 2026.000000 | 4920.000000 | 5987 |  | CORR | GENE | 04:11 | 04:19 | 04:16 | 505 | 60 | 10.000000 | EXT | - |  | (c)
65383.465000 | 9.320000 | 9.170000 | -1.800000 | -1.950000 | -1167.000000 | -1150.000000 | -1143.000000 | 1118.000000 | 1678.000000 | 5987 |  | CORR | GENE | 06:39 | 06:42 | 06:43 | 272 | 50 | 10.000000 | EXT | - |  | (c)
65383.861000 | 9.716000 | 9.465000 | -1.404000 | -1.655000 | -1997.000000 | -1980.000000 | -1981.000000 | 1966.000000 | 1333.000000 | 5987 |  | CORR | AXGR | 04:25 | 04:28 | 04:28 | 322 | 31 | 10.000000 | EXT | - |  | (c)
65384.509000 | 10.364000 | 10.306000 | -0.756000 | -0.814000 | -1232.000000 | -1205.000000 | -1206.000000 | 1181.000000 | 691.000000 | 5987 |  | CORR | GENE | 06:29 | 06:33 | 06:33 | 123 | 51 | 10.000000 | EXT | - |  | (c)
65385.653000 | 0.388000 | 0.274000 | -5.277000 | -5.391000 | 1796.000000 | 1833.000000 | 1832.000000 | 26.277221 | 274.000000 | 5988 |  | CORR | GENE | 06:30 | 06:36 | 06:36 | 335 | 73 | 12.000000 | EXT | - |  | (c)
65387.537000 | 2.272000 | 1.988000 | -3.393000 | -3.677000 | 1814.000000 | 1856.000000 | 1852.000000 | 24.346192 | 1988.000000 | 5988 |  | CORR | GENE | 06:33 | 06:40 | 06:39 | 376 | 77 | 10.000000 | EXT | - |  | (c)
65388.428000 | 3.163000 | 2.871000 | -2.502000 | -2.794000 | 1806.000000 | 1843.000000 | 1866.000000 | 19.767277 | 2381.000000 | 5988 |  | CORR | GENE | 06:32 | 06:38 | 06:41 | 413 | 120 | 11.000000 | EXT | - |  | (c)
65388.951000 | 3.686000 | 3.494000 | -1.979000 | -2.171000 | 1376.000000 | 1818.000000 | 1627.000000 | 8.106375 | 1761.000000 | 5988 |  | CORR | GENE | 05:22 | 06:34 | 06:03 | 410 | 503 | 10.000000 | EXT | - |  | (c)
65389.480000 | 4.215000 | 4.192000 | -1.450000 | -1.473000 | 1345.000000 | 1436.000000 | 1391.000000 | 60.358512 | 1450.000000 | 5988 |  | CORR | СIGR | 05:17 | 05:32 | 05:25 | 23 | 92 | 12.000000 | EXT | - |  | (c)
65389.867000 | 4.602000 | 4.504000 | -1.063000 | -1.161000 | 1705.000000 | 1784.000000 | 1778.000000 | 24.770570 | 1043.000000 | 5988 |  | CORR | GENE | 06:15 | 06:28 | 06:27 | 118 | 146 | 11.000000 | EXT | - |  | (c)
65390.275000 | 5.010000 | 4.992000 | -0.655000 | -0.673000 | 1605.000000 | 1626.000000 | 1628.000000 | 44.945140 | 655.000000 | 5988 |  | CORR | СIGR | 05:59 | 06:03 | 06:03 | 18 | 46 | 11.000000 | EXT | - |  | (c)
65392.259000 | 1.329000 | 1.309000 | -3.606000 | -3.626000 | 1552.000000 | 1587.000000 | 1650.000000 | 31.140228 | 1309.000000 | 5989 |  | CORR | СIGR | 05:53 | 05:59 | 06:09 | 41 | 195 | 13.000000 | EXT | - |  | (c)
65392.916000 | 1.986000 | 1.928000 | -2.949000 | -3.007000 | 1585.000000 | 1598.000000 | 1602.000000 | 48.047468 | 1928.000000 | 5989 |  | CORR | AXGR | 05:58 | 06:00 | 06:01 | 90 | 34 | 10.000000 | EXT | - |  | (c)
65393.122000 | 2.192000 | 2.166000 | -2.743000 | -2.769000 | 1569.000000 | 1653.000000 | 1646.000000 | 34.708772 | 2166.000000 | 5989 |  | CORR | СIGR | 05:56 | 06:09 | 06:08 | 30 | 154 | 11.000000 | EXT | - |  | (c)
65404.567000 | 8.702000 | 8.685000 | -2.593000 | -2.610000 | 1918.000000 | 2051.000000 | 2011.000000 | 1918.000000 | 2548.000000 | 5990 |  | CORR | GENE | 05:44 | 06:06 | 05:59 | 62 | 186 | 14.000000 | EXT | - |  | (c)
65451.780000 | 11.610000 | 11.594000 | -0.025000 | -0.041000 | -1773.000000 | -1673.000000 | -1696.000000 | 1619.000000 | 9.000000 | 5995 |  | CORR | СIGR | 05:53 | 06:09 | 06:05 | 32 | 154 | 12.000000 | EXT | - |  | (c)
65483.556000 | 8.881000 | 8.849000 | -2.669000 | -2.701000 | 928.000000 | 958.000000 | 953.000000 | 928.000000 | 2633.000000 | 5998 |  | DENT |  | 05:25 | 05:30 | 05:29 | 68 | 51 | 0.352113 |  | -. Аномалия находится на отводе. Аномалия находится вблизи дефекта потери металла. |  | (c)
65483.627000 | 8.952000 | 8.917000 | -2.598000 | -2.633000 | 1013.000000 | 1117.000000 | 1095.000000 | 1013.000000 | 2569.000000 | 5998 |  | CORR | GENE | 05:39 | 05:56 | 05:52 | 64 | 163 | 11.000000 | EXT | -. Аномалия находится на отводе. |  | (c)
65484.506000 | 9.831000 | 9.831000 | -1.719000 | -1.719000 | 1155.000000 | 1270.000000 | 1216.000000 | 1155.000000 | 1698.000000 | 5998 |  | CORR | СIGR | 06:02 | 06:21 | 06:12 | 21 | 123 | 10.000000 | EXT | -. Аномалия находится на отводе. |  | (c)
65486.026000 | 11.351000 | 11.332000 | -0.199000 | -0.218000 | 1054.000000 | 1163.000000 | 1131.000000 | 1054.000000 | 158.000000 | 5998 |  | CORR | GENE | 05:46 | 06:03 | 05:58 | 60 | 155 | 10.000000 | EXT | -. Аномалия находится на отводе. |  | (c)
65486.315000 | 0.090000 | 0.064000 | -11.420000 | -11.446000 | -2038.000000 | -1946.000000 | -1990.000000 | 1942.000000 | 64.000000 | 5999 |  | CORR | СIGR | 06:33 | 06:47 | 06:40 | 26 | 96 | 11.000000 | EXT | - |  | (c)
65486.317000 | 0.092000 | 0.060000 | -11.418000 | -11.450000 | 2038.000000 | 2109.000000 | 2082.000000 | 2038.000000 | 60.000000 | 5999 |  | CORR | GENE | 05:30 | 05:42 | 05:37 | 53 | 88 | 12.000000 | EXT | - |  | (c)
65487.778000 | 1.553000 | 1.520000 | -9.957000 | -9.990000 | 1738.000000 | 1904.000000 | 1830.000000 | 1738.000000 | 1520.000000 | 5999 |  | CORR | GENE | 04:42 | 05:09 | 04:57 | 142 | 184 | 11.000000 | EXT | - |  | (c)
65489.615000 | 3.390000 | 3.181000 | -8.120000 | -8.329000 | 1694.000000 | 1851.000000 | 1839.000000 | 1694.000000 | 3181.000000 | 5999 |  | CORR | GENE | 04:35 | 05:00 | 04:58 | 1663 | 289 | 15.000000 | EXT | - |  | (c)
65490.015000 | 3.790000 | 3.240000 | -7.720000 | -8.270000 | -1963.000000 | -1845.000000 | -1786.000000 | 1609.000000 | 3240.000000 | 5999 |  | CORR | GENE | 06:45 | 07:04 | 07:13 | 1469 | 354 | 15.000000 | EXT | - |  | (c)
65491.453000 | 5.228000 | 5.007000 | -6.282000 | -6.503000 | 1670.000000 | 1697.000000 | 1704.000000 | 1670.000000 | 5007.000000 | 5999 |  | CORR | GENE | 04:31 | 04:35 | 04:37 | 434 | 69 | 13.000000 | EXT | - |  | (c)
65492.293000 | 6.068000 | 6.027000 | -5.442000 | -5.483000 | 1654.000000 | 1672.000000 | 1670.000000 | 1654.000000 | 5316.000000 | 5999 |  | CORR | AXGR | 04:28 | 04:31 | 04:31 | 167 | 34 | 12.000000 | EXT | - |  | (c)
65492.629000 | 6.404000 | 6.351000 | -5.106000 | -5.159000 | 1541.000000 | 1624.000000 | 1670.000000 | 1541.000000 | 4394.000000 | 5999 |  | CORR | GENE | 04:10 | 04:24 | 04:31 | 765 | 257 | 10.000000 | EXT | - |  | (c)
65495.356000 | 9.131000 | 9.113000 | -2.379000 | -2.397000 | 1578.000000 | 1643.000000 | 1624.000000 | 1578.000000 | 2375.000000 | 5999 |  | CORR | СIGR | 04:16 | 04:27 | 04:23 | 22 | 91 | 9.000000 | EXT | - |  | (c)
65496.737000 | 10.512000 | 10.468000 | -0.998000 | -1.042000 | 1644.000000 | 1742.000000 | 1816.000000 | 1644.000000 | 873.000000 | 5999 |  | CORR | GENE | 04:27 | 04:43 | 04:55 | 169 | 344 | 10.000000 | EXT | - |  | (c)
65497.176000 | 10.951000 | 10.832000 | -0.559000 | -0.678000 | 1444.000000 | 1537.000000 | 1653.000000 | 1444.000000 | 393.000000 | 5999 |  | CORR | GENE | 03:55 | 04:09 | 04:28 | 285 | 417 | 10.000000 | EXT | - |  | (c)
65497.438000 | 11.213000 | 10.961000 | -0.297000 | -0.549000 | -1848.000000 | -1704.000000 | -1775.000000 | 1703.000000 | 155.000000 | 5999 |  | CORR | GENE | 07:03 | 07:26 | 07:15 | 394 | 145 | 10.000000 | EXT | - |  | (c)
65497.604000 | 11.379000 | 11.357000 | -0.131000 | -0.153000 | 1401.000000 | 1513.000000 | 1646.000000 | 1401.000000 | 40.000000 | 5999 |  | CORR | GENE | 03:48 | 04:06 | 04:27 | 113 | 490 | 10.000000 | EXT | - |  | (c)
65500.307000 | 0.337000 | 0.173000 | -6.968000 | -7.132000 | 676.000000 | 686.000000 | 699.000000 | 54.535830 | 173.000000 | 6001 |  | CORR | GENE | 04:25 | 04:27 | 04:29 | 232 | 45 | 10.000000 | EXT | - |  | (c)
65518.890000 | 0.000000 | -0.021000 | -11.240000 | -11.261000 | -1990.000000 | -1775.000000 | -1773.000000 | 19.434807 |  | 6003 | Смещение кромок | GWAN |  | 04:13 | 04:48 | 04:48 | 0 | 433 | 2.672000 | EXT | Смещение кромок. Наружу. Величина смещения - 2.7 мм. |  | (c)
65518.890000 | 0.000000 | -0.026000 | -11.240000 | -11.266000 | -1380.000000 | -988.000000 | -1072.000000 | 36.811358 |  | 6003 | Смещение кромок | GWAN |  | 05:52 | 06:55 | 06:41 | 0 | 616 | 2.859000 | EXT | Смещение кромок. Наружу. Величина смещения - 2.9 мм. |  | (c)
65518.930000 | 0.040000 | 0.035000 | -11.200000 | -11.205000 | 1944.000000 | 1993.000000 | -2137.000000 | 0.000000 | 35.000000 | 6003 |  | CORR | GENE | 02:48 | 02:56 | 03:49 | 135 | 761 | 15.000000 | EXT | - |  | (c)
65519.668000 | 0.778000 | 0.212000 | -10.462000 | -11.028000 | -2223.000000 | -2144.000000 | -2130.000000 | 0.599646 | 212.000000 | 6003 |  | CORR | GENE | 03:35 | 03:48 | 03:50 | 947 | 186 | 13.000000 | EXT | - |  | (c)
65520.648000 | 1.758000 | 1.182000 | -9.482000 | -10.058000 | 2096.000000 | 2123.000000 | 2149.000000 | 2.224794 | 1182.000000 | 6003 |  | CORR | GENE | 03:13 | 03:17 | 03:21 | 673 | 107 | 10.000000 | EXT | - |  | (c)
65520.750000 | 1.860000 | 1.692000 | -9.380000 | -9.548000 | -1012.000000 | -809.000000 | -550.000000 | 0.000000 | 1692.000000 | 6003 |  | CORR | GENE | 06:51 | 07:24 | 08:06 | 171 | 925 | 12.000000 | EXT | - |  | (c)
65520.798000 | 1.908000 | 1.822000 | -9.332000 | -9.418000 | -2217.000000 | -2059.000000 | -2127.000000 | 1.083835 | 1822.000000 | 6003 |  | CORR | GENE | 03:36 | 04:02 | 03:51 | 386 | 180 | 12.000000 | EXT | - |  | (c)
65523.044000 | 4.154000 | 3.477000 | -7.086000 | -7.763000 | -2199.000000 | -2117.000000 | -2070.000000 | 2.536404 | 3477.000000 | 6003 |  | CORR | GENE | 03:39 | 03:53 | 04:00 | 2813 | 259 | 13.000000 | EXT | - |  | (c)
65526.104000 | 7.214000 | 7.103000 | -4.026000 | -4.137000 | -1929.000000 | -1722.000000 | -1757.000000 | 24.324940 | 4019.000000 | 6003 |  | CORR | GENE | 04:23 | 04:56 | 04:51 | 118 | 345 | 10.000000 | EXT | - |  | (c)
65526.541000 | 7.651000 | 7.352000 | -3.589000 | -3.888000 | -1844.000000 | -1776.000000 | -1782.000000 | 31.184294 | 3406.000000 | 6003 |  | CORR | GENE | 04:37 | 04:48 | 04:47 | 482 | 125 | 10.000000 | EXT | - |  | (c)
65545.345000 | 3.765000 | 3.756000 | -7.900000 | -7.909000 | 1461.000000 | 1511.000000 | 1513.000000 | 1461.000000 | 3756.000000 | 6005 |  | CORR | СIGR | 06:09 | 06:17 | 06:17 | 17 | 103 | 11.000000 | EXT | - |  | (c)
65545.432000 | 3.852000 | 3.834000 | -7.813000 | -7.831000 | 1301.000000 | 1332.000000 | 1317.000000 | 1301.000000 | 3834.000000 | 6005 |  | CORR | PITT | 05:43 | 05:48 | 05:46 | 37 | 31 | 24.000000 | EXT | - |  | (c)
65546.403000 | 4.823000 | 4.791000 | -6.842000 | -6.874000 | 1355.000000 | 1466.000000 | 1411.000000 | 1355.000000 | 4791.000000 | 6005 |  | CORR | GENE | 05:52 | 06:10 | 06:01 | 55 | 111 | 10.000000 | EXT | - |  | (c)
65553.883000 | 0.638000 | 0.627000 | -9.687000 | -9.698000 | 1127.000000 | 1169.000000 | 1169.000000 | 1127.000000 | 627.000000 | 6006 |  | CORR | СIGR | 06:27 | 06:34 | 06:34 | 23 | 83 | 11.000000 | EXT | - |  | (c)
65555.471000 | 2.226000 | 2.182000 | -8.099000 | -8.143000 | 812.000000 | 878.000000 | 861.000000 | 812.000000 | 2182.000000 | 6006 |  | CORR | GENE | 05:36 | 05:47 | 05:44 | 251 | 97 | 10.000000 | EXT | - |  | (c)
65562.914000 | 9.669000 | 9.650000 | -0.656000 | -0.675000 | 1141.000000 | 1211.000000 | 1176.000000 | 1141.000000 | 656.000000 | 6006 |  | CORR | СIGR | 06:29 | 06:40 | 06:35 | 19 | 70 | 10.000000 | EXT | - |  | (c)
65572.064000 | 8.494000 | 8.481000 | -2.556000 | -2.569000 | -1500.000000 | -1388.000000 | -1403.000000 | 58.940864 | 2516.000000 | 6007 |  | CORR | GENE | 05:27 | 05:45 | 05:43 | 53 | 194 | 10.000000 | EXT | - |  | (c)
65574.441000 | 10.871000 | 10.859000 | -0.179000 | -0.191000 | -1419.000000 | -1386.000000 | -1385.000000 | 65.515690 | 168.000000 | 6007 |  | CORR | СIGR | 05:40 | 05:46 | 05:46 | 23 | 68 | 11.000000 | EXT | - |  | (c)
65574.620000 | 0.000000 | -0.036000 | -11.295000 | -11.331000 | -916.000000 | 686.000000 | -36.000000 | 0.000000 |  | 6008 | Нарушение формы кольцевого шва | GWAN |  | 07:18 | 11:36 | 09:40 | 0 | 1761 |  | EXT | Нарушение формы кольцевого шва |  | (c)
65597.280000 | 0.000000 | -0.021000 | -11.275000 | -11.296000 | 1293.000000 | 1412.000000 | 1409.000000 | 1293.000000 |  | 6010 | Смещение кромок | GWAN |  | 07:41 | 08:00 | 07:59 | 0 | 232 | 4.071000 | EXT | Смещение кромок. Вовнутрь. Величина смещения - 4.1 мм. |  | (c)
65597.280000 | 0.000000 | -0.060000 | -11.275000 | -11.335000 | 1318.000000 | 1464.000000 | 1461.000000 | 1318.000000 |  | 6010 | Вышлифовка на шве | GWAN |  | 07:45 | 08:08 | 08:08 | 117 | 286 | 11.000000 | EXT | Вышлифовка на шве |  | (c)
65642.823000 | 0.078000 | 0.037000 | -11.282000 | -11.323000 | -1882.000000 | -1435.000000 | -1246.000000 | 0.000000 | 37.000000 | 6014 |  | CORR | GENE | 04:56 | 06:08 | 06:39 | 64 | 1272 | 13.000000 | EXT | -. Аномалия находится на упругопластическом изгибе: R=436 Дн, максимальное растяжение на 6.1 час. |  | (c)
65654.058000 | 11.313000 | 11.293000 | -0.047000 | -0.067000 | -1925.000000 | -1844.000000 | -1734.000000 | 24.629163 | 9.000000 | 6014 |  | CORR | GENE | 04:49 | 05:02 | 05:20 | 58 | 382 | 12.000000 | EXT | -. Аномалия находится на упругопластическом изгибе: R=927 Дн, максимальное растяжение на 5.2 час. |  | (c)
65654.193000 | 0.088000 | 0.039000 | -11.257000 | -11.306000 | -2126.000000 | -831.000000 | -1234.000000 | 0.000000 | 39.000000 | 6015 |  | CORR | GENE | 03:29 | 06:58 | 05:53 | 73 | 1784 | 13.000000 | EXT | -. Аномалия находится на упругопластическом изгибе: R=1020 Дн, максимальное растяжение на 5.1 час. |  | (c)
65665.409000 | 11.304000 | 11.226000 | -0.041000 | -0.119000 | -942.000000 | -715.000000 | -733.000000 | 25.540741 | 25.000000 | 6015 |  | CORR | GENE | 06:40 | 07:16 | 07:13 | 94 | 417 | 10.000000 | EXT | - |  | (c)
65666.539000 | 1.089000 | 1.067000 | -10.126000 | -10.148000 | -295.000000 | -158.000000 | -125.000000 | 0.000000 | 1067.000000 | 6016 |  | CORR | GENE | 07:02 | 07:24 | 07:29 | 52 | 341 | 10.000000 | EXT | - |  | (c)
65666.862000 | 1.412000 | 1.389000 | -9.803000 | -9.826000 | -293.000000 | -68.000000 | -132.000000 | 0.000000 | 1389.000000 | 6016 |  | CORR | GENE | 07:02 | 07:38 | 07:28 | 48 | 322 | 13.000000 | EXT | - |  | (c)
65668.873000 | 3.423000 | 3.375000 | -7.792000 | -7.840000 | -349.000000 | 114.000000 | -75.000000 | 0.000000 | 3375.000000 | 6016 |  | CORR | GENE | 06:53 | 08:08 | 07:37 | 107 | 548 | 10.000000 | EXT | - |  | (c)
65676.557000 | 11.107000 | 11.087000 | -0.108000 | -0.128000 | -1209.000000 | -1148.000000 | -1165.000000 | 1121.000000 | 102.000000 | 6016 |  | CORR | СIGR | 04:34 | 04:44 | 04:41 | 26 | 88 | 11.000000 | EXT | - |  | (c)
65682.583000 | 5.918000 | 5.853000 | -5.737000 | -5.802000 | -375.000000 | -172.000000 | -221.000000 | 67.000000 | 5661.000000 | 6017 |  | CORR | GENE | 06:44 | 07:17 | 07:09 | 141 | 308 | 10.000000 | EXT | - |  | (c)
65686.978000 | 10.313000 | 10.263000 | -1.342000 | -1.392000 | -233.000000 | -17.000000 | -79.000000 | 0.000000 | 1323.000000 | 6017 |  | CORR | GENE | 07:07 | 07:42 | 07:32 | 69 | 309 | 10.000000 | EXT | - |  | (c)
65688.173000 | 11.508000 | 11.450000 | -0.147000 | -0.205000 | -267.000000 | 37.000000 | 30.000000 | 0.000000 | 101.000000 | 6017 |  | CORR | GENE | 07:02 | 07:51 | 07:50 | 104 | 593 | 13.000000 | EXT | - |  | (c)
65688.205000 | 11.540000 | 11.479000 | -0.115000 | -0.176000 | -1863.000000 | -1779.000000 | -1771.000000 | 1680.000000 | 105.000000 | 6017 |  | CORR | GENE | 02:44 | 02:58 | 02:59 | 71 | 183 | 11.000000 | EXT | - |  | (c)
65698.426000 | 10.106000 | 10.082000 | -1.339000 | -1.363000 | -1684.000000 | -1621.000000 | -1649.000000 | 1614.000000 | 1339.000000 | 6018 |  | CORR | СIGR | 04:46 | 04:56 | 04:52 | 24 | 70 | 13.000000 | EXT | - |  | (c)
65707.106000 | 7.341000 | 7.315000 | -4.274000 | -4.300000 | -578.000000 | -488.000000 | -508.000000 | 437.000000 | 4273.000000 | 6019 |  | CORR | СIGR | 03:45 | 04:00 | 03:56 | 27 | 141 | 13.000000 | EXT | - |  | (c)
65727.434000 | 5.044000 | 4.998000 | -6.536000 | -6.582000 | -294.000000 | -167.000000 | -179.000000 | 63.000000 | 4998.000000 | 6021 |  | CORR | GENE | 03:59 | 04:19 | 04:18 | 76 | 231 | 10.000000 | EXT | - |  | (c)
65728.389000 | 5.999000 | 5.371000 | -5.581000 | -6.209000 | -118.000000 | -72.000000 | -76.000000 | 35.000000 | 4947.000000 | 6021 |  | CORR | GENE | 04:27 | 04:35 | 04:34 | 1262 | 83 | 12.000000 | EXT | - |  | (c)
65731.961000 | 9.571000 | 9.490000 | -2.009000 | -2.090000 | -360.000000 | -91.000000 | -67.000000 | 0.000000 | 1831.000000 | 6021 |  | CORR | GENE | 03:48 | 04:32 | 04:36 | 259 | 587 | 11.000000 | EXT | -. Аномалия находится на упругопластическом изгибе: R=849 Дн, максимальное растяжение на 0.4 час. |  | (c)
65751.797000 | 6.922000 | 6.876000 | -4.723000 | -4.769000 | -1514.000000 | -1499.000000 | -1479.000000 | 1444.000000 | 4652.000000 | 6023 |  | DENT |  | 04:43 | 04:46 | 04:49 | 117 | 70 | 0.211268 |  | -. Аномалия находится на упругопластическом изгибе. |  | (c)
65759.935000 | 3.415000 | 3.391000 | -7.720000 | -7.744000 | -1765.000000 | -1651.000000 | -1660.000000 | 1554.000000 | 3391.000000 | 6024 |  | CORR | GENE | 05:46 | 06:05 | 06:03 | 46 | 211 | 15.000000 | EXT | - |  | (c)
65765.920000 | 9.400000 | 9.371000 | -1.735000 | -1.764000 | -1830.000000 | -1805.000000 | -1817.000000 | 1804.000000 | 1725.000000 | 6024 |  | CORR | PITT | 05:36 | 05:40 | 05:38 | 39 | 26 | 26.000000 | EXT | - |  | (c)
65767.655000 | 0.000000 | -0.035000 | -11.370000 | -11.405000 | 1273.000000 | 1467.000000 | 1373.000000 | 1273.000000 |  | 6025 | Нарушение формы кольцевого шва | GWAN |  | 07:33 | 08:04 | 07:49 | 0 | 200 |  | EXT | Нарушение формы кольцевого шва |  | (c)
65804.915000 | 3.510000 | 3.340000 | -8.045000 | -8.215000 | 1941.000000 | 2067.000000 | 2044.000000 | 1941.000000 | 3340.000000 | 6028 |  | DENT |  | 05:06 | 05:26 | 05:22 | 265 | 206 | 0.352113 |  | -. Аномалия находится на отводе. |  | (c)
65807.127000 | 5.722000 | 5.714000 | -5.833000 | -5.841000 | -1550.000000 | -1513.000000 | -1505.000000 | 1461.000000 | 5714.000000 | 6028 |  | CORR | СIGR | 07:43 | 07:48 | 07:50 | 19 | 89 | 11.000000 | EXT | -. Аномалия находится на отводе. |  | (c)
65812.847000 | 11.442000 | 11.424000 | -0.113000 | -0.131000 | 2130.000000 | -2142.000000 | -2159.000000 | 1986.000000 | 55.000000 | 6028 |  | CORR | GENE | 05:36 | 06:07 | 06:04 | 76 | 345 | 11.000000 | EXT | -. Аномалия находится на отводе. |  | (c)
65841.313000 | 6.223000 | 6.197000 | -5.177000 | -5.203000 | 436.000000 | 439.000000 | 451.000000 | 436.000000 | 5177.000000 | 6031 |  | CORR | PITT | 06:43 | 06:44 | 06:46 | 26 | 29 | 15.000000 | EXT | -. Аномалия находится на отводе. |  | (c)
65841.845000 | 6.755000 | 6.345000 | -4.645000 | -5.055000 | 416.000000 | 617.000000 | 658.000000 | 416.000000 | 4470.000000 | 6031 |  | CORR | GENE | 06:40 | 07:13 | 07:19 | 585 | 483 | 10.000000 | EXT | -. Аномалия находится на отводе. |  | (c)
65842.629000 | 7.539000 | 7.529000 | -3.861000 | -3.871000 | 535.000000 | 568.000000 | 568.000000 | 535.000000 | 3846.000000 | 6031 |  | CORR | СIGR | 06:59 | 07:05 | 07:05 | 25 | 67 | 12.000000 | EXT | -. Аномалия находится на отводе. |  | (c)
65843.348000 | 8.258000 | 8.104000 | -3.142000 | -3.296000 | 139.000000 | 159.000000 | 175.000000 | 139.000000 | 3080.000000 | 6031 |  | CORR | GENE | 05:56 | 05:59 | 06:01 | 216 | 72 | 10.000000 | EXT | -. Аномалия находится на отводе. |  | (c)
65843.675000 | 8.585000 | 8.513000 | -2.815000 | -2.887000 | 122.000000 | 167.000000 | 147.000000 | 122.000000 | 2719.000000 | 6031 |  | CORR | GENE | 05:53 | 06:00 | 05:57 | 168 | 50 | 10.000000 | EXT | -. Аномалия находится на отводе. |  | (c)
65844.862000 | 9.772000 | 9.763000 | -1.628000 | -1.637000 | 481.000000 | 515.000000 | 519.000000 | 481.000000 | 1619.000000 | 6031 |  | CORR | СIGR | 06:51 | 06:56 | 06:57 | 18 | 76 | 14.000000 | EXT | -. Аномалия находится на отводе. |  | (c)
65845.222000 | 10.132000 | 10.123000 | -1.268000 | -1.277000 | 468.000000 | 510.000000 | 508.000000 | 468.000000 | 1251.000000 | 6031 |  | CORR | СIGR | 06:49 | 06:55 | 06:55 | 26 | 79 | 10.000000 | EXT | -. Аномалия находится на отводе. |  | (c)
65860.025000 | 1.900000 | 1.801000 | -9.500000 | -9.599000 | -454.000000 | -438.000000 | -419.000000 | 385.000000 | 1801.000000 | 6033 |  | DENT |  | 07:52 | 07:54 | 07:57 | 116 | 69 | 0.140845 |  | -. Аномалия находится на отводе. |  | (c)
65891.339000 | 10.789000 | 10.624000 | -0.576000 | -0.741000 | 1476.000000 | 1497.000000 | 1495.000000 | 56.290066 | 424.000000 | 6035 |  | CORR | AXGR | 05:22 | 05:25 | 05:25 | 317 | 38 | 10.000000 | EXT | - |  | (c)
65906.924000 | 4.049000 | 4.022000 | -7.596000 | -7.623000 | -1031.000000 | -943.000000 | -952.000000 | 874.000000 | 4022.000000 | 6038 |  | CORR | GENE | 04:09 | 04:23 | 04:21 | 76 | 157 | 10.000000 | EXT | - |  | (c)
65924.989000 | 10.469000 | 9.628000 | -1.196000 | -2.037000 | -1424.000000 | -1042.000000 | -1011.000000 | 599.000000 | 41.000000 | 6039 |  | CORR | GENE | 04:36 | 05:38 | 05:43 | 1996 | 825 | 10.000000 | EXT | - |  | (c)
65926.467000 | 0.282000 | 0.068000 | -11.363000 | -11.577000 | 2222.000000 | -2127.000000 | -2159.000000 | 2079.000000 | 68.000000 | 6040 |  | CORR | GENE | 06:25 | 06:43 | 06:38 | 859 | 160 | 11.000000 | EXT | - |  | (c)
65928.045000 | 1.860000 | 1.793000 | -9.785000 | -9.852000 | 1988.000000 | -2223.000000 | 2113.000000 | 1988.000000 | 1793.000000 | 6040 |  | CORR | GENE | 05:47 | 06:28 | 06:07 | 122 | 250 | 10.000000 | EXT | - |  | (c)
65929.480000 | 3.295000 | 3.224000 | -8.350000 | -8.421000 | 1407.000000 | 1421.000000 | 1427.000000 | 1407.000000 | 3224.000000 | 6040 |  | CORR | AXGR | 04:14 | 04:16 | 04:17 | 482 | 40 | 10.000000 | EXT | - |  | (c)
65931.807000 | 5.622000 | 5.397000 | -6.023000 | -6.248000 | 1725.000000 | 1768.000000 | 1769.000000 | 1725.000000 | 5397.000000 | 6040 |  | CORR | GENE | 05:05 | 05:12 | 05:12 | 455 | 89 | 12.000000 | EXT | - |  | (c)
65936.416000 | 10.231000 | 9.921000 | -1.414000 | -1.724000 | -1954.000000 | -1871.000000 | -1912.000000 | 1870.000000 | 1234.000000 | 6040 |  | CORR | GENE | 07:11 | 07:25 | 07:18 | 490 | 84 | 11.000000 | EXT | - |  | (c)
65949.215000 | 0.000000 | -0.028000 | -11.315000 | -11.343000 | -485.000000 | -24.000000 | 23.000000 | 0.000000 |  | 6042 | Нарушение формы кольцевого шва | GWAN |  | 06:28 | 07:43 | 07:50 | 0 | 1016 |  | EXT | Нарушение формы кольцевого шва. Аномалия находится на упругопластическом изгибе: R=386 Дн, максимальное растяжение на 6.1 час. |  | (c)
65977.308000 | 5.118000 | 5.067000 | -5.982000 | -6.033000 | -959.000000 | -772.000000 | -717.000000 | 476.000000 | 5067.000000 | 6044 |  | CORR | GENE | 06:13 | 06:44 | 06:52 | 82 | 483 | 13.000000 | EXT | -. Аномалия находится на отводе. |  | (c)
65996.492000 | 2.442000 | 2.366000 | -9.123000 | -9.199000 | -354.000000 | -291.000000 | -286.000000 | 218.000000 | 2366.000000 | 6046 |  | CORR | GENE | 05:09 | 05:19 | 05:20 | 245 | 136 | 10.000000 | EXT | - |  | (c)
66009.524000 | 3.909000 | 3.765000 | -7.406000 | -7.550000 | -936.000000 | -893.000000 | -860.000000 | 785.000000 | 3765.000000 | 6047 |  | CORR | GENE | 05:36 | 05:43 | 05:48 | 166 | 152 | 12.000000 | EXT | - |  | (c)
66011.575000 | 5.960000 | 5.952000 | -5.355000 | -5.363000 | -929.000000 | -780.000000 | -828.000000 | 728.000000 | 5325.000000 | 6047 |  | CORR | СIGR | 05:37 | 06:01 | 05:53 | 38 | 201 | 10.000000 | EXT | - |  | (c)
66029.297000 | 0.852000 | 0.769000 | -10.733000 | -10.816000 | 127.000000 | 144.000000 | 142.000000 | 127.000000 | 769.000000 | 6049 |  | CORR | AXGR | 05:27 | 05:30 | 05:29 | 119 | 30 | 10.000000 | EXT | - |  | (c)
66067.921000 | 5.306000 | 5.292000 | -5.389000 | -5.403000 | -1118.000000 | -1022.000000 | -1060.000000 | 1002.000000 | 5292.000000 | 6052 |  | CORR | СIGR | 05:44 | 05:59 | 05:53 | 41 | 116 | 12.000000 | EXT | - |  | (c)
66104.123000 | 8.278000 | 8.160000 | -2.477000 | -2.595000 | 506.000000 | 625.000000 | 590.000000 | 506.000000 | 1650.000000 | 6055 |  | CORR | GENE | 06:47 | 07:06 | 07:00 | 945 | 168 | 12.000000 | EXT | - |  | (c)
66105.281000 | 9.436000 | 9.389000 | -1.319000 | -1.366000 | 557.000000 | 678.000000 | 625.000000 | 557.000000 | 1319.000000 | 6055 |  | CORR | GENE | 06:55 | 07:15 | 07:06 | 47 | 136 | 12.000000 | EXT | - |  | (c)
66105.531000 | 9.686000 | 9.648000 | -1.069000 | -1.107000 | 549.000000 | 705.000000 | 643.000000 | 549.000000 | 1068.000000 | 6055 |  | CORR | СIGR | 06:54 | 07:19 | 07:09 | 39 | 189 | 10.000000 | EXT | - |  | (c)
66105.685000 | 9.840000 | 9.731000 | -0.915000 | -1.024000 | 641.000000 | 720.000000 | 684.000000 | 641.000000 | 555.000000 | 6055 |  | CORR | GENE | 07:09 | 07:21 | 07:15 | 469 | 86 | 11.000000 | EXT | - |  | (c)
66106.086000 | 10.241000 | 10.240000 | -0.514000 | -0.515000 | 625.000000 | 742.000000 | 689.000000 | 625.000000 | 486.000000 | 6055 |  | CORR | СIGR | 07:06 | 07:25 | 07:16 | 29 | 129 | 10.000000 | EXT | - |  | (c)
66106.328000 | 10.483000 | 10.298000 | -0.272000 | -0.457000 | 680.000000 | 714.000000 | 738.000000 | 680.000000 | 32.000000 | 6055 |  | CORR | GENE | 07:15 | 07:20 | 07:24 | 425 | 117 | 10.000000 | EXT | - |  | (c)
66106.501000 | 10.656000 | 10.391000 | -0.099000 | -0.364000 | 822.000000 | 854.000000 | 932.000000 | 822.000000 | 13.000000 | 6055 |  | CORR | GENE | 07:38 | 07:43 | 07:55 | 351 | 220 | 10.000000 | EXT | - |  | (c)
66109.174000 | 2.574000 | 2.565000 | -8.836000 | -8.845000 | 1628.000000 | 1668.000000 | 1670.000000 | 1628.000000 | 2565.000000 | 6056 |  | CORR | СIGR | 07:18 | 07:25 | 07:25 | 18 | 85 | 13.000000 | EXT | -. Аномалия находится на отводе. |  | (c)
66110.300000 | 3.700000 | 3.668000 | -7.710000 | -7.742000 | 1592.000000 | 1604.000000 | 1604.000000 | 1592.000000 | 3668.000000 | 6056 |  | CORR | AXGR | 07:12 | 07:14 | 07:14 | 64 | 24 | 12.000000 | EXT | -. Аномалия находится на отводе. |  | (c)
66120.272000 | 2.262000 | 2.251000 | -8.573000 | -8.584000 | 366.000000 | 426.000000 | 423.000000 | 366.000000 | 2251.000000 | 6057 |  | CORR | СIGR | 05:58 | 06:07 | 06:07 | 30 | 114 | 11.000000 | EXT | - |  | (c)
66126.836000 | 8.826000 | 8.816000 | -2.009000 | -2.019000 | 38.000000 | 77.000000 | 81.000000 | 38.000000 | 2000.000000 | 6057 |  | CORR | СIGR | 05:05 | 05:11 | 05:12 | 19 | 86 | 11.000000 | EXT | - |  | (c)
66127.116000 | 9.106000 | 9.095000 | -1.729000 | -1.740000 | 63.000000 | 100.000000 | 110.000000 | 63.000000 | 1714.000000 | 6057 |  | CORR | СIGR | 05:09 | 05:15 | 05:17 | 26 | 94 | 12.000000 | EXT | - |  | (c)
66133.450000 | 4.605000 | 4.551000 | -7.010000 | -7.064000 | -771.000000 | -496.000000 | -575.000000 | 380.000000 | 4551.000000 | 6058 |  | CORR | GENE | 06:39 | 07:23 | 07:10 | 54 | 391 | 10.000000 | EXT | -. Аномалия находится на отводе. |  | (c)
66133.646000 | 4.801000 | 4.633000 | -6.814000 | -6.982000 | -312.000000 | -311.000000 | -282.000000 | 253.000000 | 4633.000000 | 6058 |  | CORR | GENE | 07:53 | 07:53 | 07:58 | 609 | 59 | 10.000000 | EXT | -. Аномалия находится на отводе. |  | (c)
66176.708000 | 2.118000 | 1.976000 | -9.512000 | -9.654000 | 1011.000000 | 1103.000000 | 1139.000000 | 1011.000000 | 1976.000000 | 6062 |  | DENT |  | 05:07 | 05:22 | 05:27 | 257 | 257 | 0.422535 |  | -. Аномалия находится на отводе. |  | (c)
66177.212000 | 2.622000 | 2.286000 | -9.008000 | -9.344000 | 1057.000000 | 1293.000000 | 1334.000000 | 1057.000000 | 2286.000000 | 6062 |  | DENT |  | 05:14 | 05:52 | 05:59 | 912 | 555 | 0.352113 |  | -. Аномалия находится на отводе. |  | (c)
66178.059000 | 3.469000 | 3.256000 | -8.161000 | -8.374000 | 1467.000000 | 1594.000000 | 1596.000000 | 1467.000000 | 3256.000000 | 6062 |  | DENT |  | 06:20 | 06:41 | 06:41 | 437 | 259 | 0.422535 |  | -. Аномалия находится на отводе. |  | (c)
66203.901000 | 6.416000 | 6.300000 | -4.949000 | -5.065000 | 1263.000000 | 1303.000000 | 1319.000000 | 64.618386 | 4871.000000 | 6064 |  | DENT |  | 06:07 | 06:13 | 06:15 | 194 | 111 | 0.211268 |  | - |  | (c)
66239.291000 | 0.441000 | 0.413000 | -3.589000 | -3.617000 | 1262.000000 | 1523.000000 | 1449.000000 | 1262.000000 | 413.000000 | 6067в |  | CORR | СIGR | 11:44 | 00:26 | 00:14 | 41 | 375 | 11.000000 | EXT | - |  | (c)
66245.950000 | 0.145000 | 0.115000 | -4.050000 | -4.080000 | -742.000000 | -531.000000 | -548.000000 | 355.000000 | 115.000000 | 6068б |  | CORR | GENE | 05:36 | 06:10 | 06:07 | 117 | 387 | 15.000000 | EXT | - |  | (c)
66246.054000 | 0.249000 | 0.073000 | -3.946000 | -4.122000 | -653.000000 | -635.000000 | -631.000000 | 609.000000 | 73.000000 | 6068б |  | CORR | AXGR | 05:50 | 05:53 | 05:54 | 294 | 44 | 13.000000 | EXT | - |  | (c)
66246.116000 | 0.311000 | 0.266000 | -3.884000 | -3.929000 | 843.000000 | 1236.000000 | 1048.000000 | 843.000000 | 266.000000 | 6068б |  | CORR | GENE | 09:52 | 10:55 | 10:25 | 86 | 410 | 11.000000 | EXT | - |  | (c)
66246.347000 | 0.542000 | 0.479000 | -3.653000 | -3.716000 | -1857.000000 | -1589.000000 | -1592.000000 | 1327.000000 | 479.000000 | 6068б |  | CORR | GENE | 02:36 | 03:19 | 03:19 | 99 | 530 | 14.000000 | EXT | - |  | (c)
66246.352000 | 0.547000 | 0.386000 | -3.648000 | -3.809000 | 1512.000000 | 1624.000000 | 1591.000000 | 1512.000000 | 386.000000 | 6068б |  | CORR | GENE | 11:40 | 11:58 | 11:52 | 441 | 157 | 12.000000 | EXT | - |  | (c)
66246.466000 | 0.661000 | 0.557000 | -3.534000 | -3.638000 | -785.000000 | -596.000000 | -571.000000 | 358.000000 | 557.000000 | 6068б |  | CORR | GENE | 05:29 | 06:00 | 06:04 | 143 | 427 | 10.000000 | EXT | - |  | (c)
66246.479000 | 0.674000 | 0.631000 | -3.521000 | -3.564000 | 863.000000 | 1236.000000 | 1076.000000 | 863.000000 | 631.000000 | 6068б |  | CORR | GENE | 09:55 | 10:55 | 10:29 | 116 | 425 | 10.000000 | EXT | - |  | (c)
66246.561000 | 0.756000 | 0.742000 | -3.439000 | -3.453000 | -1628.000000 | -1361.000000 | -1463.000000 | 1299.000000 | 742.000000 | 6068б |  | CORR | GENE | 03:13 | 03:56 | 03:40 | 59 | 329 | 10.000000 | EXT | - |  | (c)
66246.804000 | 0.999000 | 0.815000 | -3.196000 | -3.380000 | 852.000000 | 1235.000000 | 1106.000000 | 852.000000 | 815.000000 | 6068б |  | CORR | GENE | 09:53 | 10:55 | 10:34 | 184 | 507 | 12.000000 | EXT | - |  | (c)
66246.997000 | 1.192000 | 1.066000 | -3.003000 | -3.129000 | 524.000000 | 1235.000000 | 1059.000000 | 524.000000 | 1066.000000 | 6068б |  | CORR | GENE | 09:00 | 10:55 | 10:27 | 201 | 1070 | 15.000000 | EXT | - |  | (c)
66247.383000 | 1.578000 | 1.495000 | -2.617000 | -2.700000 | 358.000000 | 1235.000000 | 862.000000 | 358.000000 | 1495.000000 | 6068б |  | CORR | GENE | 08:34 | 10:55 | 09:55 | 203 | 1007 | 12.000000 | EXT | - |  | (c)
66247.636000 | 1.831000 | 1.812000 | -2.364000 | -2.383000 | -1307.000000 | -1242.000000 | -1236.000000 | 1164.000000 | 1812.000000 | 6068б |  | CORR | СIGR | 04:05 | 04:15 | 04:16 | 37 | 143 | 11.000000 | EXT | - |  | (c)
66247.882000 | 2.077000 | 2.061000 | -2.118000 | -2.134000 | 419.000000 | 507.000000 | 574.000000 | 419.000000 | 2061.000000 | 6068б |  | CORR | СIGR | 08:43 | 08:58 | 09:08 | 38 | 309 | 10.000000 | EXT | - |  | (c)
66248.308000 | 2.503000 | 2.389000 | -1.692000 | -1.806000 | 451.000000 | 574.000000 | 583.000000 | 451.000000 | 1670.000000 | 6068б |  | CORR | GENE | 08:49 | 09:08 | 09:10 | 136 | 263 | 11.000000 | EXT | - |  | (c)
66249.125000 | 3.320000 | 3.271000 | -0.875000 | -0.924000 | -904.000000 | -684.000000 | -653.000000 | 402.000000 | 826.000000 | 6068б |  | CORR | GENE | 05:10 | 05:45 | 05:50 | 98 | 502 | 12.000000 | EXT | - |  | (c)
66249.369000 | 3.564000 | 3.539000 | -0.631000 | -0.656000 | -813.000000 | -623.000000 | -578.000000 | 344.000000 | 555.000000 | 6068б |  | CORR | GENE | 05:25 | 05:55 | 06:02 | 101 | 469 | 12.000000 | EXT | - |  | (c)
66253.009000 | 0.024000 | 0.018000 | -1.946000 | -1.952000 | -1658.000000 | -1561.000000 | -1269.000000 | 881.000000 | 18.000000 | 6068г |  | CORR | GENE | 02:01 | 02:16 | 03:03 | 90 | 777 | 10.000000 | EXT | - |  | (c)
66254.229000 | 1.244000 | 1.203000 | -0.726000 | -0.767000 | 550.000000 | 674.000000 | 725.000000 | 550.000000 | 702.000000 | 6068г |  | CORR | GENE | 07:57 | 08:17 | 08:25 | 65 | 350 | 10.000000 | EXT | - |  | (c)
66254.521000 | 1.536000 | 1.394000 | -0.434000 | -0.576000 | 1958.000000 | -1560.000000 | -2005.000000 | 1508.000000 | 364.000000 | 6068г |  | CORR | GENE | 11:44 | 02:17 | 01:05 | 212 | 995 | 13.000000 | EXT | - |  | (c)
66256.495000 | 0.000000 | -0.030000 | -5.680000 | -5.710000 | -689.000000 | -550.000000 | -470.000000 | 20.199364 |  | 6069б | Смещение кромок | GWAN |  | 01:01 | 01:23 | 01:36 | 0 | 439 | 3.375000 | EXT | Смещение кромок. Наружу. Величина смещения - 3.4 мм. |  | (c)
66256.495000 | 0.000000 | -0.061000 | -5.680000 | -5.741000 | -655.000000 | -493.000000 | -408.000000 | 12.959237 |  | 6069б | Вышлифовка на шве | GWAN |  | 01:06 | 01:33 | 01:46 | 105 | 494 | 11.000000 | EXT | Вышлифовка на шве |  | (c)
66256.495000 | 0.000000 | -0.025000 | -5.680000 | -5.705000 | 1992.000000 | 2108.000000 | -2183.000000 | 3.820334 |  | 6069б | Смещение кромок | GWAN |  | 08:14 | 08:32 | 09:00 | 0 | 572 | 3.682000 | EXT | Смещение кромок. Вовнутрь. Величина смещения - 3.7 мм. |  | (c)
66256.495000 | 0.000000 | -0.035000 | -5.680000 | -5.715000 | -1807.000000 | -1700.000000 | -1659.000000 | 46.131375 |  | 6069б | Смещение кромок | GWAN |  | 10:00 | 10:18 | 10:24 | 0 | 296 | 2.571000 | EXT | Смещение кромок. Наружу. Величина смещения - 2.6 мм. |  | (c)
66262.746000 | 0.571000 | 0.524000 | -2.364000 | -2.411000 | 2208.000000 | -1971.000000 | -2077.000000 | 1900.000000 | 524.000000 | 6069в |  | CORR | GENE | 01:48 | 02:33 | 02:16 | 88 | 353 | 11.000000 | EXT | - |  | (c)
66263.353000 | 1.178000 | 1.089000 | -1.757000 | -1.846000 | 874.000000 | 1146.000000 | 1059.000000 | 874.000000 | 1089.000000 | 6069в |  | CORR | GENE | 10:13 | 10:57 | 10:43 | 90 | 371 | 12.000000 | EXT | - |  | (c)
66263.809000 | 1.634000 | 1.614000 | -1.301000 | -1.321000 | -2094.000000 | -1764.000000 | -1883.000000 | 1671.000000 | 1180.000000 | 6069в |  | CORR | GENE | 02:14 | 03:07 | 02:48 | 141 | 423 | 12.000000 | EXT | - |  | (c)
66263.851000 | 1.676000 | 1.659000 | -1.259000 | -1.276000 | 1180.000000 | 1313.000000 | 1281.000000 | 1180.000000 | 1239.000000 | 6069в |  | CORR | СIGR | 11:02 | 11:24 | 11:18 | 37 | 203 | 10.000000 | EXT | - |  | (c)
66264.671000 | 2.496000 | 2.457000 | -0.439000 | -0.478000 | -631.000000 | -491.000000 | -498.000000 | 365.000000 | 417.000000 | 6069в |  | CORR | GENE | 06:10 | 06:32 | 06:31 | 61 | 266 | 12.000000 | EXT | - |  | (c)
66264.862000 | 2.687000 | 2.548000 | -0.248000 | -0.387000 | -445.000000 | -422.000000 | -425.000000 | 404.000000 | 212.000000 | 6069в |  | CORR | AXGR | 06:40 | 06:44 | 06:43 | 175 | 41 | 15.000000 | EXT | - |  | (c)
66264.937000 | 2.762000 | 2.703000 | -0.173000 | -0.232000 | -743.000000 | -590.000000 | -558.000000 | 372.000000 | 135.000000 | 6069в |  | CORR | GENE | 05:52 | 06:16 | 06:22 | 97 | 371 | 15.000000 | EXT | - |  | (c)
66265.070000 | 2.895000 | 2.783000 | -0.040000 | -0.152000 | -431.000000 | -409.000000 | -413.000000 | 394.000000 | 39.000000 | 6069в |  | CORR | AXGR | 06:42 | 06:46 | 06:45 | 113 | 37 | 10.000000 | EXT | - |  | (c)
66317.831000 | 8.671000 | 8.663000 | -2.969000 | -2.977000 | -1562.000000 | -1490.000000 | -1495.000000 | 1427.000000 | 2911.000000 | 6074 |  | CORR | GENE | 05:45 | 05:57 | 05:56 | 66 | 135 | 12.000000 | EXT | - |  | (c)
66319.203000 | 10.043000 | 9.890000 | -1.597000 | -1.750000 | -1554.000000 | -1352.000000 | -1265.000000 | 977.000000 | 1509.000000 | 6074 |  | CORR | GENE | 05:46 | 06:19 | 06:33 | 241 | 577 | 10.000000 | EXT | - |  | (c)
66319.956000 | 10.796000 | 10.610000 | -0.844000 | -1.030000 | -1639.000000 | -1281.000000 | -1449.000000 | 1260.000000 | 832.000000 | 6074 |  | CORR | GENE | 05:33 | 06:30 | 06:03 | 198 | 379 | 11.000000 | EXT | - |  | (c)
66321.361000 | 0.561000 | 0.463000 | -10.964000 | -11.062000 | -1245.000000 | -880.000000 | -1025.000000 | 805.000000 | 463.000000 | 6075 |  | CORR | GENE | 05:50 | 06:49 | 06:26 | 567 | 440 | 10.000000 | EXT | -. Аномалия находится на отводе. |  | (c)
66323.165000 | 2.365000 | 2.341000 | -9.160000 | -9.184000 | -1881.000000 | -1820.000000 | -1782.000000 | 1683.000000 | 2341.000000 | 6075 |  | CORR | СIGR | 04:08 | 04:17 | 04:24 | 37 | 198 | 10.000000 | EXT | -. Аномалия находится на отводе. |  | (c)
66323.420000 | 2.620000 | 2.538000 | -8.905000 | -8.987000 | -1834.000000 | -1817.000000 | -1816.000000 | 1798.000000 | 2538.000000 | 6075 |  | CORR | AXGR | 04:15 | 04:18 | 04:18 | 244 | 36 | 13.000000 | EXT | -. Аномалия находится на отводе. |  | (c)
66323.512000 | 2.712000 | 2.070000 | -8.813000 | -9.455000 | -706.000000 | -659.000000 | -590.000000 | 473.000000 | 2070.000000 | 6075 |  | CORR | GENE | 07:17 | 07:25 | 07:36 | 1663 | 233 | 12.000000 | EXT | -. Аномалия находится на отводе. |  | (c)
66323.858000 | 3.058000 | 3.052000 | -8.467000 | -8.473000 | -1589.000000 | -1534.000000 | -1560.000000 | 1532.000000 | 3052.000000 | 6075 |  | CORR | СIGR | 04:55 | 05:04 | 04:59 | 21 | 57 | 12.000000 | EXT | -. Аномалия находится на отводе. |  | (c)
66323.874000 | 3.074000 | 2.956000 | -8.451000 | -8.569000 | -1723.000000 | -1712.000000 | -1706.000000 | 1690.000000 | 2956.000000 | 6075 |  | CORR | AXGR | 04:33 | 04:35 | 04:36 | 214 | 33 | 10.000000 | EXT | -. Аномалия находится на отводе. |  | (c)
66324.052000 | 3.252000 | 3.245000 | -8.273000 | -8.280000 | -1556.000000 | -1498.000000 | -1526.000000 | 1496.000000 | 3245.000000 | 6075 |  | CORR | СIGR | 05:00 | 05:09 | 05:05 | 18 | 60 | 10.000000 | EXT | -. Аномалия находится на отводе. |  | (c)
66324.104000 | 3.304000 | 3.295000 | -8.221000 | -8.230000 | -1723.000000 | -1668.000000 | -1695.000000 | 1668.000000 | 3295.000000 | 6075 |  | CORR | СIGR | 04:33 | 04:42 | 04:38 | 19 | 55 | 13.000000 | EXT | -. Аномалия находится на отводе. |  | (c)
66324.331000 | 3.531000 | 3.523000 | -7.994000 | -8.002000 | -1677.000000 | -1498.000000 | -1583.000000 | 1490.000000 | 3523.000000 | 6075 |  | CORR | СIGR | 04:41 | 05:09 | 04:56 | 40 | 187 | 12.000000 | EXT | -. Аномалия находится на отводе. |  | (c)
66329.080000 | 8.280000 | 8.263000 | -3.245000 | -3.262000 | -1889.000000 | -1853.000000 | -1851.000000 | 1814.000000 | 3233.000000 | 6075 |  | CORR | СIGR | 04:06 | 04:12 | 04:12 | 29 | 75 | 10.000000 | EXT | -. Аномалия находится на отводе. |  | (c)
66329.639000 | 8.839000 | 8.829000 | -2.686000 | -2.696000 | -1809.000000 | -1775.000000 | -1772.000000 | 1735.000000 | 2643.000000 | 6075 |  | CORR | GENE | 04:19 | 04:25 | 04:25 | 53 | 75 | 12.000000 | EXT | -. Аномалия находится на отводе. |  | (c)
66330.627000 | 9.827000 | 9.457000 | -1.698000 | -2.068000 | -1505.000000 | -1443.000000 | -1453.000000 | 1402.000000 | 1424.000000 | 6075 |  | CORR | GENE | 05:08 | 05:18 | 05:17 | 644 | 103 | 11.000000 | EXT | -. Аномалия находится на отводе. |  | (c)
66330.999000 | 10.199000 | 10.197000 | -1.326000 | -1.328000 | -1512.000000 | -1456.000000 | -1477.000000 | 1443.000000 | 1305.000000 | 6075 |  | CORR | СIGR | 05:07 | 05:16 | 05:13 | 23 | 69 | 14.000000 | EXT | -. Аномалия находится на отводе. |  | (c)
66339.147000 | 6.822000 | 6.491000 | -4.603000 | -4.934000 | -431.000000 | -431.000000 | -378.000000 | 325.000000 | 4579.000000 | 6076 |  | CORR | GENE | 05:59 | 05:59 | 06:08 | 355 | 106 | 11.000000 | EXT | - |  | (c)
66339.340000 | 7.015000 | 6.995000 | -4.410000 | -4.430000 | -738.000000 | -689.000000 | -616.000000 | 493.000000 | 4345.000000 | 6076 |  | CORR | GENE | 05:10 | 05:18 | 05:29 | 85 | 245 | 11.000000 | EXT | - |  | (c)
66343.682000 | 11.357000 | 11.268000 | -0.068000 | -0.157000 | -542.000000 | -533.000000 | -509.000000 | 476.000000 | 16.000000 | 6076 |  | CORR | GENE | 05:41 | 05:43 | 05:47 | 141 | 66 | 11.000000 | EXT | - |  | (c)
66345.963000 | 2.213000 | 2.176000 | -9.422000 | -9.459000 | -1832.000000 | -1696.000000 | -1735.000000 | 1638.000000 | 2176.000000 | 6077 |  | CORR | СIGR | 06:28 | 06:50 | 06:43 | 37 | 194 | 11.000000 | EXT | - |  | (c)
66346.535000 | 2.785000 | 2.763000 | -8.850000 | -8.872000 | -64.000000 | 50.000000 | 25.000000 | 0.000000 | 2763.000000 | 6077 |  | GOUG | СIGR | 11:13 | 11:32 | 11:28 | 35 | 179 | 17.000000 | EXT | -. Задир. |  | (b)
66348.059000 | 4.309000 | 4.298000 | -7.326000 | -7.337000 | -1989.000000 | -1885.000000 | -1907.000000 | 1825.000000 | 4298.000000 | 6077 |  | CORR | СIGR | 06:03 | 06:19 | 06:16 | 28 | 164 | 10.000000 | EXT | - |  | (c)
66349.818000 | 6.068000 | 6.057000 | -5.567000 | -5.578000 | 2034.000000 | 2083.000000 | 2111.000000 | 2034.000000 | 5520.000000 | 6077 |  | CORR | GENE | 04:52 | 05:00 | 05:04 | 58 | 154 | 11.000000 | EXT | - |  | (c)
66350.963000 | 7.213000 | 7.177000 | -4.422000 | -4.458000 | 1832.000000 | 1885.000000 | 1894.000000 | 1832.000000 | 4422.000000 | 6077 |  | CORR | СIGR | 04:19 | 04:28 | 04:29 | 36 | 124 | 13.000000 | EXT | - |  | (c)
66351.580000 | 7.830000 | 7.483000 | -3.805000 | -4.152000 | 1913.000000 | 2054.000000 | 2036.000000 | 1913.000000 | 3199.000000 | 6077 |  | CORR | GENE | 04:32 | 04:55 | 04:52 | 953 | 246 | 11.000000 | EXT | - |  | (c)
66353.824000 | 10.074000 | 9.391000 | -1.561000 | -2.244000 | 2024.000000 | -1920.000000 | -1974.000000 | 1511.000000 | 942.000000 | 6077 |  | CORR | GENE | 04:50 | 06:14 | 06:05 | 1302 | 926 | 10.000000 | EXT | - |  | (c)
66354.774000 | 11.024000 | 10.742000 | -0.611000 | -0.893000 | -2039.000000 | -1758.000000 | -1847.000000 | 1654.000000 | 3.000000 | 6077 |  | CORR | GENE | 05:54 | 06:40 | 06:25 | 890 | 385 | 13.000000 | EXT | - |  | (c)
66362.620000 | 7.235000 | 7.225000 | -4.335000 | -4.345000 | 878.000000 | 1052.000000 | 973.000000 | 878.000000 | 4298.000000 | 6078 |  | CORR | GENE | 05:44 | 06:12 | 05:59 | 47 | 190 | 10.000000 | EXT | - |  | (c)
66365.530000 | 10.145000 | 8.429000 | -1.425000 | -3.141000 | 789.000000 | 941.000000 | 975.000000 | 789.000000 | 3.000000 | 6078 |  | CORR | GENE | 05:30 | 05:54 | 06:00 | 3138 | 372 | 11.000000 | EXT | - |  | (c)
66366.964000 | 0.009000 | 0.006000 | -11.606000 | -11.609000 | -587.000000 | -21.000000 | -271.000000 | 0.000000 | 6.000000 | 6079 |  | CORR | GENE | 05:14 | 06:45 | 06:05 | 142 | 632 | 10.000000 | EXT | - |  | (c)
66370.271000 | 3.316000 | 0.625000 | -8.299000 | -10.990000 | -477.000000 | -303.000000 | -299.000000 | 121.000000 | 625.000000 | 6079 |  | CORR | GENE | 05:32 | 05:59 | 06:00 | 2707 | 356 | 10.000000 | EXT | -. Аномалия находится на упругопластическом изгибе: R=536 Дн, максимальное растяжение на 11.7 час. |  | (c)
66371.117000 | 4.162000 | 3.594000 | -7.453000 | -8.021000 | -728.000000 | -629.000000 | -629.000000 | 531.000000 | 3594.000000 | 6079 |  | CORR | GENE | 04:51 | 05:07 | 05:07 | 1117 | 197 | 13.000000 | EXT | -. Аномалия находится на упругопластическом изгибе: R=490 Дн, максимальное растяжение на 11.7 час. |  | (c)
66372.565000 | 5.610000 | 5.458000 | -6.005000 | -6.157000 | -793.000000 | -439.000000 | -555.000000 | 318.000000 | 5458.000000 | 6079 |  | CORR | GENE | 04:41 | 05:38 | 05:19 | 397 | 475 | 10.000000 | EXT | -. Аномалия находится на упругопластическом изгибе: R=439 Дн, максимальное растяжение на 11.8 час. |  | (c)
66380.319000 | 1.749000 | 1.684000 | -9.726000 | -9.791000 | 562.000000 | 581.000000 | 575.000000 | 562.000000 | 1684.000000 | 6080 |  | CORR | AXGR | 04:25 | 04:28 | 04:27 | 114 | 26 | 11.000000 | EXT | -. Аномалия находится на упругопластическом изгибе: R=367 Дн, максимальное растяжение на 0.2 час. |  | (c)
66382.627000 | 4.057000 | 4.057000 | -7.418000 | -7.418000 | 772.000000 | 772.000000 | 785.000000 | 772.000000 | 4057.000000 | 6080 |  | CORR | AXGR | 04:59 | 04:59 | 05:01 | 121 | 26 | 11.000000 | EXT | -. Аномалия находится на упругопластическом изгибе: R=396 Дн, максимальное растяжение на 0.3 час. |  | (c)
66390.096000 | 0.051000 | 0.034000 | -1.474000 | -1.491000 | 1936.000000 | -2116.000000 | -2167.000000 | 0.000000 | 34.000000 | 6081 |  | CORR | GENE | 04:05 | 05:11 | 05:03 | 76 | 715 | 10.000000 | EXT | - |  | (c)
66391.871000 | 0.301000 | 0.130000 | -8.574000 | -8.745000 | -2161.000000 | -2146.000000 | -2136.000000 | 5.617172 | 130.000000 | 6082 |  | CORR | GENE | 04:58 | 05:01 | 05:02 | 388 | 49 | 14.000000 | EXT | - |  | (c)
66392.887000 | 1.317000 | 1.028000 | -7.558000 | -7.847000 | -2153.000000 | -2116.000000 | -2120.000000 | 6.261177 | 1028.000000 | 6082 |  | CORR | GENE | 05:00 | 05:06 | 05:05 | 429 | 66 | 14.000000 | EXT | - |  | (c)
66397.412000 | 5.842000 | 4.418000 | -3.033000 | -4.457000 | -2149.000000 | -2119.000000 | -2090.000000 | 6.565445 | 2523.000000 | 6082 |  | CORR | GENE | 05:00 | 05:05 | 05:10 | 1934 | 119 | 13.000000 | EXT | - |  | (c)
66398.179000 | 6.609000 | 6.474000 | -2.266000 | -2.401000 | -1908.000000 | -1689.000000 | -1761.000000 | 26.013731 | 2245.000000 | 6082 |  | CORR | GENE | 05:39 | 06:15 | 06:03 | 156 | 294 | 10.000000 | EXT | - |  | (c)
66399.533000 | 7.963000 | 7.670000 | -0.912000 | -1.205000 | -2109.000000 | -2109.000000 | -2056.000000 | 9.793376 | 121.000000 | 6082 |  | CORR | GENE | 05:07 | 05:07 | 05:15 | 1084 | 106 | 12.000000 | EXT | - |  | (c)
66400.445000 | 0.000000 | -0.021000 | -11.295000 | -11.316000 | -2155.000000 | -2007.000000 | -1929.000000 | 24.358874 |  | 6083 | Смещение кромок | GWAN |  | 07:59 | 08:23 | 08:36 | 0 | 453 | 2.953000 | EXT | Смещение кромок. Вовнутрь. Величина смещения - 3 мм. |  | (c)
66401.222000 | 0.777000 | 0.774000 | -10.518000 | -10.521000 | 1928.000000 | 1949.000000 | 1978.000000 | 12.391441 | 774.000000 | 6083 |  | CORR | СIGR | 06:58 | 07:02 | 07:06 | 20 | 99 | 10.000000 | EXT | - |  | (c)
66402.580000 | 2.135000 | 2.135000 | -9.160000 | -9.160000 | 1928.000000 | 1977.000000 | 1953.000000 | 18.322765 | 2135.000000 | 6083 |  | CORR | СIGR | 06:58 | 07:06 | 07:02 | 20 | 50 | 13.000000 | EXT | - |  | (c)
66402.906000 | 2.461000 | 2.190000 | -8.834000 | -9.105000 | 1149.000000 | 1240.000000 | 1216.000000 | 71.139790 | 2190.000000 | 6083 |  | CORR | GENE | 04:53 | 05:07 | 05:03 | 460 | 133 | 10.000000 | EXT | - |  | (c)
66403.083000 | 2.638000 | 2.609000 | -8.657000 | -8.686000 | 1956.000000 | 2039.000000 | 2002.000000 | 11.100269 | 2609.000000 | 6083 |  | CORR | GENE | 07:03 | 07:16 | 07:10 | 57 | 91 | 10.000000 | EXT | - |  | (c)
66407.216000 | 6.771000 | 6.695000 | -4.524000 | -4.600000 | 1012.000000 | 1262.000000 | 1144.000000 | 66.338242 | 4409.000000 | 6083 |  | CORR | GENE | 04:31 | 05:11 | 04:52 | 191 | 264 | 10.000000 | EXT | - |  | (c)
66408.512000 | 8.067000 | 7.530000 | -3.228000 | -3.765000 | 1090.000000 | 1172.000000 | 1208.000000 | 63.554151 | 2703.000000 | 6083 |  | CORR | GENE | 04:43 | 04:56 | 05:02 | 1062 | 235 | 11.000000 | EXT | - |  | (c)
66408.708000 | 8.263000 | 8.249000 | -3.032000 | -3.046000 | 1818.000000 | 2020.000000 | 1919.000000 | 8.800367 | 3015.000000 | 6083 |  | CORR | СIGR | 06:41 | 07:13 | 06:57 | 31 | 202 | 12.000000 | EXT | - |  | (c)
66409.236000 | 8.791000 | 8.692000 | -2.504000 | -2.603000 | 1097.000000 | 1713.000000 | 1503.000000 | 0.000000 | 2427.000000 | 6083 |  | CORR | GENE | 04:44 | 06:23 | 05:50 | 176 | 812 | 14.000000 | EXT | - |  | (c)
66411.030000 | 10.585000 | 10.571000 | -0.710000 | -0.724000 | 1044.000000 | 1069.000000 | 1057.000000 | 84.287584 | 701.000000 | 6083 |  | CORR | PITT | 04:36 | 04:40 | 04:38 | 23 | 25 | 15.000000 | EXT | - |  | (c)
66411.217000 | 10.772000 | 10.758000 | -0.523000 | -0.537000 | 1971.000000 | 2086.000000 | 2080.000000 | 0.000000 | 481.000000 | 6083 |  | CORR | GENE | 07:05 | 07:24 | 07:23 | 56 | 220 | 16.000000 | EXT | - |  | (c)
66411.434000 | 10.989000 | 10.978000 | -0.306000 | -0.317000 | 1039.000000 | 1069.000000 | 1070.000000 | 83.826656 | 301.000000 | 6083 |  | CORR | СIGR | 04:35 | 04:40 | 04:40 | 16 | 62 | 13.000000 | EXT | - |  | (c)
66411.463000 | 11.018000 | 10.847000 | -0.277000 | -0.448000 | 2173.000000 | 2204.000000 | 2197.000000 | 0.000000 | 142.000000 | 6083 |  | CORR | GENE | 07:38 | 07:43 | 07:42 | 306 | 48 | 10.000000 | EXT | - |  | (c)
66413.026000 | 1.286000 | 1.241000 | -10.229000 | -10.274000 | 899.000000 | 1087.000000 | 1038.000000 | 899.000000 | 1241.000000 | 6084 |  | CORR | GENE | 05:18 | 05:48 | 05:40 | 76 | 277 | 11.000000 | EXT | - |  | (c)
66413.451000 | 1.711000 | 1.653000 | -9.804000 | -9.862000 | 1330.000000 | 1649.000000 | 1512.000000 | 1330.000000 | 1653.000000 | 6084 |  | CORR | GENE | 06:27 | 07:19 | 06:57 | 186 | 364 | 12.000000 | EXT | - |  | (c)
66417.379000 | 5.639000 | 5.625000 | -5.876000 | -5.890000 | 946.000000 | 989.000000 | 975.000000 | 946.000000 | 5625.000000 | 6084 |  | CORR | СIGR | 05:25 | 05:32 | 05:30 | 19 | 58 | 13.000000 | EXT | - |  | (c)
66434.736000 | 11.481000 | 11.459000 | -0.069000 | -0.091000 | -631.000000 | -531.000000 | -536.000000 | 441.000000 | 64.000000 | 6085 |  | CORR | СIGR | 05:07 | 05:23 | 05:22 | 27 | 190 | 12.000000 | EXT | - |  | (c)
66496.929000 | 5.474000 | 5.425000 | -6.031000 | -6.080000 | -2167.000000 | -2110.000000 | -2056.000000 | 5.134030 | 5425.000000 | 6091 |  | CORR | GENE | 05:15 | 05:24 | 05:33 | 73 | 221 | 13.000000 | EXT | - |  | (c)
66524.129000 | 9.704000 | 8.916000 | -0.871000 | -1.659000 | 291.000000 | 803.000000 | 700.000000 | 291.000000 | 267.000000 | 6093 |  | WRIN |  | 04:51 | 06:14 | 05:58 | 1392 | 819 | 1.000000 |  | - |  | (c)
66534.346000 | 9.346000 | 9.320000 | -2.184000 | -2.210000 | -2047.000000 | -1987.000000 | -1997.000000 | 1946.000000 | 2167.000000 | 6094 |  | GOUG | СIGR | 03:29 | 03:39 | 03:38 | 43 | 101 | 8.000000 | EXT | -. Задир. |  | (c)
66547.720000 | 0.000000 | -0.016000 | -11.570000 | -11.586000 | -1356.000000 | -1161.000000 | -1196.000000 | 70.611836 |  | 6096 | Смещение кромок | GWAN |  | 06:01 | 06:32 | 06:27 | 0 | 319 | 3.149000 | EXT | Смещение кромок. Наружу. Аномалия находится на отводе. Величина смещения - 3.1 мм. |  | (c)
66559.290000 | 0.000000 | -0.021000 | -11.455000 | -11.476000 | 887.000000 | 1195.000000 | 1170.000000 | 39.873755 |  | 6097 | Смещение кромок | GWAN |  | 03:23 | 04:12 | 04:08 | 0 | 566 | 2.346000 | EXT | Смещение кромок. Наружу. Величина смещения - 2.3 мм. |  | (c)
66559.290000 | 0.000000 | -0.016000 | -11.455000 | -11.471000 | 1787.000000 | 2011.000000 | 2078.000000 | 0.000000 |  | 6097 | Смещение кромок | GWAN |  | 05:48 | 06:24 | 06:35 | 0 | 581 | 3.424000 | EXT | Смещение кромок. Наружу. Величина смещения - 3.4 мм. |  | (c)
66594.194000 | 0.419000 | 0.359000 | -10.856000 | -10.916000 | 1669.000000 | 1702.000000 | 1722.000000 | 36.821787 | 359.000000 | 6100 |  | DENT |  | 04:04 | 04:09 | 04:12 | 99 | 105 | 0.281690 |  | - |  | (c)
66599.272000 | 5.497000 | 4.606000 | -5.778000 | -6.669000 | -958.000000 | -837.000000 | -783.000000 | 34.859711 | 4606.000000 | 6100 |  | GOUG | GENE | 09:00 | 09:19 | 09:28 | 1551 | 351 | 10.000000 | EXT | -. Зона задиров. |  | (c)
66600.518000 | 6.743000 | 6.695000 | -4.532000 | -4.580000 | -1558.000000 | -1434.000000 | -1479.000000 | 54.261627 | 4525.000000 | 6100 |  | GOUG | GENE | 07:23 | 07:43 | 07:36 | 55 | 158 | 10.000000 | EXT | -. Задир. |  | (c)
66600.956000 | 7.181000 | 7.170000 | -4.094000 | -4.105000 | -1563.000000 | -1503.000000 | -1503.000000 | 53.867959 | 4080.000000 | 6100 |  | GOUG | СIGR | 07:22 | 07:32 | 07:32 | 25 | 119 | 10.000000 | EXT | -. Задир. |  | (c)
66601.721000 | 7.946000 | 7.946000 | -3.329000 | -3.329000 | -1641.000000 | -1546.000000 | -1466.000000 | 47.564061 | 3236.000000 | 6100 |  | GOUG | GENE | 07:10 | 07:25 | 07:38 | 93 | 350 | 10.000000 | EXT | -. Зона задиров. |  | (c)
66602.024000 | 8.249000 | 8.227000 | -3.026000 | -3.048000 | -1648.000000 | -1573.000000 | -1573.000000 | 47.045352 | 3004.000000 | 6100 |  | GOUG | СIGR | 07:09 | 07:21 | 07:21 | 44 | 148 | 11.000000 | EXT | -. Задир. |  | (c)
66603.773000 | 9.998000 | 9.884000 | -1.277000 | -1.391000 | 686.000000 | 720.000000 | 735.000000 | 59.292350 | 1228.000000 | 6100 |  | DENT |  | 01:25 | 01:31 | 01:33 | 163 | 97 | 0.281690 |  | - |  | (c)
66623.574000 | 8.254000 | 8.226000 | -3.221000 | -3.249000 | 1043.000000 | 1114.000000 | 1083.000000 | 1043.000000 | 3188.000000 | 6102 |  | CORR | GENE | 07:41 | 07:53 | 07:48 | 61 | 80 | 11.000000 | EXT | -. Аномалия находится на упругопластическом изгибе: R=888 Дн, максимальное растяжение на 5.7 час. |  | (c)
66626.410000 | 11.090000 | 11.074000 | -0.385000 | -0.401000 | 163.000000 | 218.000000 | 192.000000 | 163.000000 | 379.000000 | 6102 |  | CORR | СIGR | 05:19 | 05:28 | 05:24 | 22 | 57 | 11.000000 | EXT | -. Аномалия находится на упругопластическом изгибе: R=501 Дн, максимальное растяжение на 5.7 час. |  | (c)
66626.659000 | 11.339000 | 11.329000 | -0.136000 | -0.146000 | 195.000000 | 239.000000 | 237.000000 | 195.000000 | 126.000000 | 6102 |  | CORR | СIGR | 05:24 | 05:31 | 05:31 | 20 | 85 | 14.000000 | EXT | -. Аномалия находится на упругопластическом изгибе: R=484 Дн, максимальное растяжение на 5.7 час. |  | (c)
66626.760000 | 11.440000 | 11.332000 | -0.035000 | -0.143000 | -22.000000 | 137.000000 | 59.000000 | 0.000000 | 26.000000 | 6102 |  | CORR | GENE | 04:49 | 05:15 | 05:02 | 117 | 161 | 10.000000 | EXT | -. Аномалия находится на упругопластическом изгибе: R=484 Дн, максимальное растяжение на 5.7 час. |  | (c)
66638.420000 | 0.000000 | -0.031000 | -11.015000 | -11.046000 | -1132.000000 | -729.000000 | -656.000000 | 180.000000 |  | 6104 | Смещение кромок | GWAN |  | 00:31 | 01:36 | 01:48 | 0 | 953 | 2.651000 | EXT | Смещение кромок. Вовнутрь. Величина смещения - 2.7 мм. Аномалия находится на упругопластическом изгибе: R=455 Дн, максимальное растяжение на 5.5 час. |  | (c)
66653.558000 | 2.663000 | 2.647000 | -6.692000 | -6.708000 | 1399.000000 | 1470.000000 | 1473.000000 | 49.223202 | 2647.000000 | 6106 |  | CORR | СIGR | 06:34 | 06:46 | 06:46 | 30 | 148 | 10.000000 | EXT | -. Аномалия находится на отводе. |  | (c)
66660.250000 | 0.000000 | -0.020000 | -6.550000 | -6.570000 | 122.000000 | 296.000000 | 233.000000 | 9.818328 |  | 6107 | Нарушение формы кольцевого шва | GWAN |  | 01:13 | 01:42 | 01:31 | 0 | 223 |  | EXT | Нарушение формы кольцевого шва. Аномалия находится на отводе. |  | (c)
66660.250000 | 0.000000 | -0.019000 | -6.550000 | -6.569000 | 916.000000 | 1319.000000 | 1205.000000 | 36.020780 |  | 6107 | Нарушение формы кольцевого шва | GWAN |  | 03:22 | 04:27 | 04:08 | 0 | 579 |  | EXT | Нарушение формы кольцевого шва. Аномалия находится на отводе. |  | (c)
66660.250000 | 0.000000 | -0.024000 | -6.550000 | -6.574000 | -1265.000000 | -834.000000 | -897.000000 | 42.721222 |  | 6107 | Нарушение формы кольцевого шва | GWAN |  | 09:30 | 10:39 | 10:29 | 0 | 736 |  | EXT | Нарушение формы кольцевого шва. Аномалия находится на отводе. |  | (c)
66661.806000 | 1.556000 | 1.521000 | -4.994000 | -5.029000 | 494.000000 | 512.000000 | 508.000000 | 39.826326 | 1521.000000 | 6107 |  | GOUG | AXGR | 02:13 | 02:16 | 02:16 | 73 | 29 | 11.000000 | EXT | -. Задир. |  | (c)
66662.223000 | 1.973000 | 1.921000 | -4.577000 | -4.629000 | -1892.000000 | -1828.000000 | -1806.000000 | 34.267423 | 1921.000000 | 6107 |  | GOUG | GENE | 07:48 | 07:59 | 08:02 | 245 | 173 | 12.000000 | EXT | -. Зона задиров. |  | (c)
66662.238000 | 1.988000 | 1.980000 | -4.562000 | -4.570000 | 229.000000 | 305.000000 | 291.000000 | 18.456081 | 1980.000000 | 6107 |  | GOUG | СIGR | 01:31 | 01:43 | 01:41 | 16 | 124 | 10.000000 | EXT | -. Задир. |  | (c)
66662.593000 | 2.343000 | 2.264000 | -4.207000 | -4.286000 | 377.000000 | 411.000000 | 408.000000 | 30.419528 | 2264.000000 | 6107 |  | GOUG | GENE | 01:55 | 02:00 | 02:00 | 91 | 62 | 12.000000 | EXT | -. Задир. |  | (c)
66662.852000 | 2.602000 | 2.592000 | -3.948000 | -3.958000 | 372.000000 | 438.000000 | 428.000000 | 30.028859 | 2592.000000 | 6107 |  | GOUG | GENE | 01:54 | 02:04 | 02:03 | 92 | 112 | 12.000000 | EXT | -. Зона задиров. |  | (c)
66665.007000 | 4.757000 | 4.692000 | -1.793000 | -1.858000 | -2196.000000 | -2196.000000 | -2184.000000 | 3.763472 | 1687.000000 | 6107 |  | CORR | AXGR | 06:59 | 06:59 | 07:01 | 171 | 25 | 10.000000 | EXT | - |  | (c)
66666.876000 | 0.076000 | 0.044000 | -4.504000 | -4.536000 | 1311.000000 | 2148.000000 | 1911.000000 | 0.000000 | 44.000000 | 6108 |  | CORR | GENE | 04:24 | 06:39 | 06:01 | 188 | 1201 | 11.000000 | EXT | - |  | (c)
66667.523000 | 0.723000 | 0.663000 | -3.857000 | -3.917000 | 1444.000000 | 1641.000000 | 1615.000000 | 22.112065 | 663.000000 | 6108 |  | CORR | GENE | 04:46 | 05:18 | 05:13 | 138 | 342 | 11.000000 | EXT | - |  | (c)
66671.321000 | 4.521000 | 4.467000 | -0.059000 | -0.113000 | 1136.000000 | 1380.000000 | 1292.000000 | 50.502318 | 19.000000 | 6108 |  | ARTD | GENE | 03:56 | 04:35 | 04:21 | 94 | 312 | 10.878314 | INT | -. Эквивалент потери металла 11%. |  | (c)
66772.381000 | 11.451000 | 11.444000 | -0.144000 | -0.151000 | -1658.000000 | -1653.000000 | -1652.000000 | 1645.000000 | 138.000000 | 6117 | Заварка технологического отверстия | ARTD | AXSL | 10:12 | 10:13 | 10:13 | 13 | 13 |  | EXT | Заварка технологического отверстия |  | (c)
66772.392000 | 11.462000 | 11.456000 | -0.133000 | -0.139000 | 616.000000 | 621.000000 | 621.000000 | 616.000000 | 126.000000 | 6117 | Заварка технологического отверстия | ARTD | AXSL | 04:19 | 04:20 | 04:20 | 13 | 11 |  | EXT | Заварка технологического отверстия |  | (c)
66853.154000 | 1.789000 | 1.748000 | -9.831000 | -9.872000 | 257.000000 | 368.000000 | 397.000000 | 257.000000 | 1748.000000 | 6126 |  | CORR | GENE | 06:09 | 06:27 | 06:31 | 69 | 279 | 10.000000 | EXT | - |  | (c)
66860.077000 | 8.712000 | 8.523000 | -2.908000 | -3.097000 | -1776.000000 | -1602.000000 | -1619.000000 | 1462.000000 | 2791.000000 | 6126 |  | DENT |  | 00:41 | 01:09 | 01:06 | 306 | 314 | 0.281690 |  | - |  | (c)
66995.171000 | 8.416000 | 8.252000 | -3.149000 | -3.313000 | 473.000000 | 548.000000 | 626.000000 | 473.000000 | 3044.000000 | 6138 |  | DENT |  | 04:17 | 04:30 | 04:42 | 269 | 306 | 0.422535 |  | -. Аномалия находится на отводе. |  | (c)
67011.239000 | 1.474000 | 1.463000 | -9.411000 | -9.422000 | 1635.000000 | 1720.000000 | 1707.000000 | 1635.000000 | 1463.000000 | 6140 |  | GOUG | СIGR | 08:22 | 08:36 | 08:34 | 20 | 144 | 14.000000 | EXT | -. Задир. Аномалия находится на упругопластическом изгибе: R=816 Дн, максимальное растяжение на 9.1 час. |  | (c)
67024.382000 | 3.732000 | 3.455000 | -7.473000 | -7.750000 | -120.000000 | -53.000000 | 35.000000 | 0.000000 | 3455.000000 | 6141 |  | DENT |  | 04:25 | 04:36 | 04:50 | 456 | 310 | 0.704225 |  | -. Аномалия находится вблизи продольного шва. Аномалия находится на упругопластическом изгибе. |  | (c)
67038.499000 | 6.644000 | 6.462000 | -4.856000 | -5.038000 | -1015.000000 | -912.000000 | -844.000000 | 673.000000 | 4768.000000 | 6142 |  | DENT |  | 05:47 | 06:04 | 06:15 | 270 | 342 | 0.352113 |  | -. Аномалия находится на упругопластическом изгибе. |  | (c)
67043.355000 | 0.000000 | -0.017000 | -11.325000 | -11.342000 | -1067.000000 | -875.000000 | -271.000000 | 0.000000 |  | 6143 | Нарушение формы кольцевого шва | GWAN |  | 05:02 | 05:33 | 07:11 | 0 | 1591 |  | EXT | Нарушение формы кольцевого шва. Аномалия находится на упругопластическом изгибе: R=870 Дн, максимальное растяжение на 7.5 час. |  | (c)
67063.028000 | 8.348000 | 8.324000 | -3.312000 | -3.336000 | 1834.000000 | 1956.000000 | 1926.000000 | 1834.000000 | 3295.000000 | 6144 |  | CORR | СIGR | 05:01 | 05:20 | 05:15 | 41 | 183 | 10.000000 | EXT | - |  | (c)
67076.137000 | 9.797000 | 9.774000 | -1.478000 | -1.501000 | 1678.000000 | 1763.000000 | 1726.000000 | 33.007543 | 1476.000000 | 6145 |  | CORR | СIGR | 05:57 | 06:11 | 06:05 | 25 | 96 | 10.000000 | EXT | - |  | (c)
67077.456000 | 11.116000 | 11.093000 | -0.159000 | -0.182000 | 1633.000000 | 1754.000000 | 1708.000000 | 30.102405 | 150.000000 | 6145 |  | CORR | СIGR | 05:50 | 06:09 | 06:02 | 32 | 150 | 10.000000 | EXT | - |  | (c)
67077.577000 | 11.237000 | 11.170000 | -0.038000 | -0.105000 | 1794.000000 | 1927.000000 | 1904.000000 | 8.636662 | 38.000000 | 6145 |  | CORR | GENE | 06:16 | 06:37 | 06:33 | 67 | 220 | 11.000000 | EXT | - |  | (c)
67078.043000 | 0.428000 | 0.365000 | -11.022000 | -11.085000 | 1854.000000 | 2082.000000 | 2004.000000 | 0.000000 | 365.000000 | 6146 |  | CORR | GENE | 05:37 | 06:14 | 06:01 | 69 | 301 | 10.000000 | EXT | - |  | (c)
67078.125000 | 0.510000 | 0.475000 | -10.940000 | -10.975000 | 1910.000000 | 2020.000000 | 1988.000000 | 6.994091 | 475.000000 | 6146 |  | CORR | СIGR | 05:46 | 06:04 | 05:59 | 35 | 156 | 10.000000 | EXT | - |  | (c)
67084.029000 | 6.414000 | 6.401000 | -5.036000 | -5.049000 | -1556.000000 | -1502.000000 | -1492.000000 | 59.565573 | 5016.000000 | 6146 |  | CORR | СIGR | 08:27 | 08:36 | 08:37 | 33 | 127 | 10.000000 | EXT | - |  | (c)
67113.111000 | 2.586000 | 2.547000 | -8.554000 | -8.593000 | 1453.000000 | 1481.000000 | 1497.000000 | 52.189981 | 2547.000000 | 6149 |  | DENT |  | 06:44 | 06:48 | 06:51 | 83 | 87 | 0.422535 |  | -. Аномалия находится вблизи дефекта потери металла. |  | (c)
67113.153000 | 2.628000 | 2.582000 | -8.512000 | -8.558000 | 1447.000000 | 1522.000000 | 1527.000000 | 43.958756 | 2582.000000 | 6149 |  | GOUG | GENE | 06:43 | 06:55 | 06:56 | 48 | 159 | 6.000000 | EXT | -. Задир. |  | (c)
67191.530000 | 0.000000 | -0.034000 | -11.210000 | -11.244000 | 1264.000000 | 1469.000000 | 1813.000000 | 0.000000 |  | 6157 | Нарушение формы кольцевого шва | GWAN |  | 04:38 | 05:11 | 06:06 | 0 | 1098 |  | EXT | Нарушение формы кольцевого шва. Аномалия находится на упругопластическом изгибе: R=499 Дн, максимальное растяжение на 6 час. |  | (c)
67191.530000 | 0.000000 | -0.050000 | -11.210000 | -11.260000 | -1287.000000 | -493.000000 | -479.000000 | 26.538829 |  | 6157 | Нарушение формы кольцевого шва | GWAN |  | 09:46 | 11:54 | 11:56 | 0 | 1616 |  | EXT | Нарушение формы кольцевого шва. Аномалия находится на упругопластическом изгибе: R=499 Дн, максимальное растяжение на 6 час. |  | (c)
67225.172000 | 10.907000 | 10.885000 | -0.618000 | -0.640000 | -685.000000 | -685.000000 | -666.000000 | 50.592086 | 414.000000 | 6159 |  | CORR | AXGR | 07:54 | 07:54 | 07:57 | 226 | 39 | 10.000000 | EXT | - |  | (c)
67229.635000 | 3.845000 | 3.820000 | -7.645000 | -7.670000 | -982.000000 | -775.000000 | -857.000000 | 732.000000 | 3820.000000 | 6160 |  | CORR | GENE | 07:18 | 07:51 | 07:38 | 243 | 250 | 13.000000 | EXT | - |  | (c)
67230.331000 | 4.541000 | 4.315000 | -6.949000 | -7.175000 | -935.000000 | -917.000000 | -868.000000 | 800.000000 | 4315.000000 | 6160 |  | CORR | GENE | 07:26 | 07:29 | 07:37 | 539 | 135 | 11.000000 | EXT | - |  | (c)
67234.927000 | 9.137000 | 9.127000 | -2.353000 | -2.363000 | -1455.000000 | -1353.000000 | -1364.000000 | 1273.000000 | 2316.000000 | 6160 |  | CORR | GENE | 06:02 | 06:18 | 06:16 | 47 | 182 | 13.000000 | EXT | - |  | (c)
67245.435000 | 8.155000 | 8.123000 | -3.480000 | -3.512000 | -1162.000000 | -1084.000000 | -1051.000000 | 941.000000 | 3472.000000 | 6161 |  | CORR | СIGR | 05:18 | 05:31 | 05:36 | 40 | 221 | 12.000000 | EXT | - |  | (c)
67249.078000 | 0.163000 | 0.153000 | -11.462000 | -11.472000 | 752.000000 | 790.000000 | 798.000000 | 752.000000 | 153.000000 | 6162 |  | CORR | СIGR | 07:52 | 07:58 | 07:59 | 21 | 91 | 12.000000 | EXT | - |  | (c)
67306.797000 | 1.667000 | 1.598000 | -9.533000 | -9.602000 | -1105.000000 | -1062.000000 | -1051.000000 | 80.453682 | 1598.000000 | 6167 |  | DENT |  | 09:59 | 10:06 | 10:08 | 136 | 108 | 0.704225 |  | - |  | (c)
67317.556000 | 1.226000 | 1.192000 | -9.619000 | -9.653000 | 1921.000000 | 1931.000000 | 1933.000000 | 22.190268 | 1192.000000 | 6168 |  | CORR | AXGR | 08:05 | 08:06 | 08:06 | 80 | 23 | 11.000000 | EXT | - |  | (c)
67318.446000 | 2.116000 | 2.099000 | -8.729000 | -8.746000 | 576.000000 | 622.000000 | 610.000000 | 46.486454 | 2099.000000 | 6168 |  | CORR | СIGR | 04:27 | 04:35 | 04:33 | 24 | 67 | 11.000000 | EXT | - |  | (c)
67324.813000 | 8.483000 | 8.429000 | -2.362000 | -2.416000 | 906.000000 | 931.000000 | 938.000000 | 73.116886 | 2283.000000 | 6168 |  | CORR | GENE | 05:21 | 05:25 | 05:26 | 133 | 64 | 13.000000 | EXT | - |  | (c)
67340.381000 | 1.636000 | 1.626000 | -9.804000 | -9.814000 | -1610.000000 | -1494.000000 | -1526.000000 | 50.088772 | 1626.000000 | 6170 |  | CORR | СIGR | 04:42 | 05:01 | 04:56 | 29 | 168 | 12.000000 | EXT | - |  | (c)
67355.872000 | 5.687000 | 5.652000 | -5.763000 | -5.798000 | 2202.000000 | -1521.000000 | -1121.000000 | 0.000000 | 5652.000000 | 6171 | Дефект проката | MIAN | GENE | 05:18 | 07:17 | 08:21 | 71 | 2275 | 10.423709 | EXT | Дефект проката. Эквивалент потери металла 10%. Аномалия находится на упругопластическом изгибе: R=711 Дн, максимальное растяжение на 5.4 час. |  | (c)
67361.499000 | 11.314000 | 11.297000 | -0.136000 | -0.153000 | 1971.000000 | 2145.000000 | 2066.000000 | 5.556119 | 42.000000 | 6171 |  | CORR | GENE | 04:40 | 05:08 | 04:56 | 111 | 191 | 12.000000 | EXT | -. Аномалия находится на упругопластическом изгибе: R=556 Дн, максимальное растяжение на 6.1 час. |  | (c)
67361.712000 | 0.077000 | 0.022000 | -11.303000 | -11.358000 | 2203.000000 | -2022.000000 | -2000.000000 | 0.000000 | 22.000000 | 6172 |  | CORR | GENE | 04:30 | 05:08 | 05:11 | 93 | 516 | 12.000000 | EXT | -. Аномалия находится на упругопластическом изгибе: R=541 Дн, максимальное растяжение на 6.2 час. |  | (c)
67361.864000 | 0.229000 | 0.229000 | -11.151000 | -11.151000 | 2039.000000 | 2221.000000 | 2130.000000 | 0.689912 | 229.000000 | 6172 |  | CORR | GENE | 04:03 | 04:33 | 04:18 | 2094 | 183 | 12.000000 | EXT | -. Аномалия находится на упругопластическом изгибе: R=528 Дн, максимальное растяжение на 6.2 час. |  | (c)
67363.522000 | 1.887000 | 1.845000 | -9.493000 | -9.535000 | -1239.000000 | -1221.000000 | -1225.000000 | 80.008369 | 1845.000000 | 6172 |  | CORR | AXGR | 07:14 | 07:17 | 07:16 | 123 | 28 | 10.000000 | EXT | -. Аномалия находится на упругопластическом изгибе: R=462 Дн, максимальное растяжение на 6.5 час. |  | (c)
67363.788000 | 2.153000 | 1.605000 | -9.227000 | -9.775000 | 1936.000000 | 1936.000000 | 1962.000000 | 19.492612 | 1605.000000 | 6172 |  | CORR | GENE | 03:47 | 03:47 | 03:51 | 571 | 53 | 10.000000 | EXT | -. Аномалия находится на упругопластическом изгибе: R=453 Дн, максимальное растяжение на 6.5 час. |  | (c)
67364.577000 | 2.942000 | 2.779000 | -8.438000 | -8.601000 | 2154.000000 | 2167.000000 | 2180.000000 | 1.900386 | 2779.000000 | 6172 |  | CORR | GENE | 04:22 | 04:24 | 04:26 | 181 | 53 | 10.000000 | EXT | -. Аномалия находится на упругопластическом изгибе: R=427 Дн, максимальное растяжение на 6.6 час. |  | (c)
67368.620000 | 6.985000 | 6.983000 | -4.395000 | -4.397000 | -2131.000000 | -2074.000000 | -2068.000000 | 8.025502 | 4364.000000 | 6172 |  | CORR | СIGR | 04:50 | 04:59 | 05:00 | 33 | 127 | 10.000000 | EXT | -. Аномалия находится на упругопластическом изгибе: R=626 Дн, максимальное растяжение на 7.2 час. |  | (c)
67371.931000 | 10.296000 | 10.265000 | -1.084000 | -1.115000 | -1903.000000 | -1707.000000 | -1787.000000 | 26.424710 | 1050.000000 | 6172 |  | CORR | GENE | 05:27 | 05:59 | 05:46 | 65 | 232 | 10.000000 | EXT | - |  | (c)
67384.529000 | 11.514000 | 11.407000 | -0.016000 | -0.123000 | 1245.000000 | 1455.000000 | 1662.000000 | 1245.000000 | 5.000000 | 6173 |  | CORR | GENE | 04:51 | 05:25 | 05:59 | 118 | 834 | 10.000000 | EXT | -. Аномалия находится на упругопластическом изгибе: R=364 Дн, максимальное растяжение на 11.6 час. |  | (c)
67390.790000 | 6.245000 | 6.051000 | -5.070000 | -5.264000 | -1454.000000 | -1195.000000 | -1141.000000 | 827.000000 | 4912.000000 | 6174 |  | DENT |  | 05:00 | 05:42 | 05:51 | 352 | 627 | 0.352113 |  | -. Аномалия находится на упругопластическом изгибе. |  | (c)
67431.024000 | 0.984000 | 0.819000 | -10.186000 | -10.351000 | -2015.000000 | -2012.000000 | -1989.000000 | 17.369283 | 819.000000 | 6178 |  | CORR | GENE | 04:15 | 04:15 | 04:19 | 318 | 53 | 10.000000 | EXT | -. Аномалия находится на упругопластическом изгибе: R=602 Дн, максимальное растяжение на 6.5 час. |  | (c)
67431.260000 | 1.220000 | 1.190000 | -9.950000 | -9.980000 | -1974.000000 | -1947.000000 | -1900.000000 | 20.677913 | 1190.000000 | 6178 |  | CORR | СIGR | 04:21 | 04:26 | 04:33 | 30 | 148 | 10.000000 | EXT | -. Аномалия находится на упругопластическом изгибе: R=617 Дн, максимальное растяжение на 6.5 час. |  | (c)
67433.341000 | 3.301000 | 3.289000 | -7.869000 | -7.881000 | -1773.000000 | -1768.000000 | -1761.000000 | 36.898267 | 3289.000000 | 6178 |  | CORR | PITT | 04:54 | 04:55 | 04:56 | 25 | 25 | 19.000000 | EXT | -. Аномалия находится на упругопластическом изгибе: R=738 Дн, максимальное растяжение на 6.5 час. |  | (c)
67438.311000 | 8.271000 | 8.265000 | -2.899000 | -2.905000 | -2102.000000 | -2102.000000 | -2093.000000 | 10.348533 | 2805.000000 | 6178 |  | CORR | AXGR | 04:00 | 04:01 | 04:02 | 100 | 19 | 10.000000 | EXT | - |  | (c)
67439.447000 | 9.407000 | 9.399000 | -1.763000 | -1.771000 | -789.000000 | -704.000000 | -726.000000 | 48.370636 | 1735.000000 | 6178 |  | CORR | СIGR | 07:32 | 07:46 | 07:43 | 36 | 127 | 10.000000 | EXT | - |  | (c)
67439.643000 | 9.603000 | 9.517000 | -1.567000 | -1.653000 | -2093.000000 | -1988.000000 | -2023.000000 | 11.113701 | 1548.000000 | 6178 |  | CORR | GENE | 04:02 | 04:19 | 04:13 | 105 | 140 | 13.000000 | EXT | - |  | (c)
67439.777000 | 9.737000 | 9.728000 | -1.433000 | -1.442000 | -693.000000 | -659.000000 | -662.000000 | 48.523146 | 1420.000000 | 6178 |  | CORR | СIGR | 07:48 | 07:53 | 07:53 | 22 | 61 | 11.000000 | EXT | - |  | (c)
67450.858000 | 9.648000 | 9.223000 | -1.757000 | -2.182000 | -2202.000000 | -2178.000000 | -2158.000000 | 5.863295 | 1154.000000 | 6179 |  | CORR | GENE | 06:08 | 06:12 | 06:15 | 1028 | 89 | 10.000000 | EXT | - |  | (c)
67462.806000 | 10.191000 | 10.150000 | -0.949000 | -0.990000 | -593.000000 | -456.000000 | -478.000000 | 20.082423 | 768.000000 | 6180 |  | ARTD | GENE | 07:25 | 07:47 | 07:43 | 222 | 229 |  | EXT | -. Вышлифовка глубиной 10%. |  | (c)
67463.271000 | 10.656000 | 10.585000 | -0.484000 | -0.555000 | -663.000000 | -562.000000 | -548.000000 | 25.801472 | 458.000000 | 6180 |  | ARTD | GENE | 07:14 | 07:30 | 07:32 | 97 | 229 |  | EXT | -. Вышлифовка глубиной 10%. |  | (c)
67477.877000 | 1.547000 | 1.511000 | -8.708000 | -8.744000 | 394.000000 | 570.000000 | 518.000000 | 394.000000 | 1511.000000 | 6182а |  | CORR | GENE | 09:50 | 10:19 | 10:10 | 67 | 248 | 11.000000 | EXT | - |  | (c)
67503.789000 | 6.014000 | 6.007000 | -5.316000 | -5.323000 | 2080.000000 | 2175.000000 | 2127.000000 | 0.650005 | 5295.000000 | 6184 |  | CORR | СIGR | 08:25 | 08:41 | 08:33 | 28 | 95 | 10.000000 | EXT | -. Аномалия находится на упругопластическом изгибе: R=837 Дн, максимальное растяжение на 0.2 час. |  | (c)
67545.133000 | 2.018000 | 2.010000 | -9.607000 | -9.615000 | -779.000000 | -740.000000 | -745.000000 | 711.000000 | 2010.000000 | 6188 |  | CORR | СIGR | 04:06 | 04:12 | 04:11 | 17 | 68 | 10.000000 | EXT | - |  | (c)
67545.187000 | 2.072000 | 2.058000 | -9.553000 | -9.567000 | -1036.000000 | -994.000000 | -960.000000 | 883.000000 | 2058.000000 | 6188 |  | CORR | СIGR | 03:24 | 03:31 | 03:37 | 27 | 153 | 11.000000 | EXT | - |  | (c)
67547.651000 | 4.536000 | 4.443000 | -7.089000 | -7.182000 | 288.000000 | 349.000000 | 343.000000 | 288.000000 | 4443.000000 | 6188 |  | DENT |  | 06:58 | 07:08 | 07:07 | 164 | 110 | 0.281690 |  | - |  | (c)
67551.888000 | 8.773000 | 8.738000 | -2.852000 | -2.887000 | 128.000000 | 465.000000 | 346.000000 | 128.000000 | 2810.000000 | 6188 |  | CORR | GENE | 06:32 | 07:26 | 07:07 | 77 | 436 | 10.000000 | EXT | - |  | (c)
67554.555000 | 11.440000 | 11.376000 | -0.185000 | -0.249000 | 292.000000 | 374.000000 | 385.000000 | 292.000000 | 141.000000 | 6188 |  | CORR | GENE | 06:59 | 07:12 | 07:14 | 108 | 186 | 12.000000 | EXT | - |  | (c)
67588.685000 | 0.000000 | -0.051000 | -11.560000 | -11.611000 | 27.000000 | 187.000000 | 140.000000 | 27.000000 |  | 6192 | Смещение кромок | GWAN |  | 01:06 | 01:32 | 01:24 | 0 | 227 | 4.422000 | EXT | Смещение кромок. Наружу. Аномалия находится на отводе. Величина смещения - 4.4 мм. |  | (c)
67588.685000 | 0.000000 | -0.050000 | -11.560000 | -11.610000 | 49.000000 | 212.000000 | 160.000000 | 49.000000 |  | 6192 | Непровар / утяжина | GWAN |  | 01:10 | 01:36 | 01:27 | 0 | 221 | 11.000000 | INT | Непровар / утяжина. Аномалия находится на отводе. |  | (c)
67613.772000 | 1.952000 | 1.942000 | -9.638000 | -9.648000 | -182.000000 | -149.000000 | -146.000000 | 111.000000 | 1942.000000 | 6194 |  | CORR | СIGR | 06:45 | 06:50 | 06:50 | 20 | 71 | 11.000000 | EXT | - |  | (c)
67630.679000 | 7.269000 | 7.260000 | -3.991000 | -4.000000 | -1556.000000 | -1504.000000 | -1509.000000 | 1462.000000 | 3982.000000 | 6195 |  | CORR | СIGR | 07:16 | 07:24 | 07:23 | 18 | 93 | 11.000000 | EXT | -. Аномалия находится на отводе. |  | (c)
67631.872000 | 8.462000 | 8.456000 | -2.798000 | -2.804000 | -1632.000000 | -1557.000000 | -1568.000000 | 1504.000000 | 2777.000000 | 6195 |  | CORR | СIGR | 07:03 | 07:15 | 07:14 | 27 | 128 | 11.000000 | EXT | -. Аномалия находится на отводе. |  | (c)
67691.570000 | 0.000000 | -0.009000 | -11.105000 | -11.114000 | 1870.000000 | 2136.000000 | 2085.000000 | 0.000000 |  | 6201 | Нарушение формы кольцевого шва | GWAN |  | 06:44 | 07:27 | 07:19 | 0 | 431 |  | EXT | Нарушение формы кольцевого шва. Аномалия находится на упругопластическом изгибе: R=398 Дн, максимальное растяжение на 5.8 час. |  | (c)
67698.929000 | 7.359000 | 7.317000 | -3.746000 | -3.788000 | -1811.000000 | -1799.000000 | -1797.000000 | 34.977519 | 3641.000000 | 6201 | Металлургический дефект | MIAN | AXGR | 08:50 | 08:52 | 08:52 | 147 | 28 | 12.389205 | EXT | Металлургический дефект. Эквивалент потери металла 12%. Аномалия находится на упругопластическом изгибе: R=503 Дн, максимальное растяжение на 5.6 час. |  | (c)
67717.989000 | 3.899000 | 3.682000 | -7.286000 | -7.503000 | 701.000000 | 926.000000 | 967.000000 | 56.545228 | 3682.000000 | 6203 |  | CORR | GENE | 04:13 | 04:50 | 04:56 | 282 | 533 | 10.000000 | EXT | - |  | (c)
67718.206000 | 4.116000 | 4.094000 | -7.069000 | -7.091000 | 741.000000 | 926.000000 | 881.000000 | 59.773160 | 4094.000000 | 6203 |  | CORR | GENE | 04:20 | 04:50 | 04:43 | 46 | 281 | 13.000000 | EXT | - |  | (c)
67723.978000 | 9.888000 | 9.852000 | -1.297000 | -1.333000 | 1704.000000 | 1864.000000 | 1839.000000 | 9.789129 | 1263.000000 | 6203 |  | CORR | GENE | 06:55 | 07:21 | 07:17 | 70 | 270 | 10.000000 | EXT | - |  | (c)
67733.235000 | 7.960000 | 7.926000 | -3.340000 | -3.374000 | -1681.000000 | -1636.000000 | -1643.000000 | 44.325853 | 3339.000000 | 6204 |  | CORR | СIGR | 06:50 | 06:57 | 06:56 | 35 | 76 | 11.000000 | EXT | - |  | (c)
67734.729000 | 9.454000 | 9.440000 | -1.846000 | -1.860000 | -1679.000000 | -1561.000000 | -1594.000000 | 44.490427 | 1828.000000 | 6204 |  | CORR | СIGR | 06:50 | 07:10 | 07:04 | 32 | 171 | 11.000000 | EXT | - |  | (c)
67752.005000 | 4.115000 | 4.098000 | -7.340000 | -7.357000 | -2120.000000 | -2108.000000 | -2099.000000 | 8.911336 | 4098.000000 | 6206 |  | CORR | AXGR | 04:39 | 04:41 | 04:42 | 121 | 42 | 10.000000 | EXT | - |  | (c)
67758.562000 | 10.672000 | 10.579000 | -0.783000 | -0.876000 | -1527.000000 | -1356.000000 | -1413.000000 | 56.765417 | 779.000000 | 6206 |  | CORR | GENE | 06:15 | 06:42 | 06:33 | 97 | 229 | 12.000000 | EXT | - |  | (c)
67778.421000 | 7.696000 | 7.683000 | -3.849000 | -3.862000 | 1682.000000 | 1715.000000 | 1714.000000 | 36.430021 | 3836.000000 | 6208 |  | CORR | СIGR | 06:51 | 06:56 | 06:56 | 26 | 65 | 10.000000 | EXT | - |  | (c)
67782.171000 | 11.446000 | 11.244000 | -0.099000 | -0.301000 | 965.000000 | 1076.000000 | 1057.000000 | 77.889841 | 56.000000 | 6208 |  | CORR | GENE | 04:55 | 05:13 | 05:10 | 245 | 184 | 12.000000 | EXT | - |  | (c)
67782.439000 | 0.169000 | 0.050000 | -11.166000 | -11.285000 | -1480.000000 | -1399.000000 | -1303.000000 | 1125.000000 | 50.000000 | 6209 |  | CORR | GENE | 05:05 | 05:18 | 05:34 | 133 | 355 | 15.000000 | EXT | -. Аномалия находится на отводе. |  | (c)
67782.673000 | 0.403000 | 0.222000 | -10.932000 | -11.113000 | -1424.000000 | -1175.000000 | -1268.000000 | 1112.000000 | 222.000000 | 6209 |  | CORR | GENE | 05:14 | 05:54 | 05:39 | 668 | 312 | 11.000000 | EXT | -. Аномалия находится на отводе. |  | (c)
67822.418000 | 6.663000 | 6.652000 | -3.512000 | -3.523000 | -1578.000000 | -1490.000000 | -1502.000000 | 1426.000000 | 3501.000000 | 6212 |  | CORR | СIGR | 06:57 | 07:11 | 07:09 | 22 | 152 | 11.000000 | EXT | - |  | (c)
67844.963000 | 7.958000 | 7.951000 | -3.397000 | -3.404000 | 1882.000000 | 1917.000000 | 1920.000000 | 19.057014 | 3386.000000 | 6214 |  | CORR | СIGR | 06:46 | 06:51 | 06:52 | 18 | 75 | 10.000000 | EXT | - |  | (c)
67845.780000 | 8.775000 | 8.659000 | -2.580000 | -2.696000 | 1575.000000 | 1694.000000 | 1648.000000 | 35.247551 | 2513.000000 | 6214 |  | CORR | GENE | 05:56 | 06:15 | 06:08 | 183 | 146 | 13.000000 | EXT | - |  | (c)
67848.360000 | 0.000000 | -0.036000 | -10.700000 | -10.736000 | 695.000000 | 930.000000 | 939.000000 | 75.794791 |  | 6215 | Нарушение формы кольцевого шва | GWAN |  | 00:47 | 01:25 | 01:27 | 0 | 489 |  | EXT | Нарушение формы кольцевого шва |  | (c)
67848.360000 | 0.000000 | -0.026000 | -10.700000 | -10.726000 | 2109.000000 | -2216.000000 | -2198.000000 | 0.000000 |  | 6215 | Смещение кромок | GWAN |  | 04:35 | 04:57 | 05:00 | 0 | 308 | 3.312000 | EXT | Смещение кромок. Наружу. Величина смещения - 3.3 мм. |  | (c)
67848.360000 | 0.000000 | -0.032000 | -10.700000 | -10.732000 | -1267.000000 | -1041.000000 | -572.000000 | 0.000000 |  | 6215 | Нарушение формы кольцевого шва | GWAN |  | 07:30 | 08:07 | 09:23 | 0 | 1390 |  | EXT | Нарушение формы кольцевого шва |  | (c)
67859.000000 | 10.640000 | 10.628000 | -0.060000 | -0.072000 | 2019.000000 | 2124.000000 | 2087.000000 | 6.116449 | 43.000000 | 6215 |  | CORR | СIGR | 04:21 | 04:38 | 04:32 | 29 | 136 | 11.000000 | EXT | - |  | (c)
67863.583000 | 4.523000 | 4.166000 | -7.132000 | -7.489000 | 1041.000000 | 1314.000000 | 1202.000000 | 1041.000000 | 4166.000000 | 6216 |  | CORR | GENE | 06:16 | 07:00 | 06:42 | 494 | 323 | 13.000000 | EXT | - |  | (c)
67864.230000 | 5.170000 | 4.755000 | -6.485000 | -6.900000 | 1143.000000 | 1390.000000 | 1274.000000 | 1143.000000 | 4755.000000 | 6216 |  | CORR | GENE | 06:33 | 07:13 | 06:54 | 817 | 263 | 10.000000 | EXT | - |  | (c)
67865.059000 | 5.999000 | 5.758000 | -5.656000 | -5.897000 | 532.000000 | 883.000000 | 1003.000000 | 532.000000 | 5102.000000 | 6216 |  | CORR | GENE | 04:54 | 05:51 | 06:10 | 795 | 943 | 12.000000 | EXT | - |  | (c)
67866.663000 | 7.603000 | 6.607000 | -4.052000 | -5.048000 | 1123.000000 | 1386.000000 | 1257.000000 | 1123.000000 | 3903.000000 | 6216 |  | CORR | GENE | 06:29 | 07:12 | 06:51 | 1145 | 269 | 12.000000 | EXT | - |  | (c)
67866.671000 | 7.611000 | 7.587000 | -4.044000 | -4.068000 | 655.000000 | 699.000000 | 685.000000 | 655.000000 | 4043.000000 | 6216 |  | CORR | СIGR | 05:14 | 05:21 | 05:19 | 25 | 60 | 11.000000 | EXT | - |  | (c)
67866.972000 | 7.912000 | 7.872000 | -3.743000 | -3.783000 | 1223.000000 | 1417.000000 | 1337.000000 | 1223.000000 | 3710.000000 | 6216 |  | CORR | GENE | 06:46 | 07:17 | 07:04 | 73 | 229 | 11.000000 | EXT | - |  | (c)
67867.448000 | 8.388000 | 8.061000 | -3.267000 | -3.594000 | 992.000000 | 1214.000000 | 1150.000000 | 992.000000 | 2925.000000 | 6216 |  | CORR | GENE | 06:08 | 06:44 | 06:34 | 669 | 317 | 10.000000 | EXT | - |  | (c)
67867.637000 | 8.577000 | 8.414000 | -3.078000 | -3.241000 | 522.000000 | 746.000000 | 733.000000 | 522.000000 | 2984.000000 | 6216 |  | CORR | GENE | 04:52 | 05:29 | 05:27 | 257 | 422 | 11.000000 | EXT | - |  | (c)
67876.329000 | 5.614000 | 5.581000 | -6.051000 | -6.084000 | 1890.000000 | 2072.000000 | 2047.000000 | 1890.000000 | 5581.000000 | 6217 |  | CORR | GENE | 08:10 | 08:39 | 08:35 | 123 | 313 | 10.000000 | EXT | -. Аномалия находится на отводе. |  | (c)
67882.364000 | 11.649000 | 10.496000 | -0.016000 | -1.169000 | 593.000000 | 1191.000000 | 1058.000000 | 593.000000 | 9.000000 | 6217 |  | CORR | GENE | 04:41 | 06:17 | 05:56 | 1160 | 930 | 13.000000 | EXT | -. Аномалия находится на отводе. |  | (c)
67882.468000 | 0.088000 | 0.039000 | -11.432000 | -11.481000 | 657.000000 | 1615.000000 | 1206.000000 | 657.000000 | 39.000000 | 6218 |  | CORR | GENE | 04:10 | 06:44 | 05:38 | 334 | 1098 | 13.000000 | EXT | - |  | (c)
67882.781000 | 0.401000 | 0.384000 | -11.119000 | -11.136000 | 1700.000000 | 1810.000000 | 1833.000000 | 1700.000000 | 384.000000 | 6218 |  | CORR | СIGR | 06:58 | 07:16 | 07:19 | 40 | 267 | 15.000000 | EXT | - |  | (c)
67883.083000 | 0.703000 | 0.516000 | -10.817000 | -11.004000 | 1806.000000 | 1824.000000 | 1843.000000 | 1806.000000 | 516.000000 | 6218 |  | CORR | GENE | 07:15 | 07:18 | 07:21 | 355 | 74 | 10.000000 | EXT | - |  | (c)
67883.503000 | 1.123000 | 0.603000 | -10.397000 | -10.917000 | 808.000000 | 1219.000000 | 1238.000000 | 808.000000 | 603.000000 | 6218 |  | CORR | GENE | 04:34 | 05:40 | 05:43 | 547 | 861 | 12.000000 | EXT | - |  | (c)
67883.993000 | 1.613000 | 1.343000 | -9.907000 | -10.177000 | 899.000000 | 1261.000000 | 1276.000000 | 899.000000 | 1343.000000 | 6218 |  | CORR | GENE | 04:49 | 05:47 | 05:49 | 1078 | 754 | 12.000000 | EXT | - |  | (c)
67885.006000 | 2.626000 | 2.449000 | -8.894000 | -9.071000 | 993.000000 | 1425.000000 | 1309.000000 | 993.000000 | 2449.000000 | 6218 |  | CORR | GENE | 05:04 | 06:13 | 05:55 | 559 | 632 | 13.000000 | EXT | - |  | (c)
67885.542000 | 3.162000 | 3.016000 | -8.358000 | -8.504000 | 964.000000 | 1207.000000 | 1289.000000 | 964.000000 | 3016.000000 | 6218 |  | CORR | GENE | 04:59 | 05:38 | 05:52 | 673 | 650 | 14.000000 | EXT | - |  | (c)
67886.523000 | 4.143000 | 3.870000 | -7.377000 | -7.650000 | 1371.000000 | 1538.000000 | 1506.000000 | 1371.000000 | 3870.000000 | 6218 |  | CORR | GENE | 06:05 | 06:32 | 06:27 | 362 | 270 | 10.000000 | EXT | - |  | (c)
67886.932000 | 4.552000 | 3.703000 | -6.968000 | -7.817000 | 893.000000 | 1207.000000 | 1094.000000 | 893.000000 | 3703.000000 | 6218 |  | CORR | GENE | 04:48 | 05:38 | 05:20 | 961 | 403 | 12.000000 | EXT | - |  | (c)
67887.464000 | 5.084000 | 4.954000 | -6.436000 | -6.566000 | 1040.000000 | 1096.000000 | 1105.000000 | 1040.000000 | 4954.000000 | 6218 |  | CORR | GENE | 05:11 | 05:20 | 05:22 | 390 | 130 | 10.000000 | EXT | - |  | (c)
67889.004000 | 6.624000 | 6.521000 | -4.896000 | -4.999000 | 1033.000000 | 1384.000000 | 1304.000000 | 1033.000000 | 4812.000000 | 6218 |  | CORR | GENE | 05:10 | 06:07 | 05:54 | 187 | 543 | 11.000000 | EXT | - |  | (c)
67889.559000 | 7.179000 | 6.999000 | -4.341000 | -4.521000 | 1075.000000 | 1163.000000 | 1296.000000 | 1075.000000 | 4295.000000 | 6218 |  | CORR | GENE | 05:17 | 05:31 | 05:53 | 226 | 443 | 14.000000 | EXT | - |  | (c)
67889.780000 | 7.400000 | 7.358000 | -4.120000 | -4.162000 | 958.000000 | 1133.000000 | 1083.000000 | 958.000000 | 4089.000000 | 6218 |  | CORR | GENE | 04:58 | 05:26 | 05:18 | 73 | 251 | 11.000000 | EXT | - |  | (c)
67890.100000 | 7.720000 | 7.473000 | -3.800000 | -4.047000 | 960.000000 | 1262.000000 | 1294.000000 | 960.000000 | 3534.000000 | 6218 |  | CORR | GENE | 04:58 | 05:47 | 05:52 | 513 | 668 | 15.000000 | EXT | - |  | (c)
67890.715000 | 8.335000 | 8.295000 | -3.185000 | -3.225000 | 903.000000 | 1051.000000 | 1056.000000 | 903.000000 | 3075.000000 | 6218 |  | CORR | GENE | 04:49 | 05:13 | 05:14 | 150 | 307 | 10.000000 | EXT | - |  | (c)
67903.985000 | 10.085000 | 10.041000 | -0.850000 | -0.894000 | -977.000000 | -965.000000 | -963.000000 | 949.000000 | 812.000000 | 6219 |  | CORR | AXGR | 04:15 | 04:17 | 04:18 | 82 | 28 | 10.000000 | EXT | - |  | (c)
67906.189000 | 1.354000 | 1.338000 | -10.151000 | -10.167000 | -958.000000 | -856.000000 | -890.000000 | 821.000000 | 1338.000000 | 6220 |  | CORR | СIGR | 04:11 | 04:27 | 04:22 | 34 | 137 | 10.000000 | EXT | -. Аномалия находится на упругопластическом изгибе: R=867 Дн, максимальное растяжение на 5.5 час. |  | (c)
67907.555000 | 2.720000 | 2.716000 | -8.785000 | -8.789000 | -1043.000000 | -969.000000 | -1002.000000 | 961.000000 | 2716.000000 | 6220 |  | CORR | СIGR | 03:57 | 04:09 | 04:04 | 26 | 82 | 12.000000 | EXT | -. Аномалия находится на упругопластическом изгибе: R=711 Дн, максимальное растяжение на 5.6 час. |  | (c)
67916.101000 | 11.266000 | 11.148000 | -0.239000 | -0.357000 | -658.000000 | -393.000000 | -462.000000 | 265.000000 | 62.000000 | 6220 |  | CORR | GENE | 04:59 | 05:42 | 05:31 | 295 | 393 | 10.000000 | EXT | -. Аномалия находится на упругопластическом изгибе: R=390 Дн, максимальное растяжение на 6.1 час. |  | (c)
67927.810000 | 0.000000 | -0.029000 | -11.190000 | -11.219000 | -1177.000000 | -830.000000 | -929.000000 | 35.037331 |  | 6222 | Нарушение формы кольцевого шва | GWAN |  | 07:02 | 07:58 | 07:42 | 0 | 495 |  | EXT | Нарушение формы кольцевого шва |  | (c)
67927.870000 | 0.060000 | 0.015000 | -11.130000 | -11.175000 | 2114.000000 | -2147.000000 | -2163.000000 | 0.000000 | 15.000000 | 6222 |  | CORR | GENE | 03:53 | 04:25 | 04:23 | 99 | 368 | 12.000000 | EXT | - |  | (c)
67928.382000 | 0.572000 | 0.204000 | -10.618000 | -10.986000 | -2186.000000 | -2145.000000 | -2121.000000 | 3.619630 | 204.000000 | 6222 |  | CORR | GENE | 04:19 | 04:25 | 04:29 | 459 | 130 | 10.000000 | EXT | - |  | (c)
67929.155000 | 1.345000 | 0.871000 | -9.845000 | -10.319000 | -2153.000000 | -2123.000000 | -2125.000000 | 6.286999 | 871.000000 | 6222 |  | CORR | GENE | 04:24 | 04:29 | 04:29 | 651 | 55 | 11.000000 | EXT | - |  | (c)
67930.475000 | 2.665000 | 1.584000 | -8.525000 | -9.606000 | -2122.000000 | -2000.000000 | -2028.000000 | 8.784320 | 1584.000000 | 6222 |  | CORR | GENE | 04:29 | 04:49 | 04:44 | 1915 | 188 | 11.000000 | EXT | - |  | (c)
67940.511000 | 1.511000 | 1.257000 | -9.419000 | -9.673000 | -1046.000000 | -933.000000 | -908.000000 | 51.093324 | 1257.000000 | 6223 |  | CORR | GENE | 06:28 | 06:46 | 06:50 | 344 | 275 | 12.000000 | EXT | - |  | (c)
67943.196000 | 4.196000 | 4.196000 | -6.734000 | -6.734000 | -1136.000000 | -1072.000000 | -1090.000000 | 80.507847 | 4196.000000 | 6223 |  | CORR | СIGR | 06:13 | 06:24 | 06:21 | 28 | 92 | 10.000000 | EXT | - |  | (c)
67943.269000 | 4.269000 | 4.260000 | -6.661000 | -6.670000 | -1436.000000 | -1370.000000 | -1357.000000 | 64.146306 | 4260.000000 | 6223 |  | CORR | СIGR | 05:25 | 05:36 | 05:38 | 41 | 157 | 13.000000 | EXT | - |  | (c)
67983.413000 | 0.633000 | 0.350000 | -10.592000 | -10.875000 | 1205.000000 | 1259.000000 | 1264.000000 | 68.583389 | 350.000000 | 6227 |  | CORR | GENE | 04:47 | 04:56 | 04:57 | 736 | 117 | 11.000000 | EXT | - |  | (c)
67986.262000 | 3.482000 | 3.130000 | -7.743000 | -8.095000 | 1338.000000 | 1429.000000 | 1415.000000 | 53.492811 | 3130.000000 | 6227 |  | CORR | GENE | 05:09 | 05:23 | 05:21 | 547 | 153 | 10.000000 | EXT | - |  | (c)
67988.618000 | 5.838000 | 5.795000 | -5.387000 | -5.430000 | 1380.000000 | 1380.000000 | 1391.000000 | 66.081743 | 5372.000000 | 6227 |  | CORR | AXGR | 05:16 | 05:16 | 05:17 | 58 | 21 | 12.000000 | EXT | - |  | (c)
67989.769000 | 6.989000 | 6.774000 | -4.236000 | -4.451000 | 1295.000000 | 1311.000000 | 1327.000000 | 67.857105 | 4161.000000 | 6227 |  | CORR | GENE | 05:02 | 05:04 | 05:07 | 290 | 63 | 12.000000 | EXT | - |  | (c)
67994.075000 | 0.070000 | 0.050000 | -11.120000 | -11.140000 | 1593.000000 | 1768.000000 | 1686.000000 | 28.813137 | 50.000000 | 6228 |  | CORR | СIGR | 05:22 | 05:50 | 05:37 | 28 | 187 | 10.000000 | EXT | - |  | (c)
67994.151000 | 0.146000 | 0.130000 | -11.044000 | -11.060000 | 1608.000000 | 1675.000000 | 1661.000000 | 37.286456 | 130.000000 | 6228 |  | CORR | СIGR | 05:25 | 05:35 | 05:33 | 29 | 107 | 10.000000 | EXT | - |  | (c)
67996.147000 | 2.142000 | 2.109000 | -9.048000 | -9.081000 | 1261.000000 | 1363.000000 | 1374.000000 | 50.763069 | 2109.000000 | 6228 |  | CORR | GENE | 04:29 | 04:45 | 04:47 | 74 | 227 | 10.000000 | EXT | - |  | (c)
67996.290000 | 2.285000 | 2.227000 | -8.905000 | -8.963000 | 1967.000000 | 2077.000000 | 2056.000000 | 0.000000 | 2227.000000 | 6228 |  | CORR | GENE | 06:23 | 06:40 | 06:37 | 90 | 179 | 14.000000 | EXT | - |  | (c)
67997.557000 | 3.552000 | 3.540000 | -7.638000 | -7.650000 | 1336.000000 | 1370.000000 | 1383.000000 | 60.774683 | 3540.000000 | 6228 |  | CORR | СIGR | 04:41 | 04:46 | 04:48 | 23 | 94 | 10.000000 | EXT | - |  | (c)
68001.140000 | 7.135000 | 7.069000 | -4.055000 | -4.121000 | -2193.000000 | -2139.000000 | -2080.000000 | 12.161860 | 4040.000000 | 6228 |  | CORR | GENE | 07:11 | 07:20 | 07:29 | 81 | 227 | 10.000000 | EXT | - |  | (c)
68002.894000 | 8.889000 | 8.514000 | -2.301000 | -2.676000 | 1114.000000 | 1417.000000 | 1328.000000 | 38.174137 | 2106.000000 | 6228 |  | CORR | GENE | 04:05 | 04:54 | 04:39 | 570 | 429 | 10.000000 | EXT | - |  | (c)
68003.866000 | 9.861000 | 9.847000 | -1.329000 | -1.343000 | 1508.000000 | 1618.000000 | 1584.000000 | 39.909150 | 1305.000000 | 6228 |  | CORR | СIGR | 05:08 | 05:26 | 05:21 | 38 | 152 | 11.000000 | EXT | - |  | (c)
68016.549000 | 0.129000 | 0.101000 | -11.331000 | -11.359000 | 2211.000000 | -2125.000000 | -2156.000000 | 0.000000 | 101.000000 | 6230 |  | CORR | GENE | 05:13 | 05:33 | 05:28 | 61 | 188 | 11.000000 | EXT | -. Аномалия находится на упругопластическом изгибе: R=432 Дн, максимальное растяжение на 5.8 час. |  | (c)
68016.844000 | 0.424000 | 0.409000 | -11.036000 | -11.051000 | -2121.000000 | -2018.000000 | -2035.000000 | 8.859580 | 409.000000 | 6230 |  | CORR | СIGR | 05:33 | 05:50 | 05:47 | 37 | 172 | 11.000000 | EXT | -. Аномалия находится на упругопластическом изгибе: R=434 Дн, максимальное растяжение на 5.9 час. |  | (c)
68017.662000 | 1.242000 | 1.229000 | -10.218000 | -10.231000 | -2119.000000 | -1958.000000 | -2025.000000 | 9.020977 | 1229.000000 | 6230 |  | CORR | СIGR | 05:34 | 06:00 | 05:49 | 35 | 187 | 11.000000 | EXT | -. Аномалия находится на упругопластическом изгибе: R=438 Дн, максимальное растяжение на 6 час. |  | (c)
68018.498000 | 2.078000 | 2.060000 | -9.382000 | -9.400000 | -2122.000000 | -1954.000000 | -2025.000000 | 8.778882 | 2060.000000 | 6230 |  | CORR | GENE | 05:33 | 06:00 | 05:49 | 47 | 194 | 11.000000 | EXT | -. Аномалия находится на упругопластическом изгибе: R=439 Дн, максимальное растяжение на 6.1 час. |  | (c)
68018.561000 | 2.141000 | 2.124000 | -9.319000 | -9.336000 | -1963.000000 | -1869.000000 | -1910.000000 | 21.609908 | 2124.000000 | 6230 |  | CORR | СIGR | 05:59 | 06:14 | 06:07 | 29 | 106 | 12.000000 | EXT | -. Аномалия находится на упругопластическом изгибе: R=439 Дн, максимальное растяжение на 6.1 час. |  | (c)
68019.434000 | 3.014000 | 2.945000 | -8.446000 | -8.515000 | -2128.000000 | -1981.000000 | -1953.000000 | 8.294692 | 2945.000000 | 6230 |  | CORR | GENE | 05:32 | 05:56 | 06:01 | 194 | 350 | 10.000000 | EXT | -. Аномалия находится на упругопластическом изгибе: R=437 Дн, максимальное растяжение на 6.3 час. |  | (c)
68049.624000 | 0.009000 | 0.001000 | -11.511000 | -11.519000 | -577.000000 | 186.000000 | -89.000000 | 0.000000 | 1.000000 | 6234 |  | CORR | GENE | 06:01 | 08:04 | 07:19 | 143 | 976 | 13.000000 | EXT | - |  | (c)
68050.044000 | 0.429000 | 0.310000 | -11.091000 | -11.210000 | -788.000000 | -444.000000 | -410.000000 | 33.000000 | 310.000000 | 6234 |  | CORR | GENE | 05:27 | 06:22 | 06:28 | 212 | 755 | 10.000000 | EXT | - |  | (c)
68103.242000 | 8.087000 | 7.458000 | -3.093000 | -3.722000 | -2102.000000 | -2039.000000 | -2032.000000 | 1962.000000 | 2652.000000 | 6238 |  | CORR | GENE | 07:14 | 07:24 | 07:25 | 1070 | 140 | 10.000000 | EXT | - |  | (c)
68104.107000 | 8.952000 | 8.929000 | -2.228000 | -2.251000 | -2145.000000 | -2071.000000 | -2078.000000 | 2011.000000 | 2219.000000 | 6238 |  | CORR | СIGR | 07:07 | 07:19 | 07:18 | 32 | 134 | 10.000000 | EXT | - |  | (c)
68104.735000 | 9.580000 | 9.429000 | -1.600000 | -1.751000 | 1286.000000 | 1295.000000 | 1308.000000 | 1286.000000 | 1109.000000 | 6238 |  | CORR | AXGR | 04:21 | 04:22 | 04:24 | 642 | 43 | 15.000000 | EXT | - |  | (c)
68117.545000 | 11.210000 | 11.160000 | -0.100000 | -0.150000 | -1917.000000 | -1818.000000 | -1790.000000 | 1663.000000 | 99.000000 | 6239 |  | CORR | GENE | 05:28 | 05:44 | 05:48 | 51 | 254 | 12.000000 | EXT | - |  | (c)
68125.420000 | 7.775000 | 7.750000 | -3.400000 | -3.425000 | -1971.000000 | -1896.000000 | -1915.000000 | 25.428500 | 3397.000000 | 6240 |  | CORR | СIGR | 06:44 | 06:57 | 06:53 | 28 | 111 | 10.000000 | EXT | - |  | (c)
68125.667000 | 8.022000 | 7.982000 | -3.153000 | -3.193000 | -2045.000000 | -1974.000000 | -1995.000000 | 18.972637 | 3145.000000 | 6240 |  | CORR | GENE | 06:33 | 06:44 | 06:41 | 48 | 99 | 13.000000 | EXT | - |  | (c)
68136.079000 | 7.259000 | 7.035000 | -4.141000 | -4.365000 | -1565.000000 | -1289.000000 | -1287.000000 | 53.741076 | 3809.000000 | 6241 |  | DENT |  | 05:17 | 06:01 | 06:02 | 556 | 556 | 0.422535 |  | - |  | (c)
68155.566000 | 5.356000 | 5.264000 | -6.219000 | -6.311000 | -910.000000 | -905.000000 | -894.000000 | 877.000000 | 5264.000000 | 6243 |  | CORR | AXGR | 06:38 | 06:39 | 06:41 | 134 | 33 | 13.000000 | EXT | -. Аномалия находится на отводе. |  | (c)
68200.147000 | 4.307000 | 4.186000 | -7.213000 | -7.334000 | -1631.000000 | -1624.000000 | -1621.000000 | 1610.000000 | 4186.000000 | 6247 |  | CORR | AXGR | 04:17 | 04:18 | 04:19 | 245 | 21 | 10.000000 | EXT | -. Аномалия находится на упругопластическом изгибе: R=371 Дн, максимальное растяжение на 6.1 час. |  | (c)
68207.308000 | 11.468000 | 11.349000 | -0.052000 | -0.171000 | -645.000000 | -398.000000 | -494.000000 | 342.000000 | 38.000000 | 6247 |  | CORR | GENE | 06:56 | 07:36 | 07:21 | 133 | 303 | 10.000000 | EXT | -. Аномалия находится на упругопластическом изгибе: R=620 Дн, максимальное растяжение на 5.9 час. |  | (c)
68212.100000 | 4.740000 | 4.729000 | -6.750000 | -6.761000 | -727.000000 | -639.000000 | -656.000000 | 584.000000 | 4729.000000 | 6248 |  | CORR | СIGR | 07:33 | 07:47 | 07:44 | 37 | 143 | 13.000000 | EXT | - |  | (c)
68212.248000 | 4.888000 | 4.880000 | -6.602000 | -6.610000 | -821.000000 | -727.000000 | -714.000000 | 607.000000 | 4880.000000 | 6248 |  | CORR | GENE | 07:18 | 07:33 | 07:35 | 55 | 214 | 10.000000 | EXT | - |  | (c)
68215.559000 | 8.199000 | 8.163000 | -3.291000 | -3.327000 | -1345.000000 | -1023.000000 | -1171.000000 | 997.000000 | 3283.000000 | 6248 |  | CORR | СIGR | 05:53 | 06:45 | 06:21 | 44 | 348 | 10.000000 | EXT | - |  | (c)
68215.672000 | 8.312000 | 7.825000 | -3.178000 | -3.665000 | -936.000000 | -833.000000 | -822.000000 | 707.000000 | 3027.000000 | 6248 |  | CORR | GENE | 06:59 | 07:16 | 07:17 | 638 | 229 | 12.000000 | EXT | - |  | (c)
68224.394000 | 5.544000 | 5.384000 | -5.991000 | -6.151000 | -1436.000000 | -1407.000000 | -1417.000000 | 64.077969 | 5384.000000 | 6249 |  | CORR | AXGR | 07:30 | 07:35 | 07:33 | 484 | 39 | 11.000000 | EXT | - |  | (c)
68224.934000 | 6.084000 | 6.061000 | -5.451000 | -5.474000 | -1548.000000 | -1481.000000 | -1486.000000 | 55.039761 | 5451.000000 | 6249 |  | CORR | СIGR | 07:12 | 07:23 | 07:22 | 23 | 125 | 11.000000 | EXT | - |  | (c)
68225.258000 | 6.408000 | 6.295000 | -5.127000 | -5.240000 | 2126.000000 | -1854.000000 | -2048.000000 | 0.000000 | 5077.000000 | 6249 |  | CORR | GENE | 05:05 | 06:22 | 05:51 | 163 | 575 | 10.000000 | EXT | - |  | (c)
68275.504000 | 0.204000 | 0.183000 | -11.226000 | -11.247000 | -1362.000000 | -1273.000000 | -1266.000000 | 70.051261 | 183.000000 | 6254 |  | CORR | GENE | 05:34 | 05:48 | 05:49 | 58 | 192 | 10.000000 | EXT | -. Аномалия находится на упругопластическом изгибе: R=432 Дн, максимальное растяжение на 5.9 час. |  | (c)
68280.214000 | 4.914000 | 4.914000 | -6.516000 | -6.516000 | -1424.000000 | -1406.000000 | -1383.000000 | 65.047968 | 4914.000000 | 6254 |  | CORR | СIGR | 05:24 | 05:27 | 05:30 | 23 | 83 | 13.000000 | EXT | -. Аномалия находится на упругопластическом изгибе: R=512 Дн, максимальное растяжение на 5.9 час. |  | (c)
68281.872000 | 6.572000 | 6.572000 | -4.858000 | -4.858000 | -1666.000000 | -1640.000000 | -1632.000000 | 45.518984 | 4833.000000 | 6254 |  | CORR | СIGR | 04:45 | 04:49 | 04:50 | 25 | 68 | 10.000000 | EXT | -. Аномалия находится на упругопластическом изгибе: R=766 Дн, максимальное растяжение на 6 час. |  | (c)
68292.114000 | 5.384000 | 5.372000 | -6.206000 | -6.218000 | -2183.000000 | -2097.000000 | -2097.000000 | 2010.000000 | 5372.000000 | 6255 |  | CORR | СIGR | 05:01 | 05:15 | 05:15 | 38 | 173 | 10.000000 | EXT | - |  | (c)
68298.313000 | 11.583000 | 11.346000 | -0.007000 | -0.244000 | 2215.000000 | -1555.000000 | -1757.000000 | 1267.000000 | 7.000000 | 6255 |  | CORR | GENE | 04:51 | 06:42 | 06:10 | 237 | 980 | 10.000000 | EXT | - |  | (c)
68304.355000 | 6.035000 | 5.704000 | -5.545000 | -5.876000 | -354.000000 | -311.000000 | -324.000000 | 295.000000 | 5326.000000 | 6256 |  | CORR | GENE | 08:05 | 08:12 | 08:10 | 550 | 59 | 10.000000 | EXT | -. Аномалия находится на отводе. |  | (c)
68304.691000 | 6.371000 | 6.297000 | -5.209000 | -5.283000 | -442.000000 | -245.000000 | -326.000000 | 211.000000 | 4622.000000 | 6256 |  | CORR | GENE | 07:51 | 08:23 | 08:10 | 661 | 231 | 10.000000 | EXT | -. Аномалия находится на отводе. |  | (c)
68306.898000 | 8.578000 | 7.097000 | -3.002000 | -4.483000 | -621.000000 | -381.000000 | -460.000000 | 300.000000 | 2609.000000 | 6256 |  | CORR | GENE | 07:22 | 08:01 | 07:48 | 1874 | 321 | 14.000000 | EXT | -. Аномалия находится на отводе. |  | (c)
68309.900000 | 0.000000 | -0.016000 | -10.980000 | -10.996000 | -1384.000000 | -1239.000000 | -1173.000000 | 962.000000 |  | 6257 | Смещение кромок | GWAN |  | 05:10 | 05:34 | 05:44 | 0 | 421 | 3.571000 | EXT | Смещение кромок. Наружу. Аномалия находится на отводе. Величина смещения - 3.6 мм. |  | (c)
68309.930000 | 0.030000 | 0.030000 | -10.950000 | -10.950000 | -1553.000000 | -1524.000000 | -1538.000000 | 1523.000000 | 30.000000 | 6257 |  | CORR | AXGR | 04:43 | 04:48 | 04:46 | 85 | 30 | 10.000000 | EXT | -. Аномалия находится на отводе. |  | (c)
68310.935000 | 1.035000 | 0.773000 | -9.945000 | -10.207000 | -1390.000000 | -1069.000000 | -1101.000000 | 811.000000 | 773.000000 | 6257 |  | DENT |  | 05:09 | 06:01 | 05:56 | 448 | 579 | 1.056338 |  | -. Аномалия находится на отводе. |  | (c)
68320.880000 | 0.000000 | -0.039000 | -11.535000 | -11.574000 | -1054.000000 | -645.000000 | -668.000000 | 282.000000 |  | 6258 | Нарушение формы кольцевого шва | GWAN |  | 10:38 | 11:45 | 11:41 | 0 | 772 |  | EXT | Нарушение формы кольцевого шва. Аномалия находится на отводе. |  | (c)
68335.465000 | 3.050000 | 3.027000 | -8.345000 | -8.368000 | 974.000000 | 1277.000000 | 1181.000000 | 974.000000 | 3027.000000 | 6259 |  | GOUG | GENE | 02:43 | 03:32 | 03:17 | 81 | 414 | 12.000000 | EXT | -. Задир. |  | (c)
68340.428000 | 8.013000 | 7.992000 | -3.382000 | -3.403000 | 348.000000 | 434.000000 | 414.000000 | 348.000000 | 3356.000000 | 6259 |  | ARTD | GENE | 01:02 | 01:16 | 01:13 | 47 | 134 | 10.000000 | EXT | -. Эквивалент потери металла 10%. |  | (c)
68340.748000 | 8.333000 | 8.294000 | -3.062000 | -3.101000 | 647.000000 | 707.000000 | 700.000000 | 647.000000 | 3031.000000 | 6259 |  | ARTD | GENE | 01:51 | 02:00 | 01:59 | 70 | 105 |  | EXT | -. Наплавка. |  | (c)
68340.834000 | 8.419000 | 8.354000 | -2.976000 | -3.041000 | 57.000000 | 252.000000 | 185.000000 | 57.000000 | 2951.000000 | 6259 |  | ARTD | GENE | 00:15 | 00:47 | 00:36 | 90 | 254 | 10.000000 | EXT | -. Эквивалент потери металла 10%. |  | (c)
68341.992000 | 9.577000 | 9.501000 | -1.818000 | -1.894000 | 772.000000 | 876.000000 | 844.000000 | 772.000000 | 1605.000000 | 6259 |  | ARTD | GENE | 02:11 | 02:27 | 02:22 | 289 | 144 | 10.000000 | EXT | -. Эквивалент потери металла 10%. |  | (c)
68366.645000 | 0.000000 | -0.016000 | -11.510000 | -11.526000 | -1915.000000 | -1782.000000 | -1670.000000 | 1425.000000 |  | 6262 | Смещение кромок | GWAN |  | 05:20 | 05:41 | 05:59 | 0 | 491 | 3.581000 | EXT | Смещение кромок. Наружу. Аномалия находится на отводе. Величина смещения - 3.6 мм. |  | (c)
68388.950000 | 0.100000 | 0.036000 | -11.065000 | -11.129000 | 1591.000000 | -1908.000000 | 2110.000000 | 1591.000000 | 36.000000 | 6264 |  | CORR | GENE | 04:17 | 06:52 | 05:41 | 75 | 1038 | 10.000000 | EXT | - |  | (c)
68399.880000 | 11.030000 | 11.025000 | -0.135000 | -0.140000 | -1743.000000 | -1580.000000 | -1639.000000 | 1536.000000 | 115.000000 | 6264 |  | CORR | СIGR | 07:19 | 07:45 | 07:36 | 25 | 207 | 12.000000 | EXT | - |  | (c)
68400.093000 | 0.078000 | 0.067000 | -11.177000 | -11.188000 | -432.000000 | -370.000000 | -379.000000 | 326.000000 | 67.000000 | 6265 |  | CORR | СIGR | 07:41 | 07:51 | 07:50 | 22 | 106 | 11.000000 | EXT | -. Аномалия находится на отводе. |  | (c)
68530.268000 | 5.438000 | 5.429000 | -5.967000 | -5.976000 | -1505.000000 | -1469.000000 | -1468.000000 | 58.516318 | 5429.000000 | 6276 |  | CORR | СIGR | 06:37 | 06:42 | 06:43 | 17 | 74 | 11.000000 | EXT | -. Аномалия находится на упругопластическом изгибе: R=222 Дн, максимальное растяжение на 11.5 час. |  | (c)
68537.378000 | 1.143000 | 1.127000 | -9.722000 | -9.738000 | 1450.000000 | 1494.000000 | 1516.000000 | 46.914298 | 1127.000000 | 6277 |  | CORR | СIGR | 05:08 | 05:15 | 05:19 | 26 | 133 | 12.000000 | EXT | -. Аномалия находится на упругопластическом изгибе: R=231 Дн, максимальное растяжение на 11.2 час. |  | (c)
68539.600000 | 3.365000 | 3.356000 | -7.500000 | -7.509000 | 1967.000000 | 2015.000000 | 2016.000000 | 9.548270 | 3356.000000 | 6277 |  | CORR | СIGR | 06:32 | 06:39 | 06:39 | 18 | 97 | 10.000000 | EXT | -. Аномалия находится на упругопластическом изгибе: R=232 Дн, максимальное растяжение на 11.2 час. |  | (c)
68540.771000 | 4.536000 | 4.523000 | -6.329000 | -6.342000 | 2052.000000 | 2103.000000 | 2100.000000 | 2.738756 | 4523.000000 | 6277 |  | CORR | СIGR | 06:45 | 06:54 | 06:53 | 23 | 97 | 12.000000 | EXT | -. Аномалия находится на упругопластическом изгибе: R=233 Дн, максимальное растяжение на 11.2 час. |  | (c)
68542.404000 | 6.169000 | 5.645000 | -4.696000 | -5.220000 | -459.000000 | 1665.000000 | 1771.000000 | 0.000000 | 2207.000000 | 6277 |  | OVAL |  | 00:00 | 05:43 | 06:00 | 3013 | 4461 | 0.915815 |  | - |  | (c)
68543.100000 | 6.865000 | 6.537000 | -4.000000 | -4.328000 | 1424.000000 | 1696.000000 | 1737.000000 | 0.000000 | 3559.000000 | 6277 |  | DENT |  | 05:04 | 05:48 | 05:54 | 769 | 626 | 1.619718 |  | -. Аномалия находится на упругопластическом изгибе. |  | (c)
68544.878000 | 8.643000 | 8.563000 | -2.222000 | -2.302000 | 2082.000000 | 2100.000000 | 2098.000000 | 8.017727 | 2115.000000 | 6277 |  | CORR | AXGR | 06:50 | 06:53 | 06:53 | 187 | 33 | 10.000000 | EXT | -. Аномалия находится на упругопластическом изгибе: R=247 Дн, максимальное растяжение на 11.3 час. |  | (c)
68547.100000 | 0.000000 | -0.032000 | -11.195000 | -11.227000 | 1031.000000 | 1579.000000 | 1650.000000 | 0.000000 |  | 6278 | Нарушение формы кольцевого шва | GWAN |  | 02:39 | 04:08 | 04:19 | 0 | 1239 |  | EXT | Нарушение формы кольцевого шва. Аномалия находится на упругопластическом изгибе: R=290 Дн, максимальное растяжение на 11 час. |  | (c)
68560.990000 | 2.695000 | 2.669000 | -3.440000 | -3.466000 | 469.000000 | 693.000000 | 633.000000 | 37.839681 | 2669.000000 | 6279 |  | CORR | GENE | 04:11 | 04:48 | 04:38 | 60 | 327 | 11.000000 | EXT | -. Аномалия находится на упругопластическом изгибе: R=453 Дн, максимальное растяжение на 6.6 час. |  | (c)
68565.826000 | 1.396000 | 1.369000 | -3.394000 | -3.421000 | 591.000000 | 680.000000 | 658.000000 | 47.682482 | 1369.000000 | 6280 |  | CORR | СIGR | 04:33 | 04:47 | 04:44 | 34 | 135 | 11.000000 | EXT | -. Аномалия находится на упругопластическом изгибе: R=374 Дн, максимальное растяжение на 6.3 час. |  | (c)
68569.220000 | 0.000000 | -0.026000 | -11.425000 | -11.451000 | -699.000000 | -281.000000 | -431.000000 | 13.088675 |  | 6281 | Смещение кромок | GWAN |  | 00:43 | 01:50 | 01:26 | 0 | 537 | 2.692000 | EXT | Смещение кромок. Вовнутрь. Величина смещения - 2.7 мм. Аномалия находится на упругопластическом изгибе: R=419 Дн, максимальное растяжение на 6.5 час. |  | (c)
68569.220000 | 0.000000 | -0.049000 | -11.425000 | -11.474000 | 120.000000 | 235.000000 | 255.000000 | 9.661912 |  | 6281 | Нарушение формы кольцевого шва | GWAN |  | 02:55 | 03:14 | 03:17 | 0 | 271 |  | EXT | Нарушение формы кольцевого шва. Аномалия находится на упругопластическом изгибе: R=419 Дн, максимальное растяжение на 6.5 час. |  | (c)
68569.220000 | 0.000000 | -0.026000 | -11.425000 | -11.451000 | 1023.000000 | 1188.000000 | 1511.000000 | 0.000000 |  | 6281 | Смещение кромок | GWAN |  | 05:21 | 05:47 | 06:39 | 0 | 976 | 2.554000 | EXT | Смещение кромок. Наружу. Величина смещения - 2.6 мм. Аномалия находится на упругопластическом изгибе: R=419 Дн, максимальное растяжение на 6.5 час. |  | (c)
68574.212000 | 4.992000 | 4.971000 | -6.433000 | -6.454000 | 1960.000000 | 2020.000000 | 2009.000000 | 9.849431 | 4971.000000 | 6281 |  | ARTD | СIGR | 07:52 | 08:02 | 08:00 | 40 | 99 | 11.000000 | EXT | -. Эквивалент потери металла 11%. Аномалия находится на упругопластическом изгибе: R=482 Дн, максимальное растяжение на 7 час. |  | (c)
68581.946000 | 1.301000 | 1.239000 | -9.339000 | -9.401000 | -1774.000000 | -1649.000000 | -1620.000000 | 36.844388 | 1239.000000 | 6282 |  | CORR | GENE | 04:23 | 04:44 | 04:48 | 542 | 308 | 10.000000 | EXT | -. Аномалия находится на упругопластическом изгибе: R=429 Дн, максимальное растяжение на 6.9 час. |  | (c)
68586.559000 | 5.914000 | 5.901000 | -4.726000 | -4.739000 | -2074.000000 | -1373.000000 | -1684.000000 | 12.602428 | 4587.000000 | 6282 |  | CORR | GENE | 03:35 | 05:28 | 04:38 | 152 | 780 | 10.000000 | EXT | -. Аномалия находится на упругопластическом изгибе: R=769 Дн, максимальное растяжение на 7.6 час. |  | (c)
68595.117000 | 3.832000 | 3.674000 | -7.453000 | -7.611000 | 995.000000 | 1121.000000 | 1096.000000 | 995.000000 | 3674.000000 | 6283 |  | DENT |  | 05:33 | 05:53 | 05:50 | 226 | 203 | 0.352113 |  | -. Аномалия находится на отводе. |  | (c)
68638.923000 | 0.858000 | 0.788000 | -10.292000 | -10.362000 | 2194.000000 | -2031.000000 | -2122.000000 | 0.000000 | 788.000000 | 6288 |  | CORR | GENE | 05:27 | 06:05 | 05:50 | 70 | 291 | 10.000000 | EXT | -. Аномалия находится на упругопластическом изгибе: R=393 Дн, максимальное растяжение на 5.7 час. |  | (c)
68642.565000 | 4.500000 | 4.350000 | -6.650000 | -6.800000 | 662.000000 | 740.000000 | 734.000000 | 59.228698 | 4350.000000 | 6288 |  | DENT |  | 01:20 | 01:32 | 01:31 | 512 | 144 | 0.281690 |  | -. Аномалия находится на упругопластическом изгибе. |  | (c)
68656.266000 | 7.051000 | 7.034000 | -4.394000 | -4.411000 | 18.000000 | 38.000000 | 47.000000 | 18.000000 | 4389.000000 | 6289 |  | CORR | СIGR | 05:55 | 05:58 | 06:00 | 22 | 59 | 14.000000 | EXT | -. Аномалия находится на упругопластическом изгибе: R=785 Дн, максимальное растяжение на 6.6 час. |  | (c)
68658.608000 | 9.393000 | 9.368000 | -2.052000 | -2.077000 | 627.000000 | 790.000000 | 751.000000 | 627.000000 | 2021.000000 | 6289 |  | CORR | GENE | 07:33 | 07:59 | 07:53 | 56 | 248 | 11.000000 | EXT | - |  | (c)
68665.514000 | 4.854000 | 4.834000 | -6.701000 | -6.721000 | -892.000000 | -840.000000 | -865.000000 | 838.000000 | 4834.000000 | 6290 |  | CORR | СIGR | 06:22 | 06:31 | 06:27 | 20 | 54 | 13.000000 | EXT | -. Аномалия находится на отводе. |  | (c)
68670.633000 | 9.973000 | 8.331000 | -1.582000 | -3.224000 | -1654.000000 | -1164.000000 | -1404.000000 | 1154.000000 | 638.000000 | 6290 |  | CORR | GENE | 04:19 | 05:38 | 05:00 | 2586 | 500 | 11.000000 | EXT | -. Аномалия находится на отводе. |  | (c)
68684.386000 | 1.031000 | 1.021000 | -10.269000 | -10.279000 | 1081.000000 | 1115.000000 | 1202.000000 | 1081.000000 | 1021.000000 | 6292 |  | CORR | GENE | 05:34 | 05:39 | 05:53 | 73 | 241 | 10.000000 | EXT | -. Аномалия находится на отводе. |  | (c)
68692.989000 | 9.634000 | 9.424000 | -1.666000 | -1.876000 | 1437.000000 | 1576.000000 | 1510.000000 | 1437.000000 | 1148.000000 | 6292 |  | CORR | GENE | 06:31 | 06:54 | 06:43 | 728 | 145 | 11.000000 | EXT | -. Аномалия находится на отводе. |  | (c)
68693.481000 | 10.126000 | 9.448000 | -1.174000 | -1.852000 | 676.000000 | 811.000000 | 757.000000 | 676.000000 | 814.000000 | 6292 |  | CORR | GENE | 04:28 | 04:50 | 04:41 | 1038 | 162 | 10.000000 | EXT | -. Аномалия находится на отводе. |  | (c)
68694.642000 | 11.287000 | 11.194000 | -0.013000 | -0.106000 | 706.000000 | 992.000000 | 1223.000000 | 706.000000 | 3.000000 | 6292 |  | CORR | GENE | 04:33 | 05:19 | 05:57 | 103 | 1033 | 12.000000 | EXT | -. Аномалия находится на отводе. |  | (c)
68698.158000 | 3.503000 | 3.496000 | -7.847000 | -7.854000 | 485.000000 | 517.000000 | 516.000000 | 485.000000 | 3496.000000 | 6293 |  | CORR | СIGR | 05:00 | 05:05 | 05:05 | 21 | 63 | 10.000000 | EXT | -. Аномалия находится на отводе. |  | (c)
68705.456000 | 10.801000 | 10.797000 | -0.549000 | -0.553000 | 840.000000 | 912.000000 | 889.000000 | 840.000000 | 520.000000 | 6293 |  | CORR | СIGR | 05:57 | 06:09 | 06:05 | 33 | 98 | 12.000000 | EXT | -. Аномалия находится на отводе. |  | (c)
68705.925000 | 11.270000 | 10.898000 | -0.080000 | -0.452000 | 1029.000000 | 1175.000000 | 1164.000000 | 1029.000000 | 74.000000 | 6293 |  | CORR | GENE | 06:28 | 06:51 | 06:49 | 378 | 271 | 10.000000 | EXT | -. Аномалия находится на отводе. |  | (c)
68706.030000 | 0.025000 | 0.004000 | -10.430000 | -10.451000 | -1751.000000 | -1539.000000 | -1598.000000 | 1444.000000 | 4.000000 | 6294 |  | CORR | GENE | 06:22 | 06:56 | 06:47 | 82 | 307 | 12.000000 | EXT | - |  | (c)
68706.922000 | 0.917000 | 0.879000 | -9.538000 | -9.576000 | -1638.000000 | -1624.000000 | -1624.000000 | 1610.000000 | 879.000000 | 6294 |  | CORR | AXGR | 06:40 | 06:42 | 06:42 | 164 | 29 | 12.000000 | EXT | - |  | (c)
68707.635000 | 1.630000 | 1.619000 | -8.825000 | -8.836000 | -1763.000000 | -1710.000000 | -1730.000000 | 1697.000000 | 1619.000000 | 6294 |  | CORR | СIGR | 06:20 | 06:29 | 06:25 | 20 | 66 | 15.000000 | EXT | - |  | (c)
68708.021000 | 2.016000 | 1.980000 | -8.439000 | -8.475000 | -1878.000000 | -1771.000000 | -1753.000000 | 1628.000000 | 1980.000000 | 6294 |  | CORR | GENE | 06:01 | 06:19 | 06:22 | 49 | 250 | 10.000000 | EXT | - |  | (c)
68708.804000 | 2.799000 | 2.783000 | -7.656000 | -7.672000 | -1679.000000 | -1634.000000 | -1650.000000 | 1620.000000 | 2783.000000 | 6294 |  | CORR | СIGR | 06:33 | 06:41 | 06:38 | 29 | 59 | 11.000000 | EXT | - |  | (c)
68708.977000 | 2.972000 | 2.934000 | -7.483000 | -7.521000 | -2111.000000 | -2038.000000 | -2067.000000 | 2023.000000 | 2934.000000 | 6294 |  | CORR | GENE | 05:24 | 05:36 | 05:31 | 190 | 88 | 11.000000 | EXT | - |  | (c)
68713.244000 | 7.239000 | 7.094000 | -3.216000 | -3.361000 | -992.000000 | -992.000000 | -977.000000 | 961.000000 | 3204.000000 | 6294 |  | CORR | AXGR | 08:24 | 08:24 | 08:27 | 157 | 31 | 11.000000 | EXT | - |  | (c)
68713.453000 | 7.448000 | 7.222000 | -3.007000 | -3.233000 | -1335.000000 | -1310.000000 | -1262.000000 | 1188.000000 | 2586.000000 | 6294 |  | CORR | GENE | 07:29 | 07:33 | 07:41 | 647 | 147 | 10.000000 | EXT | - |  | (c)
68714.733000 | 8.728000 | 8.386000 | -1.727000 | -2.069000 | -1357.000000 | -1295.000000 | -1294.000000 | 1230.000000 | 1514.000000 | 6294 |  | CORR | GENE | 07:25 | 07:36 | 07:36 | 555 | 127 | 15.000000 | EXT | - |  | (c)
68715.268000 | 9.263000 | 9.184000 | -1.192000 | -1.271000 | -1361.000000 | -1314.000000 | -1317.000000 | 1273.000000 | 794.000000 | 6294 |  | CORR | GENE | 07:25 | 07:32 | 07:32 | 477 | 88 | 10.000000 | EXT | - |  | (c)
68715.601000 | 9.596000 | 9.319000 | -0.859000 | -1.136000 | -1150.000000 | -1148.000000 | -1132.000000 | 1114.000000 | 779.000000 | 6294 |  | CORR | AXGR | 07:59 | 07:59 | 08:02 | 357 | 36 | 14.000000 | EXT | - |  | (c)
68715.778000 | 9.773000 | 9.661000 | -0.682000 | -0.794000 | -1202.000000 | -1202.000000 | -1177.000000 | 1152.000000 | 597.000000 | 6294 |  | CORR | GENE | 07:50 | 07:51 | 07:55 | 197 | 50 | 11.000000 | EXT | - |  | (c)
68731.909000 | 3.934000 | 3.811000 | -7.321000 | -7.444000 | 1803.000000 | 1824.000000 | 1813.000000 | 1803.000000 | 3811.000000 | 6296 |  | CORR | AXGR | 04:11 | 04:15 | 04:13 | 214 | 21 | 10.000000 | EXT | - |  | (c)
68750.290000 | 0.000000 | -0.060000 | -11.175000 | -11.235000 | 590.000000 | 1196.000000 | 1154.000000 | 41.384531 |  | 6298 | Нарушение формы кольцевого шва | GWAN |  | 10:58 | 00:36 | 00:30 | 0 | 1128 |  | EXT | Нарушение формы кольцевого шва |  | (c)
68754.148000 | 3.858000 | 3.757000 | -7.317000 | -7.418000 | -775.000000 | -757.000000 | -717.000000 | 48.645093 | 3757.000000 | 6298 |  | CORR | GENE | 07:18 | 07:21 | 07:28 | 484 | 115 | 11.000000 | EXT | - |  | (c)
68755.852000 | 5.562000 | 5.407000 | -5.613000 | -5.768000 | -831.000000 | -747.000000 | -779.000000 | 54.594912 | 5407.000000 | 6298 |  | CORR | GENE | 07:09 | 07:23 | 07:18 | 335 | 103 | 10.000000 | EXT | - |  | (c)
68778.790000 | 7.085000 | 6.978000 | -4.130000 | -4.237000 | 296.000000 | 313.000000 | 313.000000 | 296.000000 | 4107.000000 | 6300 |  | CORR | AXGR | 07:14 | 07:16 | 07:16 | 130 | 33 | 10.000000 | EXT | - |  | (c)
68779.667000 | 7.962000 | 7.911000 | -3.253000 | -3.304000 | 332.000000 | 378.000000 | 367.000000 | 332.000000 | 3148.000000 | 6300 |  | CORR | GENE | 07:19 | 07:27 | 07:25 | 156 | 69 | 10.000000 | EXT | - |  | (c)
68780.122000 | 8.417000 | 8.190000 | -2.798000 | -3.025000 | -752.000000 | -491.000000 | -602.000000 | 453.000000 | 2577.000000 | 6300 |  | CORR | GENE | 04:25 | 05:07 | 04:49 | 448 | 299 | 13.000000 | EXT | - |  | (c)
68780.243000 | 8.538000 | 8.503000 | -2.677000 | -2.712000 | 602.000000 | 614.000000 | 612.000000 | 602.000000 | 2641.000000 | 6300 |  | CORR | AXGR | 08:03 | 08:05 | 08:05 | 71 | 20 | 12.000000 | EXT | - |  | (c)
68781.132000 | 9.427000 | 9.272000 | -1.788000 | -1.943000 | 186.000000 | 325.000000 | 323.000000 | 186.000000 | 1666.000000 | 6300 |  | CORR | GENE | 06:56 | 07:18 | 07:18 | 277 | 273 | 11.000000 | EXT | - |  | (c)
68781.392000 | 9.687000 | 9.522000 | -1.528000 | -1.693000 | -705.000000 | -561.000000 | -628.000000 | 552.000000 | 1499.000000 | 6300 |  | CORR | GENE | 04:32 | 04:55 | 04:44 | 194 | 153 | 10.000000 | EXT | - |  | (c)
68781.575000 | 9.870000 | 9.794000 | -1.345000 | -1.421000 | 98.000000 | 134.000000 | 155.000000 | 98.000000 | 1284.000000 | 6300 |  | DENT |  | 06:42 | 06:47 | 06:51 | 137 | 114 | 0.633803 |  | -. Аномалия находится вблизи продольного шва. Аномалия находится вблизи дефекта потери металла. |  | (c)
68781.648000 | 9.943000 | 9.637000 | -1.272000 | -1.578000 | 150.000000 | 380.000000 | 268.000000 | 150.000000 | 904.000000 | 6300 |  | CORR | GENE | 06:50 | 07:27 | 07:09 | 674 | 235 | 12.000000 | EXT | - |  | (c)
68781.977000 | 10.272000 | 10.209000 | -0.943000 | -1.006000 | 68.000000 | 96.000000 | 108.000000 | 68.000000 | 881.000000 | 6300 |  | DENT |  | 06:37 | 06:41 | 06:43 | 125 | 79 | 0.281690 |  | -. Аномалия находится вблизи продольного шва. Аномалия находится вблизи дефекта потери металла. |  | (c)
68783.777000 | 0.857000 | 0.738000 | -10.683000 | -10.802000 | 1642.000000 | 1725.000000 | 1688.000000 | 1642.000000 | 738.000000 | 6301 |  | CORR | GENE | 06:51 | 07:04 | 06:59 | 138 | 93 | 10.000000 | EXT | -. Аномалия находится на отводе. |  | (c)
68784.171000 | 1.251000 | 1.090000 | -10.289000 | -10.450000 | 1555.000000 | 1748.000000 | 1710.000000 | 1555.000000 | 1090.000000 | 6301 |  | CORR | GENE | 06:37 | 07:08 | 07:02 | 625 | 311 | 12.000000 | EXT | -. Аномалия находится на отводе. |  | (c)
68785.018000 | 2.098000 | 2.075000 | -9.442000 | -9.465000 | 1690.000000 | 1768.000000 | 1731.000000 | 1690.000000 | 2075.000000 | 6301 |  | CORR | СIGR | 06:59 | 07:12 | 07:06 | 36 | 83 | 11.000000 | EXT | -. Аномалия находится на отводе. |  | (c)
68785.352000 | 2.432000 | 2.052000 | -9.108000 | -9.488000 | 674.000000 | 687.000000 | 693.000000 | 674.000000 | 2052.000000 | 6301 |  | CORR | AXGR | 04:15 | 04:17 | 04:18 | 542 | 39 | 10.000000 | EXT | -. Аномалия находится на отводе. |  | (c)
68785.689000 | 2.769000 | 2.727000 | -8.771000 | -8.813000 | 1591.000000 | 1620.000000 | 1608.000000 | 1591.000000 | 2727.000000 | 6301 |  | CORR | AXGR | 06:43 | 06:48 | 06:46 | 319 | 35 | 14.000000 | EXT | -. Аномалия находится на отводе. |  | (c)
68786.197000 | 3.277000 | 2.968000 | -8.263000 | -8.572000 | 1941.000000 | 1941.000000 | 1964.000000 | 1941.000000 | 2968.000000 | 6301 |  | CORR | GENE | 07:39 | 07:39 | 07:43 | 382 | 47 | 13.000000 | EXT | -. Аномалия находится на отводе. |  | (c)
68786.478000 | 3.558000 | 3.438000 | -7.982000 | -8.102000 | 1580.000000 | 1620.000000 | 1606.000000 | 1580.000000 | 3438.000000 | 6301 |  | CORR | GENE | 06:41 | 06:48 | 06:45 | 267 | 53 | 15.000000 | EXT | -. Аномалия находится на отводе. |  | (c)
68786.851000 | 3.931000 | 3.506000 | -7.609000 | -8.034000 | 1980.000000 | 2016.000000 | 2014.000000 | 1980.000000 | 3506.000000 | 6301 |  | CORR | GENE | 07:46 | 07:52 | 07:51 | 519 | 69 | 15.000000 | EXT | -. Аномалия находится на отводе. |  | (c)
68786.945000 | 4.025000 | 4.009000 | -7.515000 | -7.531000 | 83.000000 | 272.000000 | 217.000000 | 83.000000 | 4009.000000 | 6301 |  | CORR | GENE | 02:39 | 03:10 | 03:01 | 87 | 268 | 10.000000 | EXT | -. Аномалия находится на отводе. |  | (c)
68787.031000 | 4.111000 | 3.960000 | -7.429000 | -7.580000 | 1395.000000 | 1614.000000 | 1519.000000 | 1395.000000 | 3960.000000 | 6301 |  | CORR | GENE | 06:11 | 06:47 | 06:31 | 151 | 249 | 14.000000 | EXT | -. Аномалия находится на отводе. |  | (c)
68788.296000 | 5.376000 | 5.298000 | -6.164000 | -6.242000 | 1455.000000 | 1648.000000 | 1609.000000 | 1455.000000 | 5298.000000 | 6301 |  | CORR | GENE | 06:21 | 06:52 | 06:46 | 397 | 309 | 12.000000 | EXT | -. Аномалия находится на отводе. |  | (c)
68789.546000 | 6.626000 | 6.584000 | -4.914000 | -4.956000 | 37.000000 | 65.000000 | 56.000000 | 37.000000 | 4673.000000 | 6301 |  | CORR | AXGR | 02:32 | 02:37 | 02:35 | 283 | 38 | 11.000000 | EXT | -. Аномалия находится на отводе. |  | (c)
68791.506000 | 8.586000 | 8.297000 | -2.954000 | -3.243000 | 2025.000000 | 2077.000000 | 2074.000000 | 2025.000000 | 2723.000000 | 6301 |  | CORR | GENE | 07:53 | 08:01 | 08:01 | 520 | 98 | 14.000000 | EXT | -. Аномалия находится на отводе. |  | (c)
68794.295000 | 11.375000 | 10.534000 | -0.165000 | -1.006000 | 1909.000000 | 2060.000000 | 1986.000000 | 1909.000000 | 133.000000 | 6301 |  | CORR | GENE | 07:34 | 07:59 | 07:47 | 873 | 155 | 11.000000 | EXT | -. Аномалия находится на отводе. |  | (c)
68858.949000 | 7.759000 | 7.708000 | -3.471000 | -3.522000 | -1167.000000 | -1057.000000 | -1109.000000 | 80.019255 | 3471.000000 | 6308 |  | CORR | GENE | 06:32 | 06:49 | 06:41 | 51 | 117 | 10.000000 | EXT | -. Аномалия находится на упругопластическом изгибе: R=444 Дн, максимальное растяжение на 6 час. |  | (c)
68862.351000 | 11.161000 | 11.118000 | -0.069000 | -0.112000 | -1329.000000 | -1084.000000 | -1142.000000 | 61.983189 | 42.000000 | 6308 |  | CORR | GENE | 06:05 | 06:45 | 06:36 | 70 | 374 | 10.000000 | EXT | -. Аномалия находится на упругопластическом изгибе: R=406 Дн, максимальное растяжение на 5.6 час. |  | (c)
68895.161000 | 10.221000 | 10.027000 | -1.314000 | -1.508000 | -2137.000000 | -2133.000000 | -2123.000000 | 8.710432 | 1310.000000 | 6311 |  | CORR | AXGR | 07:31 | 07:32 | 07:34 | 198 | 29 | 12.000000 | EXT | - |  | (c)
68895.603000 | 10.663000 | 10.262000 | -0.872000 | -1.273000 | 1633.000000 | 1808.000000 | 2010.000000 | 0.000000 | 869.000000 | 6311 |  | CORR | GENE | 05:40 | 06:08 | 06:41 | 404 | 754 | 10.000000 | EXT | - |  | (c)
68895.904000 | 10.964000 | 10.805000 | -0.571000 | -0.730000 | 2207.000000 | 2207.000000 | 2229.000000 | 0.000000 | 175.000000 | 6311 |  | CORR | GENE | 07:13 | 07:13 | 07:16 | 555 | 45 | 10.000000 | EXT | - |  | (c)
68896.364000 | 11.424000 | 11.290000 | -0.111000 | -0.245000 | 940.000000 | 953.000000 | 970.000000 | 75.853886 | 15.000000 | 6311 |  | CORR | GENE | 03:48 | 03:50 | 03:53 | 230 | 60 | 10.000000 | EXT | - |  | (c)
68896.458000 | 11.518000 | 11.038000 | -0.017000 | -0.497000 | 1239.000000 | 1799.000000 | 1646.000000 | 0.000000 | 5.000000 | 6311 |  | CORR | GENE | 04:36 | 06:07 | 05:42 | 492 | 815 | 11.000000 | EXT | - |  | (c)
68897.184000 | 0.709000 | 0.692000 | -10.686000 | -10.703000 | -2077.000000 | -2022.000000 | -2047.000000 | 12.401139 | 692.000000 | 6312 |  | CORR | СIGR | 04:56 | 05:04 | 05:00 | 17 | 60 | 10.000000 | EXT | - |  | (c)
68897.407000 | 0.932000 | 0.436000 | -10.463000 | -10.959000 | 2173.000000 | 2182.000000 | 2228.000000 | 0.000000 | 436.000000 | 6312 |  | CORR | GENE | 04:21 | 04:23 | 04:30 | 629 | 109 | 10.000000 | EXT | - |  | (c)
68897.526000 | 1.051000 | 1.033000 | -10.344000 | -10.362000 | -1942.000000 | -1643.000000 | -1739.000000 | 23.295407 | 1033.000000 | 6312 |  | CORR | GENE | 05:17 | 06:06 | 05:50 | 102 | 405 | 10.000000 | EXT | - |  | (c)
68917.006000 | 9.136000 | 9.083000 | -2.044000 | -2.097000 | 1549.000000 | 1559.000000 | 1566.000000 | 51.002567 | 2010.000000 | 6313 |  | CORR | AXGR | 05:09 | 05:11 | 05:12 | 87 | 33 | 10.000000 | EXT | - |  | (c)
68919.030000 | 11.160000 | 11.086000 | -0.020000 | -0.094000 | 1262.000000 | 1436.000000 | 1404.000000 | 43.901118 | 17.000000 | 6313 |  | CORR | GENE | 04:23 | 04:51 | 04:45 | 77 | 283 | 10.000000 | EXT | - |  | (c)
68919.052000 | 0.002000 | 0.002000 | -11.188000 | -11.188000 | 743.000000 | 751.000000 | 762.000000 | 743.000000 | 2.000000 | 6314 |  | CORR | AXGR | 04:31 | 04:32 | 04:34 | 120 | 38 | 10.000000 | EXT | -. Аномалия находится на отводе. |  | (c)
68922.234000 | 3.184000 | 3.163000 | -8.006000 | -8.027000 | 1426.000000 | 1549.000000 | 1521.000000 | 1426.000000 | 3163.000000 | 6314 |  | CORR | СIGR | 06:21 | 06:41 | 06:36 | 28 | 190 | 10.000000 | EXT | -. Аномалия находится на отводе. |  | (c)
68938.451000 | 8.211000 | 8.189000 | -2.739000 | -2.761000 | -339.000000 | -278.000000 | -308.000000 | 277.000000 | 2739.000000 | 6315 |  | CORR | СIGR | 07:57 | 08:07 | 08:02 | 22 | 62 | 10.000000 | EXT | - |  | (c)
68942.463000 | 1.273000 | 1.227000 | -10.197000 | -10.243000 | 1352.000000 | 1402.000000 | 1411.000000 | 1352.000000 | 1227.000000 | 6316 |  | CORR | GENE | 06:37 | 06:45 | 06:47 | 61 | 117 | 10.000000 | EXT | -. Аномалия находится на отводе. |  | (c)
68947.019000 | 5.829000 | 5.193000 | -5.641000 | -6.277000 | 1224.000000 | 1413.000000 | 1339.000000 | 1224.000000 | 5193.000000 | 6316 |  | CORR | GENE | 06:17 | 06:47 | 06:35 | 817 | 230 | 12.000000 | EXT | -. Аномалия находится на отводе. |  | (c)
68947.888000 | 6.698000 | 6.472000 | -4.772000 | -4.998000 | 1320.000000 | 1351.000000 | 1365.000000 | 1320.000000 | 4634.000000 | 6316 |  | CORR | GENE | 06:32 | 06:37 | 06:39 | 364 | 89 | 12.000000 | EXT | -. Аномалия находится на отводе. |  | (c)
68949.178000 | 7.988000 | 7.988000 | -3.482000 | -3.482000 | 1003.000000 | 1069.000000 | 1042.000000 | 1003.000000 | 3460.000000 | 6316 |  | CORR | СIGR | 05:41 | 05:51 | 05:47 | 22 | 77 | 10.000000 | EXT | -. Аномалия находится на отводе. |  | (c)
68954.890000 | 0.000000 | -0.046000 | -9.830000 | -9.876000 | -407.000000 | -244.000000 | -225.000000 | 44.000000 |  | 6318 | Смещение кромок | GWAN |  | 01:36 | 02:02 | 02:05 | 0 | 363 | 2.389000 | EXT | Смещение кромок. Наружу. Величина смещения - 2.4 мм. |  | (c)
68954.890000 | 0.000000 | -0.021000 | -9.830000 | -9.851000 | 334.000000 | 424.000000 | 540.000000 | 334.000000 |  | 6318 | Смещение кромок | GWAN |  | 03:36 | 03:50 | 04:09 | 0 | 412 | 3.549000 | EXT | Смещение кромок. Вовнутрь. Величина смещения - 3.5 мм. |  | (c)
68954.890000 | 0.000000 | -0.041000 | -9.830000 | -9.871000 | 1624.000000 | 2059.000000 | 1886.000000 | 1624.000000 |  | 6318 | Смещение кромок | GWAN |  | 07:04 | 08:14 | 07:46 | 0 | 526 | 3.064000 | EXT | Смещение кромок. Наружу. Величина смещения - 3.1 мм. |  | (c)
68954.890000 | 0.000000 | -0.051000 | -9.830000 | -9.881000 | -1391.000000 | -1103.000000 | -1035.000000 | 680.000000 |  | 6318 | Смещение кромок | GWAN |  | 10:57 | 11:44 | 11:55 | 0 | 712 | 2.651000 | EXT | Смещение кромок. Вовнутрь. Величина смещения - 2.7 мм. |  | (c)
68955.428000 | 0.538000 | 0.528000 | -9.292000 | -9.302000 | 1553.000000 | 1612.000000 | 1602.000000 | 1553.000000 | 528.000000 | 6318 |  | CORR | СIGR | 06:52 | 07:02 | 07:00 | 21 | 98 | 11.000000 | EXT | - |  | (c)
68956.828000 | 1.938000 | 1.928000 | -7.892000 | -7.902000 | 1473.000000 | 1512.000000 | 1520.000000 | 1473.000000 | 1928.000000 | 6318 |  | CORR | СIGR | 06:39 | 06:46 | 06:47 | 21 | 93 | 12.000000 | EXT | - |  | (c)
68962.637000 | 7.747000 | 7.607000 | -2.083000 | -2.223000 | 914.000000 | 924.000000 | 928.000000 | 914.000000 | 2031.000000 | 6318 |  | CORR | AXGR | 05:09 | 05:11 | 05:11 | 192 | 27 | 10.000000 | EXT | - |  | (c)
68965.829000 | 1.109000 | 1.077000 | -10.231000 | -10.263000 | -1332.000000 | -1280.000000 | -1238.000000 | 72.510933 | 1077.000000 | 6319 |  | CORR | СIGR | 07:00 | 07:08 | 07:15 | 43 | 188 | 10.000000 | EXT | - |  | (c)
68967.936000 | 3.216000 | 3.201000 | -8.124000 | -8.139000 | -2146.000000 | -2133.000000 | -2135.000000 | 6.824974 | 3201.000000 | 6319 |  | CORR | AXGR | 04:49 | 04:51 | 04:50 | 111 | 21 | 11.000000 | EXT | - |  | (c)
68968.656000 | 3.936000 | 3.921000 | -7.404000 | -7.419000 | 1866.000000 | 1952.000000 | 1927.000000 | 19.563364 | 3921.000000 | 6319 |  | CORR | СIGR | 03:36 | 03:50 | 03:46 | 25 | 122 | 11.000000 | EXT | - |  | (c)
68969.086000 | 4.366000 | 4.358000 | -6.974000 | -6.982000 | -1434.000000 | -1359.000000 | -1384.000000 | 64.282150 | 4358.000000 | 6319 |  | CORR | СIGR | 06:44 | 06:56 | 06:52 | 25 | 100 | 11.000000 | EXT | - |  | (c)
68975.274000 | 10.554000 | 10.542000 | -0.786000 | -0.798000 | -2205.000000 | -2180.000000 | -2103.000000 | 2.063776 | 674.000000 | 6319 |  | CORR | GENE | 04:39 | 04:43 | 04:56 | 124 | 203 | 10.000000 | EXT | - |  | (c)
68975.595000 | 10.875000 | 10.849000 | -0.465000 | -0.491000 | -2090.000000 | -1982.000000 | -2023.000000 | 11.344078 | 444.000000 | 6319 |  | CORR | GENE | 04:58 | 05:15 | 05:09 | 47 | 133 | 13.000000 | EXT | - |  | (c)
68984.881000 | 8.821000 | 8.790000 | -2.694000 | -2.725000 | -1344.000000 | -1292.000000 | -1223.000000 | 71.528257 | 2678.000000 | 6320 |  | CORR | GENE | 06:45 | 06:54 | 07:05 | 47 | 242 | 13.000000 | EXT | - |  | (c)
68985.167000 | 9.107000 | 8.983000 | -2.408000 | -2.532000 | -1596.000000 | -1326.000000 | -1401.000000 | 51.192290 | 2329.000000 | 6320 |  | CORR | GENE | 06:05 | 06:48 | 06:36 | 203 | 391 | 10.000000 | EXT | - |  | (c)
68994.803000 | 7.228000 | 7.206000 | -3.767000 | -3.789000 | 2062.000000 | 2138.000000 | 2119.000000 | 0.000000 | 3755.000000 | 6321 |  | CORR | СIGR | 06:44 | 06:56 | 06:53 | 34 | 114 | 11.000000 | EXT | - |  | (c)
69013.637000 | 3.582000 | 3.571000 | -7.973000 | -7.984000 | -2024.000000 | -1966.000000 | -1993.000000 | 16.681353 | 3571.000000 | 6323 |  | CORR | СIGR | 05:52 | 06:01 | 05:57 | 23 | 61 | 10.000000 | EXT | - |  | (c)
69018.691000 | 8.636000 | 8.524000 | -2.919000 | -3.031000 | 1890.000000 | 1963.000000 | 1943.000000 | 18.906589 | 1540.000000 | 6323 |  | CORR | GENE | 04:24 | 04:35 | 04:32 | 1491 | 106 | 11.000000 | EXT | - |  | (c)
69049.989000 | 6.339000 | 6.324000 | -5.051000 | -5.066000 | 1447.000000 | 1511.000000 | 1479.000000 | 55.455247 | 5043.000000 | 6327 |  | CORR | СIGR | 06:11 | 06:21 | 06:16 | 23 | 64 | 11.000000 | EXT | - |  | (c)
69066.643000 | 0.028000 | 0.005000 | -11.242000 | -11.265000 | 814.000000 | 1158.000000 | 1001.000000 | 65.658615 | 5.000000 | 6329 |  | CORR | GENE | 04:18 | 05:14 | 04:48 | 131 | 375 | 10.000000 | EXT | - |  | (c)
69066.676000 | 0.061000 | 0.019000 | -11.209000 | -11.251000 | 1786.000000 | 2015.000000 | 1911.000000 | 5.519753 | 19.000000 | 6329 |  | CORR | GENE | 06:55 | 07:32 | 07:15 | 48 | 251 | 10.000000 | EXT | - |  | (c)
69069.553000 | 2.938000 | 2.926000 | -8.332000 | -8.344000 | 1064.000000 | 1162.000000 | 1162.000000 | 70.320473 | 2926.000000 | 6329 |  | CORR | GENE | 04:58 | 05:14 | 05:14 | 206 | 197 | 10.000000 | EXT | - |  | (c)
69070.148000 | 3.533000 | 3.464000 | -7.737000 | -7.806000 | 999.000000 | 1138.000000 | 1155.000000 | 61.524360 | 3464.000000 | 6329 |  | CORR | GENE | 04:48 | 05:10 | 05:13 | 311 | 313 | 12.000000 | EXT | - |  | (c)
69072.262000 | 5.647000 | 5.632000 | -5.623000 | -5.638000 | 1942.000000 | 2187.000000 | 2092.000000 | 0.000000 | 5573.000000 | 6329 |  | CORR | GENE | 07:20 | 08:00 | 07:44 | 65 | 300 | 10.000000 | EXT | - |  | (c)
69087.756000 | 4.706000 | 4.468000 | -1.029000 | -1.267000 | 2133.000000 | 2189.000000 | 2161.000000 | 0.994445 | 942.000000 | 6331 |  | CORR | GENE | 07:37 | 07:46 | 07:41 | 325 | 57 | 14.000000 | EXT | - |  | (c)
69088.537000 | 5.487000 | 4.917000 | -0.248000 | -0.818000 | 2095.000000 | 2198.000000 | 2147.000000 | 0.000000 | 8.000000 | 6331 |  | CORR | GENE | 07:30 | 07:47 | 07:39 | 810 | 104 | 10.000000 | EXT | - |  | (c)
69088.751000 | 5.701000 | 5.588000 | -0.034000 | -0.147000 | 652.000000 | 746.000000 | 925.000000 | 52.591698 | 18.000000 | 6331 |  | CORR | GENE | 03:38 | 03:53 | 04:22 | 129 | 547 | 11.000000 | EXT | - |  | (c)
69106.582000 | 6.832000 | 6.824000 | -3.768000 | -3.776000 | -764.000000 | -725.000000 | -719.000000 | 50.839675 | 3759.000000 | 6333 |  | CORR | СIGR | 07:38 | 07:44 | 07:45 | 17 | 89 | 12.000000 | EXT | - |  | (c)
69107.330000 | 7.580000 | 7.576000 | -3.020000 | -3.024000 | -995.000000 | -930.000000 | -934.000000 | 65.487343 | 2997.000000 | 6333 |  | CORR | СIGR | 07:01 | 07:11 | 07:10 | 27 | 122 | 10.000000 | EXT | - |  | (c)
69133.190000 | 0.000000 | -0.033000 | -10.200000 | -10.233000 | -1912.000000 | -1782.000000 | -1672.000000 | 25.701954 |  | 6336 | Непровар / утяжина | GWAN |  | 05:27 | 05:48 | 06:06 | 0 | 481 | 16.000000 | INT | Непровар / утяжина. Аномалия находится на упругопластическом изгибе: R=596 Дн, максимальное растяжение на 6.3 час. |  | (c)
69154.882000 | 0.062000 | 0.042000 | -11.233000 | -11.253000 | -2134.000000 | -2068.000000 | -1976.000000 | 20.545030 | 42.000000 | 6338 |  | CORR | GENE | 07:01 | 07:12 | 07:27 | 64 | 316 | 11.000000 | EXT | -. Аномалия находится на упругопластическом изгибе: R=524 Дн, максимальное растяжение на 5.7 час. |  | (c)
69160.583000 | 5.763000 | 5.047000 | -5.532000 | -6.248000 | -2177.000000 | -2070.000000 | -2045.000000 | 14.970144 | 3964.000000 | 6338 |  | CORR | GENE | 06:54 | 07:11 | 07:15 | 2284 | 264 | 10.000000 | EXT | -. Аномалия находится на упругопластическом изгибе: R=957 Дн, максимальное растяжение на 7.5 час. |  | (c)
69162.676000 | 7.856000 | 7.747000 | -3.439000 | -3.548000 | -2186.000000 | -1959.000000 | -2049.000000 | 14.647351 | 3434.000000 | 6338 |  | CORR | GENE | 06:53 | 07:29 | 07:15 | 114 | 274 | 10.000000 | EXT | - |  | (c)
69164.020000 | 9.200000 | 9.058000 | -2.095000 | -2.237000 | -2081.000000 | -2030.000000 | -1981.000000 | 20.130973 | 2075.000000 | 6338 |  | CORR | GENE | 07:10 | 07:18 | 07:26 | 162 | 199 | 10.000000 | EXT | - |  | (c)
69165.436000 | 10.616000 | 10.487000 | -0.679000 | -0.808000 | -1965.000000 | -1943.000000 | -1946.000000 | 22.959274 | 560.000000 | 6338 |  | CORR | AXGR | 07:28 | 07:32 | 07:31 | 248 | 38 | 11.000000 | EXT | - |  | (c)
69188.694000 | 1.284000 | 1.262000 | -10.161000 | -10.183000 | 1236.000000 | 1308.000000 | 1272.000000 | 71.433216 | 1262.000000 | 6341 |  | CORR | СIGR | 06:04 | 06:16 | 06:10 | 22 | 73 | 10.000000 | EXT | - |  | (c)
69188.878000 | 1.468000 | 1.461000 | -9.977000 | -9.984000 | 1206.000000 | 1275.000000 | 1266.000000 | 68.272472 | 1461.000000 | 6341 |  | CORR | СIGR | 06:00 | 06:11 | 06:09 | 18 | 119 | 11.000000 | EXT | - |  | (c)
69196.874000 | 9.464000 | 9.350000 | -1.981000 | -2.095000 | 1368.000000 | 1745.000000 | 1598.000000 | 13.814643 | 1553.000000 | 6341 |  | CORR | GENE | 06:26 | 07:26 | 07:03 | 542 | 461 | 10.000000 | EXT | - |  | (c)
69197.309000 | 9.899000 | 9.870000 | -1.546000 | -1.575000 | 1068.000000 | 1068.000000 | 1109.000000 | 83.780053 | 1546.000000 | 6341 |  | CORR | СIGR | 05:37 | 05:37 | 05:44 | 29 | 83 | 10.000000 | EXT | - |  | (c)
69197.586000 | 10.176000 | 9.664000 | -1.269000 | -1.781000 | 785.000000 | 814.000000 | 850.000000 | 63.335398 | 146.000000 | 6341 |  | CORR | GENE | 04:51 | 04:56 | 05:02 | 1635 | 130 | 12.000000 | EXT | - |  | (c)
69207.792000 | 8.937000 | 8.932000 | -2.578000 | -2.583000 | -1676.000000 | -1675.000000 | -1665.000000 | 1655.000000 | 2480.000000 | 6342 |  | CORR | AXGR | 06:55 | 06:55 | 06:57 | 103 | 21 | 10.000000 | EXT | - |  | (c)
69211.627000 | 1.257000 | 1.133000 | -9.988000 | -10.112000 | 903.000000 | 903.000000 | 917.000000 | 72.870581 | 1133.000000 | 6343 |  | CORR | AXGR | 04:32 | 04:33 | 04:35 | 291 | 28 | 11.000000 | EXT | - |  | (c)
69217.542000 | 7.172000 | 7.154000 | -4.073000 | -4.091000 | 1645.000000 | 1721.000000 | 1702.000000 | 33.451888 | 4019.000000 | 6343 |  | CORR | GENE | 06:32 | 06:44 | 06:41 | 72 | 114 | 10.000000 | EXT | - |  | (c)
69230.849000 | 9.234000 | 9.229000 | -1.636000 | -1.641000 | -1654.000000 | -1591.000000 | -1613.000000 | 1572.000000 | 1607.000000 | 6344 |  | CORR | СIGR | 04:56 | 05:06 | 05:02 | 34 | 82 | 10.000000 | EXT | - |  | (c)
69238.362000 | 5.877000 | 5.841000 | -5.248000 | -5.284000 | 174.000000 | 183.000000 | 184.000000 | 174.000000 | 5192.000000 | 6345 |  | CORR | AXGR | 07:20 | 07:22 | 07:22 | 92 | 20 | 10.000000 | EXT | - |  | (c)
69241.727000 | 9.242000 | 9.151000 | -1.883000 | -1.974000 | -866.000000 | -698.000000 | -682.000000 | 498.000000 | 1760.000000 | 6345 |  | CORR | GENE | 04:32 | 04:59 | 05:02 | 214 | 368 | 10.000000 | EXT | - |  | (c)
69245.229000 | 1.619000 | 1.615000 | -9.826000 | -9.830000 | 1979.000000 | 2046.000000 | 2025.000000 | 9.159937 | 1615.000000 | 6346 |  | CORR | СIGR | 07:07 | 07:17 | 07:14 | 31 | 92 | 10.000000 | EXT | - |  | (c)
69246.085000 | 2.475000 | 2.462000 | -8.970000 | -8.983000 | 2002.000000 | 2043.000000 | 2046.000000 | 7.881497 | 2462.000000 | 6346 |  | CORR | СIGR | 07:10 | 07:17 | 07:17 | 28 | 87 | 11.000000 | EXT | - |  | (c)
69254.982000 | 11.372000 | 11.339000 | -0.073000 | -0.106000 | 1232.000000 | 1246.000000 | 1242.000000 | 78.278014 | 50.000000 | 6346 |  | CORR | AXGR | 05:06 | 05:09 | 05:08 | 56 | 19 | 10.000000 | EXT | -. Аномалия находится на упругопластическом изгибе: R=563 Дн, максимальное растяжение на 11.9 час. |  | (c)
69255.273000 | 0.218000 | 0.203000 | -11.302000 | -11.317000 | -415.000000 | -367.000000 | -355.000000 | 294.000000 | 203.000000 | 6347 |  | CORR | СIGR | 04:45 | 04:53 | 04:55 | 27 | 121 | 14.000000 | EXT | -. Аномалия находится на упругопластическом изгибе: R=549 Дн, максимальное растяжение на 12 час. |  | (c)
69255.480000 | 0.425000 | 0.386000 | -11.095000 | -11.134000 | -438.000000 | -378.000000 | -390.000000 | 342.000000 | 386.000000 | 6347 |  | CORR | GENE | 04:41 | 04:51 | 04:49 | 103 | 96 | 12.000000 | EXT | -. Аномалия находится на упругопластическом изгибе: R=536 Дн, максимальное растяжение на 12 час. |  | (c)
69259.461000 | 4.406000 | 4.397000 | -7.114000 | -7.123000 | 159.000000 | 198.000000 | 202.000000 | 159.000000 | 4397.000000 | 6347 |  | CORR | СIGR | 06:18 | 06:24 | 06:25 | 18 | 86 | 10.000000 | EXT | -. Аномалия находится на упругопластическом изгибе: R=466 Дн, максимальное растяжение на 0 час. |  | (c)
69260.336000 | 5.281000 | 5.271000 | -6.239000 | -6.249000 | 25.000000 | 100.000000 | 62.000000 | 25.000000 | 5271.000000 | 6347 |  | CORR | СIGR | 05:56 | 06:08 | 06:02 | 25 | 75 | 10.000000 | EXT | -. Аномалия находится на упругопластическом изгибе: R=465 Дн, максимальное растяжение на 11.9 час. |  | (c)
69260.567000 | 5.512000 | 5.502000 | -6.008000 | -6.018000 | -104.000000 | -69.000000 | -64.000000 | 25.000000 | 5502.000000 | 6347 |  | CORR | СIGR | 05:35 | 05:41 | 05:42 | 20 | 79 | 10.000000 | EXT | -. Аномалия находится на упругопластическом изгибе: R=465 Дн, максимальное растяжение на 11.9 час. |  | (c)
69261.627000 | 6.572000 | 6.563000 | -4.948000 | -4.957000 | 303.000000 | 349.000000 | 347.000000 | 303.000000 | 4939.000000 | 6347 |  | CORR | СIGR | 06:41 | 06:48 | 06:48 | 18 | 88 | 10.000000 | EXT | -. Аномалия находится на упругопластическом изгибе: R=468 Дн, максимальное растяжение на 11.6 час. |  | (c)
69262.607000 | 7.552000 | 7.542000 | -3.968000 | -3.978000 | 318.000000 | 332.000000 | 327.000000 | 318.000000 | 3961.000000 | 6347 |  | CORR | PITT | 06:43 | 06:46 | 06:45 | 17 | 18 | 17.000000 | EXT | -. Аномалия находится на упругопластическом изгибе: R=472 Дн, максимальное растяжение на 11.4 час. |  | (c)
69262.981000 | 7.926000 | 7.909000 | -3.594000 | -3.611000 | -267.000000 | -211.000000 | -217.000000 | 167.000000 | 3584.000000 | 6347 |  | CORR | СIGR | 05:09 | 05:18 | 05:17 | 27 | 100 | 11.000000 | EXT | -. Аномалия находится на упругопластическом изгибе: R=474 Дн, максимальное растяжение на 11.4 час. |  | (c)
69263.237000 | 8.182000 | 8.128000 | -3.338000 | -3.392000 | 311.000000 | 324.000000 | 321.000000 | 311.000000 | 3298.000000 | 6347 |  | CORR | AXGR | 06:42 | 06:44 | 06:44 | 94 | 21 | 15.000000 | EXT | -. Аномалия находится на упругопластическом изгибе: R=475 Дн, максимальное растяжение на 11.4 час. |  | (c)
69267.491000 | 0.916000 | 0.897000 | -9.274000 | -9.293000 | 2214.000000 | -2144.000000 | -2139.000000 | 0.000000 | 897.000000 | 6348 |  | CORR | GENE | 05:16 | 05:32 | 05:33 | 61 | 216 | 13.000000 | EXT | -. Аномалия находится на упругопластическом изгибе: R=469 Дн, максимальное растяжение на 11.8 час. |  | (c)
69268.206000 | 1.631000 | 1.600000 | -8.559000 | -8.590000 | -1964.000000 | -1846.000000 | -1885.000000 | 21.498778 | 1600.000000 | 6348 |  | CORR | GENE | 06:01 | 06:20 | 06:14 | 48 | 158 | 12.000000 | EXT | -. Аномалия находится на упругопластическом изгибе: R=464 Дн, максимальное растяжение на 11.9 час. |  | (c)
69269.916000 | 3.341000 | 3.331000 | -6.849000 | -6.859000 | -1755.000000 | -1708.000000 | -1712.000000 | 38.383206 | 3331.000000 | 6348 |  | CORR | СIGR | 06:35 | 06:43 | 06:42 | 21 | 86 | 10.000000 | EXT | -. Аномалия находится на упругопластическом изгибе: R=450 Дн, максимальное растяжение на 0.1 час. |  | (c)
69270.043000 | 3.468000 | 3.459000 | -6.722000 | -6.731000 | -1625.000000 | -1568.000000 | -1577.000000 | 48.832611 | 3459.000000 | 6348 |  | CORR | СIGR | 06:56 | 07:05 | 07:04 | 20 | 97 | 10.000000 | EXT | -. Аномалия находится на упругопластическом изгибе: R=455 Дн, максимальное растяжение на 0.1 час. |  | (c)
69274.365000 | 7.790000 | 7.785000 | -2.400000 | -2.405000 | -1687.000000 | -1632.000000 | -1659.000000 | 43.852202 | 2387.000000 | 6348 |  | CORR | СIGR | 06:46 | 06:55 | 06:51 | 18 | 56 | 12.000000 | EXT | -. Аномалия находится на упругопластическом изгибе: R=483 Дн, максимальное растяжение на 0.1 час. |  | (c)
69275.320000 | 8.745000 | 8.741000 | -1.445000 | -1.449000 | -1768.000000 | -1722.000000 | -1745.000000 | 37.315641 | 1432.000000 | 6348 |  | CORR | СIGR | 06:33 | 06:40 | 06:37 | 17 | 46 | 12.000000 | EXT | -. Аномалия находится на упругопластическом изгибе: R=477 Дн, максимальное растяжение на 12 час. |  | (c)
69275.594000 | 9.019000 | 9.005000 | -1.171000 | -1.185000 | -1660.000000 | -1633.000000 | -1626.000000 | 46.037348 | 1156.000000 | 6348 |  | CORR | СIGR | 06:50 | 06:55 | 06:56 | 29 | 67 | 10.000000 | EXT | -. Аномалия находится на упругопластическом изгибе: R=475 Дн, максимальное растяжение на 11.9 час. |  | (c)
69276.686000 | 10.111000 | 10.100000 | -0.079000 | -0.090000 | -1749.000000 | -1631.000000 | -1661.000000 | 38.847232 | 54.000000 | 6348 |  | CORR | СIGR | 06:36 | 06:55 | 06:50 | 36 | 176 | 10.000000 | EXT | -. Аномалия находится на упругопластическом изгибе: R=473 Дн, максимальное растяжение на 11.8 час. |  | (c)
69278.118000 | 1.353000 | 1.343000 | -10.152000 | -10.162000 | 50.000000 | 78.000000 | 85.000000 | 50.000000 | 1343.000000 | 6349 |  | CORR | СIGR | 05:35 | 05:39 | 05:40 | 21 | 69 | 11.000000 | EXT | -. Аномалия находится на упругопластическом изгибе: R=466 Дн, максимальное растяжение на 11.7 час. |  | (c)
69282.861000 | 6.096000 | 6.011000 | -5.409000 | -5.494000 | 594.000000 | 608.000000 | 605.000000 | 594.000000 | 5364.000000 | 6349 |  | CORR | AXGR | 07:03 | 07:05 | 07:04 | 130 | 22 | 11.000000 | EXT | -. Аномалия находится на упругопластическом изгибе: R=565 Дн, максимальное растяжение на 11.6 час. |  | (c)
69291.075000 | 2.805000 | 2.790000 | -8.715000 | -8.730000 | 2196.000000 | -2187.000000 | -2209.000000 | 2152.000000 | 2790.000000 | 6350 |  | CORR | СIGR | 06:18 | 06:31 | 06:27 | 27 | 113 | 14.000000 | EXT | - |  | (c)
69317.211000 | 6.386000 | 6.375000 | -3.749000 | -3.760000 | -378.000000 | -284.000000 | -308.000000 | 238.000000 | 3724.000000 | 6352 |  | CORR | СIGR | 04:28 | 04:43 | 04:40 | 36 | 140 | 10.000000 | EXT | -. Аномалия находится на упругопластическом изгибе: R=305 Дн, максимальное растяжение на 7.3 час. |  | (c)
69320.994000 | 0.034000 | 0.034000 | -11.411000 | -11.411000 | -2221.000000 | -2033.000000 | -2125.000000 | 0.801434 | 34.000000 | 6353 |  | CORR | GENE | 05:16 | 05:46 | 05:31 | 81 | 192 | 12.000000 | EXT | -. Аномалия находится на упругопластическом изгибе: R=315 Дн, максимальное растяжение на 7.7 час. |  | (c)
69322.691000 | 1.731000 | 1.472000 | -9.714000 | -9.973000 | -1971.000000 | -1933.000000 | -1937.000000 | 20.963507 | 1472.000000 | 6353 |  | CORR | GENE | 05:56 | 06:02 | 06:02 | 303 | 68 | 11.000000 | EXT | -. Аномалия находится на упругопластическом изгибе: R=397 Дн, максимальное растяжение на 7.8 час. |  | (c)
69322.977000 | 2.017000 | 1.836000 | -9.428000 | -9.609000 | -2094.000000 | -1899.000000 | -1959.000000 | 11.050116 | 1836.000000 | 6353 |  | CORR | GENE | 05:36 | 06:08 | 05:58 | 290 | 270 | 11.000000 | EXT | -. Аномалия находится на упругопластическом изгибе: R=418 Дн, максимальное растяжение на 7.8 час. |  | (c)
69323.282000 | 2.322000 | 2.281000 | -9.123000 | -9.164000 | -2128.000000 | -2070.000000 | -1980.000000 | 8.306375 | 2281.000000 | 6353 |  | CORR | GENE | 05:31 | 05:40 | 05:55 | 109 | 295 | 12.000000 | EXT | -. Аномалия находится на упругопластическом изгибе: R=443 Дн, максимальное растяжение на 7.8 час. |  | (c)
69323.438000 | 2.478000 | 2.465000 | -8.967000 | -8.980000 | -2049.000000 | -2003.000000 | -2008.000000 | 14.627737 | 2465.000000 | 6353 |  | CORR | СIGR | 05:44 | 05:51 | 05:50 | 26 | 82 | 10.000000 | EXT | -. Аномалия находится на упругопластическом изгибе: R=473 Дн, максимальное растяжение на 7.8 час. |  | (c)
69323.826000 | 2.866000 | 2.857000 | -8.579000 | -8.588000 | -1864.000000 | -1831.000000 | -1820.000000 | 29.591468 | 2857.000000 | 6353 |  | CORR | СIGR | 06:13 | 06:19 | 06:20 | 23 | 87 | 10.000000 | EXT | -. Аномалия находится на упругопластическом изгибе: R=510 Дн, максимальное растяжение на 7.8 час. |  | (c)
69324.269000 | 3.309000 | 3.163000 | -8.136000 | -8.282000 | -1870.000000 | -1766.000000 | -1795.000000 | 29.098537 | 3163.000000 | 6353 |  | CORR | GENE | 06:12 | 06:29 | 06:25 | 199 | 151 | 13.000000 | EXT | -. Аномалия находится на упругопластическом изгибе: R=606 Дн, максимальное растяжение на 7.8 час. |  | (c)
69327.636000 | 6.676000 | 6.676000 | -4.769000 | -4.769000 | -2009.000000 | -2008.000000 | -1998.000000 | 17.909470 | 4668.000000 | 6353 |  | CORR | AXGR | 05:50 | 05:50 | 05:52 | 101 | 22 | 13.000000 | EXT | - |  | (c)
69327.889000 | 6.929000 | 6.917000 | -4.516000 | -4.528000 | -2174.000000 | -2113.000000 | -2120.000000 | 4.599229 | 4502.000000 | 6353 |  | CORR | СIGR | 05:23 | 05:33 | 05:32 | 26 | 107 | 10.000000 | EXT | - |  | (c)
69328.142000 | 7.182000 | 7.180000 | -4.263000 | -4.265000 | 2221.000000 | -2195.000000 | -2215.000000 | 0.000000 | 4242.000000 | 6353 |  | CORR | СIGR | 05:13 | 05:20 | 05:17 | 23 | 49 | 12.000000 | EXT | - |  | (c)
69329.227000 | 8.267000 | 7.385000 | -3.178000 | -4.060000 | -2214.000000 | -2212.000000 | -2180.000000 | 1.366322 | 2888.000000 | 6353 |  | CORR | GENE | 05:17 | 05:17 | 05:22 | 1172 | 68 | 10.000000 | EXT | - |  | (c)
69329.841000 | 8.881000 | 8.694000 | -2.564000 | -2.751000 | -2165.000000 | -2161.000000 | -2133.000000 | 5.320538 | 2522.000000 | 6353 |  | CORR | GENE | 05:25 | 05:25 | 05:30 | 229 | 64 | 11.000000 | EXT | - |  | (c)
69330.152000 | 9.192000 | 9.185000 | -2.253000 | -2.260000 | -2204.000000 | -2162.000000 | -2160.000000 | 2.125599 | 2241.000000 | 6353 |  | CORR | СIGR | 05:19 | 05:25 | 05:26 | 19 | 88 | 10.000000 | EXT | - |  | (c)
69330.181000 | 9.221000 | 9.183000 | -2.224000 | -2.262000 | -1640.000000 | -1413.000000 | -1526.000000 | 47.687136 | 2205.000000 | 6353 |  | CORR | GENE | 06:50 | 07:26 | 07:08 | 57 | 227 | 10.000000 | EXT | - |  | (c)
69332.791000 | 0.386000 | 0.005000 | -10.874000 | -11.255000 | 1359.000000 | 1392.000000 | 1416.000000 | 56.543647 | 5.000000 | 6354 |  | CORR | GENE | 05:04 | 05:09 | 05:13 | 1010 | 114 | 10.000000 | EXT | - |  | (c)
69336.774000 | 4.369000 | 4.354000 | -6.891000 | -6.906000 | 1615.000000 | 1838.000000 | 1774.000000 | 11.217465 | 4354.000000 | 6354 |  | CORR | GENE | 05:45 | 06:21 | 06:11 | 49 | 318 | 11.000000 | EXT | - |  | (c)
69336.782000 | 4.377000 | 4.359000 | -6.883000 | -6.901000 | 1114.000000 | 1181.000000 | 1243.000000 | 58.883898 | 4359.000000 | 6354 |  | CORR | СIGR | 04:24 | 04:35 | 04:45 | 44 | 258 | 10.000000 | EXT | - |  | (c)
69336.862000 | 4.457000 | 4.449000 | -6.803000 | -6.811000 | 1996.000000 | 2035.000000 | 2082.000000 | 0.000000 | 4449.000000 | 6354 |  | CORR | СIGR | 06:47 | 06:53 | 07:01 | 18 | 173 | 10.000000 | EXT | - |  | (c)
69337.112000 | 4.707000 | 4.468000 | -6.553000 | -6.792000 | 1210.000000 | 1317.000000 | 1358.000000 | 46.481121 | 4468.000000 | 6354 |  | CORR | GENE | 04:40 | 04:57 | 05:04 | 431 | 296 | 12.000000 | EXT | - |  | (c)
69337.426000 | 5.021000 | 4.965000 | -6.239000 | -6.295000 | 1195.000000 | 1304.000000 | 1328.000000 | 51.305713 | 4965.000000 | 6354 |  | CORR | GENE | 04:38 | 04:55 | 04:59 | 751 | 266 | 12.000000 | EXT | - |  | (c)
69338.571000 | 6.166000 | 6.154000 | -5.094000 | -5.106000 | 1237.000000 | 1275.000000 | 1319.000000 | 60.215419 | 5069.000000 | 6354 |  | CORR | СIGR | 04:44 | 04:50 | 04:58 | 37 | 165 | 13.000000 | EXT | - |  | (c)
69338.683000 | 6.278000 | 6.259000 | -4.982000 | -5.001000 | 1282.000000 | 1340.000000 | 1401.000000 | 47.626487 | 4654.000000 | 6354 |  | CORR | GENE | 04:51 | 05:01 | 05:11 | 347 | 239 | 10.000000 | EXT | - |  | (c)
69339.114000 | 6.709000 | 6.667000 | -4.551000 | -4.593000 | 1491.000000 | 1507.000000 | 1499.000000 | 57.754122 | 4536.000000 | 6354 |  | CORR | AXGR | 05:25 | 05:28 | 05:27 | 57 | 16 | 13.000000 | EXT | - |  | (c)
69339.275000 | 6.870000 | 6.870000 | -4.390000 | -4.390000 | 1411.000000 | 1446.000000 | 1439.000000 | 59.368087 | 4371.000000 | 6354 |  | CORR | СIGR | 05:12 | 05:18 | 05:17 | 19 | 56 | 15.000000 | EXT | - |  | (c)
69339.363000 | 6.958000 | 6.898000 | -4.302000 | -4.362000 | 1397.000000 | 1455.000000 | 1435.000000 | 57.955867 | 4216.000000 | 6354 |  | CORR | GENE | 05:10 | 05:19 | 05:16 | 146 | 77 | 11.000000 | EXT | - |  | (c)
69341.505000 | 9.100000 | 9.018000 | -2.160000 | -2.242000 | 1423.000000 | 1466.000000 | 1455.000000 | 57.431328 | 1970.000000 | 6354 |  | CORR | GENE | 05:14 | 05:21 | 05:19 | 272 | 64 | 11.000000 | EXT | - |  | (c)
69342.333000 | 9.928000 | 9.757000 | -1.332000 | -1.503000 | 1404.000000 | 1446.000000 | 1435.000000 | 59.085643 | 1183.000000 | 6354 |  | CORR | GENE | 05:11 | 05:18 | 05:16 | 320 | 63 | 14.000000 | EXT | - |  | (c)
69343.020000 | 10.615000 | 10.599000 | -0.645000 | -0.661000 | 1383.000000 | 1425.000000 | 1458.000000 | 50.173311 | 629.000000 | 6354 |  | CORR | СIGR | 05:08 | 05:15 | 05:20 | 32 | 150 | 11.000000 | EXT | - |  | (c)
69344.021000 | 0.356000 | 0.096000 | -10.739000 | -10.999000 | 2060.000000 | 2198.000000 | 2138.000000 | 1.251569 | 96.000000 | 6355 |  | CORR | GENE | 05:18 | 05:40 | 05:30 | 495 | 155 | 10.000000 | EXT | - |  | (c)
69345.326000 | 1.661000 | 0.823000 | -9.434000 | -10.272000 | 1960.000000 | 2115.000000 | 2052.000000 | 6.981147 | 823.000000 | 6355 |  | CORR | GENE | 05:01 | 05:26 | 05:16 | 943 | 184 | 10.000000 | EXT | - |  | (c)
69346.845000 | 3.180000 | 3.076000 | -7.915000 | -8.019000 | 1838.000000 | 1927.000000 | 1953.000000 | 13.114217 | 3076.000000 | 6355 |  | CORR | GENE | 04:42 | 04:56 | 05:00 | 298 | 230 | 11.000000 | EXT | - |  | (c)
69347.183000 | 3.518000 | 3.401000 | -7.577000 | -7.694000 | 1686.000000 | 1963.000000 | 1890.000000 | 11.016061 | 3401.000000 | 6355 |  | CORR | GENE | 04:17 | 05:02 | 04:50 | 420 | 408 | 14.000000 | EXT | - |  | (c)
69347.987000 | 4.322000 | 4.088000 | -6.773000 | -7.007000 | 1930.000000 | 1932.000000 | 1978.000000 | 16.503545 | 4088.000000 | 6355 |  | CORR | GENE | 04:57 | 04:57 | 05:04 | 440 | 96 | 10.000000 | EXT | - |  | (c)
69348.654000 | 4.989000 | 4.792000 | -6.106000 | -6.303000 | 2087.000000 | 2091.000000 | 2110.000000 | 7.868828 | 4792.000000 | 6355 |  | CORR | GENE | 05:22 | 05:23 | 05:26 | 414 | 46 | 10.000000 | EXT | - |  | (c)
69348.845000 | 5.180000 | 5.159000 | -5.915000 | -5.936000 | -1855.000000 | -1790.000000 | -1778.000000 | 30.301458 | 5159.000000 | 6355 |  | CORR | СIGR | 06:46 | 06:56 | 06:58 | 24 | 154 | 10.000000 | EXT | - |  | (c)
69349.305000 | 5.640000 | 5.549000 | -5.455000 | -5.546000 | 1955.000000 | 2086.000000 | 2079.000000 | 2.219949 | 5367.000000 | 6355 |  | CORR | GENE | 05:01 | 05:22 | 05:21 | 179 | 248 | 10.000000 | EXT | - |  | (c)
69350.373000 | 6.708000 | 6.607000 | -4.387000 | -4.488000 | 1950.000000 | 2007.000000 | 2045.000000 | 7.303940 | 4386.000000 | 6355 |  | CORR | GENE | 05:00 | 05:09 | 05:15 | 102 | 190 | 10.000000 | EXT | - |  | (c)
69351.251000 | 7.586000 | 7.421000 | -3.509000 | -3.674000 | 1927.000000 | 1941.000000 | 1952.000000 | 20.538459 | 3353.000000 | 6355 |  | CORR | GENE | 04:56 | 04:58 | 05:00 | 321 | 49 | 10.000000 | EXT | - |  | (c)
69358.803000 | 4.043000 | 3.474000 | -7.292000 | -7.861000 | -2225.000000 | -2211.000000 | -2179.000000 | 0.444932 | 3474.000000 | 6356 |  | CORR | GENE | 04:50 | 04:52 | 04:58 | 1021 | 93 | 12.000000 | EXT | - |  | (c)
69364.720000 | 9.960000 | 9.790000 | -1.375000 | -1.545000 | -1190.000000 | -1127.000000 | -1155.000000 | 83.967652 | 1165.000000 | 6356 |  | CORR | GENE | 07:37 | 07:47 | 07:43 | 380 | 71 | 11.000000 | EXT | - |  | (c)
69391.534000 | 2.779000 | 2.754000 | -8.571000 | -8.596000 | 1326.000000 | 1350.000000 | 1346.000000 | 68.189365 | 2754.000000 | 6359 |  | CORR | AXGR | 05:07 | 05:11 | 05:10 | 109 | 40 | 11.000000 | EXT | -. Аномалия находится на упругопластическом изгибе: R=456 Дн, максимальное растяжение на 6.3 час. |  | (c)
69396.798000 | 8.043000 | 8.021000 | -3.307000 | -3.329000 | 1043.000000 | 1101.000000 | 1109.000000 | 79.832215 | 3294.000000 | 6359 |  | CORR | СIGR | 04:21 | 04:31 | 04:32 | 35 | 132 | 10.000000 | EXT | -. Аномалия находится на упругопластическом изгибе: R=333 Дн, максимальное растяжение на 6.1 час. |  | (c)
69397.312000 | 8.557000 | 8.513000 | -2.793000 | -2.837000 | 2145.000000 | 2163.000000 | 2172.000000 | 0.255553 | 2656.000000 | 6359 |  | CORR | GENE | 07:19 | 07:22 | 07:24 | 181 | 55 | 10.000000 | EXT | -. Аномалия находится на упругопластическом изгибе: R=334 Дн, максимальное растяжение на 6.1 час. |  | (c)
69397.827000 | 9.072000 | 9.065000 | -2.278000 | -2.285000 | 2118.000000 | 2202.000000 | 2171.000000 | 0.000000 | 2260.000000 | 6359 |  | CORR | СIGR | 07:15 | 07:28 | 07:23 | 25 | 105 | 12.000000 | EXT | -. Аномалия находится на упругопластическом изгибе: R=335 Дн, максимальное растяжение на 6 час. |  | (c)
69400.029000 | 11.274000 | 11.252000 | -0.076000 | -0.098000 | 1893.000000 | 1988.000000 | 2036.000000 | 0.000000 | 32.000000 | 6359 |  | CORR | GENE | 06:38 | 06:54 | 07:02 | 66 | 286 | 10.000000 | EXT | -. Аномалия находится на упругопластическом изгибе: R=351 Дн, максимальное растяжение на 6 час. |  | (c)
69407.308000 | 7.203000 | 7.196000 | -4.102000 | -4.109000 | -1203.000000 | -1157.000000 | -1156.000000 | 82.952256 | 4091.000000 | 6360 |  | CORR | СIGR | 05:51 | 05:59 | 05:59 | 18 | 93 | 12.000000 | EXT | -. Аномалия находится на упругопластическом изгибе: R=502 Дн, максимальное растяжение на 6.5 час. |  | (c)
69410.256000 | 10.151000 | 10.122000 | -1.154000 | -1.183000 | -1018.000000 | -936.000000 | -971.000000 | 70.883879 | 1139.000000 | 6360 |  | CORR | СIGR | 06:21 | 06:34 | 06:29 | 44 | 93 | 11.000000 | EXT | -. Аномалия находится на упругопластическом изгибе: R=541 Дн, максимальное растяжение на 6.8 час. |  | (c)
69411.410000 | 0.000000 | -0.025000 | -11.305000 | -11.330000 | -1847.000000 | -1356.000000 | -935.000000 | 23.000000 |  | 6361 | Нарушение формы кольцевого шва | GWAN |  | 02:39 | 03:58 | 05:06 | 0 | 1824 |  | EXT | Нарушение формы кольцевого шва. Аномалия находится на упругопластическом изгибе: R=569 Дн, максимальное растяжение на 6.9 час. |  | (c)
69411.410000 | 0.000000 | -0.041000 | -11.305000 | -11.346000 | 441.000000 | 607.000000 | 674.000000 | 441.000000 |  | 6361 | Смещение кромок | GWAN |  | 08:48 | 09:15 | 09:26 | 0 | 465 | 3.396000 | EXT | Смещение кромок. Вовнутрь. Величина смещения - 3.4 мм. Аномалия находится на упругопластическом изгибе: R=569 Дн, максимальное растяжение на 6.9 час. |  | (c)
69413.395000 | 1.985000 | 1.977000 | -9.320000 | -9.328000 | -1090.000000 | -1044.000000 | -1050.000000 | 1010.000000 | 1977.000000 | 6361 |  | CORR | СIGR | 04:41 | 04:49 | 04:48 | 23 | 79 | 10.000000 | EXT | -. Аномалия находится на упругопластическом изгибе: R=618 Дн, максимальное растяжение на 7.1 час. |  | (c)
69418.099000 | 6.689000 | 6.640000 | -4.616000 | -4.665000 | -87.000000 | -66.000000 | -76.000000 | 66.000000 | 4605.000000 | 6361 |  | CORR | AXGR | 07:23 | 07:26 | 07:25 | 60 | 21 | 10.000000 | EXT | - |  | (c)
69418.501000 | 7.091000 | 7.055000 | -4.214000 | -4.250000 | -1356.000000 | -1218.000000 | -1268.000000 | 1181.000000 | 4212.000000 | 6361 |  | CORR | СIGR | 03:58 | 04:20 | 04:12 | 38 | 175 | 14.000000 | EXT | - |  | (c)
69419.374000 | 7.964000 | 7.954000 | -3.341000 | -3.351000 | -54.000000 | -20.000000 | -19.000000 | 0.000000 | 3333.000000 | 6361 |  | CORR | СIGR | 07:28 | 07:34 | 07:34 | 18 | 70 | 10.000000 | EXT | - |  | (c)
69422.715000 | 0.000000 | -0.011000 | -11.075000 | -11.086000 | 1198.000000 | 1328.000000 | 1352.000000 | 46.084656 |  | 6362 | Смещение кромок | GWAN |  | 05:52 | 06:13 | 06:17 | 0 | 308 | 3.091000 | EXT | Смещение кромок. Наружу. Величина смещения - 3.1 мм. Аномалия находится на упругопластическом изгибе: R=695 Дн, максимальное растяжение на 6.1 час. |  | (c)
69430.897000 | 8.182000 | 8.150000 | -2.893000 | -2.925000 | 434.000000 | 483.000000 | 507.000000 | 34.998441 | 2854.000000 | 6362 |  | CORR | GENE | 03:49 | 03:57 | 04:01 | 71 | 146 | 10.000000 | EXT | -. Аномалия находится на упругопластическом изгибе: R=532 Дн, максимальное растяжение на 6 час. |  | (c)
69431.156000 | 8.441000 | 8.432000 | -2.634000 | -2.643000 | 287.000000 | 335.000000 | 330.000000 | 23.132791 | 2622.000000 | 6362 |  | CORR | СIGR | 03:25 | 03:33 | 03:32 | 21 | 87 | 12.000000 | EXT | -. Аномалия находится на упругопластическом изгибе: R=587 Дн, максимальное растяжение на 6 час. |  | (c)
69431.843000 | 9.128000 | 8.762000 | -1.947000 | -2.313000 | 108.000000 | 126.000000 | 140.000000 | 8.690802 | 1766.000000 | 6362 |  | CORR | GENE | 02:56 | 02:59 | 03:01 | 547 | 64 | 11.000000 | EXT | -. Аномалия находится на упругопластическом изгибе: R=650 Дн, максимальное растяжение на 6.1 час. |  | (c)
69433.408000 | 10.693000 | 10.685000 | -0.382000 | -0.390000 | 1315.000000 | 1359.000000 | 1358.000000 | 63.599034 | 372.000000 | 6362 |  | CORR | СIGR | 06:11 | 06:18 | 06:18 | 18 | 85 | 10.000000 | EXT | -. Аномалия находится на упругопластическом изгибе: R=945 Дн, максимальное растяжение на 6.2 час. |  | (c)
69433.725000 | 11.010000 | 10.956000 | -0.065000 | -0.119000 | 1058.000000 | 1402.000000 | 1259.000000 | 45.863721 | 57.000000 | 6362 |  | CORR | GENE | 05:30 | 06:25 | 06:02 | 62 | 403 | 12.000000 | EXT | - |  | (c)
69435.819000 | 2.029000 | 1.957000 | -9.511000 | -9.583000 | 473.000000 | 494.000000 | 484.000000 | 473.000000 | 1957.000000 | 6363 |  | CORR | AXGR | 05:36 | 05:40 | 05:38 | 91 | 21 | 14.000000 | EXT | - |  | (c)
69449.938000 | 4.608000 | 4.598000 | -6.952000 | -6.962000 | -920.000000 | -883.000000 | -883.000000 | 845.000000 | 4598.000000 | 6364 |  | CORR | СIGR | 06:55 | 07:01 | 07:01 | 19 | 75 | 10.000000 | EXT | - |  | (c)
69468.165000 | 0.000000 | -0.016000 | -11.555000 | -11.571000 | 29.000000 | 503.000000 | 379.000000 | 2.351826 |  | 6366 | Нарушение формы кольцевого шва | GWAN |  | 02:31 | 03:48 | 03:28 | 0 | 699 |  | EXT | Нарушение формы кольцевого шва |  | (c)
69522.829000 | 10.239000 | 10.220000 | -0.721000 | -0.740000 | 2089.000000 | 2142.000000 | 2123.000000 | 2089.000000 | 718.000000 | 6371 |  | CORR | СIGR | 06:14 | 06:22 | 06:19 | 22 | 67 | 13.000000 | EXT | - |  | (c)
69554.422000 | 8.237000 | 8.220000 | -3.148000 | -3.165000 | 1641.000000 | 1695.000000 | 1668.000000 | 41.044296 | 3146.000000 | 6374 |  | CORR | СIGR | 05:52 | 06:01 | 05:57 | 19 | 54 | 11.000000 | EXT | - |  | (c)
69562.132000 | 4.562000 | 4.367000 | -6.433000 | -6.628000 | -456.000000 | -456.000000 | -430.000000 | 404.000000 | 4367.000000 | 6375 |  | CORR | GENE | 08:20 | 08:21 | 08:25 | 263 | 52 | 10.000000 | EXT | -. Аномалия находится на отводе. |  | (c)
69563.741000 | 6.171000 | 6.057000 | -4.824000 | -4.938000 | 1283.000000 | 1416.000000 | 1412.000000 | 1283.000000 | 4798.000000 | 6375 |  | DENT |  | 01:01 | 01:23 | 01:22 | 140 | 258 | 0.281690 |  | -. Аномалия находится на отводе. |  | (c)
69564.838000 | 7.268000 | 7.236000 | -3.727000 | -3.759000 | -554.000000 | -427.000000 | -465.000000 | 377.000000 | 3718.000000 | 6375 |  | CORR | СIGR | 08:05 | 08:25 | 08:19 | 41 | 177 | 10.000000 | EXT | -. Аномалия находится на отводе. |  | (c)
69565.182000 | 7.612000 | 7.505000 | -3.383000 | -3.490000 | -1604.000000 | -1570.000000 | -1548.000000 | 1493.000000 | 3353.000000 | 6375 |  | DENT |  | 05:15 | 05:21 | 05:24 | 137 | 111 | 0.352113 |  | -. Аномалия находится на отводе. |  | (c)
69565.626000 | 8.056000 | 8.005000 | -2.939000 | -2.990000 | -541.000000 | -395.000000 | -405.000000 | 269.000000 | 2923.000000 | 6375 |  | CORR | GENE | 08:07 | 08:30 | 08:29 | 67 | 272 | 12.000000 | EXT | -. Аномалия находится на отводе. |  | (c)
69565.730000 | 8.160000 | 7.966000 | -2.835000 | -3.029000 | -980.000000 | -958.000000 | -951.000000 | 923.000000 | 2478.000000 | 6375 |  | CORR | GENE | 06:56 | 06:59 | 07:01 | 551 | 57 | 10.000000 | EXT | -. Аномалия находится на отводе. |  | (c)
69565.886000 | 8.316000 | 8.301000 | -2.679000 | -2.694000 | -447.000000 | -347.000000 | -349.000000 | 252.000000 | 2657.000000 | 6375 |  | CORR | СIGR | 08:22 | 08:38 | 08:38 | 37 | 195 | 10.000000 | EXT | -. Аномалия находится на отводе. |  | (c)
69566.276000 | 8.706000 | 8.539000 | -2.289000 | -2.456000 | -1022.000000 | -987.000000 | -984.000000 | 946.000000 | 2072.000000 | 6375 |  | CORR | GENE | 06:49 | 06:55 | 06:55 | 384 | 76 | 10.000000 | EXT | -. Аномалия находится на отводе. |  | (c)
69566.625000 | 9.055000 | 8.936000 | -1.940000 | -2.059000 | -1064.000000 | -1013.000000 | -1028.000000 | 993.000000 | 1640.000000 | 6375 |  | CORR | GENE | 06:42 | 06:51 | 06:48 | 419 | 71 | 10.000000 | EXT | -. Аномалия находится на отводе. |  | (c)
69568.172000 | 10.602000 | 10.505000 | -0.393000 | -0.490000 | -1018.000000 | -964.000000 | -958.000000 | 898.000000 | 149.000000 | 6375 |  | CORR | GENE | 06:50 | 06:58 | 06:59 | 341 | 120 | 11.000000 | EXT | -. Аномалия находится на отводе. |  | (c)
69568.522000 | 10.952000 | 10.850000 | -0.043000 | -0.145000 | -1023.000000 | -775.000000 | -709.000000 | 395.000000 | 28.000000 | 6375 |  | CORR | GENE | 06:49 | 07:29 | 07:40 | 117 | 628 | 15.000000 | EXT | -. Аномалия находится на отводе. |  | (c)
69568.611000 | 0.046000 | 0.034000 | -11.434000 | -11.446000 | -174.000000 | -30.000000 | -22.000000 | 0.000000 | 34.000000 | 6376 |  | CORR | СIGR | 07:02 | 07:26 | 07:27 | 26 | 303 | 15.000000 | EXT | - |  | (c)
69569.014000 | 0.449000 | 0.375000 | -11.031000 | -11.105000 | -250.000000 | -160.000000 | -83.000000 | 0.000000 | 375.000000 | 6376 |  | CORR | GENE | 06:50 | 07:05 | 07:17 | 102 | 334 | 11.000000 | EXT | - |  | (c)
69636.323000 | 0.388000 | 0.361000 | -11.007000 | -11.034000 | -1519.000000 | -1406.000000 | -1458.000000 | 1396.000000 | 361.000000 | 6382 |  | CORR | СIGR | 06:30 | 06:48 | 06:40 | 33 | 123 | 13.000000 | EXT | - |  | (c)
69661.179000 | 2.584000 | 2.482000 | -8.936000 | -9.038000 | 1729.000000 | 1817.000000 | 1837.000000 | 1729.000000 | 2482.000000 | 6384 |  | CORR | GENE | 07:39 | 07:54 | 07:57 | 110 | 215 | 10.000000 | EXT | -. Аномалия находится на отводе. |  | (c)
69677.561000 | 7.446000 | 7.405000 | -3.674000 | -3.715000 | 994.000000 | 1262.000000 | 1174.000000 | 994.000000 | 3654.000000 | 6385 |  | CORR | GENE | 05:48 | 06:31 | 06:17 | 61 | 359 | 12.000000 | EXT | -. Аномалия находится на отводе. |  | (c)
69738.033000 | 0.493000 | 0.456000 | -10.762000 | -10.799000 | -1838.000000 | -1772.000000 | -1794.000000 | 31.660308 | 456.000000 | 6391 |  | CORR | СIGR | 06:35 | 06:46 | 06:42 | 38 | 89 | 11.000000 | EXT | - |  | (c)
69738.561000 | 1.021000 | 0.910000 | -10.234000 | -10.345000 | -1899.000000 | -1835.000000 | -1794.000000 | 26.737713 | 910.000000 | 6391 |  | CORR | GENE | 06:25 | 06:36 | 06:42 | 119 | 210 | 14.000000 | EXT | - |  | (c)
69738.784000 | 1.244000 | 1.213000 | -10.011000 | -10.042000 | -1846.000000 | -1778.000000 | -1774.000000 | 31.014722 | 1213.000000 | 6391 |  | CORR | GENE | 06:34 | 06:45 | 06:45 | 53 | 144 | 10.000000 | EXT | - |  | (c)
69738.947000 | 1.407000 | 1.322000 | -9.848000 | -9.933000 | -1759.000000 | -1719.000000 | -1703.000000 | 38.050800 | 1322.000000 | 6391 |  | CORR | GENE | 06:48 | 06:54 | 06:57 | 101 | 112 | 12.000000 | EXT | - |  | (c)
69739.182000 | 1.642000 | 1.631000 | -9.613000 | -9.624000 | -1747.000000 | -1705.000000 | -1707.000000 | 39.057534 | 1631.000000 | 6391 |  | CORR | СIGR | 06:50 | 06:57 | 06:56 | 21 | 78 | 13.000000 | EXT | - |  | (c)
69739.717000 | 2.177000 | 2.143000 | -9.078000 | -9.112000 | -1916.000000 | -1909.000000 | -1906.000000 | 25.412168 | 2143.000000 | 6391 |  | CORR | AXGR | 06:23 | 06:24 | 06:24 | 62 | 19 | 12.000000 | EXT | - |  | (c)
69739.961000 | 2.421000 | 2.402000 | -8.834000 | -8.853000 | 2213.000000 | -2183.000000 | -2165.000000 | 0.000000 | 2402.000000 | 6391 |  | CORR | СIGR | 05:29 | 05:39 | 05:42 | 35 | 166 | 12.000000 | EXT | - |  | (c)
69741.667000 | 4.127000 | 4.096000 | -7.128000 | -7.159000 | -2060.000000 | -1979.000000 | -1986.000000 | 13.745290 | 4096.000000 | 6391 |  | CORR | СIGR | 05:59 | 06:12 | 06:11 | 31 | 148 | 14.000000 | EXT | - |  | (c)
69741.936000 | 4.396000 | 4.324000 | -6.859000 | -6.931000 | -2161.000000 | -1902.000000 | -2010.000000 | 5.594763 | 4324.000000 | 6391 |  | CORR | GENE | 05:43 | 06:25 | 06:07 | 77 | 303 | 10.000000 | EXT | - |  | (c)
69744.253000 | 6.713000 | 6.694000 | -4.542000 | -4.561000 | -1638.000000 | -1594.000000 | -1615.000000 | 47.799964 | 4542.000000 | 6391 |  | CORR | СIGR | 07:07 | 07:15 | 07:11 | 19 | 47 | 10.000000 | EXT | - |  | (c)
69746.385000 | 8.845000 | 8.809000 | -2.410000 | -2.446000 | -1867.000000 | -1675.000000 | -1750.000000 | 29.367146 | 2384.000000 | 6391 |  | CORR | GENE | 06:31 | 07:01 | 06:49 | 62 | 234 | 11.000000 | EXT | - |  | (c)
69746.556000 | 9.016000 | 9.004000 | -2.239000 | -2.251000 | -1823.000000 | -1779.000000 | -1778.000000 | 32.849124 | 2225.000000 | 6391 |  | CORR | СIGR | 06:37 | 06:45 | 06:45 | 26 | 91 | 13.000000 | EXT | - |  | (c)
69748.774000 | 11.234000 | 11.030000 | -0.021000 | -0.225000 | 2030.000000 | -2027.000000 | -2074.000000 | 0.000000 | 21.000000 | 6391 |  | CORR | GENE | 04:59 | 06:05 | 05:57 | 204 | 714 | 10.000000 | EXT | - |  | (c)
69749.068000 | 0.273000 | 0.133000 | -11.117000 | -11.257000 | -2097.000000 | -1980.000000 | -2014.000000 | 10.808025 | 133.000000 | 6392 |  | CORR | GENE | 05:36 | 05:55 | 05:50 | 140 | 165 | 14.000000 | EXT | - |  | (c)
69749.331000 | 0.536000 | 0.373000 | -10.854000 | -11.017000 | -2218.000000 | -2071.000000 | -2090.000000 | 1.043533 | 373.000000 | 6392 |  | CORR | GENE | 05:17 | 05:40 | 05:37 | 319 | 255 | 12.000000 | EXT | - |  | (c)
69749.824000 | 1.029000 | 1.004000 | -10.361000 | -10.386000 | -2082.000000 | -1982.000000 | -2030.000000 | 12.018499 | 1004.000000 | 6392 |  | CORR | СIGR | 05:39 | 05:55 | 05:47 | 25 | 104 | 10.000000 | EXT | - |  | (c)
69754.871000 | 6.076000 | 5.717000 | -5.314000 | -5.673000 | -2198.000000 | -1633.000000 | -1807.000000 | 2.657498 | 4803.000000 | 6392 |  | DENT |  | 05:20 | 06:51 | 06:23 | 870 | 781 | 0.915493 |  | -. Аномалия находится вблизи продольного шва. |  | (c)
69779.994000 | 8.429000 | 8.415000 | -1.361000 | -1.375000 | 1570.000000 | 1631.000000 | 1642.000000 | 35.782229 | 1344.000000 | 6394а |  | CORR | СIGR | 06:03 | 06:13 | 06:15 | 31 | 145 | 10.000000 | EXT | - |  | (c)
69783.375000 | 0.000000 | -0.047000 | -10.690000 | -10.737000 | -1824.000000 | -43.000000 | -765.000000 | 0.000000 |  | 6395а | Непровар / утяжина | GWAN |  | 00:59 | 05:46 | 03:50 | 0 | 2116 | 24.000000 | INT | Непровар / утяжина. Аномалия находится на отводе. |  | (b)
69783.375000 | 0.000000 | -0.028000 | -10.690000 | -10.718000 | 724.000000 | 1611.000000 | 1366.000000 | 724.000000 |  | 6395а | Непровар / утяжина | GWAN |  | 07:50 | 10:13 | 09:34 | 0 | 1285 | 25.000000 | INT | Непровар / утяжина. Аномалия находится на отводе. |  | (b)
69961.243000 | 0.053000 | 0.008000 | -11.232000 | -11.277000 | -2017.000000 | -1548.000000 | -1658.000000 | 17.239198 | 8.000000 | 6411 |  | CORR | GENE | 04:41 | 05:57 | 05:39 | 105 | 718 | 11.000000 | EXT | - |  | (c)
69964.364000 | 3.174000 | 2.941000 | -8.111000 | -8.344000 | 1292.000000 | 1383.000000 | 1351.000000 | 66.154895 | 2941.000000 | 6411 | Металлургический дефект | MIAN | GENE | 01:35 | 01:50 | 01:45 | 643 | 119 | 10.000000 | EXT | Металлургический дефект. Эквивалент потери металла 10%. |  | (c)
69965.074000 | 3.884000 | 3.851000 | -7.401000 | -7.434000 | -1257.000000 | -1137.000000 | -1078.000000 | 58.216179 | 3851.000000 | 6411 |  | CORR | GENE | 06:44 | 07:03 | 07:13 | 61 | 357 | 10.000000 | EXT | - |  | (c)
69985.049000 | 1.984000 | 1.955000 | -8.736000 | -8.765000 | -629.000000 | -172.000000 | -348.000000 | 67.000000 | 1955.000000 | 6413 |  | CORR | GENE | 07:22 | 08:36 | 08:08 | 91 | 562 | 10.000000 | EXT | -. Аномалия находится на отводе. |  | (c)
70020.986000 | 4.446000 | 4.409000 | -6.864000 | -6.901000 | 1877.000000 | 1944.000000 | 1937.000000 | 18.881037 | 4409.000000 | 6416 |  | CORR | GENE | 04:49 | 05:00 | 04:59 | 51 | 120 | 11.000000 | EXT | -. Аномалия находится на упругопластическом изгибе: R=217 Дн, максимальное растяжение на 5.6 час. |  | (c)
70038.205000 | 5.315000 | 5.278000 | -0.035000 | -0.072000 | 1025.000000 | 1362.000000 | 1316.000000 | 26.727981 | 10.000000 | 6418 |  | CORR | GENE | 03:43 | 04:37 | 04:30 | 62 | 583 | 10.000000 | EXT | - |  | (c)
70038.823000 | 0.583000 | 0.548000 | -10.892000 | -10.927000 | 109.000000 | 163.000000 | 184.000000 | 109.000000 | 548.000000 | 6419 |  | CORR | GENE | 07:29 | 07:37 | 07:41 | 247 | 150 | 11.000000 | EXT | - |  | (c)
70039.773000 | 1.533000 | 1.127000 | -9.942000 | -10.348000 | -34.000000 | -4.000000 | -18.000000 | 3.000000 | 1127.000000 | 6419 |  | CORR | AXGR | 07:06 | 07:10 | 07:08 | 503 | 31 | 10.000000 | EXT | - |  | (c)
70040.643000 | 2.403000 | 2.173000 | -9.072000 | -9.302000 | -26.000000 | 28.000000 | 56.000000 | 0.000000 | 2173.000000 | 6419 |  | CORR | GENE | 07:07 | 07:16 | 07:20 | 312 | 163 | 10.000000 | EXT | - |  | (c)
70041.994000 | 3.754000 | 3.686000 | -7.721000 | -7.789000 | 63.000000 | 69.000000 | 80.000000 | 63.000000 | 3686.000000 | 6419 |  | CORR | AXGR | 07:21 | 07:22 | 07:24 | 120 | 34 | 10.000000 | EXT | - |  | (c)
70045.590000 | 7.350000 | 7.137000 | -4.125000 | -4.338000 | 248.000000 | 295.000000 | 283.000000 | 248.000000 | 4042.000000 | 6419 |  | CORR | GENE | 07:51 | 07:59 | 07:57 | 296 | 70 | 15.000000 | EXT | - |  | (c)
70048.879000 | 10.639000 | 10.501000 | -0.836000 | -0.974000 | -388.000000 | -336.000000 | -351.000000 | 315.000000 | 596.000000 | 6419 |  | CORR | GENE | 06:08 | 06:17 | 06:14 | 378 | 73 | 10.000000 | EXT | - |  | (c)
70051.275000 | 1.560000 | 1.520000 | -9.270000 | -9.310000 | -1124.000000 | -1038.000000 | -1063.000000 | 1002.000000 | 1520.000000 | 6420 |  | CORR | СIGR | 05:49 | 06:03 | 05:59 | 41 | 122 | 10.000000 | EXT | -. Аномалия находится на отводе. |  | (c)
70051.642000 | 1.927000 | 1.913000 | -8.903000 | -8.917000 | -1119.000000 | -996.000000 | -1006.000000 | 893.000000 | 1913.000000 | 6420 |  | CORR | СIGR | 05:50 | 06:10 | 06:08 | 29 | 226 | 12.000000 | EXT | -. Аномалия находится на отводе. |  | (c)
70051.812000 | 2.097000 | 2.095000 | -8.733000 | -8.735000 | -1065.000000 | -1014.000000 | -1039.000000 | 1013.000000 | 2095.000000 | 6420 |  | CORR | СIGR | 05:59 | 06:07 | 06:03 | 20 | 52 | 10.000000 | EXT | -. Аномалия находится на отводе. |  | (c)
70052.420000 | 2.705000 | 2.685000 | -8.125000 | -8.145000 | -1144.000000 | -1129.000000 | -1105.000000 | 1065.000000 | 2685.000000 | 6420 |  | CORR | СIGR | 05:46 | 05:48 | 05:52 | 20 | 79 | 11.000000 | EXT | -. Аномалия находится на отводе. |  | (c)
70054.507000 | 4.792000 | 4.682000 | -6.038000 | -6.148000 | -1273.000000 | -1079.000000 | -1148.000000 | 1023.000000 | 4682.000000 | 6420 |  | CORR | GENE | 05:25 | 05:56 | 05:45 | 190 | 250 | 10.000000 | EXT | -. Аномалия находится на отводе. |  | (c)
70054.757000 | 5.042000 | 5.006000 | -5.788000 | -5.824000 | -1131.000000 | -1031.000000 | -1069.000000 | 1006.000000 | 5006.000000 | 6420 |  | CORR | GENE | 05:48 | 06:04 | 05:58 | 58 | 125 | 10.000000 | EXT | -. Аномалия находится на отводе. |  | (c)
70055.636000 | 5.921000 | 5.892000 | -4.909000 | -4.938000 | -1208.000000 | -1160.000000 | -1079.000000 | 949.000000 | 4878.000000 | 6420 |  | CORR | GENE | 05:36 | 05:43 | 05:56 | 60 | 259 | 12.000000 | EXT | -. Аномалия находится на отводе. |  | (c)
70072.077000 | 11.532000 | 11.467000 | -0.008000 | -0.073000 | 1029.000000 | 1129.000000 | 1109.000000 | 1029.000000 | 5.000000 | 6421 |  | ARTD | GENE | 11:34 | 11:50 | 11:47 | 68 | 161 | 14.000000 | EXT | -. Эквивалент потери металла 14%. |  | (c)
70074.807000 | 2.722000 | 2.661000 | -8.838000 | -8.899000 | -1907.000000 | -1875.000000 | -1856.000000 | 1805.000000 | 2661.000000 | 6422 |  | DENT |  | 03:46 | 03:52 | 03:55 | 102 | 102 | 0.633803 |  | -. Аномалия находится на отводе. |  | (c)
70075.102000 | 3.017000 | 2.946000 | -8.543000 | -8.614000 | -2022.000000 | -1972.000000 | -1951.000000 | 1881.000000 | 2946.000000 | 6422 |  | GOUG | GENE | 03:28 | 03:36 | 03:39 | 120 | 142 | 8.000000 | EXT | -. Аномалия находится на отводе. Задир. |  | (c)
70083.570000 | 11.485000 | 11.395000 | -0.075000 | -0.165000 | -1523.000000 | -1512.000000 | -1508.000000 | 1494.000000 | 9.000000 | 6422 |  | ARTD | AXGR | 04:48 | 04:50 | 04:51 | 156 | 29 | 15.798003 | EXT | -. Эквивалент потери металла 16%. Аномалия находится на отводе. |  | (c)
70099.097000 | 4.762000 | 4.683000 | -6.193000 | -6.272000 | -943.000000 | -800.000000 | -816.000000 | 690.000000 | 4683.000000 | 6424 |  | DENT |  | 06:28 | 06:51 | 06:48 | 182 | 253 | 0.140845 |  | - |  | (c)
70110.975000 | 5.685000 | 5.678000 | -5.820000 | -5.827000 | 1008.000000 | 1109.000000 | 1085.000000 | 1008.000000 | 5678.000000 | 6425 |  | CORR | СIGR | 05:40 | 05:56 | 05:52 | 31 | 154 | 10.000000 | EXT | -. Аномалия находится на отводе. |  | (c)
70124.295000 | 7.500000 | 7.493000 | -4.000000 | -4.007000 | 1862.000000 | 1954.000000 | 1950.000000 | 1862.000000 | 3919.000000 | 6426 |  | CORR | GENE | 05:47 | 06:02 | 06:01 | 88 | 176 | 12.000000 | EXT | - |  | (c)
70128.372000 | 0.077000 | 0.062000 | -11.488000 | -11.503000 | 1965.000000 | 2039.000000 | 2018.000000 | 1965.000000 | 62.000000 | 6427 |  | CORR | СIGR | 04:49 | 05:01 | 04:57 | 34 | 106 | 11.000000 | EXT | -. Аномалия находится на отводе. |  | (c)
70129.532000 | 1.237000 | 1.223000 | -10.328000 | -10.342000 | 2019.000000 | 2070.000000 | 2076.000000 | 2019.000000 | 1223.000000 | 6427 |  | CORR | СIGR | 04:58 | 05:06 | 05:07 | 30 | 115 | 10.000000 | EXT | -. Аномалия находится на отводе. |  | (c)
70139.798000 | 11.503000 | 11.442000 | -0.062000 | -0.123000 | 1980.000000 | 2170.000000 | 2169.000000 | 1980.000000 | 23.000000 | 6427 |  | CORR | GENE | 04:51 | 05:22 | 05:22 | 100 | 380 | 12.000000 | EXT | -. Аномалия находится на отводе. |  | (c)
70139.871000 | 0.011000 | 0.011000 | -11.109000 | -11.109000 | -1601.000000 | -1176.000000 | -1313.000000 | 1025.000000 | 11.000000 | 6428 |  | CORR | GENE | 07:09 | 08:18 | 07:56 | 120 | 576 | 11.000000 | EXT | -. Аномалия находится на отводе. |  | (c)
70151.012000 | 0.032000 | 0.016000 | -11.048000 | -11.064000 | -1241.000000 | -824.000000 | -904.000000 | 567.000000 | 16.000000 | 6429 |  | CORR | GENE | 02:38 | 03:45 | 03:32 | 108 | 674 | 11.000000 | EXT | -. Аномалия находится на отводе. |  | (c)
70167.586000 | 5.526000 | 5.464000 | -4.734000 | -4.796000 | 1176.000000 | 1216.000000 | 1223.000000 | 1176.000000 | 4701.000000 | 6430 |  | DENT |  | 00:02 | 00:09 | 00:10 | 95 | 95 | 0.422535 |  | - |  | (c)
70169.906000 | 7.846000 | 7.561000 | -2.414000 | -2.699000 | -1243.000000 | -1035.000000 | -1052.000000 | 860.000000 | 2186.000000 | 6430 |  | CORR | GENE | 05:32 | 06:05 | 06:03 | 513 | 383 | 10.000000 | EXT | - |  | (c)
70170.403000 | 8.343000 | 8.247000 | -1.917000 | -2.013000 | -1371.000000 | -1232.000000 | -1285.000000 | 1199.000000 | 1604.000000 | 6430 |  | CORR | GENE | 05:11 | 05:34 | 05:25 | 409 | 172 | 11.000000 | EXT | - |  | (c)
70194.840000 | 11.425000 | 11.363000 | -0.045000 | -0.107000 | -498.000000 | -408.000000 | -428.000000 | 358.000000 | 41.000000 | 6432 |  | CORR | GENE | 04:47 | 05:01 | 04:58 | 66 | 140 | 10.000000 | EXT | -. Аномалия находится на отводе. |  | (c)
70207.658000 | 2.188000 | 1.960000 | -8.772000 | -9.000000 | 67.000000 | 81.000000 | 83.000000 | 67.000000 | 1960.000000 | 6434 |  | CORR | AXGR | 05:00 | 05:03 | 05:03 | 347 | 32 | 12.000000 | EXT | -. Аномалия находится на отводе. |  | (c)
70211.357000 | 5.887000 | 5.555000 | -5.073000 | -5.405000 | -1346.000000 | -1028.000000 | -1074.000000 | 802.000000 | 4795.000000 | 6434 |  | WRIN |  | 01:12 | 02:04 | 01:56 | 610 | 544 | 1.000000 |  | -. Аномалия находится на отводе. |  | (c)
70229.338000 | 2.373000 | 2.208000 | -8.317000 | -8.482000 | -626.000000 | -516.000000 | -518.000000 | 409.000000 | 2208.000000 | 6436 |  | DENT |  | 02:46 | 03:04 | 03:04 | 276 | 217 | 0.211268 |  | -. Аномалия находится на отводе. |  | (c)
70293.191000 | 0.016000 | 0.016000 | -11.539000 | -11.539000 | -2211.000000 | -1958.000000 | -2071.000000 | 1931.000000 | 16.000000 | 6442 |  | CORR | GENE | 03:01 | 03:41 | 03:23 | 1312 | 280 | 10.000000 | EXT | -. Аномалия находится на отводе. |  | (c)
70295.371000 | 2.196000 | 1.969000 | -9.359000 | -9.586000 | -317.000000 | -108.000000 | -188.000000 | 60.000000 | 1969.000000 | 6442 |  | CORR | GENE | 08:06 | 08:40 | 08:27 | 530 | 257 | 10.000000 | EXT | -. Аномалия находится на отводе. |  | (c)
70295.793000 | 2.618000 | 1.568000 | -8.937000 | -9.987000 | 2206.000000 | 2224.000000 | -1957.000000 | 1660.000000 | 1568.000000 | 6442 |  | CORR | GENE | 02:54 | 02:56 | 03:42 | 1707 | 595 | 12.000000 | EXT | -. Аномалия находится на отводе. |  | (c)
70296.812000 | 3.637000 | 3.470000 | -7.918000 | -8.085000 | -389.000000 | -172.000000 | -207.000000 | 25.000000 | 3470.000000 | 6442 |  | CORR | GENE | 07:55 | 08:30 | 08:24 | 225 | 364 | 13.000000 | EXT | -. Аномалия находится на отводе. |  | (c)
70297.327000 | 4.152000 | 3.300000 | -7.403000 | -8.255000 | 2212.000000 | -2174.000000 | -1919.000000 | 1590.000000 | 3300.000000 | 6442 |  | CORR | GENE | 02:54 | 03:07 | 03:48 | 1841 | 659 | 14.000000 | EXT | -. Аномалия находится на отводе. |  | (c)
70297.938000 | 4.763000 | 4.685000 | -6.792000 | -6.870000 | -539.000000 | -359.000000 | -306.000000 | 74.000000 | 4685.000000 | 6442 |  | CORR | GENE | 07:30 | 08:00 | 08:08 | 119 | 465 | 10.000000 | EXT | -. Аномалия находится на отводе. |  | (c)
70299.295000 | 6.120000 | 6.056000 | -5.435000 | -5.499000 | -562.000000 | -87.000000 | -281.000000 | 1.000000 | 5022.000000 | 6442 |  | CORR | GENE | 07:27 | 08:43 | 08:12 | 477 | 561 | 10.000000 | EXT | -. Аномалия находится на отводе. |  | (c)
70299.599000 | 6.424000 | 5.159000 | -5.131000 | -6.396000 | 2160.000000 | -1859.000000 | -1899.000000 | 1497.000000 | 3061.000000 | 6442 |  | CORR | GENE | 02:46 | 03:57 | 03:51 | 3335 | 804 | 12.000000 | EXT | -. Аномалия находится на отводе. |  | (c)
70302.880000 | 9.705000 | 9.662000 | -1.850000 | -1.893000 | -1904.000000 | -1865.000000 | -1694.000000 | 1485.000000 | 1671.000000 | 6442 |  | CORR | GENE | 03:50 | 03:56 | 04:24 | 222 | 419 | 11.000000 | EXT | -. Аномалия находится на отводе. |  | (c)
70303.423000 | 10.248000 | 10.185000 | -1.307000 | -1.370000 | -664.000000 | -345.000000 | -475.000000 | 287.000000 | 1287.000000 | 6442 |  | CORR | GENE | 07:10 | 08:02 | 07:41 | 83 | 377 | 10.000000 | EXT | -. Аномалия находится на отводе. |  | (c)
70303.718000 | 10.543000 | 10.520000 | -1.012000 | -1.035000 | -1746.000000 | -1671.000000 | -1642.000000 | 1539.000000 | 984.000000 | 6442 |  | CORR | GENE | 04:16 | 04:28 | 04:32 | 51 | 207 | 11.000000 | EXT | -. Аномалия находится на отводе. |  | (c)
70304.761000 | 0.031000 | 0.026000 | -11.329000 | -11.334000 | 2146.000000 | -2221.000000 | -1979.000000 | 1642.000000 | 26.000000 | 6443 |  | CORR | GENE | 03:42 | 03:57 | 04:36 | 177 | 673 | 12.000000 | EXT | - |  | (c)
70306.247000 | 1.517000 | 0.393000 | -9.843000 | -10.967000 | 2169.000000 | -2204.000000 | -2039.000000 | 1785.000000 | 393.000000 | 6443 |  | CORR | GENE | 03:45 | 04:00 | 04:26 | 1812 | 507 | 10.000000 | EXT | - |  | (c)
70307.272000 | 2.542000 | 2.499000 | -8.818000 | -8.861000 | 2169.000000 | -2228.000000 | -2147.000000 | 2001.000000 | 2499.000000 | 6443 |  | CORR | GENE | 03:45 | 03:56 | 04:09 | 71 | 291 | 10.000000 | EXT | - |  | (c)
70337.252000 | 10.042000 | 9.884000 | -1.083000 | -1.241000 | 2190.000000 | 2209.000000 | 2222.000000 | 0.000000 | 988.000000 | 6445 |  | CORR | GENE | 04:19 | 04:22 | 04:25 | 253 | 63 | 10.000000 | EXT | - |  | (c)
70338.335000 | 0.000000 | -0.021000 | -11.175000 | -11.196000 | -1052.000000 | -593.000000 | -743.000000 | 10.037971 |  | 6446 | Смещение кромок | GWAN |  | 06:19 | 07:33 | 07:09 | 0 | 619 | 2.729000 | EXT | Смещение кромок. Наружу. Величина смещения - 2.7 мм. |  | (c)
70339.624000 | 1.289000 | 1.270000 | -9.886000 | -9.905000 | -352.000000 | -286.000000 | -303.000000 | 16.552639 | 1270.000000 | 6446 |  | CORR | СIGR | 08:12 | 08:22 | 08:20 | 19 | 98 | 11.000000 | EXT | - |  | (c)
70340.546000 | 2.211000 | 2.111000 | -8.964000 | -9.064000 | -1634.000000 | -1583.000000 | -1595.000000 | 48.158894 | 2111.000000 | 6446 |  | CORR | GENE | 04:45 | 04:53 | 04:51 | 180 | 78 | 10.000000 | EXT | - |  | (c)
70343.947000 | 5.612000 | 4.352000 | -5.563000 | -6.823000 | -1690.000000 | -1577.000000 | -1568.000000 | 43.610414 | 4352.000000 | 6446 |  | CORR | GENE | 04:36 | 04:54 | 04:55 | 1456 | 245 | 10.000000 | EXT | - |  | (c)
70344.233000 | 5.898000 | 5.871000 | -5.277000 | -5.304000 | -1715.000000 | -1622.000000 | -1655.000000 | 41.592957 | 4560.000000 | 6446 |  | CORR | GENE | 04:32 | 04:47 | 04:41 | 744 | 121 | 13.000000 | EXT | - |  | (c)
70345.095000 | 6.760000 | 6.716000 | -4.415000 | -4.459000 | -1703.000000 | -1703.000000 | -1693.000000 | 42.561336 | 4376.000000 | 6446 |  | CORR | AXGR | 04:34 | 04:34 | 04:35 | 83 | 21 | 15.000000 | EXT | - |  | (c)
70349.796000 | 0.286000 | 0.006000 | -10.964000 | -11.244000 | -2207.000000 | -2176.000000 | -2163.000000 | 1.870340 | 6.000000 | 6447 |  | CORR | GENE | 04:53 | 04:58 | 05:01 | 863 | 89 | 10.000000 | EXT | - |  | (c)
70356.324000 | 6.814000 | 6.766000 | -4.436000 | -4.484000 | 2019.000000 | 2063.000000 | 2044.000000 | 12.978144 | 4213.000000 | 6447 |  | CORR | GENE | 04:15 | 04:23 | 04:20 | 271 | 51 | 10.000000 | EXT | - |  | (c)
70360.760000 | 0.000000 | -0.036000 | -11.230000 | -11.266000 | 1545.000000 | 1737.000000 | 1718.000000 | 27.421741 |  | 6448 | Смещение кромок | GWAN |  | 02:13 | 02:44 | 02:41 | 0 | 346 | 2.357000 | EXT | Смещение кромок. Наружу. Величина смещения - 2.4 мм. |  | (c)
70360.760000 | 0.000000 | -0.027000 | -11.230000 | -11.257000 | -1462.000000 | -1311.000000 | -1151.000000 | 42.695437 |  | 6448 | Нарушение формы кольцевого шва | GWAN |  | 06:08 | 06:32 | 06:58 | 0 | 622 |  | EXT | Нарушение формы кольцевого шва |  | (c)
70363.101000 | 2.341000 | 2.043000 | -8.889000 | -9.187000 | -2062.000000 | -2040.000000 | -2049.000000 | 13.613630 | 2043.000000 | 6448 |  | CORR | AXGR | 04:31 | 04:34 | 04:33 | 298 | 25 | 10.000000 | EXT | - |  | (c)
70368.721000 | 7.961000 | 7.935000 | -3.269000 | -3.295000 | -955.000000 | -871.000000 | -878.000000 | 58.533117 | 3258.000000 | 6448 |  | CORR | СIGR | 07:30 | 07:43 | 07:42 | 37 | 153 | 10.000000 | EXT | - |  | (c)
70369.062000 | 8.302000 | 8.277000 | -2.928000 | -2.953000 | -913.000000 | -690.000000 | -783.000000 | 42.191715 | 2898.000000 | 6448 |  | CORR | GENE | 07:36 | 08:12 | 07:57 | 55 | 260 | 10.000000 | EXT | - |  | (c)
70398.933000 | 4.583000 | 4.498000 | -6.922000 | -7.007000 | -1671.000000 | -1540.000000 | -1574.000000 | 1477.000000 | 4498.000000 | 6451 |  | DENT |  | 02:22 | 02:43 | 02:38 | 137 | 194 | 0.281690 |  | - |  | (c)
70403.512000 | 9.162000 | 9.133000 | -2.343000 | -2.372000 | 31.000000 | 59.000000 | 47.000000 | 31.000000 | 2297.000000 | 6451 |  | CORR | AXGR | 06:57 | 07:01 | 06:59 | 75 | 32 | 13.000000 | EXT | - |  | (c)
70404.180000 | 9.830000 | 9.818000 | -1.675000 | -1.687000 | 117.000000 | 154.000000 | 158.000000 | 117.000000 | 1666.000000 | 6451 |  | CORR | СIGR | 07:10 | 07:16 | 07:17 | 21 | 83 | 10.000000 | EXT | - |  | (c)
70411.810000 | 5.955000 | 5.939000 | -4.630000 | -4.646000 | 1010.000000 | 1121.000000 | 1071.000000 | 1010.000000 | 4550.000000 | 6452 |  | CORR | GENE | 05:58 | 06:16 | 06:07 | 96 | 121 | 10.000000 | EXT | -. Аномалия находится на отводе. |  | (c)
70413.377000 | 7.522000 | 7.505000 | -3.063000 | -3.080000 | 1068.000000 | 1115.000000 | 1116.000000 | 1068.000000 | 3050.000000 | 6452 |  | CORR | СIGR | 06:07 | 06:15 | 06:15 | 30 | 98 | 12.000000 | EXT | -. Аномалия находится на отводе. |  | (c)
70416.496000 | 0.056000 | 0.032000 | -11.444000 | -11.468000 | 59.000000 | 144.000000 | 106.000000 | 59.000000 | 32.000000 | 6453 |  | CORR | СIGR | 05:37 | 05:51 | 05:45 | 24 | 94 | 14.000000 | EXT | - |  | (c)
70416.534000 | 0.094000 | 0.036000 | -11.406000 | -11.464000 | 209.000000 | 314.000000 | 314.000000 | 209.000000 | 36.000000 | 6453 |  | CORR | GENE | 06:01 | 06:18 | 06:18 | 60 | 211 | 13.000000 | EXT | - |  | (c)
70423.456000 | 7.016000 | 6.583000 | -4.484000 | -4.917000 | 1205.000000 | 1386.000000 | 1366.000000 | 1205.000000 | 4395.000000 | 6453 |  | ARTD | GENE | 08:42 | 09:11 | 09:08 | 522 | 322 | 10.000000 | EXT | -. Эквивалент потери металла 10%. |  | (c)
70427.720000 | 11.280000 | 10.851000 | -0.220000 | -0.649000 | 90.000000 | 175.000000 | 258.000000 | 90.000000 | 148.000000 | 6453 |  | CORR | GENE | 05:42 | 05:56 | 06:09 | 501 | 336 | 12.000000 | EXT | - |  | (c)
70439.465000 | 0.000000 | -0.031000 | -10.875000 | -10.906000 | 463.000000 | 776.000000 | 717.000000 | 57.846828 |  | 6455 | Смещение кромок | GWAN |  | 01:01 | 01:52 | 01:42 | 0 | 508 | 4.206000 | EXT | Смещение кромок. Вовнутрь. Величина смещения - 4.2 мм. |  | (c)
70442.037000 | 2.572000 | 2.322000 | -8.303000 | -8.553000 | 1646.000000 | 1684.000000 | 1712.000000 | 36.515293 | 2322.000000 | 6455 |  | CORR | GENE | 04:12 | 04:18 | 04:23 | 567 | 132 | 10.000000 | EXT | - |  | (c)
70450.340000 | 0.000000 | -0.021000 | -7.970000 | -7.991000 | 1109.000000 | 1336.000000 | 1532.000000 | 22.287161 |  | 6456 | Смещение кромок | GWAN |  | 01:40 | 02:16 | 02:48 | 0 | 845 | 3.585000 | EXT | Смещение кромок. Вовнутрь. Величина смещения - 3.6 мм. |  | (c)
70450.340000 | 0.000000 | -0.026000 | -7.970000 | -7.996000 | -601.000000 | -267.000000 | -259.000000 | 0.000000 |  | 6456 | Смещение кромок | GWAN |  | 09:04 | 09:57 | 09:59 | 0 | 685 | 2.895000 | EXT | Смещение кромок. Вовнутрь. Величина смещения - 2.9 мм. |  | (c)
70450.340000 | 0.000000 | -0.021000 | -7.970000 | -7.991000 | 302.000000 | 499.000000 | 679.000000 | 54.822211 |  | 6456 | Смещение кромок | GWAN |  | 11:29 | 00:01 | 00:30 | 0 | 755 | 3.746000 | EXT | Смещение кромок. Вовнутрь. Величина смещения - 3.7 мм. |  | (c)
70465.157000 | 4.207000 | 4.201000 | -7.188000 | -7.194000 | 1052.000000 | 1093.000000 | 1091.000000 | 84.862657 | 4201.000000 | 6458 |  | CORR | СIGR | 05:49 | 05:56 | 05:56 | 17 | 79 | 12.000000 | EXT | - |  | (c)
70471.826000 | 10.876000 | 10.799000 | -0.519000 | -0.596000 | 664.000000 | 840.000000 | 956.000000 | 53.606693 | 424.000000 | 6458 |  | CORR | GENE | 04:47 | 05:15 | 05:34 | 172 | 583 | 11.000000 | EXT | -. Аномалия находится на упругопластическом изгибе: R=404 Дн, максимальное растяжение на 11.4 час. |  | (c)
70483.605000 | 0.000000 | -0.021000 | -11.070000 | -11.091000 | 556.000000 | 768.000000 | 707.000000 | 44.874353 |  | 6460 | Смещение кромок | GWAN |  | 03:38 | 04:12 | 04:02 | 0 | 302 | 2.497000 | EXT | Смещение кромок. Вовнутрь. Величина смещения - 2.5 мм. Аномалия находится на упругопластическом изгибе: R=259 Дн, максимальное растяжение на 11.6 час. |  | (c)
70494.675000 | 0.000000 | -0.046000 | -11.355000 | -11.401000 | -568.000000 | -454.000000 | -447.000000 | 326.000000 |  | 6461 | Смещение кромок | GWAN |  | 08:39 | 08:57 | 08:58 | 0 | 241 | 3.029000 | EXT | Смещение кромок. Наружу. Величина смещения - 3 мм. Аномалия находится на упругопластическом изгибе: R=356 Дн, максимальное растяжение на 11.5 час. |  | (c)
70516.882000 | 10.852000 | 10.834000 | -0.048000 | -0.066000 | -529.000000 | -439.000000 | -356.000000 | 184.000000 | 31.000000 | 6462 |  | CORR | СIGR | 07:35 | 07:50 | 08:03 | 35 | 345 | 11.000000 | EXT | -. Аномалия находится на отводе. |  | (c)
70532.313000 | 4.433000 | 4.341000 | -7.127000 | -7.219000 | -1128.000000 | -1062.000000 | -1058.000000 | 987.000000 | 4341.000000 | 6464 |  | CORR | GENE | 06:00 | 06:11 | 06:12 | 280 | 142 | 13.000000 | EXT | -. Аномалия находится на отводе. |  | (c)
70535.079000 | 7.199000 | 7.192000 | -4.361000 | -4.368000 | -1094.000000 | -1066.000000 | -1058.000000 | 1022.000000 | 4348.000000 | 6464 |  | CORR | СIGR | 06:06 | 06:10 | 06:12 | 20 | 72 | 11.000000 | EXT | -. Аномалия находится на отводе. |  | (c)
70564.492000 | 2.277000 | 2.260000 | -9.233000 | -9.250000 | -807.000000 | -739.000000 | -697.000000 | 586.000000 | 2260.000000 | 6467 |  | CORR | GENE | 05:52 | 06:03 | 06:10 | 45 | 221 | 12.000000 | EXT | - |  | (c)
70564.757000 | 2.542000 | 2.529000 | -8.968000 | -8.981000 | -1184.000000 | -1132.000000 | -1131.000000 | 1078.000000 | 2529.000000 | 6467 |  | CORR | СIGR | 04:51 | 05:00 | 05:00 | 29 | 107 | 13.000000 | EXT | - |  | (c)
70570.824000 | 8.609000 | 7.952000 | -2.901000 | -3.558000 | 1.000000 | 115.000000 | 82.000000 | 1.000000 | 2598.000000 | 6467 | Дефект проката | MIAN | GENE | 08:02 | 08:21 | 08:16 | 960 | 163 | 9.922152 | EXT | Дефект проката. Эквивалент потери металла 10%. |  | (c)
70579.051000 | 5.326000 | 5.297000 | -6.219000 | -6.248000 | 1142.000000 | 1307.000000 | 1271.000000 | 1142.000000 | 5297.000000 | 6468 |  | CORR | GENE | 06:03 | 06:30 | 06:24 | 47 | 257 | 14.000000 | EXT | -. Аномалия находится на отводе. |  | (c)
70585.270000 | 0.000000 | -0.016000 | -11.580000 | -11.596000 | 1240.000000 | 1307.000000 | 1346.000000 | 1240.000000 |  | 6469 | Смещение кромок | GWAN |  | 06:22 | 06:32 | 06:39 | 0 | 212 | 3.984000 | EXT | Смещение кромок. Наружу. Аномалия находится на отводе. Величина смещения - 4 мм. |  | (c)
70612.369000 | 3.979000 | 3.951000 | -7.241000 | -7.269000 | -1772.000000 | -1740.000000 | -1704.000000 | 36.973466 | 3951.000000 | 6471 |  | CORR | GENE | 05:54 | 05:59 | 06:05 | 46 | 136 | 14.000000 | EXT | -. Аномалия находится на упругопластическом изгибе: R=291 Дн, максимальное растяжение на 6.1 час. |  | (c)
70626.811000 | 7.201000 | 7.152000 | -3.554000 | -3.603000 | 1252.000000 | 1369.000000 | 1369.000000 | 50.613430 | 3550.000000 | 6472 |  | CORR | GENE | 05:37 | 05:56 | 05:56 | 53 | 234 | 10.000000 | EXT | - |  | (c)
70686.231000 | 9.911000 | 9.820000 | -1.624000 | -1.715000 | -764.000000 | -685.000000 | -679.000000 | 593.000000 | 1582.000000 | 6477 |  | CORR | GENE | 07:05 | 07:18 | 07:19 | 133 | 171 | 11.000000 | EXT | -. Аномалия находится на упругопластическом изгибе: R=392 Дн, максимальное растяжение на 6 час. |  | (c)
70698.594000 | 0.399000 | 0.387000 | -10.986000 | -10.998000 | 1296.000000 | 1427.000000 | 1366.000000 | 58.505367 | 387.000000 | 6479 |  | CORR | СIGR | 03:56 | 04:17 | 04:07 | 40 | 140 | 12.000000 | EXT | -. Аномалия находится на упругопластическом изгибе: R=733 Дн, максимальное растяжение на 6.5 час. |  | (c)
70715.824000 | 6.244000 | 6.229000 | -4.966000 | -4.981000 | 1348.000000 | 1432.000000 | 1397.000000 | 59.269679 | 4953.000000 | 6480 |  | CORR | СIGR | 05:02 | 05:16 | 05:10 | 28 | 99 | 10.000000 | EXT | - |  | (c)
70721.241000 | 0.451000 | 0.259000 | -10.934000 | -11.126000 | 789.000000 | 1042.000000 | 951.000000 | 789.000000 | 259.000000 | 6481 |  | CORR | GENE | 05:07 | 05:48 | 05:33 | 202 | 324 | 10.000000 | EXT | -. Аномалия находится на отводе. |  | (c)
70721.594000 | 0.804000 | 0.630000 | -10.581000 | -10.755000 | 797.000000 | 920.000000 | 866.000000 | 797.000000 | 630.000000 | 6481 |  | CORR | GENE | 05:08 | 05:28 | 05:19 | 428 | 138 | 13.000000 | EXT | -. Аномалия находится на отводе. |  | (c)
70729.236000 | 8.446000 | 8.425000 | -2.939000 | -2.960000 | 741.000000 | 822.000000 | 794.000000 | 741.000000 | 2939.000000 | 6481 |  | GOUG | СIGR | 04:59 | 05:12 | 05:08 | 21 | 106 | 10.000000 | EXT | -. Аномалия находится на отводе. Задир. |  | (c)
70764.102000 | 11.192000 | 11.177000 | -0.078000 | -0.093000 | 1664.000000 | 1686.000000 | 1675.000000 | 43.925703 | 64.000000 | 6484 |  | CORR | PITT | 03:52 | 03:55 | 03:54 | 29 | 22 | 19.000000 | EXT | -. Аномалия находится на упругопластическом изгибе: R=379 Дн, максимальное растяжение на 6.2 час. |  | (c)
70764.180000 | 0.000000 | -0.051000 | -11.200000 | -11.251000 | 404.000000 | 546.000000 | 503.000000 | 40.559785 |  | 6485 | Смещение кромок | GWAN |  | 10:35 | 10:58 | 10:51 | 0 | 197 | 2.454000 | EXT | Смещение кромок. Наружу. Величина смещения - 2.5 мм. Аномалия находится на упругопластическом изгибе: R=379 Дн, максимальное растяжение на 6.2 час. |  | (c)
70769.707000 | 5.527000 | 5.054000 | -5.673000 | -6.146000 | 30.000000 | 30.000000 | 57.000000 | 4.611005 | 5054.000000 | 6485 |  | CORR | GENE | 09:35 | 09:35 | 09:39 | 588 | 55 | 13.000000 | EXT | -. Аномалия находится на упругопластическом изгибе: R=328 Дн, максимальное растяжение на 5.9 час. |  | (c)
70770.258000 | 6.078000 | 5.963000 | -5.122000 | -5.237000 | -65.000000 | -54.000000 | -47.000000 | 0.875373 | 5058.000000 | 6485 |  | CORR | AXGR | 09:19 | 09:21 | 09:22 | 179 | 36 | 10.000000 | EXT | -. Аномалия находится на упругопластическом изгибе: R=337 Дн, максимальное растяжение на 5.8 час. |  | (c)
70775.453000 | 0.073000 | 0.059000 | -11.447000 | -11.461000 | -318.000000 | -228.000000 | -236.000000 | 154.000000 | 59.000000 | 6486 |  | CORR | СIGR | 04:26 | 04:40 | 04:39 | 30 | 164 | 14.000000 | EXT | -. Аномалия находится на упругопластическом изгибе: R=515 Дн, максимальное растяжение на 6 час. |  | (c)
70791.538000 | 4.638000 | 4.626000 | -6.932000 | -6.944000 | -130.000000 | -83.000000 | -83.000000 | 36.000000 | 4626.000000 | 6487 |  | CORR | СIGR | 08:50 | 08:57 | 08:57 | 29 | 94 | 10.000000 | EXT | -. Аномалия находится на отводе. |  | (c)
70792.148000 | 5.248000 | 5.159000 | -6.322000 | -6.411000 | -599.000000 | -484.000000 | -497.000000 | 395.000000 | 5159.000000 | 6487 |  | CORR | GENE | 07:34 | 07:52 | 07:50 | 428 | 204 | 10.000000 | EXT | -. Аномалия находится на отводе. |  | (c)
70793.781000 | 6.881000 | 6.185000 | -4.689000 | -5.385000 | -661.000000 | -547.000000 | -522.000000 | 383.000000 | 4279.000000 | 6487 |  | CORR | GENE | 07:24 | 07:42 | 07:46 | 1106 | 278 | 11.000000 | EXT | -. Аномалия находится на отводе. |  | (c)
70795.470000 | 8.570000 | 8.017000 | -3.000000 | -3.553000 | -606.000000 | -491.000000 | -527.000000 | 448.000000 | 2609.000000 | 6487 |  | CORR | GENE | 07:33 | 07:51 | 07:45 | 944 | 158 | 11.000000 | EXT | -. Аномалия находится на отводе. |  | (c)
70796.424000 | 9.524000 | 8.985000 | -2.046000 | -2.585000 | -683.000000 | -617.000000 | -597.000000 | 512.000000 | 1980.000000 | 6487 |  | CORR | GENE | 07:20 | 07:31 | 07:34 | 605 | 171 | 13.000000 | EXT | -. Аномалия находится на отводе. |  | (c)
70797.476000 | 10.576000 | 10.547000 | -0.994000 | -1.023000 | -620.000000 | -507.000000 | -557.000000 | 494.000000 | 986.000000 | 6487 |  | CORR | СIGR | 07:30 | 07:49 | 07:41 | 37 | 126 | 12.000000 | EXT | -. Аномалия находится на отводе. |  | (c)
70819.115000 | 0.000000 | -0.036000 | -11.515000 | -11.551000 | 275.000000 | 294.000000 | 919.000000 | 53.804101 |  | 6492 | Нарушение формы кольцевого шва | GWAN |  | 00:15 | 00:19 | 02:00 | 0 | 1289 |  | EXT | Нарушение формы кольцевого шва |  | (c)
70819.115000 | 0.000000 | -0.041000 | -11.515000 | -11.556000 | -1456.000000 | -1013.000000 | -762.000000 | 0.000000 |  | 6492 | Нарушение формы кольцевого шва | GWAN |  | 07:36 | 08:48 | 09:28 | 0 | 1389 |  | EXT | Нарушение формы кольцевого шва |  | (c)
70830.676000 | 0.046000 | 0.016000 | -5.044000 | -5.074000 | 1953.000000 | -2198.000000 | 2175.000000 | 0.000000 | 16.000000 | 6493 |  | CORR | GENE | 07:12 | 08:02 | 07:47 | 65 | 443 | 11.000000 | EXT | - |  | (c)
70840.142000 | 4.422000 | 4.322000 | -1.868000 | -1.968000 | -49.000000 | -27.000000 | -3.000000 | 0.000000 | 1782.000000 | 6494 |  | LWAN |  | 01:50 | 01:54 | 01:58 | 186 | 92 | 14.000000 | EXT | -. Эквивалент потери металла 14%. |  | (c)
70850.431000 | 8.421000 | 8.268000 | -2.744000 | -2.897000 | -81.000000 | -60.000000 | -65.000000 | 2.718876 | 2611.000000 | 6495 |  | LWAN |  | 08:48 | 08:52 | 08:51 | 286 | 31 | 16.284626 | INT | -. Эквивалент потери металла 16%. |  | (c)
70865.611000 | 0.881000 | 0.826000 | -10.474000 | -10.529000 | 2059.000000 | 2121.000000 | 2147.000000 | 0.000000 | 826.000000 | 6497 |  | CORR | GENE | 06:16 | 06:26 | 06:30 | 72 | 176 | 10.000000 | EXT | - |  | (c)
70865.646000 | 0.916000 | 0.904000 | -10.439000 | -10.451000 | 1801.000000 | 1852.000000 | 1872.000000 | 17.590252 | 904.000000 | 6497 |  | CORR | СIGR | 05:35 | 05:43 | 05:46 | 24 | 141 | 12.000000 | EXT | - |  | (c)
70865.751000 | 1.021000 | 1.008000 | -10.334000 | -10.347000 | 1972.000000 | 2119.000000 | 2076.000000 | 0.000000 | 1008.000000 | 6497 |  | CORR | GENE | 06:02 | 06:26 | 06:19 | 63 | 207 | 10.000000 | EXT | - |  | (c)
70969.605000 | 4.070000 | 3.981000 | -7.465000 | -7.554000 | -1084.000000 | -1038.000000 | -1002.000000 | 920.000000 | 3981.000000 | 6506 |  | CORR | GENE | 05:46 | 05:54 | 05:59 | 166 | 164 | 14.000000 | EXT | -. Аномалия находится на отводе. |  | (c)
70975.391000 | 9.856000 | 9.693000 | -1.679000 | -1.842000 | -1164.000000 | -1075.000000 | -1006.000000 | 847.000000 | 1659.000000 | 6506 |  | CORR | GENE | 05:33 | 05:48 | 05:59 | 183 | 316 | 17.000000 | EXT | -. Аномалия находится на отводе. |  | (c)
71011.810000 | 0.640000 | 0.610000 | -10.185000 | -10.215000 | -2052.000000 | -1874.000000 | -1857.000000 | 1663.000000 | 610.000000 | 6510 |  | CORR | GENE | 06:45 | 07:13 | 07:16 | 80 | 389 | 11.000000 | EXT | - |  | (c)
71021.995000 | 0.000000 | -0.026000 | -11.615000 | -11.641000 | 195.000000 | 284.000000 | 279.000000 | 195.000000 |  | 6511 | Смещение кромок | GWAN |  | 09:11 | 09:26 | 09:25 | 0 | 168 | 3.973000 | EXT | Смещение кромок. Вовнутрь. Величина смещения - 4 мм. |  | (c)
71026.385000 | 4.390000 | 4.131000 | -7.225000 | -7.484000 | -1412.000000 | -1092.000000 | -1091.000000 | 769.000000 | 4131.000000 | 6511 |  | CORR | GENE | 04:52 | 05:44 | 05:44 | 499 | 643 | 11.000000 | EXT | - |  | (c)
71030.170000 | 8.175000 | 8.149000 | -3.440000 | -3.466000 | -1520.000000 | -1328.000000 | -1368.000000 | 1216.000000 | 3396.000000 | 6511 |  | CORR | GENE | 04:35 | 05:06 | 04:59 | 70 | 304 | 10.000000 | EXT | - |  | (c)
71033.610000 | 0.000000 | -0.026000 | -11.540000 | -11.566000 | -157.000000 | -4.000000 | -17.000000 | 0.000000 |  | 6512 | Смещение кромок | GWAN |  | 01:54 | 02:19 | 02:17 | 0 | 282 | 3.675000 | EXT | Смещение кромок. Наружу. Величина смещения - 3.7 мм. |  | (c)
71033.610000 | 0.000000 | -0.021000 | -11.540000 | -11.561000 | 453.000000 | 596.000000 | 604.000000 | 453.000000 |  | 6512 | Нарушение формы кольцевого шва | GWAN |  | 03:33 | 03:56 | 03:57 | 0 | 302 |  | EXT | Нарушение формы кольцевого шва |  | (c)
71049.291000 | 4.141000 | 3.843000 | -7.224000 | -7.522000 | -500.000000 | -458.000000 | -470.000000 | 441.000000 | 3843.000000 | 6513 |  | CORR | GENE | 07:16 | 07:23 | 07:21 | 539 | 59 | 12.000000 | EXT | -. Аномалия находится на отводе. |  | (c)
71049.345000 | 4.195000 | 3.932000 | -7.170000 | -7.433000 | -1251.000000 | -1190.000000 | -1209.000000 | 1167.000000 | 3932.000000 | 6513 |  | CORR | GENE | 05:15 | 05:25 | 05:22 | 627 | 84 | 13.000000 | EXT | -. Аномалия находится на отводе. |  | (c)
71049.667000 | 4.517000 | 4.497000 | -6.848000 | -6.868000 | -47.000000 | 89.000000 | 48.000000 | 0.000000 | 4497.000000 | 6513 |  | CORR | СIGR | 08:29 | 08:51 | 08:45 | 34 | 189 | 10.000000 | EXT | -. Аномалия находится на отводе. |  | (c)
71050.078000 | 4.928000 | 4.592000 | -6.437000 | -6.773000 | -509.000000 | -479.000000 | -482.000000 | 455.000000 | 4592.000000 | 6513 |  | CORR | GENE | 07:15 | 07:20 | 07:19 | 521 | 54 | 10.000000 | EXT | -. Аномалия находится на отводе. |  | (c)
71051.401000 | 6.251000 | 5.481000 | -5.114000 | -5.884000 | -556.000000 | -515.000000 | -515.000000 | 473.000000 | 4909.000000 | 6513 |  | CORR | GENE | 07:07 | 07:14 | 07:14 | 975 | 83 | 13.000000 | EXT | -. Аномалия находится на отводе. |  | (c)
71052.447000 | 7.297000 | 7.281000 | -4.068000 | -4.084000 | -363.000000 | -307.000000 | -296.000000 | 228.000000 | 4044.000000 | 6513 |  | CORR | СIGR | 07:38 | 07:47 | 07:49 | 40 | 135 | 10.000000 | EXT | -. Аномалия находится на отводе. |  | (c)
71053.041000 | 7.891000 | 7.722000 | -3.474000 | -3.643000 | -393.000000 | -376.000000 | -374.000000 | 355.000000 | 3382.000000 | 6513 |  | CORR | AXGR | 07:34 | 07:36 | 07:37 | 261 | 38 | 11.000000 | EXT | -. Аномалия находится на отводе. |  | (c)
71058.729000 | 2.214000 | 2.183000 | -9.086000 | -9.117000 | -1762.000000 | -1676.000000 | -1687.000000 | 1612.000000 | 2183.000000 | 6514 |  | CORR | GENE | 06:43 | 06:57 | 06:55 | 60 | 150 | 12.000000 | EXT | - |  | (c)
71059.674000 | 3.159000 | 3.136000 | -8.141000 | -8.164000 | -1982.000000 | -1876.000000 | -1894.000000 | 1806.000000 | 3136.000000 | 6514 |  | CORR | GENE | 06:08 | 06:25 | 06:22 | 73 | 177 | 12.000000 | EXT | - |  | (c)
71059.774000 | 3.259000 | 3.244000 | -8.041000 | -8.056000 | -2137.000000 | -1974.000000 | -2032.000000 | 1928.000000 | 3244.000000 | 6514 |  | CORR | GENE | 05:43 | 06:09 | 06:00 | 47 | 209 | 11.000000 | EXT | - |  | (c)
71059.945000 | 3.430000 | 3.342000 | -7.870000 | -7.958000 | 2093.000000 | -2139.000000 | -2037.000000 | 1707.000000 | 3342.000000 | 6514 |  | CORR | GENE | 05:05 | 05:42 | 05:59 | 130 | 661 | 14.000000 | EXT | - |  | (c)
71060.668000 | 4.153000 | 4.067000 | -7.147000 | -7.233000 | -2085.000000 | -2033.000000 | -1947.000000 | 1808.000000 | 4067.000000 | 6514 |  | CORR | GENE | 05:51 | 05:59 | 06:13 | 94 | 277 | 16.000000 | EXT | - |  | (c)
71060.788000 | 4.273000 | 4.237000 | -7.027000 | -7.063000 | -2073.000000 | -1912.000000 | -1911.000000 | 1749.000000 | 4237.000000 | 6514 |  | CORR | GENE | 05:53 | 06:19 | 06:19 | 95 | 324 | 10.000000 | EXT | - |  | (c)
71061.697000 | 5.182000 | 5.040000 | -6.118000 | -6.260000 | 2201.000000 | -2084.000000 | -2019.000000 | 1777.000000 | 5040.000000 | 6514 |  | CORR | GENE | 05:23 | 05:51 | 06:02 | 222 | 483 | 10.000000 | EXT | - |  | (c)
71077.416000 | 9.601000 | 9.506000 | -1.649000 | -1.744000 | -1390.000000 | -1282.000000 | -1119.000000 | 46.563621 | 1629.000000 | 6515 |  | CORR | GENE | 05:27 | 05:45 | 06:11 | 115 | 542 | 10.000000 | EXT | -. Аномалия находится на упругопластическом изгибе: R=422 Дн, максимальное растяжение на 5.6 час. |  | (c)
71086.668000 | 1.008000 | 0.930000 | -3.517000 | -3.595000 | 2128.000000 | -2143.000000 | -2163.000000 | 5.417490 | 930.000000 | 6517 |  | CORR | GENE | 07:16 | 07:47 | 07:43 | 124 | 338 | 10.000000 | EXT | - |  | (c)
71118.385000 | 7.010000 | 6.972000 | -3.970000 | -4.008000 | 1487.000000 | 1559.000000 | 1648.000000 | 20.992168 | 3948.000000 | 6521 |  | CORR | GENE | 06:44 | 06:56 | 07:10 | 60 | 322 | 10.000000 | EXT | - |  | (c)
71122.201000 | 10.826000 | 10.799000 | -0.154000 | -0.181000 | 758.000000 | 811.000000 | 843.000000 | 61.165549 | 137.000000 | 6521 |  | CORR | СIGR | 04:47 | 04:55 | 05:00 | 44 | 170 | 10.000000 | EXT | - |  | (c)
71126.351000 | 3.996000 | 3.933000 | -7.049000 | -7.112000 | -2189.000000 | -2124.000000 | -2152.000000 | 3.380486 | 3933.000000 | 6522 |  | CORR | GENE | 04:55 | 05:05 | 05:01 | 274 | 73 | 12.000000 | EXT | - |  | (c)
71133.400000 | 0.000000 | -0.016000 | -6.630000 | -6.646000 | 1819.000000 | 2002.000000 | 2091.000000 | 0.000000 |  | 6523 | Смещение кромок | GWAN |  | 05:06 | 05:36 | 05:50 | 0 | 543 | 3.005000 | EXT | Смещение кромок. Наружу. Величина смещения - 3 мм. |  | (c)
71133.400000 | 0.000000 | -0.016000 | -6.630000 | -6.646000 | -2049.000000 | -1965.000000 | -1965.000000 | 21.413003 |  | 6523 | Смещение кромок | GWAN |  | 06:42 | 06:56 | 06:56 | 0 | 168 | 2.978000 | EXT | Смещение кромок. Наружу. Величина смещения - 3 мм. |  | (c)
71133.508000 | 0.108000 | 0.075000 | -6.522000 | -6.555000 | -2017.000000 | -1905.000000 | -1934.000000 | 23.962881 | 75.000000 | 6523 |  | CORR | GENE | 06:47 | 07:05 | 07:01 | 47 | 166 | 12.000000 | EXT | - |  | (c)
71133.554000 | 0.154000 | 0.142000 | -6.476000 | -6.488000 | 2226.000000 | -2165.000000 | -2178.000000 | 4.209946 | 142.000000 | 6523 |  | CORR | СIGR | 06:12 | 06:23 | 06:21 | 27 | 114 | 13.000000 | EXT | - |  | (c)
71134.545000 | 1.145000 | 1.133000 | -5.485000 | -5.497000 | -1976.000000 | -1939.000000 | -1933.000000 | 24.001299 | 1133.000000 | 6523 |  | CORR | СIGR | 06:54 | 07:00 | 07:01 | 29 | 87 | 11.000000 | EXT | - |  | (c)
71134.797000 | 1.397000 | 1.386000 | -5.233000 | -5.244000 | -1969.000000 | -1908.000000 | -1922.000000 | 24.925960 | 1386.000000 | 6523 |  | CORR | СIGR | 06:55 | 07:05 | 07:03 | 21 | 95 | 18.000000 | EXT | - |  | (c)
71139.935000 | 6.535000 | 6.520000 | -0.095000 | -0.110000 | -1740.000000 | -1677.000000 | -1682.000000 | 44.291832 | 82.000000 | 6523 |  | CORR | СIGR | 07:32 | 07:42 | 07:41 | 28 | 116 | 12.000000 | EXT | - |  | (c)
71159.500000 | 4.000000 | 3.872000 | -7.345000 | -7.473000 | 733.000000 | 915.000000 | 875.000000 | 59.119786 | 3872.000000 | 6526 |  | CORR | GENE | 04:41 | 05:11 | 05:04 | 166 | 285 | 11.000000 | EXT | - |  | (c)
71159.747000 | 4.247000 | 4.234000 | -7.098000 | -7.111000 | 797.000000 | 933.000000 | 889.000000 | 64.276987 | 4234.000000 | 6526 |  | CORR | СIGR | 04:51 | 05:13 | 05:06 | 25 | 185 | 11.000000 | EXT | - |  | (c)
71177.054000 | 10.209000 | 10.199000 | -1.226000 | -1.236000 | -457.000000 | -412.000000 | -419.000000 | 381.000000 | 1209.000000 | 6527 |  | CORR | СIGR | 05:56 | 06:04 | 06:02 | 27 | 77 | 11.000000 | EXT | - |  | (c)
71177.702000 | 10.857000 | 10.851000 | -0.578000 | -0.584000 | -621.000000 | -554.000000 | -506.000000 | 391.000000 | 528.000000 | 6527 |  | CORR | GENE | 05:30 | 05:41 | 05:48 | 56 | 230 | 10.000000 | EXT | - |  | (c)
71188.425000 | 10.145000 | 10.119000 | -1.160000 | -1.186000 | -1212.000000 | -1163.000000 | -1127.000000 | 1042.000000 | 1140.000000 | 6528 |  | CORR | GENE | 05:31 | 05:39 | 05:45 | 46 | 170 | 10.000000 | EXT | -. Аномалия находится на отводе. |  | (c)
71191.316000 | 1.731000 | 1.423000 | -9.704000 | -10.012000 | 1929.000000 | 2018.000000 | 2004.000000 | 12.172868 | 1423.000000 | 6529 |  | CORR | GENE | 04:59 | 05:13 | 05:11 | 340 | 151 | 10.000000 | EXT | - |  | (c)
71203.291000 | 2.271000 | 2.263000 | -8.729000 | -8.737000 | -1405.000000 | -1348.000000 | -1361.000000 | 66.634270 | 2263.000000 | 6530 |  | CORR | СIGR | 05:40 | 05:49 | 05:47 | 27 | 88 | 11.000000 | EXT | - |  | (c)
71203.906000 | 2.886000 | 2.871000 | -8.114000 | -8.129000 | -1394.000000 | -1312.000000 | -1323.000000 | 67.484186 | 2871.000000 | 6530 |  | CORR | GENE | 05:42 | 05:55 | 05:53 | 54 | 142 | 15.000000 | EXT | - |  | (c)
71204.210000 | 3.190000 | 3.181000 | -7.810000 | -7.819000 | -1360.000000 | -1298.000000 | -1313.000000 | 70.265266 | 3181.000000 | 6530 |  | CORR | СIGR | 05:47 | 05:57 | 05:55 | 24 | 93 | 10.000000 | EXT | - |  | (c)
71204.986000 | 3.966000 | 3.957000 | -7.034000 | -7.043000 | -1353.000000 | -1320.000000 | -1312.000000 | 70.781581 | 3957.000000 | 6530 |  | CORR | СIGR | 05:48 | 05:54 | 05:55 | 24 | 84 | 11.000000 | EXT | - |  | (c)
71205.072000 | 4.052000 | 4.042000 | -6.948000 | -6.958000 | -1633.000000 | -1558.000000 | -1561.000000 | 48.254148 | 4042.000000 | 6530 |  | CORR | СIGR | 05:03 | 05:15 | 05:15 | 37 | 144 | 10.000000 | EXT | - |  | (c)
71208.231000 | 7.211000 | 7.199000 | -3.789000 | -3.801000 | -1892.000000 | -1842.000000 | -1830.000000 | 27.304098 | 3776.000000 | 6530 |  | CORR | СIGR | 04:21 | 04:29 | 04:31 | 25 | 124 | 12.000000 | EXT | - |  | (c)
71212.020000 | 0.000000 | -0.036000 | -11.140000 | -11.176000 | -1550.000000 | -1370.000000 | -1438.000000 | 63.939769 |  | 6531 | Смещение кромок | GWAN |  | 09:06 | 09:35 | 09:24 | 0 | 224 | 2.360000 | EXT | Смещение кромок. Вовнутрь. Величина смещения - 2.4 мм. |  | (c)
71231.588000 | 8.428000 | 8.401000 | -2.952000 | -2.979000 | -1009.000000 | -917.000000 | -912.000000 | 57.906012 | 2927.000000 | 6532 |  | CORR | GENE | 06:36 | 06:51 | 06:52 | 52 | 194 | 13.000000 | EXT | - |  | (c)
71250.146000 | 4.606000 | 4.573000 | -4.239000 | -4.272000 | -1477.000000 | -1430.000000 | -1373.000000 | 69.189603 | 4229.000000 | 6534 |  | CORR | СIGR | 09:13 | 09:21 | 09:30 | 43 | 209 | 8.000000 | EXT | -. Аномалия находится на упругопластическом изгибе: R=490 Дн, максимальное растяжение на 6.4 час. |  | (c)
71250.316000 | 4.776000 | 4.716000 | -4.069000 | -4.129000 | -1964.000000 | -1921.000000 | -1823.000000 | 32.901780 | 4038.000000 | 6534 |  | CORR | GENE | 07:54 | 08:01 | 08:17 | 91 | 283 | 13.000000 | EXT | -. Аномалия находится на упругопластическом изгибе: R=483 Дн, максимальное растяжение на 6.4 час. |  | (c)
71257.066000 | 0.951000 | 0.885000 | -10.389000 | -10.455000 | -1928.000000 | -1415.000000 | -1586.000000 | 24.386737 | 885.000000 | 6536 |  | CORR | GENE | 05:04 | 06:27 | 05:59 | 193 | 685 | 13.000000 | EXT | -. Аномалия находится на упругопластическом изгибе: R=532 Дн, максимальное растяжение на 6 час. |  | (c)
71257.937000 | 1.822000 | 1.782000 | -9.518000 | -9.558000 | -2146.000000 | -2036.000000 | -2037.000000 | 6.802640 | 1782.000000 | 6536 |  | CORR | GENE | 04:29 | 04:46 | 04:46 | 55 | 219 | 10.000000 | EXT | -. Аномалия находится на упругопластическом изгибе: R=564 Дн, максимальное растяжение на 6 час. |  | (c)
71262.115000 | 6.000000 | 5.910000 | -5.340000 | -5.430000 | -2131.000000 | -2130.000000 | -2102.000000 | 8.067200 | 5200.000000 | 6536 |  | CORR | GENE | 04:31 | 04:31 | 04:36 | 230 | 57 | 10.000000 | EXT | - |  | (c)
71277.496000 | 10.041000 | 9.990000 | -1.424000 | -1.475000 | 1148.000000 | 1208.000000 | 1198.000000 | 79.183403 | 1384.000000 | 6537 |  | DENT |  | 02:16 | 02:26 | 02:24 | 91 | 102 | 1.056338 |  | - |  | (c)
71285.668000 | 6.748000 | 6.735000 | -4.567000 | -4.580000 | 1148.000000 | 1188.000000 | 1196.000000 | 75.736356 | 4556.000000 | 6538 |  | CORR | СIGR | 06:03 | 06:10 | 06:11 | 24 | 96 | 11.000000 | EXT | - |  | (c)
71286.327000 | 7.407000 | 7.397000 | -3.908000 | -3.918000 | 1138.000000 | 1227.000000 | 1232.000000 | 65.310732 | 3765.000000 | 6538 |  | CORR | GENE | 06:02 | 06:16 | 06:17 | 153 | 189 | 10.000000 | EXT | - |  | (c)
71343.153000 | 7.943000 | 7.734000 | -2.687000 | -2.896000 | 117.000000 | 165.000000 | 170.000000 | 117.000000 | 2674.000000 | 6543 |  | CORR | GENE | 05:45 | 05:52 | 05:53 | 222 | 107 | 14.000000 | EXT | - |  | (c)
71345.840000 | 0.000000 | -0.026000 | -11.610000 | -11.636000 | 2189.000000 | -2176.000000 | -2124.000000 | 1976.000000 |  | 6544 | Смещение кромок | GWAN |  | 09:14 | 09:30 | 09:38 | 0 | 296 | 3.070000 | EXT | Смещение кромок. Вовнутрь. Величина смещения - 3.1 мм. |  | (c)
71350.308000 | 4.468000 | 4.443000 | -7.142000 | -7.167000 | 1196.000000 | 1271.000000 | 1375.000000 | 1196.000000 | 4443.000000 | 6544 |  | CORR | GENE | 06:34 | 06:46 | 07:03 | 50 | 357 | 12.000000 | EXT | - |  | (c)
71354.479000 | 8.639000 | 8.527000 | -2.971000 | -3.083000 | 1688.000000 | 1714.000000 | 1701.000000 | 1688.000000 | 2807.000000 | 6544 |  | CORR | AXGR | 07:53 | 07:58 | 07:55 | 276 | 27 | 10.000000 | EXT | - |  | (c)
71359.511000 | 2.061000 | 2.042000 | -9.239000 | -9.258000 | -997.000000 | -931.000000 | -931.000000 | 865.000000 | 2042.000000 | 6545 |  | CORR | СIGR | 06:24 | 06:34 | 06:34 | 38 | 132 | 13.000000 | EXT | -. Аномалия находится на отводе. |  | (c)
71360.604000 | 3.154000 | 3.140000 | -8.146000 | -8.160000 | -1337.000000 | -1294.000000 | -1279.000000 | 1222.000000 | 3140.000000 | 6545 |  | CORR | СIGR | 05:29 | 05:36 | 05:38 | 22 | 114 | 12.000000 | EXT | -. Аномалия находится на отводе. |  | (c)
71364.677000 | 7.227000 | 7.185000 | -4.073000 | -4.115000 | -914.000000 | -897.000000 | -888.000000 | 861.000000 | 3986.000000 | 6545 | Металлургический дефект | MIAN | GENE | 06:37 | 06:40 | 06:41 | 129 | 53 | 9.975019 | INT | Металлургический дефект. Эквивалент потери металла 10%. Аномалия находится на отводе. |  | (c)
71380.320000 | 0.055000 | 0.020000 | -11.175000 | -11.210000 | -248.000000 | -2.000000 | -80.000000 | 0.000000 | 20.000000 | 6547 |  | CORR | GENE | 09:24 | 10:04 | 09:52 | 67 | 338 | 15.000000 | EXT | -. Аномалия находится на упругопластическом изгибе: R=474 Дн, максимальное растяжение на 6 час. |  | (c)
71398.799000 | 7.304000 | 7.281000 | -4.106000 | -4.129000 | -1293.000000 | -1211.000000 | -1218.000000 | 75.641382 | 4089.000000 | 6548 |  | CORR | СIGR | 06:10 | 06:24 | 06:22 | 40 | 150 | 13.000000 | EXT | - |  | (c)
71405.955000 | 3.050000 | 2.986000 | -8.255000 | -8.319000 | -2049.000000 | -1999.000000 | -1979.000000 | 20.271980 | 2986.000000 | 6549 |  | DENT |  | 07:43 | 07:51 | 07:54 | 117 | 140 | 1.126761 |  | - |  | (c)
71408.559000 | 5.654000 | 5.646000 | -5.651000 | -5.659000 | 1404.000000 | 1473.000000 | 1496.000000 | 44.307337 | 5564.000000 | 6549 |  | CORR | GENE | 05:00 | 05:11 | 05:15 | 95 | 185 | 10.000000 | EXT | - |  | (c)
71410.683000 | 7.778000 | 7.456000 | -3.527000 | -3.849000 | 1532.000000 | 1939.000000 | 1990.000000 | 0.000000 | 3305.000000 | 6549 |  | CORR | GENE | 05:20 | 06:26 | 06:34 | 544 | 917 | 10.000000 | EXT | - |  | (c)
71410.740000 | 7.835000 | 7.788000 | -3.470000 | -3.517000 | 1149.000000 | 1326.000000 | 1332.000000 | 43.002890 | 3417.000000 | 6549 |  | CORR | GENE | 04:19 | 04:47 | 04:48 | 100 | 366 | 11.000000 | EXT | - |  | (c)
71411.793000 | 8.888000 | 8.865000 | -2.417000 | -2.440000 | 2099.000000 | 2163.000000 | 2190.000000 | 0.000000 | 2367.000000 | 6549 |  | CORR | GENE | 06:52 | 07:02 | 07:07 | 73 | 183 | 12.000000 | EXT | - |  | (c)
71412.113000 | 9.208000 | 9.126000 | -2.097000 | -2.179000 | 1427.000000 | 1441.000000 | 1451.000000 | 59.034773 | 1836.000000 | 6549 |  | CORR | GENE | 05:04 | 05:06 | 05:07 | 343 | 48 | 10.000000 | EXT | - |  | (c)
71412.912000 | 10.007000 | 9.938000 | -1.298000 | -1.367000 | 1191.000000 | 1457.000000 | 1452.000000 | 20.538472 | 1262.000000 | 6549 |  | CORR | GENE | 04:25 | 05:08 | 05:08 | 105 | 524 | 11.000000 | EXT | - |  | (c)
71414.127000 | 11.222000 | 11.155000 | -0.083000 | -0.150000 | 1168.000000 | 2053.000000 | 2116.000000 | 0.000000 | 2.000000 | 6549 |  | CORR | GENE | 04:22 | 06:45 | 06:55 | 148 | 1896 | 11.000000 | EXT | - |  | (c)
71425.245000 | 0.000000 | -0.009000 | -11.265000 | -11.274000 | 1578.000000 | 1819.000000 | 1968.000000 | 0.000000 |  | 6551 | Нарушение формы кольцевого шва | GWAN |  | 02:48 | 03:27 | 03:51 | 0 | 779 |  | EXT | Нарушение формы кольцевого шва |  | (c)
71425.245000 | 0.000000 | -0.036000 | -11.265000 | -11.301000 | 239.000000 | 431.000000 | 412.000000 | 33.239137 |  | 6551 | Смещение кромок | GWAN |  | 11:12 | 11:43 | 11:40 | 0 | 346 | 3.584000 | EXT | Смещение кромок. Вовнутрь. Величина смещения - 3.6 мм. |  | (c)
71433.055000 | 7.810000 | 7.794000 | -3.455000 | -3.471000 | -1549.000000 | -1477.000000 | -1481.000000 | 55.020968 | 3430.000000 | 6551 |  | CORR | СIGR | 06:24 | 06:35 | 06:35 | 41 | 135 | 10.000000 | EXT | - |  | (c)
71436.510000 | 0.000000 | -0.031000 | -11.460000 | -11.491000 | 753.000000 | 1087.000000 | 1125.000000 | 29.253569 |  | 6552 | Смещение кромок | GWAN |  | 02:30 | 03:24 | 03:30 | 0 | 744 | 2.734000 | EXT | Смещение кромок. Вовнутрь. Величина смещения - 2.7 мм. |  | (c)
71438.971000 | 2.461000 | 2.399000 | -8.999000 | -9.061000 | 1926.000000 | 1951.000000 | 1952.000000 | 18.198247 | 2399.000000 | 6552 |  | CORR | GENE | 05:40 | 05:44 | 05:44 | 257 | 53 | 10.000000 | EXT | - |  | (c)
71447.910000 | 11.400000 | 11.342000 | -0.060000 | -0.118000 | -1726.000000 | -1527.000000 | -1522.000000 | 57.173947 | 29.000000 | 6552 |  | CORR | GENE | 07:50 | 08:23 | 08:23 | 89 | 407 | 12.000000 | EXT | - |  | (c)
71452.967000 | 4.997000 | 4.889000 | -5.958000 | -6.066000 | 2080.000000 | 2113.000000 | 2115.000000 | 3.769638 | 4889.000000 | 6553 |  | CORR | GENE | 05:47 | 05:52 | 05:53 | 364 | 69 | 11.000000 | EXT | - |  | (c)
71454.746000 | 6.776000 | 6.627000 | -4.179000 | -4.328000 | 1854.000000 | 1874.000000 | 1878.000000 | 24.549445 | 4150.000000 | 6553 |  | CORR | GENE | 05:11 | 05:14 | 05:15 | 178 | 48 | 13.000000 | EXT | - |  | (c)
71455.134000 | 7.164000 | 7.061000 | -3.791000 | -3.894000 | 1954.000000 | 1956.000000 | 1978.000000 | 16.479617 | 3744.000000 | 6553 |  | CORR | GENE | 05:27 | 05:27 | 05:31 | 150 | 48 | 10.000000 | EXT | - |  | (c)
71461.608000 | 2.683000 | 2.576000 | -8.687000 | -8.794000 | -1603.000000 | -1568.000000 | -1585.000000 | 50.613876 | 2576.000000 | 6554 |  | CORR | AXGR | 04:52 | 04:58 | 04:55 | 107 | 36 | 10.000000 | EXT | -. Аномалия находится на отводе. |  | (c)
71470.390000 | 0.095000 | 0.034000 | -11.335000 | -11.396000 | 1568.000000 | 1856.000000 | 1794.000000 | 0.000000 | 34.000000 | 6555 |  | CORR | GENE | 05:48 | 06:34 | 06:24 | 83 | 453 | 10.000000 | EXT | - |  | (c)
71471.934000 | 1.639000 | 1.633000 | -9.791000 | -9.797000 | 1734.000000 | 1786.000000 | 1786.000000 | 27.377701 | 1633.000000 | 6555 |  | CORR | СIGR | 06:14 | 06:23 | 06:23 | 17 | 105 | 10.000000 | EXT | - |  | (c)
71472.748000 | 2.453000 | 2.433000 | -8.977000 | -8.997000 | 1455.000000 | 1537.000000 | 1613.000000 | 24.463106 | 2433.000000 | 6555 |  | CORR | GENE | 05:29 | 05:43 | 05:55 | 78 | 315 | 10.000000 | EXT | - |  | (c)
71474.536000 | 4.241000 | 4.218000 | -7.189000 | -7.212000 | 1682.000000 | 1849.000000 | 1788.000000 | 18.598894 | 4218.000000 | 6555 |  | CORR | GENE | 06:06 | 06:33 | 06:23 | 94 | 212 | 12.000000 | EXT | - |  | (c)
71479.115000 | 8.820000 | 8.803000 | -2.610000 | -2.627000 | 1765.000000 | 1836.000000 | 1827.000000 | 22.451995 | 2585.000000 | 6555 |  | CORR | СIGR | 06:19 | 06:31 | 06:29 | 42 | 125 | 10.000000 | EXT | - |  | (c)
71515.942000 | 0.177000 | 0.156000 | -11.113000 | -11.134000 | -1224.000000 | -1143.000000 | -1139.000000 | 78.137296 | 156.000000 | 6559 |  | CORR | СIGR | 06:38 | 06:51 | 06:52 | 34 | 170 | 10.000000 | EXT | - |  | (c)
71516.046000 | 0.281000 | 0.208000 | -11.009000 | -11.082000 | -2156.000000 | -2090.000000 | -1961.000000 | 5.995844 | 208.000000 | 6559 |  | CORR | GENE | 04:08 | 04:18 | 04:39 | 98 | 390 | 10.000000 | EXT | - |  | (c)
71516.188000 | 0.423000 | 0.383000 | -10.867000 | -10.907000 | -2138.000000 | -1883.000000 | -1973.000000 | 7.489031 | 383.000000 | 6559 |  | CORR | GENE | 04:11 | 04:52 | 04:37 | 56 | 329 | 14.000000 | EXT | - |  | (c)
71517.347000 | 1.582000 | 1.565000 | -9.708000 | -9.725000 | -1767.000000 | -1677.000000 | -1693.000000 | 37.420657 | 1565.000000 | 6559 |  | CORR | СIGR | 05:11 | 05:25 | 05:23 | 34 | 148 | 12.000000 | EXT | - |  | (c)
71524.414000 | 8.649000 | 8.635000 | -2.641000 | -2.655000 | -1150.000000 | -1101.000000 | -1105.000000 | 81.810284 | 2623.000000 | 6559 |  | CORR | СIGR | 06:50 | 06:58 | 06:57 | 32 | 91 | 12.000000 | EXT | - |  | (c)
71524.617000 | 8.852000 | 8.838000 | -2.438000 | -2.452000 | -1167.000000 | -1114.000000 | -1119.000000 | 82.447214 | 2426.000000 | 6559 |  | CORR | СIGR | 06:47 | 06:56 | 06:55 | 26 | 97 | 13.000000 | EXT | - |  | (c)
71524.745000 | 8.980000 | 8.960000 | -2.310000 | -2.330000 | -1408.000000 | -1176.000000 | -1263.000000 | 66.372362 | 2297.000000 | 6559 |  | CORR | СIGR | 06:08 | 06:46 | 06:32 | 33 | 290 | 17.000000 | EXT | - |  | (c)
71525.018000 | 9.253000 | 9.099000 | -2.037000 | -2.191000 | -1270.000000 | -1207.000000 | -1206.000000 | 77.517816 | 1948.000000 | 6559 |  | CORR | GENE | 06:31 | 06:41 | 06:41 | 243 | 127 | 10.000000 | EXT | - |  | (c)
71525.278000 | 9.513000 | 9.478000 | -1.777000 | -1.812000 | -1538.000000 | -1436.000000 | -1435.000000 | 55.919865 | 1600.000000 | 6559 |  | CORR | GENE | 05:48 | 06:04 | 06:04 | 212 | 206 | 10.000000 | EXT | - |  | (c)
71526.537000 | 10.772000 | 10.724000 | -0.518000 | -0.566000 | -1691.000000 | -1668.000000 | -1679.000000 | 43.543839 | 488.000000 | 6559 |  | CORR | AXGR | 05:23 | 05:26 | 05:25 | 78 | 23 | 10.000000 | EXT | - |  | (c)
71532.222000 | 5.167000 | 5.157000 | -6.208000 | -6.218000 | -1788.000000 | -1769.000000 | -1769.000000 | 35.722615 | 5157.000000 | 6560 |  | CORR | PITT | 06:43 | 06:46 | 06:46 | 19 | 37 | 22.000000 | EXT | - |  | (c)
71532.362000 | 5.307000 | 5.284000 | -6.068000 | -6.091000 | 2056.000000 | 2121.000000 | 2120.000000 | 3.760063 | 5284.000000 | 6560 |  | CORR | СIGR | 05:04 | 05:14 | 05:14 | 37 | 128 | 12.000000 | EXT | - |  | (c)
71532.453000 | 5.398000 | 5.380000 | -5.977000 | -5.995000 | 2099.000000 | 2161.000000 | 2152.000000 | 2.024579 | 5380.000000 | 6560 |  | CORR | GENE | 05:11 | 05:21 | 05:19 | 57 | 106 | 11.000000 | EXT | - |  | (c)
71538.430000 | 0.000000 | -0.021000 | -11.305000 | -11.326000 | -180.000000 | -17.000000 | 89.000000 | 0.000000 |  | 6561 | Смещение кромок | GWAN |  | 03:48 | 04:14 | 04:31 | 0 | 537 | 2.468000 | EXT | Смещение кромок. Наружу. Величина смещения - 2.5 мм. |  | (c)
71540.568000 | 2.138000 | 2.122000 | -9.167000 | -9.183000 | 376.000000 | 487.000000 | 594.000000 | 376.000000 | 2122.000000 | 6561 |  | CORR | GENE | 05:17 | 05:35 | 05:53 | 488 | 437 | 11.000000 | EXT | - |  | (c)
71541.402000 | 2.972000 | 2.941000 | -8.333000 | -8.364000 | 445.000000 | 516.000000 | 550.000000 | 445.000000 | 2941.000000 | 6561 |  | CORR | GENE | 05:28 | 05:40 | 05:45 | 204 | 210 | 13.000000 | EXT | - |  | (c)
71549.643000 | 11.213000 | 11.193000 | -0.092000 | -0.112000 | 443.000000 | 529.000000 | 515.000000 | 443.000000 | 85.000000 | 6561 |  | CORR | СIGR | 05:28 | 05:42 | 05:40 | 27 | 145 | 10.000000 | EXT | - |  | (c)
71582.455000 | 0.100000 | 0.044000 | -11.020000 | -11.076000 | 1658.000000 | 2120.000000 | -2216.000000 | 1630.000000 | 44.000000 | 6565 |  | CORR | GENE | 04:39 | 05:54 | 06:14 | 199 | 1173 | 11.000000 | EXT | - |  | (c)
71582.656000 | 0.301000 | 0.268000 | -10.819000 | -10.852000 | -2007.000000 | -1835.000000 | -1775.000000 | 1543.000000 | 268.000000 | 6565 |  | CORR | GENE | 06:48 | 07:15 | 07:25 | 69 | 464 | 11.000000 | EXT | - |  | (c)
71609.621000 | 4.536000 | 4.470000 | -6.909000 | -6.975000 | -884.000000 | -824.000000 | -831.000000 | 778.000000 | 4470.000000 | 6567 |  | DENT |  | 04:33 | 04:43 | 04:42 | 114 | 106 | 0.563380 |  | - |  | (c)
71616.038000 | 10.953000 | 10.920000 | -0.492000 | -0.525000 | 147.000000 | 189.000000 | 184.000000 | 147.000000 | 459.000000 | 6567 |  | DENT |  | 07:20 | 07:26 | 07:26 | 66 | 74 | 0.492958 |  | -. Аномалия находится вблизи продольного шва. |  | (c)
71681.439000 | 8.394000 | 8.297000 | -2.731000 | -2.828000 | -315.000000 | -301.000000 | -297.000000 | 279.000000 | 2618.000000 | 6573 | Дефект проката | MIAN | AXGR | 02:03 | 02:05 | 02:06 | 210 | 36 | 9.623867 | EXT | Дефект проката. Эквивалент потери металла 10%. Аномалия находится на отводе. |  | (c)
71697.621000 | 1.936000 | 1.913000 | -8.594000 | -8.617000 | -1607.000000 | -1551.000000 | -1536.000000 | 50.309642 | 1913.000000 | 6575 |  | CORR | GENE | 05:40 | 05:49 | 05:51 | 67 | 143 | 13.000000 | EXT | - |  | (c)
71698.261000 | 2.576000 | 2.550000 | -7.954000 | -7.980000 | -1674.000000 | -1567.000000 | -1565.000000 | 44.885139 | 2550.000000 | 6575 |  | CORR | GENE | 05:29 | 05:46 | 05:47 | 50 | 219 | 36.000000 | EXT | - |  | (c)
71698.627000 | 2.942000 | 2.922000 | -7.588000 | -7.608000 | -1670.000000 | -1456.000000 | -1506.000000 | 45.246229 | 2922.000000 | 6575 |  | CORR | GENE | 05:30 | 06:04 | 05:56 | 71 | 327 | 24.000000 | EXT | - |  | (c)
71699.041000 | 3.356000 | 3.295000 | -7.174000 | -7.235000 | -1775.000000 | -1514.000000 | -1564.000000 | 36.748926 | 3295.000000 | 6575 |  | CORR | GENE | 05:13 | 05:55 | 05:47 | 90 | 423 | 12.000000 | EXT | - |  | (c)
71702.196000 | 6.511000 | 6.493000 | -4.019000 | -4.037000 | -1520.000000 | -1359.000000 | -1431.000000 | 57.326988 | 4000.000000 | 6575 |  | CORR | СIGR | 05:54 | 06:20 | 06:08 | 37 | 179 | 13.000000 | EXT | - |  | (c)
71702.350000 | 6.665000 | 6.643000 | -3.865000 | -3.887000 | 2068.000000 | 2162.000000 | 2136.000000 | 2.147645 | 3846.000000 | 6575 |  | CORR | СIGR | 03:33 | 03:48 | 03:44 | 41 | 136 | 11.000000 | EXT | - |  | (c)
71702.965000 | 7.280000 | 7.253000 | -3.250000 | -3.277000 | -1839.000000 | -1681.000000 | -1706.000000 | 31.584236 | 3232.000000 | 6575 |  | CORR | GENE | 05:02 | 05:28 | 05:24 | 45 | 266 | 10.000000 | EXT | - |  | (c)
71703.041000 | 7.356000 | 7.332000 | -3.174000 | -3.198000 | -1704.000000 | -1626.000000 | -1557.000000 | 42.469249 | 3130.000000 | 6575 |  | CORR | GENE | 05:24 | 05:37 | 05:48 | 68 | 294 | 11.000000 | EXT | - |  | (c)
71703.242000 | 7.557000 | 7.476000 | -2.973000 | -3.054000 | -1622.000000 | -1585.000000 | -1585.000000 | 49.095763 | 2864.000000 | 6575 |  | CORR | GENE | 05:37 | 05:43 | 05:43 | 190 | 74 | 10.000000 | EXT | - |  | (c)
71706.008000 | 10.323000 | 10.295000 | -0.207000 | -0.235000 | -1867.000000 | -1742.000000 | -1738.000000 | 29.324684 | 181.000000 | 6575 |  | CORR | GENE | 04:58 | 05:18 | 05:19 | 54 | 259 | 11.000000 | EXT | - |  | (c)
71706.169000 | 10.484000 | 10.408000 | -0.046000 | -0.122000 | -1173.000000 | -1070.000000 | -850.000000 | 16.499580 | 20.000000 | 6575 |  | CORR | GENE | 06:50 | 07:07 | 07:42 | 102 | 646 | 14.000000 | EXT | - |  | (c)
71798.948000 | 1.708000 | 1.635000 | -9.682000 | -9.755000 | 1944.000000 | 1944.000000 | 1969.000000 | 19.162039 | 1635.000000 | 6584 |  | CORR | GENE | 04:39 | 04:39 | 04:43 | 214 | 49 | 10.000000 | EXT | - |  | (c)
71801.224000 | 3.984000 | 3.972000 | -7.406000 | -7.418000 | 1836.000000 | 2097.000000 | 2001.000000 | 5.211458 | 3972.000000 | 6584 |  | CORR | GENE | 04:22 | 05:04 | 04:49 | 57 | 330 | 12.000000 | EXT | - |  | (c)
71801.478000 | 4.238000 | 4.217000 | -7.152000 | -7.173000 | 1903.000000 | 1965.000000 | 1954.000000 | 18.209443 | 4217.000000 | 6584 |  | CORR | СIGR | 04:33 | 04:43 | 04:41 | 37 | 102 | 10.000000 | EXT | - |  | (c)
71819.512000 | 10.882000 | 10.859000 | -0.383000 | -0.406000 | -1862.000000 | -1765.000000 | -1773.000000 | 1684.000000 | 345.000000 | 6585 |  | CORR | GENE | 07:33 | 07:48 | 07:47 | 61 | 179 | 10.000000 | EXT | -. Аномалия находится на упругопластическом изгибе: R=391 Дн, максимальное растяжение на 11.9 час. |  | (c)
72114.777000 | 11.287000 | 11.197000 | -0.058000 | -0.148000 | 397.000000 | 645.000000 | 1063.000000 | 397.000000 | 7.000000 | 6611 |  | CORR | GENE | 04:10 | 04:50 | 05:57 | 141 | 1332 | 13.000000 | EXT | -. Аномалия находится на отводе. |  | (c)
72114.922000 | 0.087000 | 0.068000 | -11.298000 | -11.317000 | 463.000000 | 867.000000 | 680.000000 | 463.000000 | 68.000000 | 6612 |  | CORR | GENE | 06:37 | 07:42 | 07:12 | 60 | 435 | 12.000000 | EXT | - |  | (c)
72115.109000 | 0.274000 | 0.151000 | -11.111000 | -11.234000 | 275.000000 | 708.000000 | 603.000000 | 275.000000 | 151.000000 | 6612 |  | CORR | GENE | 06:07 | 07:17 | 07:00 | 338 | 657 | 10.000000 | EXT | - |  | (c)
72115.545000 | 0.710000 | 0.684000 | -10.675000 | -10.701000 | 229.000000 | 337.000000 | 321.000000 | 229.000000 | 684.000000 | 6612 |  | CORR | GENE | 05:59 | 06:17 | 06:14 | 58 | 184 | 11.000000 | EXT | - |  | (c)
72115.735000 | 0.900000 | 0.735000 | -10.485000 | -10.650000 | -386.000000 | -311.000000 | -199.000000 | 13.000000 | 735.000000 | 6612 |  | CORR | GENE | 04:20 | 04:32 | 04:50 | 199 | 373 | 14.000000 | EXT | - |  | (c)
72115.757000 | 0.922000 | 0.830000 | -10.463000 | -10.555000 | 173.000000 | 816.000000 | 624.000000 | 173.000000 | 830.000000 | 6612 |  | CORR | GENE | 05:50 | 07:34 | 07:03 | 492 | 902 | 16.000000 | EXT | - |  | (c)
72116.833000 | 1.998000 | 1.838000 | -9.387000 | -9.547000 | -216.000000 | -165.000000 | -148.000000 | 80.000000 | 1838.000000 | 6612 |  | CORR | GENE | 04:47 | 04:56 | 04:58 | 341 | 136 | 10.000000 | EXT | - |  | (c)
72116.941000 | 2.106000 | 1.891000 | -9.279000 | -9.494000 | 588.000000 | 759.000000 | 763.000000 | 588.000000 | 1891.000000 | 6612 |  | CORR | GENE | 06:57 | 07:25 | 07:25 | 360 | 350 | 12.000000 | EXT | - |  | (c)
72118.165000 | 3.330000 | 3.313000 | -8.055000 | -8.072000 | -172.000000 | -113.000000 | -142.000000 | 112.000000 | 3313.000000 | 6612 |  | CORR | GENE | 04:55 | 05:04 | 04:59 | 82 | 60 | 11.000000 | EXT | - |  | (c)
72118.415000 | 3.580000 | 3.569000 | -7.805000 | -7.816000 | 334.000000 | 498.000000 | 495.000000 | 334.000000 | 3569.000000 | 6612 |  | CORR | GENE | 06:16 | 06:43 | 06:42 | 102 | 322 | 15.000000 | EXT | - |  | (c)
72126.176000 | 11.341000 | 11.257000 | -0.044000 | -0.128000 | -139.000000 | 538.000000 | 370.000000 | 0.000000 | 11.000000 | 6612 |  | CORR | GENE | 05:00 | 06:49 | 06:22 | 117 | 1018 | 13.000000 | EXT | - |  | (c)
72131.529000 | 5.309000 | 5.288000 | -5.086000 | -5.107000 | 1658.000000 | 1738.000000 | 1729.000000 | 1658.000000 | 5042.000000 | 6613 |  | CORR | GENE | 06:50 | 07:03 | 07:01 | 65 | 142 | 10.000000 | EXT | -. Аномалия находится на упругопластическом изгибе: R=544 Дн, максимальное растяжение на 5.7 час. |  | (c)
72136.615000 | 0.000000 | -0.021000 | -11.010000 | -11.031000 | -175.000000 | -61.000000 | -45.000000 | 0.000000 |  | 6614 | Смещение кромок | GWAN |  | 05:28 | 05:47 | 05:49 | 0 | 258 | 3.231000 | EXT | Смещение кромок. Наружу. Величина смещения - 3.2 мм. Аномалия находится на упругопластическом изгибе: R=360 Дн, максимальное растяжение на 5.7 час. |  | (c)
72136.615000 | 0.000000 | -0.016000 | -11.010000 | -11.026000 | 189.000000 | 485.000000 | 409.000000 | 189.000000 |  | 6614 | Смещение кромок | GWAN |  | 06:27 | 07:15 | 07:02 | 0 | 441 | 4.302000 | EXT | Смещение кромок. Вовнутрь. Величина смещения - 4.3 мм. Аномалия находится на упругопластическом изгибе: R=360 Дн, максимальное растяжение на 5.7 час. |  | (c)
72136.615000 | 0.000000 | -0.031000 | -11.010000 | -11.041000 | 379.000000 | 557.000000 | 524.000000 | 379.000000 |  | 6614 | Вышлифовка на шве | GWAN |  | 06:58 | 07:26 | 07:21 | 68 | 292 | 11.000000 | EXT | Вышлифовка на шве. Аномалия находится на упругопластическом изгибе: R=360 Дн, максимальное растяжение на 5.7 час. |  | (c)
72136.778000 | 0.163000 | 0.147000 | -10.847000 | -10.863000 | 608.000000 | 732.000000 | 799.000000 | 608.000000 | 147.000000 | 6614 |  | CORR | GENE | 07:34 | 07:55 | 08:05 | 51 | 383 | 11.000000 | EXT | -. Аномалия находится на упругопластическом изгибе: R=357 Дн, максимальное растяжение на 5.7 час. |  | (c)
72157.485000 | 9.860000 | 9.840000 | -1.790000 | -1.810000 | 1387.000000 | 1491.000000 | 1535.000000 | 1387.000000 | 1518.000000 | 6615 |  | CORR | GENE | 02:56 | 03:13 | 03:20 | 292 | 295 | 11.000000 | EXT | - |  | (c)
72160.347000 | 1.072000 | 0.103000 | -10.603000 | -11.572000 | -1856.000000 | -1723.000000 | -1746.000000 | 1635.000000 | 103.000000 | 6616 |  | CORR | GENE | 03:41 | 04:02 | 03:59 | 1294 | 221 | 12.000000 | EXT | -. Аномалия находится на отводе. |  | (c)
72177.062000 | 6.112000 | 6.109000 | -5.403000 | -5.406000 | -589.000000 | -518.000000 | -534.000000 | 480.000000 | 5386.000000 | 6617 |  | CORR | СIGR | 07:13 | 07:24 | 07:21 | 20 | 109 | 10.000000 | EXT | -. Аномалия находится на отводе. |  | (c)
72183.091000 | 0.626000 | 0.408000 | -10.809000 | -11.027000 | 618.000000 | 669.000000 | 668.000000 | 49.844651 | 408.000000 | 6618 |  | CORR | GENE | 04:14 | 04:22 | 04:22 | 331 | 100 | 13.000000 | EXT | -. Аномалия находится на упругопластическом изгибе: R=1017 Дн, максимальное растяжение на 11.2 час. |  | (c)
72184.420000 | 1.955000 | 1.933000 | -9.480000 | -9.502000 | 720.000000 | 786.000000 | 761.000000 | 58.075876 | 1933.000000 | 6618 |  | CORR | СIGR | 04:31 | 04:41 | 04:37 | 23 | 82 | 11.000000 | EXT | -. Аномалия находится на упругопластическом изгибе: R=610 Дн, максимальное растяжение на 11.5 час. |  | (c)
72239.092000 | 1.342000 | 1.236000 | -10.173000 | -10.279000 | 788.000000 | 1298.000000 | 1066.000000 | 788.000000 | 1236.000000 | 6624 |  | CORR | GENE | 05:16 | 06:39 | 06:01 | 249 | 557 | 12.000000 | EXT | -. Аномалия находится на отводе. |  | (c)
72247.068000 | 9.318000 | 9.294000 | -2.197000 | -2.221000 | 1163.000000 | 1212.000000 | 1212.000000 | 1163.000000 | 2186.000000 | 6624 |  | CORR | СIGR | 06:17 | 06:25 | 06:25 | 35 | 98 | 11.000000 | EXT | -. Аномалия находится на отводе. |  | (c)
72248.036000 | 10.286000 | 10.276000 | -1.229000 | -1.239000 | 1034.000000 | 1144.000000 | 1131.000000 | 1034.000000 | 1191.000000 | 6624 |  | CORR | GENE | 05:56 | 06:14 | 06:12 | 48 | 194 | 11.000000 | EXT | -. Аномалия находится на отводе. |  | (c)
72259.576000 | 10.311000 | 10.299000 | -1.029000 | -1.041000 | 470.000000 | 505.000000 | 521.000000 | 470.000000 | 990.000000 | 6625 |  | CORR | GENE | 08:03 | 08:09 | 08:12 | 51 | 103 | 10.000000 | EXT | - |  | (c)
72264.875000 | 4.270000 | 4.177000 | -7.035000 | -7.128000 | 1557.000000 | 1686.000000 | 1663.000000 | 28.667485 | 4177.000000 | 6626 |  | CORR | GENE | 06:37 | 06:58 | 06:54 | 117 | 212 | 10.000000 | EXT | - |  | (c)
72267.398000 | 6.793000 | 6.769000 | -4.512000 | -4.536000 | 984.000000 | 1038.000000 | 1036.000000 | 79.417289 | 4477.000000 | 6626 |  | CORR | GENE | 05:05 | 05:13 | 05:13 | 59 | 104 | 11.000000 | EXT | - |  | (c)
72268.442000 | 7.837000 | 7.765000 | -3.468000 | -3.540000 | 1669.000000 | 1757.000000 | 1739.000000 | 28.414279 | 3380.000000 | 6626 |  | CORR | GENE | 06:55 | 07:09 | 07:06 | 160 | 139 | 12.000000 | EXT | - |  | (c)
72269.258000 | 8.653000 | 8.320000 | -2.652000 | -2.985000 | 1557.000000 | 1673.000000 | 1691.000000 | 21.821225 | 2408.000000 | 6626 |  | CORR | GENE | 06:37 | 06:56 | 06:59 | 577 | 269 | 12.000000 | EXT | - |  | (c)
72269.880000 | 9.275000 | 9.215000 | -2.030000 | -2.090000 | 1314.000000 | 1476.000000 | 1517.000000 | 24.805896 | 1525.000000 | 6626 |  | CORR | GENE | 05:58 | 06:24 | 06:31 | 565 | 406 | 10.000000 | EXT | - |  | (c)
72271.853000 | 11.248000 | 11.213000 | -0.057000 | -0.092000 | 1688.000000 | 1901.000000 | 1960.000000 | 0.000000 | 25.000000 | 6626 |  | CORR | GENE | 06:58 | 07:33 | 07:42 | 67 | 544 | 13.000000 | EXT | - |  | (c)
72272.234000 | 0.324000 | 0.305000 | -10.571000 | -10.590000 | -1660.000000 | -1561.000000 | -1549.000000 | 46.070049 | 305.000000 | 6627 |  | CORR | GENE | 07:29 | 07:45 | 07:47 | 46 | 222 | 10.000000 | EXT | - |  | (c)
72273.779000 | 1.869000 | 1.800000 | -9.026000 | -9.095000 | -1701.000000 | -1686.000000 | -1685.000000 | 42.741883 | 1800.000000 | 6627 |  | CORR | AXGR | 07:22 | 07:25 | 07:25 | 111 | 33 | 10.000000 | EXT | - |  | (c)
72274.228000 | 2.318000 | 2.217000 | -8.577000 | -8.678000 | -1702.000000 | -1691.000000 | -1684.000000 | 42.683033 | 2217.000000 | 6627 |  | CORR | AXGR | 07:22 | 07:24 | 07:25 | 157 | 35 | 14.000000 | EXT | - |  | (c)
72274.803000 | 2.893000 | 2.620000 | -8.002000 | -8.275000 | -1759.000000 | -1656.000000 | -1622.000000 | 38.069499 | 2620.000000 | 6627 |  | CORR | GENE | 07:13 | 07:29 | 07:35 | 318 | 274 | 10.000000 | EXT | - |  | (c)
72275.286000 | 3.376000 | 3.297000 | -7.519000 | -7.598000 | -1774.000000 | -1695.000000 | -1575.000000 | 36.808324 | 3297.000000 | 6627 |  | CORR | GENE | 07:10 | 07:23 | 07:42 | 190 | 399 | 10.000000 | EXT | - |  | (c)
72275.937000 | 4.027000 | 3.994000 | -6.868000 | -6.901000 | -1756.000000 | -1692.000000 | -1594.000000 | 38.310761 | 3994.000000 | 6627 |  | CORR | GENE | 07:13 | 07:23 | 07:39 | 55 | 323 | 12.000000 | EXT | - |  | (c)
72277.095000 | 5.185000 | 4.591000 | -5.710000 | -6.304000 | -1782.000000 | -1724.000000 | -1670.000000 | 36.224859 | 4591.000000 | 6627 |  | CORR | GENE | 07:09 | 07:18 | 07:27 | 894 | 223 | 10.000000 | EXT | - |  | (c)
72277.449000 | 5.539000 | 5.486000 | -5.356000 | -5.409000 | -1912.000000 | -1714.000000 | -1788.000000 | 25.695185 | 5332.000000 | 6627 |  | CORR | GENE | 06:48 | 07:20 | 07:08 | 77 | 248 | 12.000000 | EXT | - |  | (c)
72277.931000 | 6.021000 | 6.000000 | -4.874000 | -4.895000 | -2036.000000 | -1961.000000 | -1951.000000 | 15.698833 | 4863.000000 | 6627 |  | CORR | СIGR | 06:28 | 06:40 | 06:42 | 32 | 171 | 11.000000 | EXT | - |  | (c)
72278.192000 | 6.282000 | 6.253000 | -4.613000 | -4.642000 | -2210.000000 | -2156.000000 | -2162.000000 | 1.658644 | 4596.000000 | 6627 |  | CORR | GENE | 06:00 | 06:09 | 06:08 | 46 | 95 | 10.000000 | EXT | - |  | (c)
72278.765000 | 6.855000 | 6.855000 | -4.040000 | -4.040000 | -2138.000000 | -2059.000000 | -2085.000000 | 7.496271 | 4008.000000 | 6627 |  | CORR | СIGR | 06:12 | 06:24 | 06:20 | 32 | 105 | 10.000000 | EXT | - |  | (c)
72279.047000 | 7.137000 | 7.117000 | -3.758000 | -3.778000 | -1926.000000 | -1752.000000 | -1756.000000 | 24.604306 | 3734.000000 | 6627 |  | CORR | СIGR | 06:46 | 07:14 | 07:13 | 44 | 340 | 13.000000 | EXT | - |  | (c)
72279.332000 | 7.422000 | 7.210000 | -3.473000 | -3.685000 | -2173.000000 | -2133.000000 | -2136.000000 | 4.671831 | 3350.000000 | 6627 |  | CORR | GENE | 06:06 | 06:12 | 06:12 | 335 | 73 | 10.000000 | EXT | - |  | (c)
72279.515000 | 7.605000 | 7.506000 | -3.290000 | -3.389000 | -2056.000000 | -1920.000000 | -1934.000000 | 14.048773 | 3195.000000 | 6627 |  | CORR | GENE | 06:25 | 06:47 | 06:44 | 194 | 246 | 11.000000 | EXT | - |  | (c)
72280.135000 | 8.225000 | 8.225000 | -2.670000 | -2.670000 | -1875.000000 | -1753.000000 | -1801.000000 | 28.719919 | 2645.000000 | 6627 |  | CORR | СIGR | 06:54 | 07:14 | 07:06 | 25 | 147 | 10.000000 | EXT | - |  | (c)
72280.383000 | 8.473000 | 8.275000 | -2.422000 | -2.620000 | -1701.000000 | -1652.000000 | -1655.000000 | 42.761420 | 1790.000000 | 6627 |  | CORR | GENE | 07:22 | 07:30 | 07:29 | 830 | 91 | 10.000000 | EXT | - |  | (c)
72281.435000 | 9.525000 | 9.351000 | -1.370000 | -1.544000 | -1866.000000 | -1842.000000 | -1719.000000 | 29.395996 | 793.000000 | 6627 |  | CORR | GENE | 06:55 | 06:59 | 07:19 | 751 | 294 | 15.000000 | EXT | - |  | (c)
72281.809000 | 9.899000 | 9.879000 | -0.996000 | -1.016000 | -1410.000000 | -1347.000000 | -1344.000000 | 66.200195 | 978.000000 | 6627 |  | CORR | СIGR | 08:09 | 08:19 | 08:20 | 38 | 132 | 10.000000 | EXT | - |  | (c)
72282.903000 | 0.098000 | 0.043000 | -11.327000 | -11.382000 | 1623.000000 | 1734.000000 | 1815.000000 | 2.422972 | 43.000000 | 6628 |  | CORR | GENE | 06:25 | 06:43 | 06:56 | 172 | 385 | 13.000000 | EXT | - |  | (c)
72286.342000 | 3.537000 | 3.501000 | -7.888000 | -7.924000 | 1869.000000 | 1979.000000 | 2004.000000 | 0.000000 | 3501.000000 | 6628 |  | CORR | GENE | 07:05 | 07:23 | 07:27 | 120 | 270 | 10.000000 | EXT | - |  | (c)
72294.936000 | 0.706000 | 0.608000 | -10.554000 | -10.652000 | 1969.000000 | 2130.000000 | -2172.000000 | 4.702094 | 608.000000 | 6629 |  | CORR | GENE | 07:51 | 08:17 | 08:43 | 123 | 639 | 13.000000 | EXT | - |  | (c)
72296.092000 | 1.862000 | 1.813000 | -9.398000 | -9.447000 | 2008.000000 | 2018.000000 | 2028.000000 | 13.026661 | 1813.000000 | 6629 |  | CORR | AXGR | 07:57 | 07:59 | 08:01 | 179 | 41 | 11.000000 | EXT | - |  | (c)
72297.302000 | 3.072000 | 3.027000 | -8.188000 | -8.233000 | 1237.000000 | 1318.000000 | 1387.000000 | 43.919657 | 3027.000000 | 6629 |  | CORR | GENE | 05:53 | 06:06 | 06:17 | 98 | 300 | 10.000000 | EXT | - |  | (c)
72297.530000 | 3.300000 | 3.257000 | -7.960000 | -8.003000 | 1312.000000 | 1490.000000 | 1512.000000 | 25.569381 | 3257.000000 | 6629 |  | CORR | GENE | 06:05 | 06:34 | 06:37 | 109 | 401 | 15.000000 | EXT | - |  | (c)
72298.241000 | 4.011000 | 3.978000 | -7.249000 | -7.282000 | 1194.000000 | 1273.000000 | 1253.000000 | 69.394410 | 3978.000000 | 6629 |  | CORR | СIGR | 05:46 | 05:59 | 05:56 | 34 | 118 | 12.000000 | EXT | - |  | (c)
72298.339000 | 4.109000 | 4.034000 | -7.151000 | -7.226000 | 1212.000000 | 1632.000000 | 1547.000000 | 0.922866 | 4034.000000 | 6629 |  | CORR | GENE | 05:49 | 06:57 | 06:43 | 137 | 672 | 15.000000 | EXT | - |  | (c)
72298.909000 | 4.679000 | 4.664000 | -6.581000 | -6.596000 | 1108.000000 | 1146.000000 | 1147.000000 | 81.150873 | 4664.000000 | 6629 |  | CORR | СIGR | 05:32 | 05:38 | 05:39 | 30 | 78 | 10.000000 | EXT | - |  | (c)
72298.948000 | 4.718000 | 4.691000 | -6.542000 | -6.569000 | 1478.000000 | 1793.000000 | 1673.000000 | 13.551200 | 4691.000000 | 6629 |  | CORR | GENE | 06:32 | 07:23 | 07:03 | 64 | 390 | 12.000000 | EXT | - |  | (c)
72300.211000 | 5.981000 | 5.961000 | -5.279000 | -5.299000 | 1615.000000 | 1662.000000 | 1664.000000 | 37.860543 | 5265.000000 | 6629 |  | CORR | СIGR | 06:54 | 07:02 | 07:02 | 34 | 98 | 10.000000 | EXT | - |  | (c)
72305.490000 | 0.000000 | -0.017000 | -11.280000 | -11.297000 | 1457.000000 | 1813.000000 | 1849.000000 | 0.000000 |  | 6630 | Нарушение формы кольцевого шва | GWAN |  | 04:53 | 05:50 | 05:56 | 0 | 784 |  | EXT | Нарушение формы кольцевого шва |  | (c)
72305.490000 | 0.000000 | -0.043000 | -11.280000 | -11.323000 | -1629.000000 | -1300.000000 | -1336.000000 | 72.149962 |  | 6630 | Вышлифовка на шве | GWAN |  | 08:35 | 09:28 | 09:22 | 69 | 585 | 11.000000 | EXT | Вышлифовка на шве |  | (c)
72305.490000 | 0.000000 | -0.042000 | -11.280000 | -11.322000 | -739.000000 | -566.000000 | -583.000000 | 34.423248 |  | 6630 | Нарушение формы кольцевого шва | GWAN |  | 10:58 | 11:26 | 11:24 | 0 | 312 |  | EXT | Нарушение формы кольцевого шва |  | (c)
72316.770000 | 0.000000 | -0.026000 | -11.305000 | -11.331000 | 1828.000000 | -2131.000000 | 2161.000000 | 0.000000 |  | 6631а | Смещение кромок | GWAN |  | 01:56 | 03:17 | 02:49 | 0 | 665 | 3.357000 | EXT | Смещение кромок. Наружу. Величина смещения - 3.4 мм. |  | (c)
72316.770000 | 0.000000 | -0.020000 | -11.305000 | -11.325000 | -1606.000000 | -1168.000000 | -1186.000000 | 27.978057 |  | 6631а | Нарушение формы кольцевого шва | GWAN |  | 04:42 | 05:52 | 05:49 | 0 | 839 |  | EXT | Нарушение формы кольцевого шва |  | (c)
72316.770000 | 0.000000 | -0.036000 | -11.305000 | -11.341000 | -463.000000 | -16.000000 | -169.000000 | 0.000000 |  | 6631а | Смещение кромок | GWAN |  | 07:46 | 08:58 | 08:34 | 0 | 590 | 3.324000 | EXT | Смещение кромок. Наружу. Величина смещения - 3.3 мм. |  | (c)
72316.770000 | 0.000000 | -0.026000 | -11.305000 | -11.331000 | 1047.000000 | 1131.000000 | 1127.000000 | 82.627476 |  | 6631а | Смещение кромок | GWAN |  | 11:50 | 00:03 | 00:03 | 0 | 160 | 2.902000 | EXT | Смещение кромок. Вовнутрь. Величина смещения - 2.9 мм. |  | (c)
72329.655000 | 0.000000 | -0.020000 | -10.345000 | -10.365000 | -1211.000000 | -1045.000000 | -903.000000 | 595.000000 |  | 6632а | Смещение кромок | GWAN |  | 00:57 | 01:24 | 01:47 | 0 | 616 | 2.767000 | EXT | Смещение кромок. Наружу. Величина смещения - 2.8 мм. |  | (c)
72329.655000 | 0.000000 | -0.025000 | -10.345000 | -10.370000 | 254.000000 | 565.000000 | 468.000000 | 254.000000 |  | 6632а | Нарушение формы кольцевого шва | GWAN |  | 04:54 | 05:44 | 05:28 | 0 | 429 |  | INT | Нарушение формы кольцевого шва |  | (c)
72345.219000 | 5.219000 | 5.200000 | -5.556000 | -5.575000 | 389.000000 | 761.000000 | 631.000000 | 389.000000 | 5200.000000 | 6633 |  | CORR | GENE | 03:47 | 04:47 | 04:26 | 127 | 484 | 10.000000 | EXT | -. Аномалия находится на отводе. |  | (c)
72359.159000 | 8.384000 | 8.366000 | -1.741000 | -1.759000 | -2073.000000 | -2021.000000 | -1990.000000 | 1908.000000 | 1710.000000 | 6634 |  | CORR | GENE | 08:46 | 08:54 | 08:59 | 49 | 165 | 10.000000 | EXT | - |  | (c)
72362.214000 | 1.314000 | 1.290000 | -10.081000 | -10.105000 | 1454.000000 | 1601.000000 | 1595.000000 | 1454.000000 | 1290.000000 | 6635 |  | CORR | GENE | 06:55 | 07:18 | 07:17 | 54 | 281 | 11.000000 | EXT | -. Аномалия находится на отводе. |  | (c)
72362.746000 | 1.846000 | 0.820000 | -9.549000 | -10.575000 | 1269.000000 | 1369.000000 | 1331.000000 | 1269.000000 | 820.000000 | 6635 |  | CORR | GENE | 06:25 | 06:41 | 06:35 | 1170 | 123 | 10.000000 | EXT | -. Аномалия находится на отводе. |  | (c)
72362.788000 | 1.888000 | 1.820000 | -9.507000 | -9.575000 | 1402.000000 | 1671.000000 | 1624.000000 | 1402.000000 | 1820.000000 | 6635 |  | CORR | GENE | 06:46 | 07:29 | 07:22 | 124 | 443 | 13.000000 | EXT | -. Аномалия находится на отводе. |  | (c)
72371.979000 | 11.079000 | 11.020000 | -0.316000 | -0.375000 | 1315.000000 | 1338.000000 | 1377.000000 | 1315.000000 | 92.000000 | 6635 |  | CORR | GENE | 06:32 | 06:36 | 06:42 | 283 | 123 | 15.000000 | EXT | -. Аномалия находится на отводе. |  | (c)
72386.867000 | 3.287000 | 3.245000 | -8.308000 | -8.350000 | -2126.000000 | -2062.000000 | -1969.000000 | 8.402256 | 3245.000000 | 6637 |  | CORR | GENE | 05:35 | 05:46 | 06:01 | 57 | 315 | 10.000000 | EXT | - |  | (c)
72388.701000 | 5.121000 | 5.094000 | -6.474000 | -6.501000 | -2119.000000 | -2065.000000 | -2005.000000 | 8.985469 | 5094.000000 | 6637 |  | CORR | GENE | 05:36 | 05:45 | 05:55 | 106 | 228 | 14.000000 | EXT | - |  | (c)
72393.677000 | 10.097000 | 10.040000 | -1.498000 | -1.555000 | -1690.000000 | -1601.000000 | -1497.000000 | 43.656845 | 1476.000000 | 6637 |  | CORR | GENE | 06:46 | 07:00 | 07:17 | 79 | 385 | 12.000000 | EXT | - |  | (c)
72394.058000 | 10.478000 | 10.416000 | -1.117000 | -1.179000 | -1528.000000 | -1336.000000 | -1391.000000 | 56.729967 | 1086.000000 | 6637 |  | CORR | GENE | 07:12 | 07:43 | 07:34 | 93 | 274 | 10.000000 | EXT | - |  | (c)
72399.627000 | 4.452000 | 4.302000 | -6.843000 | -6.993000 | -2166.000000 | -2130.000000 | -2137.000000 | 5.217125 | 4302.000000 | 6638 |  | CORR | GENE | 04:43 | 04:48 | 04:47 | 212 | 57 | 10.000000 | EXT | - |  | (c)
72405.626000 | 10.451000 | 10.036000 | -0.844000 | -1.259000 | -1522.000000 | -1482.000000 | -1485.000000 | 57.186818 | 421.000000 | 6638 |  | CORR | GENE | 06:27 | 06:33 | 06:32 | 838 | 73 | 10.000000 | EXT | - |  | (c)
72406.470000 | 0.000000 | -0.036000 | -11.325000 | -11.361000 | 2098.000000 | 2225.000000 | -2106.000000 | 0.000000 |  | 6639 | Смещение кромок | GWAN |  | 05:02 | 05:23 | 05:44 | 0 | 514 | 3.102000 | EXT | Смещение кромок. Наружу. Величина смещения - 3.1 мм. |  | (c)
72407.809000 | 1.339000 | 0.786000 | -9.986000 | -10.539000 | -1867.000000 | -1797.000000 | -1751.000000 | 29.330510 | 786.000000 | 6639 |  | CORR | GENE | 06:22 | 06:34 | 06:41 | 623 | 233 | 10.000000 | EXT | - |  | (c)
72410.013000 | 3.543000 | 3.036000 | -7.782000 | -8.289000 | 1998.000000 | 2099.000000 | 2061.000000 | 8.525701 | 3036.000000 | 6639 |  | CORR | GENE | 04:46 | 05:03 | 04:56 | 923 | 127 | 11.000000 | EXT | - |  | (c)
72418.885000 | 1.090000 | 1.034000 | -10.225000 | -10.281000 | -1343.000000 | -1016.000000 | -1100.000000 | 49.479804 | 1034.000000 | 6640 |  | CORR | GENE | 05:26 | 06:19 | 06:05 | 135 | 487 | 15.000000 | EXT | -. Аномалия находится на отводе. |  | (c)
72419.144000 | 1.349000 | 1.337000 | -9.966000 | -9.978000 | -1043.000000 | -992.000000 | -985.000000 | 70.062246 | 1337.000000 | 6640 |  | CORR | СIGR | 06:14 | 06:23 | 06:24 | 28 | 117 | 10.000000 | EXT | -. Аномалия находится на отводе. |  | (c)
72420.440000 | 2.645000 | 2.543000 | -8.670000 | -8.772000 | -1316.000000 | -1126.000000 | -1151.000000 | 66.427151 | 2543.000000 | 6640 |  | CORR | GENE | 05:30 | 06:01 | 05:57 | 381 | 328 | 10.000000 | EXT | -. Аномалия находится на отводе. |  | (c)
72421.609000 | 3.814000 | 3.781000 | -7.501000 | -7.534000 | -1336.000000 | -1060.000000 | -1168.000000 | 67.207913 | 3781.000000 | 6640 |  | CORR | GENE | 05:27 | 06:12 | 05:54 | 67 | 335 | 10.000000 | EXT | -. Аномалия находится на отводе. |  | (c)
72421.831000 | 4.036000 | 4.020000 | -7.279000 | -7.295000 | -1247.000000 | -1201.000000 | -1195.000000 | 79.386285 | 4020.000000 | 6640 |  | CORR | СIGR | 05:42 | 05:49 | 05:50 | 29 | 103 | 11.000000 | EXT | -. Аномалия находится на отводе. |  | (c)
72422.155000 | 4.360000 | 4.342000 | -6.955000 | -6.973000 | -1091.000000 | -982.000000 | -1023.000000 | 71.560567 | 4342.000000 | 6640 |  | CORR | СIGR | 06:07 | 06:24 | 06:18 | 35 | 136 | 10.000000 | EXT | -. Аномалия находится на отводе. |  | (c)
72426.390000 | 8.595000 | 8.566000 | -2.720000 | -2.749000 | -1228.000000 | -1088.000000 | -1123.000000 | 73.751214 | 2707.000000 | 6640 |  | CORR | СIGR | 05:45 | 06:07 | 06:01 | 42 | 209 | 10.000000 | EXT | -. Аномалия находится на отводе. |  | (c)
72427.054000 | 9.259000 | 9.196000 | -2.056000 | -2.119000 | -1061.000000 | -1022.000000 | -958.000000 | 60.742079 | 1970.000000 | 6640 |  | CORR | GENE | 06:11 | 06:18 | 06:28 | 149 | 206 | 12.000000 | EXT | -. Аномалия находится на отводе. |  | (c)
72442.085000 | 1.400000 | 1.383000 | -9.965000 | -9.982000 | -1329.000000 | -1266.000000 | -1259.000000 | 1190.000000 | 1383.000000 | 6642 |  | CORR | СIGR | 05:21 | 05:31 | 05:32 | 31 | 140 | 10.000000 | EXT | -. Аномалия находится на отводе. |  | (c)
72442.496000 | 1.811000 | 1.644000 | -9.554000 | -9.721000 | -1019.000000 | -999.000000 | -989.000000 | 958.000000 | 1644.000000 | 6642 |  | CORR | GENE | 06:11 | 06:15 | 06:16 | 291 | 61 | 10.000000 | EXT | -. Аномалия находится на отводе. |  | (c)
72444.415000 | 3.730000 | 3.715000 | -7.635000 | -7.650000 | -1025.000000 | -982.000000 | -988.000000 | 950.000000 | 3715.000000 | 6642 |  | CORR | СIGR | 06:10 | 06:17 | 06:16 | 28 | 75 | 11.000000 | EXT | -. Аномалия находится на отводе. |  | (c)
72445.487000 | 4.802000 | 4.306000 | -6.563000 | -7.059000 | -1146.000000 | -1104.000000 | -1048.000000 | 949.000000 | 4306.000000 | 6642 |  | CORR | GENE | 05:51 | 05:57 | 06:07 | 574 | 197 | 11.000000 | EXT | -. Аномалия находится на отводе. |  | (c)
72445.883000 | 5.198000 | 5.033000 | -6.167000 | -6.332000 | -1019.000000 | -977.000000 | -974.000000 | 928.000000 | 5033.000000 | 6642 |  | CORR | GENE | 06:11 | 06:18 | 06:19 | 393 | 91 | 10.000000 | EXT | -. Аномалия находится на отводе. |  | (c)
72446.068000 | 5.383000 | 5.359000 | -5.982000 | -6.006000 | -1183.000000 | -1090.000000 | -1111.000000 | 1038.000000 | 5359.000000 | 6642 |  | CORR | СIGR | 05:45 | 06:00 | 05:56 | 43 | 145 | 10.000000 | EXT | -. Аномалия находится на отводе. |  | (c)
72448.011000 | 7.326000 | 7.197000 | -4.039000 | -4.168000 | -1315.000000 | -1113.000000 | -1134.000000 | 953.000000 | 4017.000000 | 6642 |  | CORR | GENE | 05:23 | 05:56 | 05:53 | 151 | 362 | 13.000000 | EXT | -. Аномалия находится на отводе. |  | (c)
72449.778000 | 9.093000 | 9.072000 | -2.272000 | -2.293000 | -1142.000000 | -1093.000000 | -1095.000000 | 1048.000000 | 2255.000000 | 6642 |  | CORR | СIGR | 05:51 | 05:59 | 05:59 | 38 | 94 | 11.000000 | EXT | -. Аномалия находится на отводе. |  | (c)
72450.355000 | 9.670000 | 9.648000 | -1.695000 | -1.717000 | -1170.000000 | -1108.000000 | -1040.000000 | 911.000000 | 1652.000000 | 6642 |  | CORR | GENE | 05:47 | 05:57 | 06:08 | 65 | 259 | 13.000000 | EXT | -. Аномалия находится на отводе. |  | (c)
72451.974000 | 11.289000 | 11.276000 | -0.076000 | -0.089000 | -752.000000 | -670.000000 | -685.000000 | 617.000000 | 57.000000 | 6642 |  | CORR | СIGR | 06:54 | 07:08 | 07:05 | 32 | 136 | 13.000000 | EXT | -. Аномалия находится на отводе. |  | (c)
72463.207000 | 1.222000 | 1.206000 | -10.233000 | -10.249000 | -1411.000000 | -1364.000000 | -1370.000000 | 66.151650 | 1206.000000 | 6644 |  | CORR | СIGR | 06:06 | 06:13 | 06:12 | 40 | 82 | 11.000000 | EXT | - |  | (c)
72469.842000 | 7.857000 | 7.843000 | -3.598000 | -3.612000 | -1917.000000 | -1854.000000 | -1795.000000 | 25.299487 | 3575.000000 | 6644 |  | CORR | СIGR | 04:44 | 04:54 | 05:04 | 37 | 245 | 10.000000 | EXT | - |  | (c)
72472.476000 | 10.491000 | 10.366000 | -0.964000 | -1.089000 | -2021.000000 | -1931.000000 | -1940.000000 | 16.925233 | 954.000000 | 6644 |  | CORR | GENE | 04:27 | 04:42 | 04:40 | 135 | 162 | 10.000000 | EXT | - |  | (c)
72473.262000 | 11.277000 | 11.072000 | -0.178000 | -0.383000 | -1950.000000 | -1938.000000 | -1929.000000 | 22.664462 | 137.000000 | 6644 |  | CORR | AXGR | 04:39 | 04:41 | 04:42 | 246 | 42 | 11.000000 | EXT | - |  | (c)
72473.758000 | 0.318000 | 0.302000 | -10.102000 | -10.118000 | -2107.000000 | -2060.000000 | -2061.000000 | 9.983814 | 302.000000 | 6645 |  | CORR | СIGR | 04:29 | 04:37 | 04:36 | 37 | 92 | 11.000000 | EXT | - |  | (c)
72473.864000 | 0.424000 | 0.337000 | -9.996000 | -10.083000 | -1172.000000 | -1167.000000 | -1154.000000 | 85.435775 | 337.000000 | 6645 |  | CORR | AXGR | 07:00 | 07:01 | 07:03 | 149 | 35 | 15.000000 | EXT | - |  | (c)
72474.697000 | 1.257000 | 1.164000 | -9.163000 | -9.256000 | -2026.000000 | -2010.000000 | -2001.000000 | 16.519443 | 1164.000000 | 6645 |  | CORR | GENE | 04:42 | 04:45 | 04:46 | 170 | 49 | 10.000000 | EXT | - |  | (c)
72474.941000 | 1.501000 | 1.424000 | -8.919000 | -8.996000 | -2128.000000 | -2083.000000 | -2077.000000 | 8.297159 | 1424.000000 | 6645 |  | CORR | GENE | 04:26 | 04:33 | 04:34 | 110 | 101 | 10.000000 | EXT | - |  | (c)
72475.878000 | 2.438000 | 2.407000 | -7.982000 | -8.013000 | -2137.000000 | -2066.000000 | -2069.000000 | 7.565001 | 2407.000000 | 6645 |  | CORR | GENE | 04:24 | 04:36 | 04:35 | 113 | 135 | 10.000000 | EXT | - |  | (c)
72483.860000 | 0.000000 | -0.011000 | -10.735000 | -10.746000 | 1039.000000 | 1164.000000 | 1164.000000 | 1039.000000 |  | 6646 | Смещение кромок | GWAN |  | 04:56 | 05:16 | 05:16 | 0 | 250 | 3.685000 | EXT | Смещение кромок. Наружу. Величина смещения - 3.7 мм. |  | (c)
72483.960000 | 0.100000 | 0.058000 | -10.635000 | -10.677000 | 1072.000000 | 1583.000000 | 1429.000000 | 1072.000000 | 58.000000 | 6646 |  | CORR | GENE | 05:01 | 06:24 | 05:59 | 115 | 714 | 14.000000 | EXT | - |  | (c)
72485.920000 | 2.060000 | 2.049000 | -8.675000 | -8.686000 | 1334.000000 | 1426.000000 | 1404.000000 | 1334.000000 | 2049.000000 | 6646 |  | CORR | СIGR | 05:43 | 05:58 | 05:55 | 31 | 140 | 11.000000 | EXT | - |  | (c)
72486.605000 | 2.745000 | 2.697000 | -7.990000 | -8.038000 | 912.000000 | 1039.000000 | 1029.000000 | 912.000000 | 2697.000000 | 6646 |  | CORR | GENE | 04:35 | 04:56 | 04:54 | 65 | 234 | 10.000000 | EXT | - |  | (c)
72506.991000 | 0.976000 | 0.966000 | -10.649000 | -10.659000 | -651.000000 | -616.000000 | -592.000000 | 532.000000 | 966.000000 | 6648 |  | CORR | СIGR | 07:18 | 07:24 | 07:28 | 36 | 119 | 10.000000 | EXT | - |  | (c)
72508.187000 | 2.172000 | 2.096000 | -9.453000 | -9.529000 | -685.000000 | -671.000000 | -670.000000 | 655.000000 | 2096.000000 | 6648 |  | CORR | AXGR | 07:13 | 07:15 | 07:15 | 104 | 30 | 10.000000 | EXT | - |  | (c)
72508.378000 | 2.363000 | 2.098000 | -9.262000 | -9.527000 | -542.000000 | -504.000000 | -508.000000 | 474.000000 | 2098.000000 | 6648 |  | CORR | GENE | 07:36 | 07:42 | 07:41 | 462 | 68 | 12.000000 | EXT | - |  | (c)
72509.386000 | 3.371000 | 3.335000 | -8.254000 | -8.290000 | -790.000000 | -724.000000 | -690.000000 | 589.000000 | 3335.000000 | 6648 |  | CORR | GENE | 06:56 | 07:07 | 07:12 | 47 | 201 | 12.000000 | EXT | - |  | (c)
72511.933000 | 5.918000 | 5.889000 | -5.707000 | -5.736000 | -1744.000000 | -1689.000000 | -1683.000000 | 1622.000000 | 5691.000000 | 6648 |  | CORR | GENE | 04:22 | 04:31 | 04:32 | 45 | 122 | 11.000000 | EXT | - |  | (c)
72513.026000 | 7.011000 | 6.818000 | -4.614000 | -4.807000 | -1538.000000 | -1378.000000 | -1191.000000 | 844.000000 | 4565.000000 | 6648 |  | CORR | GENE | 04:55 | 05:21 | 05:51 | 242 | 694 | 11.000000 | EXT | - |  | (c)
72513.305000 | 7.290000 | 7.198000 | -4.335000 | -4.427000 | -1147.000000 | -991.000000 | -951.000000 | 755.000000 | 4259.000000 | 6648 |  | CORR | GENE | 05:58 | 06:23 | 06:30 | 168 | 392 | 12.000000 | EXT | - |  | (c)
72513.744000 | 7.729000 | 7.658000 | -3.896000 | -3.967000 | -1413.000000 | -1307.000000 | -1221.000000 | 1029.000000 | 3880.000000 | 6648 |  | CORR | GENE | 05:15 | 05:33 | 05:46 | 87 | 384 | 12.000000 | EXT | - |  | (c)
72513.903000 | 7.888000 | 7.850000 | -3.737000 | -3.775000 | -1113.000000 | -846.000000 | -961.000000 | 810.000000 | 3735.000000 | 6648 |  | CORR | СIGR | 06:04 | 06:47 | 06:28 | 40 | 303 | 15.000000 | EXT | - |  | (c)
72514.187000 | 8.172000 | 8.098000 | -3.453000 | -3.527000 | -1333.000000 | -1226.000000 | -1171.000000 | 1009.000000 | 3437.000000 | 6648 |  | CORR | GENE | 05:28 | 05:46 | 05:54 | 90 | 325 | 11.000000 | EXT | - |  | (c)
72515.207000 | 9.192000 | 9.170000 | -2.433000 | -2.455000 | -1313.000000 | -1146.000000 | -1172.000000 | 1032.000000 | 2409.000000 | 6648 |  | CORR | GENE | 05:31 | 05:58 | 05:54 | 46 | 281 | 13.000000 | EXT | - |  | (c)
72516.647000 | 10.632000 | 10.612000 | -0.993000 | -1.013000 | -831.000000 | -669.000000 | -719.000000 | 606.000000 | 956.000000 | 6648 |  | CORR | GENE | 06:49 | 07:16 | 07:07 | 57 | 225 | 12.000000 | EXT | - |  | (c)
72516.906000 | 10.891000 | 10.491000 | -0.734000 | -1.134000 | -1696.000000 | -1548.000000 | -1496.000000 | 1296.000000 | 675.000000 | 6648 |  | CORR | GENE | 04:30 | 04:54 | 05:02 | 459 | 399 | 11.000000 | EXT | - |  | (c)
72517.090000 | 11.075000 | 11.060000 | -0.550000 | -0.565000 | -1646.000000 | -1500.000000 | -1541.000000 | 1436.000000 | 527.000000 | 6648 |  | CORR | СIGR | 04:38 | 05:01 | 04:55 | 38 | 210 | 10.000000 | EXT | - |  | (c)
72517.139000 | 11.124000 | 11.096000 | -0.501000 | -0.529000 | -795.000000 | -587.000000 | -673.000000 | 551.000000 | 488.000000 | 6648 |  | CORR | СIGR | 06:55 | 07:29 | 07:15 | 41 | 244 | 10.000000 | EXT | - |  | (c)
72517.471000 | 11.456000 | 11.409000 | -0.169000 | -0.216000 | -994.000000 | -645.000000 | -763.000000 | 533.000000 | 65.000000 | 6648 |  | CORR | GENE | 06:23 | 07:19 | 07:00 | 151 | 461 | 10.000000 | EXT | - |  | (c)
72517.490000 | 11.475000 | 11.407000 | -0.150000 | -0.218000 | -1757.000000 | -1586.000000 | -1585.000000 | 1413.000000 | 108.000000 | 6648 |  | CORR | GENE | 04:20 | 04:48 | 04:48 | 110 | 344 | 10.000000 | EXT | - |  | (c)
72517.692000 | 0.052000 | 0.040000 | -11.253000 | -11.265000 | -1342.000000 | -1231.000000 | -1164.000000 | 65.283829 | 40.000000 | 6649 |  | CORR | GENE | 06:12 | 06:30 | 06:41 | 80 | 355 | 12.000000 | EXT | - |  | (c)
72517.757000 | 0.117000 | 0.041000 | -11.188000 | -11.264000 | 549.000000 | 578.000000 | 570.000000 | 45.986772 | 41.000000 | 6649 | Дефект проката | MIAN | AXGR | 11:17 | 11:22 | 11:21 | 207 | 42 | 12.420236 | EXT | Дефект проката. Эквивалент потери металла 12%. |  | (c)
72522.168000 | 4.528000 | 4.448000 | -6.777000 | -6.857000 | -1189.000000 | -967.000000 | -950.000000 | 37.997375 | 4448.000000 | 6649 |  | CORR | GENE | 06:37 | 07:13 | 07:16 | 96 | 479 | 11.000000 | EXT | - |  | (c)
72523.791000 | 6.151000 | 6.028000 | -5.154000 | -5.277000 | -790.000000 | -785.000000 | -754.000000 | 55.065061 | 5084.000000 | 6649 |  | CORR | GENE | 07:41 | 07:42 | 07:47 | 193 | 72 | 12.000000 | EXT | - |  | (c)
72523.942000 | 6.302000 | 6.278000 | -5.003000 | -5.027000 | -1089.000000 | -969.000000 | -1011.000000 | 69.025864 | 4998.000000 | 6649 |  | CORR | СIGR | 06:53 | 07:12 | 07:06 | 29 | 156 | 14.000000 | EXT | - |  | (c)
72524.742000 | 7.102000 | 7.084000 | -4.203000 | -4.221000 | -855.000000 | -787.000000 | -804.000000 | 56.729422 | 4191.000000 | 6649 |  | CORR | СIGR | 07:31 | 07:42 | 07:39 | 30 | 101 | 11.000000 | EXT | - |  | (c)
72528.232000 | 10.592000 | 10.401000 | -0.713000 | -0.904000 | 539.000000 | 560.000000 | 570.000000 | 45.974877 | 585.000000 | 6649 | Дефект проката | MIAN | GENE | 11:16 | 11:19 | 11:21 | 319 | 62 | 10.015737 | EXT | Дефект проката. Эквивалент потери металла 10%. |  | (c)
72528.276000 | 10.636000 | 10.527000 | -0.669000 | -0.778000 | -1005.000000 | -933.000000 | -934.000000 | 63.810283 | 286.000000 | 6649 |  | CORR | GENE | 07:07 | 07:18 | 07:18 | 492 | 143 | 10.000000 | EXT | - |  | (c)
72529.009000 | 0.064000 | 0.056000 | -11.411000 | -11.419000 | 2026.000000 | 2087.000000 | 2076.000000 | 8.339655 | 56.000000 | 6650 |  | CORR | GENE | 04:42 | 04:52 | 04:50 | 49 | 101 | 11.000000 | EXT | - |  | (c)
72532.891000 | 3.946000 | 3.932000 | -7.529000 | -7.543000 | 2000.000000 | 2108.000000 | 2091.000000 | 3.967183 | 3932.000000 | 6650 |  | CORR | СIGR | 04:38 | 04:55 | 04:53 | 38 | 181 | 10.000000 | EXT | - |  | (c)
72533.177000 | 4.232000 | 4.191000 | -7.243000 | -7.284000 | 2108.000000 | -1997.000000 | -2035.000000 | 0.000000 | 4191.000000 | 6650 |  | CORR | GENE | 04:55 | 05:53 | 05:47 | 156 | 635 | 10.000000 | EXT | - |  | (c)
72533.723000 | 4.778000 | 4.667000 | -6.697000 | -6.808000 | 2047.000000 | 2067.000000 | 2076.000000 | 10.100252 | 4667.000000 | 6650 |  | CORR | GENE | 04:46 | 04:49 | 04:50 | 198 | 58 | 10.000000 | EXT | - |  | (c)
72538.234000 | 9.289000 | 9.270000 | -2.186000 | -2.205000 | 1856.000000 | 2003.000000 | 1965.000000 | 12.682597 | 2159.000000 | 6650 |  | CORR | GENE | 04:15 | 04:38 | 04:32 | 46 | 217 | 15.000000 | EXT | -. Аномалия находится на упругопластическом изгибе: R=543 Дн, максимальное растяжение на 11.8 час. |  | (c)
72538.746000 | 9.801000 | 9.775000 | -1.674000 | -1.700000 | 1755.000000 | 1891.000000 | 1851.000000 | 22.850581 | 1647.000000 | 6650 |  | CORR | GENE | 03:58 | 04:20 | 04:14 | 53 | 192 | 10.000000 | EXT | -. Аномалия находится на упругопластическом изгибе: R=526 Дн, максимальное растяжение на 11.8 час. |  | (c)
72540.280000 | 11.335000 | 11.315000 | -0.140000 | -0.160000 | 1894.000000 | 1961.000000 | 1956.000000 | 17.135754 | 123.000000 | 6650 |  | CORR | СIGR | 04:21 | 04:32 | 04:31 | 37 | 124 | 11.000000 | EXT | -. Аномалия находится на упругопластическом изгибе: R=479 Дн, максимальное растяжение на 11.6 час. |  | (c)
72544.372000 | 3.952000 | 3.936000 | -7.583000 | -7.599000 | 1065.000000 | 1102.000000 | 1121.000000 | 1065.000000 | 3936.000000 | 6651 |  | CORR | СIGR | 04:34 | 04:40 | 04:43 | 29 | 112 | 10.000000 | EXT | -. Аномалия находится на упругопластическом изгибе: R=444 Дн, максимальное растяжение на 11.6 час. |  | (c)
72547.165000 | 6.745000 | 6.706000 | -4.790000 | -4.829000 | 991.000000 | 1051.000000 | 1022.000000 | 991.000000 | 4605.000000 | 6651 |  | CORR | GENE | 04:22 | 04:32 | 04:27 | 224 | 62 | 10.000000 | EXT | -. Аномалия находится на упругопластическом изгибе: R=451 Дн, максимальное растяжение на 11.9 час. |  | (c)
72547.585000 | 7.165000 | 7.030000 | -4.370000 | -4.505000 | 1034.000000 | 1061.000000 | 1059.000000 | 1034.000000 | 4263.000000 | 6651 |  | CORR | GENE | 04:29 | 04:33 | 04:33 | 242 | 50 | 10.000000 | EXT | -. Аномалия находится на упругопластическом изгибе: R=460 Дн, максимальное растяжение на 12 час. |  | (c)
72547.798000 | 7.378000 | 7.349000 | -4.157000 | -4.186000 | 1049.000000 | 1115.000000 | 1162.000000 | 1049.000000 | 4149.000000 | 6651 |  | CORR | СIGR | 04:31 | 04:42 | 04:50 | 37 | 226 | 12.000000 | EXT | -. Аномалия находится на упругопластическом изгибе: R=464 Дн, максимальное растяжение на 12 час. |  | (c)
72552.183000 | 0.228000 | 0.132000 | -11.282000 | -11.378000 | -940.000000 | -773.000000 | -638.000000 | 337.000000 | 132.000000 | 6652 |  | CORR | GENE | 06:19 | 06:46 | 07:08 | 1434 | 603 | 12.000000 | EXT | -. Аномалия находится на упругопластическом изгибе: R=605 Дн, максимальное растяжение на 0.1 час. |  | (c)
72554.182000 | 2.227000 | 2.152000 | -9.283000 | -9.358000 | -987.000000 | -480.000000 | -483.000000 | 0.000000 | 2152.000000 | 6652 |  | CORR | GENE | 06:11 | 07:33 | 07:33 | 129 | 1007 | 14.000000 | EXT | -. Аномалия находится на упругопластическом изгибе: R=699 Дн, максимальное растяжение на 0.2 час. |  | (c)
72556.383000 | 4.428000 | 4.171000 | -7.082000 | -7.339000 | -1461.000000 | -1140.000000 | -1269.000000 | 1076.000000 | 4171.000000 | 6652 |  | CORR | GENE | 04:55 | 05:47 | 05:26 | 334 | 384 | 10.000000 | EXT | -. Аномалия находится на упругопластическом изгибе: R=864 Дн, максимальное растяжение на 0.2 час. |  | (c)
72557.786000 | 5.831000 | 5.731000 | -5.679000 | -5.779000 | -567.000000 | -435.000000 | -464.000000 | 361.000000 | 5653.000000 | 6652 |  | CORR | GENE | 07:19 | 07:41 | 07:36 | 126 | 206 | 11.000000 | EXT | - |  | (c)
72557.896000 | 5.941000 | 5.891000 | -5.569000 | -5.619000 | -585.000000 | -522.000000 | -491.000000 | 397.000000 | 5552.000000 | 6652 |  | CORR | GENE | 07:16 | 07:26 | 07:32 | 67 | 188 | 10.000000 | EXT | - |  | (c)
72567.363000 | 3.898000 | 3.783000 | -7.007000 | -7.122000 | 1380.000000 | 1591.000000 | 1694.000000 | 1380.000000 | 3783.000000 | 6653 |  | CORR | GENE | 04:25 | 04:59 | 05:15 | 136 | 627 | 11.000000 | EXT | - |  | (c)
72568.018000 | 4.553000 | 4.456000 | -6.352000 | -6.449000 | 1274.000000 | 1890.000000 | 1746.000000 | 1274.000000 | 4456.000000 | 6653 |  | CORR | GENE | 04:07 | 05:47 | 05:24 | 297 | 944 | 10.000000 | EXT | - |  | (c)
72569.486000 | 6.021000 | 6.000000 | -4.884000 | -4.905000 | -1973.000000 | -1904.000000 | -1889.000000 | 1805.000000 | 4864.000000 | 6653 |  | CORR | СIGR | 07:23 | 07:35 | 07:37 | 41 | 168 | 11.000000 | EXT | - |  | (c)
72569.795000 | 6.330000 | 6.076000 | -4.575000 | -4.829000 | 1535.000000 | 1964.000000 | 1816.000000 | 1535.000000 | 4327.000000 | 6653 |  | CORR | GENE | 04:50 | 05:59 | 05:35 | 502 | 562 | 10.000000 | EXT | - |  | (c)
72570.791000 | 7.326000 | 7.246000 | -3.579000 | -3.659000 | 1686.000000 | 1833.000000 | 1838.000000 | 1686.000000 | 3546.000000 | 6653 |  | CORR | GENE | 05:14 | 05:38 | 05:38 | 113 | 304 | 11.000000 | EXT | - |  | (c)
72571.023000 | 7.558000 | 7.542000 | -3.347000 | -3.363000 | 1254.000000 | 1486.000000 | 1432.000000 | 1254.000000 | 3313.000000 | 6653 |  | CORR | GENE | 04:04 | 04:42 | 04:33 | 50 | 356 | 10.000000 | EXT | - |  | (c)
72573.181000 | 9.716000 | 8.346000 | -1.189000 | -2.559000 | -1924.000000 | -1777.000000 | -1743.000000 | 1561.000000 | 768.000000 | 6653 |  | CORR | GENE | 07:31 | 07:55 | 08:01 | 1791 | 363 | 12.000000 | EXT | - |  | (c)
72574.459000 | 0.089000 | 0.066000 | -11.501000 | -11.524000 | -972.000000 | -907.000000 | -828.000000 | 684.000000 | 66.000000 | 6654 |  | CORR | GENE | 03:39 | 03:50 | 04:02 | 68 | 288 | 11.000000 | EXT | - |  | (c)
72574.462000 | 0.092000 | 0.068000 | -11.498000 | -11.522000 | 210.000000 | 383.000000 | 447.000000 | 210.000000 | 68.000000 | 6654 |  | CORR | GENE | 06:50 | 07:18 | 07:28 | 99 | 474 | 13.000000 | EXT | - |  | (c)
72575.812000 | 1.442000 | 1.130000 | -10.148000 | -10.460000 | -847.000000 | -714.000000 | -619.000000 | 392.000000 | 1130.000000 | 6654 |  | CORR | GENE | 03:59 | 04:21 | 04:36 | 929 | 455 | 14.000000 | EXT | - |  | (c)
72580.382000 | 6.012000 | 5.986000 | -5.578000 | -5.604000 | -337.000000 | -188.000000 | -232.000000 | 126.000000 | 5537.000000 | 6654 |  | CORR | GENE | 05:22 | 05:46 | 05:39 | 67 | 212 | 12.000000 | EXT | - |  | (c)
72609.627000 | 1.577000 | 1.508000 | -10.033000 | -10.102000 | 932.000000 | 963.000000 | 968.000000 | 932.000000 | 1508.000000 | 6657 |  | CORR | GENE | 05:27 | 05:32 | 05:33 | 371 | 72 | 10.000000 | EXT | -. Аномалия находится на отводе. |  | (c)
72654.160000 | 0.000000 | -0.046000 | -11.625000 | -11.671000 | -768.000000 | 83.000000 | 26.000000 | 768.000000 |  | 6661 | Смещение кромок | GWAN |  | 11:27 | 01:45 | 01:35 | 0 | 1587 | 4.039926 | EXT | Смещение кромок. Вовнутрь. Величина смещения - 4 мм. |  | (c)
72677.107000 | 11.322000 | 11.291000 | -0.148000 | -0.179000 | 1716.000000 | 1810.000000 | 1867.000000 | 1716.000000 | 118.000000 | 6662 |  | CORR | GENE | 07:29 | 07:44 | 07:53 | 61 | 302 | 12.000000 | EXT | -. Аномалия находится на отводе. |  | (c)
72692.691000 | 4.211000 | 4.166000 | -7.334000 | -7.379000 | 1097.000000 | 1660.000000 | 1555.000000 | 17.471727 | 4166.000000 | 6664 |  | CORR | GENE | 01:52 | 03:23 | 03:06 | 124 | 917 | 11.000000 | EXT | - |  | (c)
72711.402000 | 0.352000 | 0.050000 | -10.993000 | -11.295000 | 1657.000000 | 1731.000000 | 1703.000000 | 38.785140 | 50.000000 | 6666 |  | CORR | GENE | 04:17 | 04:29 | 04:25 | 528 | 93 | 10.000000 | EXT | - |  | (c)
72713.974000 | 2.924000 | 2.906000 | -8.421000 | -8.439000 | 2017.000000 | 2083.000000 | 2079.000000 | 7.107732 | 2906.000000 | 6666 |  | CORR | СIGR | 05:15 | 05:26 | 05:26 | 37 | 126 | 14.000000 | EXT | - |  | (c)
72714.165000 | 3.115000 | 3.065000 | -8.230000 | -8.280000 | -1627.000000 | -1514.000000 | -1442.000000 | 48.730288 | 3065.000000 | 6666 |  | CORR | GENE | 07:27 | 07:46 | 07:57 | 78 | 370 | 9.000000 | EXT | - |  | (c)
72716.483000 | 5.433000 | 5.413000 | -5.912000 | -5.932000 | 1050.000000 | 1103.000000 | 1227.000000 | 66.653896 | 5413.000000 | 6666 |  | CORR | GENE | 02:39 | 02:48 | 03:08 | 50 | 355 | 12.000000 | EXT | - |  | (c)
72716.615000 | 5.565000 | 5.534000 | -5.780000 | -5.811000 | 1084.000000 | 1132.000000 | 1126.000000 | 85.693624 | 5534.000000 | 6666 |  | CORR | GENE | 02:45 | 02:53 | 02:52 | 103 | 84 | 13.000000 | EXT | - |  | (c)
72717.459000 | 6.409000 | 6.388000 | -4.936000 | -4.957000 | -2158.000000 | -2048.000000 | -2077.000000 | 5.841010 | 4927.000000 | 6666 |  | CORR | СIGR | 06:02 | 06:19 | 06:15 | 30 | 162 | 10.000000 | EXT | - |  | (c)
72722.395000 | 0.000000 | -0.036000 | -10.940000 | -10.976000 | -1824.000000 | -1693.000000 | -1676.000000 | 44.775706 |  | 6667 | Вышлифовка на шве | GWAN |  | 09:47 | 10:08 | 10:11 | 85 | 297 | 10.000000 | EXT | Вышлифовка на шве |  | (c)
72725.362000 | 2.967000 | 2.929000 | -7.973000 | -8.011000 | 795.000000 | 1185.000000 | 1078.000000 | 47.396716 | 2929.000000 | 6667 |  | CORR | GENE | 04:50 | 05:53 | 05:36 | 85 | 565 | 14.000000 | EXT | - |  | (c)
72774.403000 | 7.293000 | 7.252000 | -3.862000 | -3.903000 | -1479.000000 | -1227.000000 | -1262.000000 | 1045.000000 | 3811.000000 | 6671 |  | CORR | GENE | 08:04 | 08:45 | 08:39 | 92 | 434 | 10.000000 | EXT | - |  | (c)
72784.289000 | 6.024000 | 5.834000 | -5.511000 | -5.701000 | 1105.000000 | 1258.000000 | 1314.000000 | 1105.000000 | 4638.000000 | 6672 |  | CORR | GENE | 05:29 | 05:53 | 06:02 | 1063 | 417 | 12.000000 | EXT | -. Аномалия находится на отводе. |  | (c)
72785.599000 | 7.334000 | 7.232000 | -4.201000 | -4.303000 | 1389.000000 | 1497.000000 | 1510.000000 | 1389.000000 | 4178.000000 | 6672 |  | CORR | GENE | 06:14 | 06:32 | 06:34 | 125 | 243 | 13.000000 | EXT | -. Аномалия находится на отводе. |  | (c)
72786.261000 | 7.996000 | 7.762000 | -3.539000 | -3.773000 | 1191.000000 | 1333.000000 | 1340.000000 | 1191.000000 | 3214.000000 | 6672 |  | CORR | GENE | 05:42 | 06:05 | 06:07 | 559 | 299 | 14.000000 | EXT | -. Аномалия находится на отводе. |  | (c)
72786.784000 | 8.519000 | 8.455000 | -3.016000 | -3.080000 | 1191.000000 | 1275.000000 | 1340.000000 | 1191.000000 | 2734.000000 | 6672 |  | CORR | GENE | 05:42 | 05:56 | 06:07 | 346 | 299 | 14.000000 | EXT | -. Аномалия находится на отводе. |  | (c)
72787.304000 | 9.039000 | 8.992000 | -2.496000 | -2.543000 | 1118.000000 | 1434.000000 | 1303.000000 | 1118.000000 | 2217.000000 | 6672 |  | CORR | GENE | 05:31 | 06:22 | 06:00 | 326 | 368 | 13.000000 | EXT | -. Аномалия находится на отводе. |  | (c)
72789.201000 | 10.936000 | 10.425000 | -0.599000 | -1.110000 | 1611.000000 | 1647.000000 | 1689.000000 | 1611.000000 | 184.000000 | 6672 |  | CORR | GENE | 06:50 | 06:56 | 07:03 | 926 | 156 | 11.000000 | EXT | -. Аномалия находится на отводе. |  | (c)
72789.889000 | 0.089000 | 0.046000 | -10.306000 | -10.349000 | 1349.000000 | 1467.000000 | 1710.000000 | 1349.000000 | 46.000000 | 6673а |  | CORR | GENE | 04:43 | 05:02 | 05:42 | 131 | 723 | 10.000000 | EXT | - |  | (c)
72800.195000 | 0.000000 | -0.057000 | -11.020000 | -11.077000 | -2016.000000 | -1927.000000 | -1913.000000 | 1811.000000 |  | 6673б | Вышлифовка на шве | GWAN |  | 09:14 | 09:28 | 09:30 | 69 | 205 | 10.000000 | EXT | Вышлифовка на шве |  | (c)
72811.215000 | 0.000000 | -0.036000 | -4.145000 | -4.181000 | -977.000000 | -742.000000 | -739.000000 | 500.000000 |  | 6674а | Смещение кромок | GWAN |  | 00:30 | 01:07 | 01:08 | 0 | 476 | 2.854000 | EXT | Смещение кромок. Наружу. Величина смещения - 2.9 мм. Аномалия находится на упругопластическом изгибе: R=336 Дн, максимальное растяжение на 4.6 час. |  | (c)
72811.215000 | 0.000000 | -0.031000 | -4.145000 | -4.176000 | -100.000000 | -7.000000 | 86.000000 | 0.000000 |  | 6674а | Смещение кромок | GWAN |  | 02:51 | 03:06 | 03:21 | 0 | 372 | 4.147000 | EXT | Смещение кромок. Наружу. Величина смещения - 4.1 мм. Аномалия находится на упругопластическом изгибе: R=336 Дн, максимальное растяжение на 4.6 час. |  | (c)
72812.906000 | 1.691000 | 1.622000 | -2.454000 | -2.523000 | 2160.000000 | -2111.000000 | -2109.000000 | 1918.000000 | 1622.000000 | 6674а |  | CORR | GENE | 08:56 | 09:26 | 09:27 | 79 | 383 | 11.000000 | EXT | -. Аномалия находится на упругопластическом изгибе: R=308 Дн, максимальное растяжение на 4.7 час. |  | (c)
72814.471000 | 3.256000 | 3.139000 | -0.889000 | -1.006000 | 2011.000000 | -2006.000000 | -2127.000000 | 1803.000000 | 817.000000 | 6674а |  | CORR | GENE | 08:32 | 09:43 | 09:24 | 189 | 647 | 11.000000 | EXT | -. Аномалия находится на упругопластическом изгибе: R=309 Дн, максимальное растяжение на 4.7 час. |  | (c)
72815.360000 | 0.000000 | -0.021000 | -10.835000 | -10.856000 | -810.000000 | -633.000000 | -443.000000 | 75.000000 |  | 6675а | Смещение кромок | GWAN |  | 02:35 | 03:03 | 03:34 | 0 | 735 | 5.169000 | EXT | Смещение кромок. Вовнутрь. Величина смещения - 5.2 мм. Аномалия находится на упругопластическом изгибе: R=319 Дн, максимальное растяжение на 4.8 час. |  | (c)
72815.360000 | 0.000000 | -0.013000 | -10.835000 | -10.848000 | 255.000000 | 349.000000 | 404.000000 | 255.000000 |  | 6675а | Непровар / утяжина | GWAN |  | 05:27 | 05:42 | 05:51 | 0 | 297 | 12.000000 | INT | Непровар / утяжина. Аномалия находится на упругопластическом изгибе: R=319 Дн, максимальное растяжение на 4.8 час. |  | (b)
72815.360000 | 0.000000 | -0.031000 | -10.835000 | -10.866000 | 2204.000000 | -1699.000000 | -1764.000000 | 1272.000000 |  | 6675а | Смещение кромок | GWAN |  | 10:41 | 00:11 | 00:01 | 0 | 985 | 2.853000 | EXT | Смещение кромок. Вовнутрь. Величина смещения - 2.9 мм. Аномалия находится на упругопластическом изгибе: R=319 Дн, максимальное растяжение на 4.8 час. |  | (c)
72827.646000 | 1.451000 | 1.396000 | -8.104000 | -8.159000 | -1530.000000 | -1384.000000 | -1261.000000 | 78.263428 | 1396.000000 | 6676а |  | CORR | GENE | 08:20 | 08:44 | 09:03 | 108 | 538 | 10.000000 | EXT | - |  | (c)
72836.301000 | 0.551000 | 0.438000 | -10.019000 | -10.132000 | -1730.000000 | -1474.000000 | -1356.000000 | 40.414921 | 438.000000 | 6677 |  | CORR | GENE | 06:13 | 06:55 | 07:14 | 144 | 748 | 13.000000 | EXT | - |  | (c)
72837.276000 | 1.526000 | 1.399000 | -9.044000 | -9.171000 | 2069.000000 | 2163.000000 | 2153.000000 | 0.000000 | 1399.000000 | 6677 |  | CORR | GENE | 04:26 | 04:42 | 04:40 | 189 | 168 | 15.000000 | EXT | - |  | (c)
72846.285000 | 10.535000 | 10.464000 | -0.035000 | -0.106000 | -1551.000000 | -1355.000000 | -1348.000000 | 54.838800 | 18.000000 | 6677 |  | CORR | GENE | 06:42 | 07:14 | 07:15 | 88 | 407 | 10.000000 | EXT | - |  | (c)
72847.724000 | 1.404000 | 1.350000 | -9.941000 | -9.995000 | 1801.000000 | 1880.000000 | 1923.000000 | 5.215957 | 1350.000000 | 6678 |  | CORR | GENE | 05:22 | 05:35 | 05:42 | 69 | 243 | 12.000000 | EXT | - |  | (c)
72849.549000 | 3.229000 | 3.178000 | -8.116000 | -8.167000 | 1385.000000 | 1679.000000 | 1646.000000 | 5.066977 | 3178.000000 | 6678 |  | CORR | GENE | 04:15 | 05:03 | 04:57 | 106 | 522 | 15.000000 | EXT | - |  | (c)
72854.119000 | 7.799000 | 7.518000 | -3.546000 | -3.827000 | 1740.000000 | 1916.000000 | 2027.000000 | 0.000000 | 3472.000000 | 6678 |  | CORR | GENE | 05:13 | 05:41 | 05:59 | 355 | 573 | 11.000000 | EXT | - |  | (c)
72855.004000 | 8.684000 | 8.567000 | -2.661000 | -2.778000 | 2102.000000 | -1907.000000 | -1730.000000 | 40.367950 | 2526.000000 | 6678 |  | CORR | GENE | 06:11 | 07:24 | 07:53 | 252 | 1257 | 14.000000 | EXT | - |  | (c)
72855.686000 | 9.366000 | 9.353000 | -1.979000 | -1.992000 | 1852.000000 | 1926.000000 | 1989.000000 | 0.000000 | 1956.000000 | 6678 |  | CORR | СIGR | 05:31 | 05:43 | 05:53 | 36 | 273 | 10.000000 | EXT | - |  | (c)
72857.665000 | 0.000000 | -0.025000 | -11.455000 | -11.480000 | 1002.000000 | 1527.000000 | 1325.000000 | 47.084399 |  | 6679 | Нарушение формы кольцевого шва | GWAN |  | 02:35 | 04:00 | 03:27 | 0 | 645 |  | EXT | Нарушение формы кольцевого шва |  | (c)
72864.340000 | 6.675000 | 6.551000 | -4.780000 | -4.904000 | -2084.000000 | -1989.000000 | -1952.000000 | 11.803916 | 4746.000000 | 6679 |  | CORR | GENE | 06:17 | 06:32 | 06:38 | 158 | 265 | 11.000000 | EXT | - |  | (c)
72891.705000 | 0.000000 | -0.031000 | -11.590000 | -11.621000 | 1612.000000 | 1667.000000 | 1776.000000 | 10.184505 |  | 6682 | Смещение кромок | GWAN |  | 05:17 | 05:26 | 05:43 | 0 | 328 | 2.635000 | EXT | Смещение кромок. Наружу. Величина смещения - 2.6 мм. |  | (c)
72900.651000 | 8.946000 | 8.877000 | -2.644000 | -2.713000 | 2103.000000 | 2198.000000 | -2171.000000 | 4.822450 | 2632.000000 | 6682 |  | CORR | GENE | 06:36 | 06:52 | 07:06 | 81 | 375 | 15.000000 | EXT | - |  | (c)
72912.147000 | 2.092000 | 2.068000 | -1.588000 | -1.612000 | -616.000000 | -515.000000 | -460.000000 | 11.958879 | 1521.000000 | 6684 |  | CORR | GENE | 07:49 | 08:05 | 08:14 | 91 | 312 | 11.000000 | EXT | - |  | (c)
72921.115000 | 3.665000 | 3.653000 | -2.665000 | -2.677000 | 1011.000000 | 1111.000000 | 1103.000000 | 76.173471 | 2648.000000 | 6686 |  | CORR | СIGR | 04:57 | 05:13 | 05:12 | 29 | 184 | 10.000000 | EXT | - |  | (c)
72922.713000 | 5.263000 | 5.197000 | -1.067000 | -1.133000 | 1204.000000 | 1313.000000 | 1404.000000 | 34.452459 | 1036.000000 | 6686 |  | CORR | GENE | 05:28 | 05:46 | 06:00 | 97 | 400 | 12.000000 | EXT | - |  | (c)
72923.383000 | 5.933000 | 5.892000 | -0.397000 | -0.438000 | 1328.000000 | 1401.000000 | 1402.000000 | 54.949823 | 395.000000 | 6686 |  | CORR | СIGR | 05:48 | 06:00 | 06:00 | 43 | 148 | 10.000000 | EXT | - |  | (c)
72923.438000 | 5.988000 | 5.980000 | -0.342000 | -0.350000 | 1125.000000 | 1192.000000 | 1193.000000 | 72.644251 | 323.000000 | 6686 |  | CORR | СIGR | 05:15 | 05:26 | 05:26 | 27 | 137 | 10.000000 | EXT | - |  | (c)
72923.518000 | 6.068000 | 6.040000 | -0.262000 | -0.290000 | 1219.000000 | 1379.000000 | 1333.000000 | 54.062142 | 248.000000 | 6686 |  | CORR | СIGR | 05:31 | 05:56 | 05:49 | 42 | 228 | 13.000000 | EXT | - |  | (c)
72961.574000 | 3.299000 | 3.254000 | -8.296000 | -8.341000 | 1308.000000 | 1403.000000 | 1406.000000 | 1308.000000 | 3254.000000 | 6690 |  | CORR | GENE | 05:31 | 05:47 | 05:47 | 86 | 196 | 10.000000 | EXT | - |  | (c)
72961.842000 | 3.567000 | 3.520000 | -8.028000 | -8.075000 | 1226.000000 | 1783.000000 | 1582.000000 | 1226.000000 | 3520.000000 | 6690 |  | CORR | GENE | 05:18 | 06:48 | 06:15 | 232 | 713 | 11.000000 | EXT | - |  | (c)
72962.556000 | 4.281000 | 4.151000 | -7.314000 | -7.444000 | 1320.000000 | 1680.000000 | 1702.000000 | 1320.000000 | 4151.000000 | 6690 |  | CORR | GENE | 05:33 | 06:31 | 06:35 | 394 | 764 | 11.000000 | EXT | - |  | (c)
72979.386000 | 9.516000 | 9.483000 | -2.004000 | -2.037000 | -191.000000 | -89.000000 | -104.000000 | 16.000000 | 1989.000000 | 6691 |  | CORR | GENE | 04:22 | 04:38 | 04:36 | 48 | 175 | 10.000000 | EXT | - |  | (c)
72989.083000 | 7.693000 | 7.623000 | -3.887000 | -3.957000 | 1327.000000 | 1549.000000 | 1573.000000 | 1327.000000 | 3813.000000 | 6692 |  | CORR | GENE | 06:18 | 06:54 | 06:58 | 144 | 492 | 11.000000 | EXT | - |  | (c)
72989.346000 | 7.956000 | 7.932000 | -3.624000 | -3.648000 | 1297.000000 | 1382.000000 | 1492.000000 | 1297.000000 | 3558.000000 | 6692 |  | CORR | GENE | 06:13 | 06:27 | 06:45 | 90 | 391 | 12.000000 | EXT | - |  | (c)
72989.594000 | 8.204000 | 8.156000 | -3.376000 | -3.424000 | 1164.000000 | 1349.000000 | 1337.000000 | 1164.000000 | 3347.000000 | 6692 |  | CORR | GENE | 05:52 | 06:22 | 06:20 | 77 | 344 | 11.000000 | EXT | - |  | (c)
72989.840000 | 8.450000 | 8.435000 | -3.130000 | -3.145000 | 1401.000000 | 1657.000000 | 1565.000000 | 1401.000000 | 3038.000000 | 6692 |  | CORR | GENE | 06:30 | 07:11 | 06:57 | 107 | 330 | 12.000000 | EXT | - |  | (c)
72992.970000 | 0.000000 | -0.016000 | -11.645000 | -11.661000 | -799.000000 | -675.000000 | -660.000000 | 521.000000 |  | 6693 | Смещение кромок | GWAN |  | 03:15 | 03:35 | 03:38 | 0 | 279 | 2.711000 | EXT | Смещение кромок. Вовнутрь. Величина смещения - 2.7 мм. |  | (c)
72992.970000 | 0.000000 | -0.021000 | -11.645000 | -11.666000 | -492.000000 | -428.000000 | -319.000000 | 146.000000 |  | 6693 | Смещение кромок | GWAN |  | 04:05 | 04:15 | 04:33 | 0 | 346 | 3.400000 | EXT | Смещение кромок. Наружу. Величина смещения - 3.4 мм. |  | (c)
72993.023000 | 0.053000 | 0.031000 | -11.592000 | -11.614000 | -248.000000 | -46.000000 | 184.000000 | 0.000000 | 31.000000 | 6693 |  | CORR | GENE | 04:44 | 05:17 | 05:54 | 88 | 864 | 10.000000 | EXT | - |  | (c)
72994.160000 | 1.190000 | 1.005000 | -10.455000 | -10.640000 | -287.000000 | -270.000000 | -262.000000 | 236.000000 | 1005.000000 | 6693 |  | CORR | GENE | 04:38 | 04:41 | 04:42 | 286 | 51 | 10.000000 | EXT | - |  | (c)
72994.785000 | 1.815000 | 1.783000 | -9.830000 | -9.862000 | -442.000000 | -250.000000 | -286.000000 | 129.000000 | 1783.000000 | 6693 |  | CORR | GENE | 04:13 | 04:44 | 04:38 | 72 | 313 | 10.000000 | EXT | - |  | (c)
73026.610000 | 10.630000 | 10.614000 | -1.050000 | -1.066000 | 1023.000000 | 1151.000000 | 1108.000000 | 1023.000000 | 1031.000000 | 6695 |  | CORR | СIGR | 06:00 | 06:21 | 06:14 | 35 | 170 | 14.000000 | EXT | - |  | (c)
73027.133000 | 11.153000 | 10.895000 | -0.527000 | -0.785000 | 44.000000 | 50.000000 | 58.000000 | 44.000000 | 142.000000 | 6695 | Металлургический дефект | MIAN | AXGR | 03:22 | 03:23 | 03:24 | 643 | 28 | 11.292024 | INT | Металлургический дефект. Эквивалент потери металла 11%. |  | (c)
73027.435000 | 11.455000 | 11.364000 | -0.225000 | -0.316000 | 597.000000 | 778.000000 | 1021.000000 | 597.000000 | 188.000000 | 6695 |  | CORR | GENE | 04:51 | 05:21 | 06:00 | 128 | 846 | 13.000000 | EXT | - |  | (c)
73027.513000 | 11.533000 | 11.506000 | -0.147000 | -0.174000 | 558.000000 | 1251.000000 | 1007.000000 | 558.000000 | 20.000000 | 6695 |  | CORR | GENE | 04:45 | 06:37 | 05:58 | 154 | 897 | 11.000000 | EXT | - |  | (c)
73036.060000 | 8.400000 | 8.307000 | -2.775000 | -2.868000 | 2073.000000 | 2125.000000 | 2100.000000 | 6.211650 | 2659.000000 | 6696 |  | CORR | GENE | 06:31 | 06:40 | 06:36 | 209 | 54 | 10.000000 | EXT | - |  | (c)
73058.018000 | 8.568000 | 8.541000 | -0.547000 | -0.574000 | -2222.000000 | -2128.000000 | -2149.000000 | 6.573421 | 540.000000 | 6698 |  | CORR | СIGR | 06:30 | 06:45 | 06:41 | 34 | 146 | 10.000000 | EXT | -. Аномалия находится на упругопластическом изгибе: R=840 Дн, максимальное растяжение на 5.9 час. |  | (c)
73058.565000 | 0.000000 | -0.031000 | -11.505000 | -11.536000 | 1971.000000 | 2101.000000 | 2124.000000 | 0.000000 |  | 6699 | Смещение кромок | GWAN |  | 02:20 | 02:41 | 02:45 | 0 | 308 | 2.614000 | EXT | Смещение кромок. Наружу. Величина смещения - 2.6 мм. Аномалия находится на упругопластическом изгибе: R=761 Дн, максимальное растяжение на 5.9 час. |  | (c)
73058.565000 | 0.000000 | -0.021000 | -11.505000 | -11.526000 | -731.000000 | -670.000000 | -662.000000 | 42.430960 |  | 6699 | Смещение кромок | GWAN |  | 07:04 | 07:14 | 07:15 | 0 | 137 | 3.225000 | EXT | Смещение кромок. Наружу. Величина смещения - 3.2 мм. Аномалия находится на упругопластическом изгибе: R=761 Дн, максимальное растяжение на 5.9 час. |  | (c)
73058.565000 | 0.000000 | -0.036000 | -11.505000 | -11.541000 | -379.000000 | -278.000000 | -107.000000 | 0.000000 |  | 6699 | Смещение кромок | GWAN |  | 08:01 | 08:17 | 08:45 | 0 | 543 | 2.882000 | EXT | Смещение кромок. Наружу. Величина смещения - 2.9 мм. Аномалия находится на упругопластическом изгибе: R=761 Дн, максимальное растяжение на 5.9 час. |  | (c)
73058.565000 | 0.000000 | -0.066000 | -11.505000 | -11.571000 | 530.000000 | 1006.000000 | 783.000000 | 63.170800 |  | 6699 | Смещение кромок | GWAN |  | 10:28 | 11:44 | 11:08 | 0 | 505 | 3.302000 | EXT | Смещение кромок. Наружу. Величина смещения - 3.3 мм. Аномалия находится на упругопластическом изгибе: R=761 Дн, максимальное растяжение на 5.9 час. |  | (c)
73061.122000 | 2.557000 | 2.194000 | -8.948000 | -9.311000 | -919.000000 | -678.000000 | -743.000000 | 31.546686 | 2194.000000 | 6699 |  | CORR | GENE | 06:34 | 07:13 | 07:02 | 522 | 352 | 11.000000 | EXT | -. Аномалия находится на упругопластическом изгибе: R=494 Дн, максимальное растяжение на 6 час. |  | (c)
73062.197000 | 3.632000 | 2.970000 | -7.873000 | -8.535000 | -887.000000 | -811.000000 | -758.000000 | 40.280815 | 2970.000000 | 6699 |  | CORR | GENE | 06:39 | 06:51 | 07:00 | 835 | 259 | 11.000000 | EXT | -. Аномалия находится на упругопластическом изгибе: R=420 Дн, максимальное растяжение на 6 час. |  | (c)
73062.847000 | 4.282000 | 4.238000 | -7.223000 | -7.267000 | -717.000000 | -699.000000 | -700.000000 | 53.864885 | 4238.000000 | 6699 |  | CORR | AXGR | 07:06 | 07:09 | 07:09 | 127 | 33 | 10.000000 | EXT | -. Аномалия находится на упругопластическом изгибе: R=406 Дн, максимальное растяжение на 6 час. |  | (c)
73063.381000 | 4.816000 | 4.509000 | -6.689000 | -6.996000 | -2160.000000 | -2132.000000 | -2134.000000 | 5.692930 | 4509.000000 | 6699 |  | CORR | GENE | 03:13 | 03:18 | 03:18 | 378 | 52 | 10.000000 | EXT | -. Аномалия находится на упругопластическом изгибе: R=403 Дн, максимальное растяжение на 6.1 час. |  | (c)
73064.900000 | 6.335000 | 6.274000 | -5.170000 | -5.231000 | -2168.000000 | -1872.000000 | -1933.000000 | 5.036724 | 5125.000000 | 6699 |  | CORR | GENE | 03:12 | 04:00 | 03:50 | 106 | 471 | 15.000000 | EXT | -. Аномалия находится на упругопластическом изгибе: R=425 Дн, максимальное растяжение на 6.1 час. |  | (c)
73065.415000 | 6.850000 | 6.837000 | -4.655000 | -4.668000 | -1916.000000 | -1784.000000 | -1813.000000 | 25.361170 | 4511.000000 | 6699 |  | CORR | GENE | 03:53 | 04:14 | 04:09 | 157 | 206 | 12.000000 | EXT | -. Аномалия находится на упругопластическом изгибе: R=436 Дн, максимальное растяжение на 6.1 час. |  | (c)
73066.648000 | 8.083000 | 8.021000 | -3.422000 | -3.484000 | -1446.000000 | -1348.000000 | -1394.000000 | 63.311503 | 2985.000000 | 6699 |  | CORR | GENE | 05:09 | 05:24 | 05:17 | 499 | 103 | 10.000000 | EXT | -. Аномалия находится на упругопластическом изгибе: R=478 Дн, максимальное растяжение на 6.1 час. |  | (c)
73067.179000 | 8.614000 | 8.496000 | -2.891000 | -3.009000 | -1021.000000 | -962.000000 | -947.000000 | 64.598637 | 2794.000000 | 6699 |  | CORR | GENE | 06:17 | 06:27 | 06:29 | 215 | 147 | 10.000000 | EXT | -. Аномалия находится на упругопластическом изгибе: R=501 Дн, максимальное растяжение на 6.1 час. |  | (c)
73069.580000 | 11.015000 | 10.971000 | -0.490000 | -0.534000 | -1581.000000 | -1483.000000 | -1448.000000 | 52.417235 | 446.000000 | 6699 |  | CORR | GENE | 04:47 | 05:03 | 05:08 | 88 | 265 | 12.000000 | EXT | -. Аномалия находится на упругопластическом изгибе: R=632 Дн, максимальное растяжение на 6.2 час. |  | (c)
73076.094000 | 6.024000 | 5.988000 | -5.476000 | -5.512000 | 779.000000 | 837.000000 | 924.000000 | 62.886463 | 5367.000000 | 6700 |  | CORR | GENE | 04:47 | 04:56 | 05:11 | 145 | 290 | 14.000000 | EXT | - |  | (c)
73080.197000 | 10.127000 | 9.948000 | -1.373000 | -1.552000 | 755.000000 | 883.000000 | 934.000000 | 60.930330 | 1221.000000 | 6700 |  | CORR | GENE | 04:43 | 05:04 | 05:12 | 331 | 358 | 11.000000 | EXT | - |  | (c)
73084.229000 | 2.659000 | 2.591000 | -8.611000 | -8.679000 | 818.000000 | 822.000000 | 836.000000 | 65.997959 | 2591.000000 | 6701 |  | CORR | AXGR | 04:47 | 04:48 | 04:50 | 171 | 36 | 14.000000 | EXT | - |  | (c)
73097.520000 | 4.680000 | 4.644000 | -6.830000 | -6.866000 | -1055.000000 | -1053.000000 | -1046.000000 | 1037.000000 | 4644.000000 | 6702 |  | CORR | AXGR | 06:03 | 06:03 | 06:04 | 77 | 18 | 10.000000 | EXT | -. Аномалия находится на отводе. |  | (c)
73097.898000 | 5.058000 | 5.020000 | -6.452000 | -6.490000 | -1127.000000 | -1118.000000 | -1114.000000 | 1102.000000 | 5020.000000 | 6702 |  | CORR | AXGR | 05:51 | 05:52 | 05:53 | 67 | 25 | 10.000000 | EXT | -. Аномалия находится на отводе. |  | (c)
73100.991000 | 8.151000 | 8.130000 | -3.359000 | -3.380000 | -1200.000000 | -1113.000000 | -1079.000000 | 959.000000 | 3334.000000 | 6702 |  | CORR | GENE | 05:39 | 05:53 | 05:59 | 46 | 241 | 10.000000 | EXT | -. Аномалия находится на отводе. |  | (c)
73102.143000 | 9.303000 | 9.292000 | -2.207000 | -2.218000 | -1236.000000 | -1129.000000 | -1177.000000 | 1119.000000 | 2192.000000 | 6702 |  | CORR | СIGR | 05:33 | 05:51 | 05:43 | 26 | 117 | 10.000000 | EXT | -. Аномалия находится на отводе. |  | (c)
73104.489000 | 0.139000 | 0.078000 | -11.401000 | -11.462000 | 1129.000000 | 1197.000000 | 1275.000000 | 1129.000000 | 78.000000 | 6703 |  | CORR | GENE | 05:42 | 05:53 | 06:05 | 195 | 292 | 12.000000 | EXT | - |  | (c)
73104.822000 | 0.472000 | 0.446000 | -11.068000 | -11.094000 | 1201.000000 | 1317.000000 | 1289.000000 | 1201.000000 | 446.000000 | 6703 |  | CORR | СIGR | 05:53 | 06:12 | 06:08 | 26 | 177 | 10.000000 | EXT | - |  | (c)
73104.980000 | 0.630000 | 0.600000 | -10.910000 | -10.940000 | 1116.000000 | 1209.000000 | 1188.000000 | 1116.000000 | 600.000000 | 6703 |  | CORR | СIGR | 05:40 | 05:55 | 05:51 | 34 | 145 | 10.000000 | EXT | - |  | (c)
73105.405000 | 1.055000 | 0.895000 | -10.485000 | -10.645000 | 1109.000000 | 1327.000000 | 1311.000000 | 1109.000000 | 895.000000 | 6703 |  | CORR | GENE | 05:39 | 06:14 | 06:11 | 568 | 404 | 11.000000 | EXT | - |  | (c)
73112.830000 | 8.480000 | 8.398000 | -3.060000 | -3.142000 | 1015.000000 | 1369.000000 | 1229.000000 | 1015.000000 | 2857.000000 | 6703 |  | CORR | GENE | 05:23 | 06:20 | 05:58 | 285 | 429 | 11.000000 | EXT | - |  | (c)
73114.173000 | 9.823000 | 9.818000 | -1.717000 | -1.722000 | 1388.000000 | 1452.000000 | 1426.000000 | 1388.000000 | 1700.000000 | 6703 |  | CORR | СIGR | 06:23 | 06:34 | 06:30 | 22 | 76 | 10.000000 | EXT | - |  | (c)
73206.400000 | 0.000000 | -0.031000 | -11.210000 | -11.241000 | 1547.000000 | 1607.000000 | 1641.000000 | 39.965412 |  | 6713 | Смещение кромок | GWAN |  | 03:31 | 03:41 | 03:46 | 0 | 189 | 3.662000 | EXT | Смещение кромок. Наружу. Величина смещения - 3.7 мм. Аномалия находится на упругопластическом изгибе: R=478 Дн, максимальное растяжение на 5.7 час. |  | (c)
73222.134000 | 4.524000 | 4.478000 | -7.016000 | -7.062000 | 394.000000 | 409.000000 | 415.000000 | 31.814130 | 4478.000000 | 6714 |  | ARTD | AXGR | 01:34 | 01:37 | 01:38 | 95 | 41 | 13.551042 | EXT | -. Эквивалент потери металла 14%. |  | (c)
73250.060000 | 9.550000 | 9.501000 | -1.800000 | -1.849000 | -1597.000000 | -1503.000000 | -1366.000000 | 51.146461 | 1745.000000 | 6716 |  | CORR | GENE | 06:46 | 07:01 | 07:23 | 104 | 462 | 10.000000 | EXT | - |  | (c)
73263.943000 | 0.863000 | 0.840000 | -10.422000 | -10.445000 | -1490.000000 | -1417.000000 | -1419.000000 | 59.765810 | 840.000000 | 6718 |  | CORR | СIGR | 05:34 | 05:46 | 05:45 | 30 | 142 | 10.000000 | EXT | - |  | (c)
73274.365000 | 0.000000 | -0.031000 | -11.185000 | -11.216000 | 1705.000000 | 1900.000000 | 1851.000000 | 18.937527 |  | 6719 | Смещение кромок | GWAN |  | 03:40 | 04:12 | 04:04 | 0 | 290 | 3.160000 | EXT | Смещение кромок. Наружу. Величина смещения - 3.2 мм. |  | (c)
73275.978000 | 1.613000 | 1.308000 | -9.572000 | -9.877000 | -2202.000000 | -2189.000000 | -2182.000000 | 2.333830 | 1308.000000 | 6719 |  | CORR | AXGR | 05:10 | 05:12 | 05:13 | 375 | 40 | 10.000000 | EXT | - |  | (c)
73311.367000 | 3.297000 | 3.165000 | -6.043000 | -6.175000 | 1334.000000 | 1472.000000 | 1516.000000 | 28.284067 | 3165.000000 | 6722 |  | CORR | GENE | 05:54 | 06:16 | 06:23 | 146 | 364 | 11.000000 | EXT | - |  | (c)
73315.045000 | 6.975000 | 6.919000 | -2.365000 | -2.421000 | -1857.000000 | -1790.000000 | -1762.000000 | 37.804963 | 2306.000000 | 6722 |  | DENT |  | 09:19 | 09:30 | 09:34 | 115 | 190 | 0.492958 |  | - |  | (c)
73365.458000 | 3.933000 | 3.872000 | -7.717000 | -7.778000 | 931.000000 | 971.000000 | 1011.000000 | 931.000000 | 3872.000000 | 6727 |  | CORR | GENE | 04:13 | 04:19 | 04:26 | 141 | 162 | 12.000000 | EXT | - |  | (c)
73366.571000 | 5.046000 | 4.091000 | -6.604000 | -7.559000 | 913.000000 | 935.000000 | 963.000000 | 913.000000 | 4091.000000 | 6727 |  | CORR | GENE | 04:10 | 04:14 | 04:18 | 1382 | 100 | 10.000000 | EXT | - |  | (c)
73367.748000 | 6.223000 | 6.174000 | -5.427000 | -5.476000 | 1912.000000 | 1996.000000 | 2053.000000 | 1912.000000 | 5399.000000 | 6727 |  | CORR | GENE | 06:51 | 07:05 | 07:14 | 77 | 283 | 11.000000 | EXT | - |  | (c)
73370.420000 | 8.895000 | 8.883000 | -2.755000 | -2.767000 | 846.000000 | 924.000000 | 910.000000 | 846.000000 | 2700.000000 | 6727 |  | CORR | GENE | 03:59 | 04:12 | 04:10 | 67 | 129 | 10.000000 | EXT | - |  | (c)
73371.691000 | 10.166000 | 10.131000 | -1.484000 | -1.519000 | 1400.000000 | 1487.000000 | 1501.000000 | 1400.000000 | 1484.000000 | 6727 |  | CORR | СIGR | 05:29 | 05:43 | 05:45 | 35 | 203 | 10.000000 | EXT | - |  | (c)
73407.911000 | 0.196000 | 0.186000 | -11.419000 | -11.429000 | -1166.000000 | -1027.000000 | -1073.000000 | 980.000000 | 186.000000 | 6731 |  | CORR | СIGR | 05:07 | 05:29 | 05:22 | 25 | 186 | 11.000000 | EXT | - |  | (c)
73411.448000 | 3.733000 | 3.196000 | -7.882000 | -8.419000 | -1087.000000 | -1014.000000 | -990.000000 | 893.000000 | 3196.000000 | 6731 |  | CORR | GENE | 05:20 | 05:31 | 05:35 | 650 | 194 | 10.000000 | EXT | - |  | (c)
73411.883000 | 4.168000 | 4.032000 | -7.447000 | -7.583000 | -1041.000000 | -1006.000000 | -1016.000000 | 991.000000 | 4032.000000 | 6731 |  | CORR | GENE | 05:27 | 05:33 | 05:31 | 180 | 50 | 14.000000 | EXT | - |  | (c)
73411.998000 | 4.283000 | 4.269000 | -7.332000 | -7.346000 | -995.000000 | -893.000000 | -836.000000 | 677.000000 | 4269.000000 | 6731 |  | CORR | СIGR | 05:34 | 05:51 | 06:00 | 38 | 318 | 14.000000 | EXT | - |  | (c)
73418.553000 | 10.838000 | 10.073000 | -0.777000 | -1.542000 | -1150.000000 | -1009.000000 | -836.000000 | 522.000000 | 694.000000 | 6731 |  | CORR | GENE | 05:09 | 05:32 | 06:00 | 848 | 629 | 10.000000 | EXT | - |  | (c)
73433.478000 | 3.728000 | 3.709000 | -7.887000 | -7.906000 | 1875.000000 | 1932.000000 | 1937.000000 | 1875.000000 | 3709.000000 | 6733 |  | CORR | СIGR | 06:36 | 06:45 | 06:46 | 35 | 125 | 10.000000 | EXT | - |  | (c)
73434.403000 | 4.653000 | 4.633000 | -6.962000 | -6.982000 | 1829.000000 | 1916.000000 | 1897.000000 | 1829.000000 | 4633.000000 | 6733 |  | CORR | СIGR | 06:28 | 06:42 | 06:40 | 35 | 137 | 15.000000 | EXT | - |  | (c)
73435.982000 | 6.232000 | 6.219000 | -5.383000 | -5.396000 | 1538.000000 | 1671.000000 | 1617.000000 | 1538.000000 | 5378.000000 | 6733 |  | CORR | СIGR | 05:42 | 06:03 | 05:54 | 18 | 157 | 11.000000 | EXT | - |  | (c)
73475.725000 | 0.000000 | -0.026000 | -10.605000 | -10.631000 | 1427.000000 | 1615.000000 | 1642.000000 | 1427.000000 |  | 6737 | Смещение кромок | GWAN |  | 02:57 | 03:28 | 03:32 | 0 | 430 | 2.817000 | EXT | Смещение кромок. Вовнутрь. Величина смещения - 2.8 мм. |  | (c)
73482.216000 | 6.491000 | 6.359000 | -4.114000 | -4.246000 | -1694.000000 | -1586.000000 | -1577.000000 | 1460.000000 | 3726.000000 | 6737 |  | CORR | GENE | 06:34 | 06:51 | 06:52 | 520 | 234 | 12.000000 | EXT | - |  | (c)
73484.001000 | 8.276000 | 8.120000 | -2.329000 | -2.485000 | -1720.000000 | -1614.000000 | -1589.000000 | 1459.000000 | 2061.000000 | 6737 |  | CORR | GENE | 06:30 | 06:47 | 06:51 | 424 | 260 | 19.000000 | EXT | - |  | (c)
73484.840000 | 9.115000 | 9.104000 | -1.490000 | -1.501000 | 2037.000000 | 2083.000000 | 2092.000000 | 2037.000000 | 1480.000000 | 6737 |  | CORR | СIGR | 04:36 | 04:43 | 04:45 | 21 | 109 | 11.000000 | EXT | - |  | (c)
73484.854000 | 9.129000 | 9.116000 | -1.476000 | -1.489000 | -1556.000000 | -1504.000000 | -1501.000000 | 1445.000000 | 1462.000000 | 6737 |  | CORR | СIGR | 06:56 | 07:04 | 07:05 | 27 | 112 | 10.000000 | EXT | - |  | (c)
73485.524000 | 9.799000 | 9.786000 | -0.806000 | -0.819000 | -1561.000000 | -1495.000000 | -1490.000000 | 1419.000000 | 788.000000 | 6737 |  | CORR | СIGR | 06:55 | 07:06 | 07:07 | 31 | 142 | 11.000000 | EXT | - |  | (c)
73487.800000 | 1.470000 | 1.453000 | -4.520000 | -4.537000 | -1655.000000 | -1605.000000 | -1603.000000 | 46.432511 | 1453.000000 | 6738 |  | CORR | СIGR | 07:14 | 07:22 | 07:22 | 37 | 104 | 14.000000 | EXT | - |  | (c)
73488.272000 | 1.942000 | 1.930000 | -4.048000 | -4.060000 | -1657.000000 | -1646.000000 | -1627.000000 | 46.321480 | 1930.000000 | 6738 |  | CORR | PITT | 07:13 | 07:15 | 07:18 | 33 | 58 | 15.000000 | EXT | - |  | (c)
73492.320000 | 0.000000 | -0.021000 | -11.105000 | -11.126000 | 1640.000000 | 1864.000000 | 1794.000000 | 1640.000000 |  | 6739 | Смещение кромок | GWAN |  | 04:42 | 05:18 | 05:06 | 0 | 308 | 2.303000 | EXT | Смещение кромок. Наружу. Величина смещения - 2.3 мм. |  | (c)
73508.631000 | 5.206000 | 5.196000 | -6.344000 | -6.354000 | -1203.000000 | -1187.000000 | -1188.000000 | 1172.000000 | 5196.000000 | 6740 |  | CORR | PITT | 05:40 | 05:42 | 05:42 | 22 | 31 | 15.000000 | EXT | -. Аномалия находится на отводе. |  | (c)
73508.766000 | 5.341000 | 5.281000 | -6.209000 | -6.269000 | -1017.000000 | -956.000000 | -964.000000 | 911.000000 | 5281.000000 | 6740 |  | CORR | GENE | 06:10 | 06:20 | 06:18 | 72 | 106 | 13.000000 | EXT | -. Аномалия находится на отводе. |  | (c)
73514.975000 | 0.000000 | -0.021000 | -10.735000 | -10.756000 | 1295.000000 | 1390.000000 | 1376.000000 | 1295.000000 |  | 6741 | Смещение кромок | GWAN |  | 06:32 | 06:47 | 06:45 | 0 | 163 | 2.918000 | EXT | Смещение кромок. Наружу. Аномалия находится на отводе. Величина смещения - 2.9 мм. |  | (c)
73514.991000 | 0.016000 | 0.010000 | -10.719000 | -10.725000 | 1364.000000 | 1433.000000 | 1420.000000 | 1364.000000 | 10.000000 | 6741 |  | CORR | СIGR | 06:43 | 06:54 | 06:52 | 23 | 113 | 16.000000 | EXT | -. Аномалия находится на отводе. |  | (c)
73518.469000 | 3.494000 | 3.479000 | -7.241000 | -7.256000 | 126.000000 | 171.000000 | 198.000000 | 126.000000 | 3479.000000 | 6741 |  | CORR | GENE | 03:23 | 03:31 | 03:35 | 51 | 145 | 10.000000 | EXT | -. Аномалия находится на отводе. |  | (c)
73548.380000 | 11.115000 | 11.007000 | -0.055000 | -0.163000 | -2125.000000 | -1798.000000 | -1853.000000 | 8.487916 | 18.000000 | 6743 |  | CORR | GENE | 05:40 | 06:33 | 06:24 | 145 | 544 | 10.000000 | EXT | - |  | (c)
73553.857000 | 5.422000 | 5.395000 | -5.693000 | -5.720000 | -967.000000 | -760.000000 | -808.000000 | 39.728317 | 5395.000000 | 6744 |  | CORR | GENE | 06:29 | 07:02 | 06:54 | 72 | 316 | 12.000000 | EXT | -. Аномалия находится на отводе. |  | (c)
73605.805000 | 0.000000 | -0.012000 | -10.090000 | -10.102000 | -117.000000 | 64.000000 | 121.000000 | 0.000000 |  | 6749 | Нарушение формы кольцевого шва | GWAN |  | 05:04 | 05:34 | 05:43 | 0 | 477 |  | INT | Нарушение формы кольцевого шва |  | (c)
73618.675000 | 0.000000 | -0.025000 | -3.250000 | -3.275000 | -1382.000000 | -1292.000000 | -1187.000000 | 992.000000 |  | 6750б | Смещение кромок | GWAN |  | 02:47 | 03:02 | 03:19 | 0 | 389 | 3.237000 | EXT | Смещение кромок. Вовнутрь. Величина смещения - 3.2 мм. |  | (c)
73618.675000 | 0.000000 | -0.012000 | -3.250000 | -3.262000 | -938.000000 | -167.000000 | -379.000000 | 0.000000 |  | 6750б | Нарушение формы кольцевого шва | GWAN |  | 03:59 | 06:03 | 05:29 | 0 | 1117 |  | EXT | Нарушение формы кольцевого шва |  | (c)
73618.675000 | 0.000000 | -0.030000 | -3.250000 | -3.280000 | 550.000000 | 695.000000 | 676.000000 | 550.000000 |  | 6750б | Смещение кромок | GWAN |  | 07:59 | 08:23 | 08:20 | 0 | 253 | 2.762000 | EXT | Смещение кромок. Наружу. Величина смещения - 2.8 мм. |  | (c)
73618.675000 | 0.000000 | -0.033000 | -3.250000 | -3.283000 | 1040.000000 | 1182.000000 | 1233.000000 | 1040.000000 |  | 6750б | Нарушение формы кольцевого шва | GWAN |  | 09:18 | 09:41 | 09:49 | 0 | 386 |  | EXT | Нарушение формы кольцевого шва |  | (c)
73618.675000 | 0.000000 | -0.026000 | -3.250000 | -3.276000 | 1914.000000 | 2034.000000 | -2202.000000 | 1858.000000 |  | 6750б | Нарушение формы кольцевого шва | GWAN |  | 11:39 | 11:59 | 00:35 | 0 | 689 |  | EXT | Нарушение формы кольцевого шва |  | (c)
73621.925000 | 0.000000 | -0.036000 | -7.360000 | -7.396000 | -177.000000 | -24.000000 | 104.000000 | 0.000000 |  | 6751а | Смещение кромок | GWAN |  | 02:38 | 03:03 | 03:24 | 0 | 563 | 4.675000 | EXT | Смещение кромок. Наружу. Величина смещения - 4.7 мм. |  | (c)
73652.010000 | 0.000000 | -0.016000 | -11.350000 | -11.366000 | 952.000000 | 1097.000000 | 1122.000000 | 952.000000 |  | 6754 | Смещение кромок | GWAN |  | 06:08 | 06:31 | 06:35 | 0 | 340 | 2.358000 | EXT | Смещение кромок. Вовнутрь. Величина смещения - 2.4 мм. |  | (c)
73663.360000 | 0.000000 | -0.032000 | -11.450000 | -11.482000 | -636.000000 | -529.000000 | -496.000000 | 356.000000 |  | 6755 | Нарушение формы кольцевого шва | GWAN |  | 10:31 | 10:48 | 10:53 | 0 | 280 |  | EXT | Нарушение формы кольцевого шва. Аномалия находится на упругопластическом изгибе: R=547 Дн, максимальное растяжение на 6.3 час. |  | (c)
73720.020000 | 0.000000 | -0.055000 | -11.445000 | -11.500000 | 146.000000 | 1086.000000 | 794.000000 | 63.676721 |  | 6760 | Нарушение формы кольцевого шва | GWAN |  | 10:34 | 01:06 | 00:19 | 0 | 1296 |  | EXT | Нарушение формы кольцевого шва. Аномалия находится на упругопластическом изгибе: R=569 Дн, максимальное растяжение на 4.9 час. |  | (c)
73729.815000 | 9.795000 | 9.764000 | -1.650000 | -1.681000 | -392.000000 | -79.000000 | -187.000000 | 0.000000 | 1577.000000 | 6760 |  | CORR | GENE | 09:07 | 09:58 | 09:41 | 104 | 411 | 13.000000 | EXT | -. Аномалия находится на упругопластическом изгибе: R=552 Дн, максимальное растяжение на 5.6 час. |  | (c)
73730.247000 | 10.227000 | 10.200000 | -1.218000 | -1.245000 | -424.000000 | -190.000000 | -261.000000 | 0.000000 | 1170.000000 | 6760 |  | CORR | GENE | 09:02 | 09:40 | 09:29 | 75 | 325 | 11.000000 | EXT | -. Аномалия находится на упругопластическом изгибе: R=532 Дн, максимальное растяжение на 5.6 час. |  | (c)
73802.002000 | 2.307000 | 2.221000 | -8.758000 | -8.844000 | 905.000000 | 973.000000 | 1154.000000 | 905.000000 | 2221.000000 | 6767 |  | CORR | GENE | 05:17 | 05:28 | 05:57 | 121 | 499 | 11.000000 | EXT | -. Аномалия находится на отводе. |  | (c)
73802.572000 | 2.877000 | 2.757000 | -8.188000 | -8.308000 | 1279.000000 | 1290.000000 | 1340.000000 | 1279.000000 | 2757.000000 | 6767 |  | CORR | GENE | 06:17 | 06:19 | 06:27 | 595 | 122 | 11.000000 | EXT | -. Аномалия находится на отводе. |  | (c)
73802.666000 | 2.971000 | 2.635000 | -8.094000 | -8.430000 | 858.000000 | 891.000000 | 907.000000 | 858.000000 | 2635.000000 | 6767 |  | CORR | GENE | 05:09 | 05:15 | 05:17 | 640 | 98 | 11.000000 | EXT | -. Аномалия находится на отводе. |  | (c)
73805.604000 | 5.909000 | 5.383000 | -5.156000 | -5.682000 | 1245.000000 | 1324.000000 | 1535.000000 | 1245.000000 | 5041.000000 | 6767 |  | CORR | GENE | 06:12 | 06:25 | 06:59 | 641 | 579 | 10.000000 | EXT | -. Аномалия находится на отводе. |  | (c)
73806.353000 | 6.658000 | 6.178000 | -4.407000 | -4.887000 | 934.000000 | 1086.000000 | 1341.000000 | 934.000000 | 4306.000000 | 6767 |  | CORR | GENE | 05:22 | 05:46 | 06:27 | 581 | 815 | 11.000000 | EXT | -. Аномалия находится на отводе. |  | (c)
73808.195000 | 8.500000 | 8.443000 | -2.565000 | -2.622000 | 1461.000000 | 1603.000000 | 1581.000000 | 1461.000000 | 1943.000000 | 6767 |  | CORR | GENE | 06:47 | 07:10 | 07:06 | 679 | 240 | 10.000000 | EXT | -. Аномалия находится на отводе. |  | (c)
73808.360000 | 8.665000 | 8.558000 | -2.400000 | -2.507000 | 1774.000000 | 1794.000000 | 1784.000000 | 1774.000000 | 2337.000000 | 6767 |  | CORR | AXGR | 07:37 | 07:40 | 07:39 | 170 | 21 | 11.000000 | EXT | -. Аномалия находится на отводе. |  | (c)
73814.601000 | 3.841000 | 3.061000 | -6.834000 | -7.614000 | -1079.000000 | -1028.000000 | -984.000000 | 888.000000 | 3061.000000 | 6768 |  | CORR | GENE | 07:26 | 07:34 | 07:42 | 1048 | 190 | 11.000000 | EXT | - |  | (c)
73815.920000 | 5.160000 | 4.572000 | -5.515000 | -6.103000 | -1011.000000 | -971.000000 | -961.000000 | 912.000000 | 4572.000000 | 6768 |  | CORR | GENE | 07:37 | 07:43 | 07:45 | 828 | 99 | 11.000000 | EXT | - |  | (c)
73816.755000 | 5.995000 | 5.987000 | -4.680000 | -4.688000 | -1122.000000 | -1078.000000 | -1070.000000 | 1019.000000 | 4663.000000 | 6768 |  | CORR | СIGR | 07:19 | 07:26 | 07:28 | 25 | 103 | 11.000000 | EXT | - |  | (c)
73817.116000 | 6.356000 | 6.142000 | -4.319000 | -4.533000 | -976.000000 | -965.000000 | -946.000000 | 916.000000 | 4277.000000 | 6768 |  | CORR | GENE | 07:43 | 07:44 | 07:48 | 256 | 60 | 14.000000 | EXT | - |  | (c)
73817.223000 | 6.463000 | 5.924000 | -4.212000 | -4.751000 | -1963.000000 | -1367.000000 | -1586.000000 | 1208.000000 | 3618.000000 | 6768 |  | DENT |  | 05:03 | 06:40 | 06:04 | 1133 | 755 | 1.126761 |  | -. Аномалия находится вблизи дефекта потери металла. |  | (c)
73817.900000 | 7.140000 | 7.122000 | -3.535000 | -3.553000 | -966.000000 | -915.000000 | -916.000000 | 866.000000 | 3521.000000 | 6768 |  | CORR | СIGR | 07:44 | 07:53 | 07:52 | 32 | 100 | 12.000000 | EXT | - |  | (c)
73818.010000 | 7.250000 | 7.235000 | -3.425000 | -3.440000 | -1306.000000 | -1054.000000 | -1153.000000 | 999.000000 | 3354.000000 | 6768 |  | CORR | GENE | 06:49 | 07:30 | 07:14 | 86 | 307 | 10.000000 | EXT | - |  | (c)
73818.537000 | 7.777000 | 7.681000 | -2.898000 | -2.994000 | -1057.000000 | -1035.000000 | -1028.000000 | 999.000000 | 2828.000000 | 6768 |  | CORR | GENE | 07:30 | 07:33 | 07:34 | 166 | 58 | 10.000000 | EXT | - |  | (c)
73819.332000 | 8.572000 | 8.048000 | -2.103000 | -2.627000 | -1053.000000 | -972.000000 | -986.000000 | 920.000000 | 2044.000000 | 6768 |  | CORR | GENE | 07:30 | 07:43 | 07:41 | 583 | 133 | 12.000000 | EXT | - |  | (c)
73819.672000 | 8.912000 | 8.832000 | -1.763000 | -1.843000 | -847.000000 | -840.000000 | -812.000000 | 777.000000 | 1513.000000 | 6768 |  | CORR | GENE | 08:04 | 08:05 | 08:09 | 330 | 70 | 12.000000 | EXT | - |  | (c)
73820.281000 | 9.521000 | 9.489000 | -1.154000 | -1.186000 | -804.000000 | -707.000000 | -730.000000 | 656.000000 | 1139.000000 | 6768 |  | CORR | GENE | 08:11 | 08:26 | 08:22 | 47 | 148 | 10.000000 | EXT | - |  | (c)
73821.292000 | 10.532000 | 10.275000 | -0.143000 | -0.400000 | -773.000000 | -758.000000 | -702.000000 | 631.000000 | 72.000000 | 6768 |  | CORR | GENE | 08:15 | 08:18 | 08:27 | 328 | 142 | 12.000000 | EXT | - |  | (c)
73821.581000 | 0.146000 | 0.025000 | -11.199000 | -11.320000 | 2094.000000 | 2103.000000 | 2115.000000 | 2094.000000 | 25.000000 | 6769 |  | CORR | AXGR | 08:07 | 08:09 | 08:11 | 150 | 43 | 10.000000 | EXT | - |  | (c)
73843.945000 | 0.000000 | -0.011000 | -11.530000 | -11.541000 | 1996.000000 | 2068.000000 | 2189.000000 | 1996.000000 |  | 6771 | Смещение кромок | GWAN |  | 04:50 | 05:02 | 05:22 | 0 | 386 | 2.982000 | EXT | Смещение кромок. Вовнутрь. Аномалия находится на отводе. Величина смещения - 3 мм. |  | (c)
73871.477000 | 5.577000 | 5.524000 | -5.573000 | -5.626000 | -2024.000000 | -1944.000000 | -1811.000000 | 1597.000000 | 5510.000000 | 6773 |  | CORR | GENE | 05:03 | 05:16 | 05:37 | 116 | 427 | 11.000000 | EXT | - |  | (c)
73877.013000 | 11.113000 | 11.028000 | -0.037000 | -0.122000 | -1680.000000 | -1582.000000 | -1516.000000 | 1352.000000 | 37.000000 | 6773 |  | CORR | GENE | 05:58 | 06:14 | 06:25 | 85 | 328 | 14.000000 | EXT | - |  | (c)
73895.747000 | 7.477000 | 7.459000 | -3.808000 | -3.826000 | -2119.000000 | -2075.000000 | -2074.000000 | 9.038765 | 3789.000000 | 6775 |  | CORR | СIGR | 04:11 | 04:18 | 04:18 | 37 | 89 | 10.000000 | EXT | - |  | (c)
73898.909000 | 10.639000 | 10.608000 | -0.646000 | -0.677000 | -918.000000 | -658.000000 | -710.000000 | 23.594779 | 588.000000 | 6775 |  | CORR | GENE | 07:25 | 08:07 | 07:58 | 89 | 417 | 11.000000 | EXT | - |  | (c)
73907.404000 | 7.849000 | 7.840000 | -3.346000 | -3.355000 | -1208.000000 | -1150.000000 | -1168.000000 | 82.530299 | 3337.000000 | 6776 |  | CORR | СIGR | 05:47 | 05:57 | 05:54 | 18 | 80 | 10.000000 | EXT | -. Аномалия находится на отводе. |  | (c)
73909.755000 | 10.200000 | 10.184000 | -0.995000 | -1.011000 | -1652.000000 | -1594.000000 | -1597.000000 | 46.646823 | 978.000000 | 6776 |  | CORR | СIGR | 04:35 | 04:45 | 04:44 | 33 | 110 | 11.000000 | EXT | -. Аномалия находится на отводе. |  | (c)
73911.271000 | 0.521000 | 0.476000 | -10.594000 | -10.639000 | -1885.000000 | -1885.000000 | -1870.000000 | 27.916704 | 476.000000 | 6777 |  | CORR | AXGR | 05:03 | 05:03 | 05:05 | 242 | 30 | 10.000000 | EXT | -. Аномалия находится на упругопластическом изгибе: R=544 Дн, максимальное растяжение на 6.6 час. |  | (c)
73911.752000 | 1.002000 | 0.985000 | -10.113000 | -10.130000 | -2022.000000 | -1983.000000 | -1960.000000 | 16.849407 | 985.000000 | 6777 |  | CORR | СIGR | 04:41 | 04:47 | 04:51 | 31 | 123 | 10.000000 | EXT | -. Аномалия находится на упругопластическом изгибе: R=465 Дн, максимальное растяжение на 6.6 час. |  | (c)
73916.346000 | 5.596000 | 5.423000 | -5.519000 | -5.692000 | -994.000000 | -926.000000 | -916.000000 | 61.321384 | 5423.000000 | 6777 |  | CORR | GENE | 07:26 | 07:38 | 07:39 | 229 | 156 | 13.000000 | EXT | -. Аномалия находится на упругопластическом изгибе: R=343 Дн, максимальное растяжение на 6.8 час. |  | (c)
73918.202000 | 7.452000 | 7.385000 | -3.663000 | -3.730000 | -1984.000000 | -1775.000000 | -1408.000000 | 19.880011 | 3608.000000 | 6777 |  | CORR | GENE | 04:47 | 05:20 | 06:20 | 122 | 1152 | 10.000000 | EXT | -. Аномалия находится на упругопластическом изгибе: R=375 Дн, максимальное растяжение на 6.8 час. |  | (c)
73927.868000 | 6.003000 | 5.983000 | -5.097000 | -5.117000 | -2141.000000 | -2065.000000 | -2064.000000 | 7.230815 | 5076.000000 | 6778 |  | CORR | СIGR | 04:48 | 05:01 | 05:01 | 41 | 154 | 13.000000 | EXT | - |  | (c)
73935.878000 | 2.913000 | 2.882000 | -7.657000 | -7.688000 | -1797.000000 | -1673.000000 | -1680.000000 | 44.388925 | 2882.000000 | 6779 |  | CORR | СIGR | 07:14 | 07:34 | 07:32 | 39 | 233 | 11.000000 | EXT | - |  | (c)
73936.213000 | 3.248000 | 2.977000 | -7.322000 | -7.593000 | -1675.000000 | -1624.000000 | -1635.000000 | 48.060697 | 2977.000000 | 6779 |  | CORR | GENE | 07:33 | 07:42 | 07:40 | 339 | 80 | 11.000000 | EXT | - |  | (c)
73937.750000 | 4.785000 | 4.769000 | -5.785000 | -5.801000 | -1734.000000 | -1637.000000 | -1630.000000 | 48.454486 | 4769.000000 | 6779 |  | CORR | СIGR | 07:24 | 07:40 | 07:41 | 42 | 207 | 15.000000 | EXT | - |  | (c)
73938.270000 | 5.305000 | 5.288000 | -5.265000 | -5.282000 | -1843.000000 | -1749.000000 | -1785.000000 | 35.915606 | 5257.000000 | 6779 |  | CORR | СIGR | 07:06 | 07:21 | 07:16 | 25 | 115 | 10.000000 | EXT | - |  | (c)
73939.467000 | 6.502000 | 6.401000 | -4.068000 | -4.169000 | -1753.000000 | -1645.000000 | -1587.000000 | 51.896081 | 4018.000000 | 6779 |  | CORR | GENE | 07:21 | 07:38 | 07:47 | 151 | 331 | 11.000000 | EXT | - |  | (c)
73939.735000 | 6.770000 | 6.690000 | -3.800000 | -3.880000 | -1756.000000 | -1706.000000 | -1725.000000 | 40.797852 | 3614.000000 | 6779 |  | CORR | GENE | 07:20 | 07:28 | 07:25 | 266 | 62 | 10.000000 | EXT | - |  | (c)
73940.032000 | 7.067000 | 7.025000 | -3.503000 | -3.545000 | -1654.000000 | -1526.000000 | -1589.000000 | 51.772818 | 3483.000000 | 6779 |  | CORR | GENE | 07:37 | 07:57 | 07:47 | 62 | 130 | 10.000000 | EXT | - |  | (c)
73940.736000 | 7.771000 | 7.635000 | -2.799000 | -2.935000 | -1720.000000 | -1600.000000 | -1617.000000 | 49.547583 | 2356.000000 | 6779 |  | CORR | GENE | 07:26 | 07:45 | 07:43 | 579 | 206 | 10.000000 | EXT | - |  | (c)
73941.128000 | 8.163000 | 7.910000 | -2.407000 | -2.660000 | 1866.000000 | 1916.000000 | 1917.000000 | 17.183863 | 2105.000000 | 6779 |  | CORR | GENE | 05:05 | 05:13 | 05:13 | 555 | 101 | 10.000000 | EXT | - |  | (c)
73941.533000 | 8.568000 | 8.543000 | -2.002000 | -2.027000 | -1712.000000 | -1599.000000 | -1643.000000 | 47.415111 | 1955.000000 | 6779 |  | CORR | GENE | 07:27 | 07:46 | 07:39 | 72 | 138 | 10.000000 | EXT | - |  | (c)
73941.965000 | 9.000000 | 8.974000 | -1.570000 | -1.596000 | -1693.000000 | -1586.000000 | -1609.000000 | 50.158852 | 1566.000000 | 6779 |  | CORR | СIGR | 07:30 | 07:48 | 07:44 | 30 | 168 | 12.000000 | EXT | - |  | (c)
73942.297000 | 9.332000 | 9.206000 | -1.238000 | -1.364000 | 1752.000000 | 1781.000000 | 1782.000000 | 31.346412 | 1187.000000 | 6779 |  | CORR | GENE | 04:46 | 04:51 | 04:51 | 177 | 60 | 10.000000 | EXT | - |  | (c)
73942.408000 | 9.443000 | 9.403000 | -1.127000 | -1.167000 | -1933.000000 | -1687.000000 | -1777.000000 | 36.561192 | 1108.000000 | 6779 |  | CORR | GENE | 06:52 | 07:31 | 07:17 | 59 | 311 | 10.000000 | EXT | - |  | (c)
73942.527000 | 9.562000 | 9.543000 | -1.008000 | -1.027000 | -1738.000000 | -1657.000000 | -1598.000000 | 51.036501 | 267.000000 | 6779 |  | CORR | GENE | 07:23 | 07:36 | 07:46 | 760 | 279 | 13.000000 | EXT | - |  | (c)
73942.808000 | 9.843000 | 9.824000 | -0.727000 | -0.746000 | 1801.000000 | 1856.000000 | 1857.000000 | 21.206853 | 698.000000 | 6779 |  | CORR | GENE | 04:54 | 05:03 | 05:03 | 48 | 111 | 12.000000 | EXT | - |  | (c)
73943.135000 | 10.170000 | 10.153000 | -0.400000 | -0.417000 | -2158.000000 | -2098.000000 | -2106.000000 | 10.031924 | 380.000000 | 6779 |  | CORR | СIGR | 06:15 | 06:25 | 06:24 | 37 | 104 | 13.000000 | EXT | - |  | (c)
73943.246000 | 10.281000 | 10.216000 | -0.289000 | -0.354000 | 1721.000000 | 1837.000000 | 1827.000000 | 15.308499 | 93.000000 | 6779 |  | CORR | GENE | 04:41 | 05:00 | 04:59 | 261 | 213 | 12.000000 | EXT | - |  | (c)
73943.291000 | 10.326000 | 10.280000 | -0.244000 | -0.290000 | -2176.000000 | -1875.000000 | -1986.000000 | 19.751122 | 213.000000 | 6779 |  | CORR | GENE | 06:13 | 07:01 | 06:43 | 77 | 380 | 10.000000 | EXT | - |  | (c)
73943.371000 | 10.406000 | 10.389000 | -0.164000 | -0.181000 | -1977.000000 | -1735.000000 | -1831.000000 | 32.273169 | 119.000000 | 6779 |  | CORR | GENE | 06:45 | 07:24 | 07:08 | 62 | 292 | 11.000000 | EXT | - |  | (c)
73943.570000 | 0.035000 | 0.006000 | -11.510000 | -11.539000 | -576.000000 | -523.000000 | -262.000000 | 0.000000 | 6.000000 | 6780 |  | CORR | GENE | 03:35 | 03:44 | 04:26 | 129 | 629 | 11.000000 | EXT | - |  | (c)
73945.877000 | 2.342000 | 2.265000 | -9.203000 | -9.280000 | 90.000000 | 273.000000 | 282.000000 | 90.000000 | 2265.000000 | 6780 |  | CORR | GENE | 05:22 | 05:52 | 05:54 | 116 | 386 | 14.000000 | EXT | - |  | (c)
73954.184000 | 10.649000 | 10.595000 | -0.896000 | -0.950000 | 108.000000 | 375.000000 | 329.000000 | 108.000000 | 842.000000 | 6780 |  | CORR | GENE | 05:25 | 06:08 | 06:01 | 108 | 443 | 10.000000 | EXT | - |  | (c)
73954.426000 | 10.891000 | 10.875000 | -0.654000 | -0.670000 | -427.000000 | -265.000000 | -297.000000 | 166.000000 | 628.000000 | 6780 |  | CORR | СIGR | 03:59 | 04:25 | 04:20 | 42 | 261 | 10.000000 | EXT | - |  | (c)
73955.050000 | 11.515000 | 11.456000 | -0.030000 | -0.089000 | 29.000000 | 322.000000 | 186.000000 | 29.000000 | 21.000000 | 6780 |  | CORR | GENE | 05:13 | 06:00 | 05:38 | 68 | 314 | 30.000000 | EXT | - |  | (c)
73955.741000 | 0.661000 | 0.580000 | -10.384000 | -10.465000 | 1114.000000 | 1352.000000 | 1296.000000 | 1114.000000 | 580.000000 | 6781 |  | CORR | GENE | 05:42 | 06:20 | 06:11 | 143 | 365 | 11.000000 | EXT | -. Аномалия находится на отводе. |  | (c)
73957.327000 | 2.247000 | 2.225000 | -8.798000 | -8.820000 | 1313.000000 | 1358.000000 | 1376.000000 | 1313.000000 | 2225.000000 | 6781 |  | CORR | GENE | 06:14 | 06:21 | 06:24 | 57 | 126 | 12.000000 | EXT | -. Аномалия находится на отводе. |  | (c)
73966.032000 | 10.952000 | 10.933000 | -0.093000 | -0.112000 | 1446.000000 | 1572.000000 | 1599.000000 | 1446.000000 | 65.000000 | 6781 |  | CORR | GENE | 06:35 | 06:56 | 07:00 | 47 | 307 | 15.000000 | EXT | -. Аномалия находится на отводе. |  | (c)
73966.125000 | 0.000000 | -0.026000 | -11.425000 | -11.451000 | -302.000000 | -218.000000 | -238.000000 | 8.881730 |  | 6782 | Смещение кромок | GWAN |  | 08:57 | 09:10 | 09:07 | 0 | 128 | 4.161000 | EXT | Смещение кромок. Наружу. Аномалия находится на отводе. Величина смещения - 4.2 мм. |  | (c)
73977.550000 | 0.000000 | -0.023000 | -10.865000 | -10.888000 | -1788.000000 | -983.000000 | -1323.000000 | 31.883523 |  | 6783 | Нарушение формы кольцевого шва | GWAN |  | 05:39 | 07:49 | 06:54 | 0 | 928 |  | INT | Нарушение формы кольцевого шва |  | (c)
73977.620000 | 0.070000 | 0.055000 | -10.795000 | -10.810000 | -1363.000000 | -1265.000000 | -1256.000000 | 70.033953 | 55.000000 | 6783 |  | CORR | СIGR | 06:48 | 07:04 | 07:05 | 30 | 213 | 15.000000 | EXT | - |  | (c)
73980.364000 | 2.814000 | 2.185000 | -8.051000 | -8.680000 | -2186.000000 | -2172.000000 | -2161.000000 | 3.613295 | 2185.000000 | 6783 |  | CORR | GENE | 04:35 | 04:37 | 04:39 | 690 | 50 | 11.000000 | EXT | - |  | (c)
73993.459000 | 5.044000 | 4.955000 | -6.326000 | -6.415000 | 2161.000000 | 2173.000000 | 2174.000000 | 2.573131 | 4955.000000 | 6784 |  | CORR | AXGR | 06:57 | 06:59 | 06:59 | 115 | 25 | 10.000000 | EXT | - |  | (c)
73993.817000 | 5.402000 | 5.355000 | -5.968000 | -6.015000 | -83.000000 | -59.000000 | -49.000000 | 1.213376 | 5355.000000 | 6784 |  | DENT |  | 00:54 | 00:58 | 01:00 | 78 | 68 | 0.352113 |  | -. Аномалия находится вблизи продольного шва. |  | (c)
73999.785000 | 0.000000 | -0.016000 | -11.430000 | -11.446000 | -435.000000 | -328.000000 | -354.000000 | 272.000000 |  | 6785 | Смещение кромок | GWAN |  | 04:04 | 04:22 | 04:17 | 0 | 163 | 4.294000 | EXT | Смещение кромок. Вовнутрь. Величина смещения - 4.3 мм. |  | (c)
73999.785000 | 0.000000 | -0.031000 | -11.430000 | -11.461000 | 62.000000 | 207.000000 | 210.000000 | 62.000000 |  | 6785 | Смещение кромок | GWAN |  | 05:24 | 05:48 | 05:48 | 0 | 296 | 2.604000 | EXT | Смещение кромок. Вовнутрь. Величина смещения - 2.6 мм. |  | (c)
73999.785000 | 0.000000 | -0.016000 | -11.430000 | -11.446000 | 785.000000 | 898.000000 | 898.000000 | 785.000000 |  | 6785 | Смещение кромок | GWAN |  | 07:21 | 07:39 | 07:39 | 0 | 227 | 3.433000 | EXT | Смещение кромок. Вовнутрь. Величина смещения - 3.4 мм. |  | (c)
74002.942000 | 3.157000 | 2.972000 | -8.273000 | -8.458000 | 135.000000 | 235.000000 | 322.000000 | 135.000000 | 2972.000000 | 6785 |  | CORR | GENE | 05:36 | 05:52 | 06:06 | 448 | 373 | 14.000000 | EXT | - |  | (c)
74004.810000 | 5.025000 | 4.950000 | -6.405000 | -6.480000 | -208.000000 | -176.000000 | -170.000000 | 133.000000 | 4950.000000 | 6785 | Металлургический дефект | MIAN | GENE | 04:41 | 04:46 | 04:47 | 195 | 75 | 18.371168 | INT | Металлургический дефект. Эквивалент потери металла 18%. |  | (c)
74012.217000 | 1.002000 | 0.679000 | -10.568000 | -10.891000 | 421.000000 | 569.000000 | 678.000000 | 421.000000 | 679.000000 | 6786 |  | CORR | GENE | 04:41 | 05:04 | 05:22 | 638 | 515 | 12.000000 | EXT | -. Аномалия находится на отводе. |  | (c)
74013.055000 | 1.840000 | 1.291000 | -9.730000 | -10.279000 | 1149.000000 | 1231.000000 | 1412.000000 | 1149.000000 | 1291.000000 | 6786 |  | CORR | GENE | 06:38 | 06:51 | 07:20 | 637 | 526 | 12.000000 | EXT | -. Аномалия находится на отводе. |  | (c)
74023.561000 | 0.776000 | 0.758000 | -10.649000 | -10.667000 | 2017.000000 | 2105.000000 | 2165.000000 | 0.000000 | 758.000000 | 6787 |  | CORR | GENE | 07:00 | 07:14 | 07:24 | 45 | 295 | 11.000000 | EXT | - |  | (c)
74023.651000 | 0.866000 | 0.840000 | -10.559000 | -10.585000 | 1882.000000 | 2003.000000 | 1963.000000 | 8.494128 | 840.000000 | 6787 |  | CORR | GENE | 06:38 | 06:58 | 06:52 | 47 | 162 | 11.000000 | EXT | - |  | (c)
74024.161000 | 1.376000 | 1.345000 | -10.049000 | -10.080000 | 1319.000000 | 1587.000000 | 1624.000000 | 0.000000 | 1345.000000 | 6787 |  | CORR | GENE | 05:08 | 05:51 | 05:57 | 76 | 609 | 11.000000 | EXT | - |  | (c)
74025.186000 | 2.401000 | 2.387000 | -9.024000 | -9.038000 | 1513.000000 | 1572.000000 | 1568.000000 | 44.674483 | 2387.000000 | 6787 |  | CORR | СIGR | 05:39 | 05:48 | 05:48 | 24 | 109 | 11.000000 | EXT | - |  | (c)
74025.730000 | 2.945000 | 2.802000 | -8.480000 | -8.623000 | 1466.000000 | 1502.000000 | 1496.000000 | 54.411450 | 2802.000000 | 6787 |  | CORR | GENE | 05:31 | 05:37 | 05:36 | 206 | 60 | 13.000000 | EXT | - |  | (c)
74025.882000 | 3.097000 | 2.978000 | -8.328000 | -8.447000 | 1686.000000 | 1769.000000 | 1853.000000 | 3.434641 | 2978.000000 | 6787 |  | CORR | GENE | 06:07 | 06:20 | 06:34 | 262 | 335 | 11.000000 | EXT | - |  | (c)
74026.519000 | 3.734000 | 3.642000 | -7.691000 | -7.783000 | 1205.000000 | 1450.000000 | 1360.000000 | 45.172444 | 3642.000000 | 6787 |  | CORR | GENE | 04:49 | 05:29 | 05:14 | 141 | 311 | 13.000000 | EXT | - |  | (c)
74026.827000 | 4.042000 | 3.969000 | -7.383000 | -7.456000 | 1345.000000 | 1383.000000 | 1382.000000 | 62.481278 | 3969.000000 | 6787 |  | CORR | GENE | 05:12 | 05:18 | 05:18 | 144 | 74 | 10.000000 | EXT | - |  | (c)
74037.427000 | 3.217000 | 3.155000 | -7.943000 | -8.005000 | 2106.000000 | 2126.000000 | 2149.000000 | 3.105689 | 3155.000000 | 6788 |  | CORR | GENE | 04:13 | 04:16 | 04:20 | 693 | 86 | 10.000000 | EXT | - |  | (c)
74040.542000 | 6.332000 | 6.315000 | -4.828000 | -4.845000 | -1101.000000 | -1066.000000 | -1067.000000 | 80.515565 | 4818.000000 | 6788 |  | CORR | СIGR | 07:35 | 07:41 | 07:41 | 27 | 69 | 10.000000 | EXT | - |  | (c)
74042.708000 | 8.498000 | 8.489000 | -2.662000 | -2.671000 | -1418.000000 | -1380.000000 | -1372.000000 | 65.551462 | 2651.000000 | 6788 |  | CORR | СIGR | 06:44 | 06:50 | 06:51 | 20 | 92 | 12.000000 | EXT | - |  | (c)
74044.740000 | 10.530000 | 10.491000 | -0.630000 | -0.669000 | 2033.000000 | 2127.000000 | 2128.000000 | 0.684740 | 621.000000 | 6788 |  | CORR | GENE | 04:01 | 04:16 | 04:16 | 48 | 189 | 14.000000 | EXT | - |  | (c)
74046.021000 | 0.651000 | 0.637000 | -9.944000 | -9.958000 | -217.000000 | -107.000000 | -139.000000 | 4.874279 | 637.000000 | 6789 |  | CORR | СIGR | 02:21 | 02:38 | 02:33 | 36 | 157 | 14.000000 | EXT | - |  | (c)
74049.380000 | 4.010000 | 4.001000 | -6.585000 | -6.594000 | 1086.000000 | 1189.000000 | 1161.000000 | 74.155131 | 4001.000000 | 6789 |  | CORR | СIGR | 05:51 | 06:08 | 06:03 | 31 | 151 | 11.000000 | EXT | - |  | (c)
74052.172000 | 6.802000 | 6.791000 | -3.793000 | -3.804000 | 1044.000000 | 1077.000000 | 1082.000000 | 84.227201 | 3783.000000 | 6789 |  | CORR | СIGR | 05:44 | 05:49 | 05:50 | 21 | 77 | 10.000000 | EXT | - |  | (c)
74056.018000 | 0.053000 | 0.019000 | -11.402000 | -11.436000 | -1741.000000 | -1647.000000 | -1658.000000 | 39.501558 | 19.000000 | 6790 |  | CORR | GENE | 06:43 | 06:58 | 06:56 | 58 | 166 | 12.000000 | EXT | - |  | (c)
74063.162000 | 7.197000 | 6.704000 | -4.258000 | -4.751000 | 1744.000000 | 1784.000000 | 1828.000000 | 25.793174 | 3479.000000 | 6790 |  | CORR | GENE | 04:05 | 04:12 | 04:19 | 1272 | 167 | 11.000000 | EXT | - |  | (c)
74067.324000 | 11.359000 | 11.319000 | -0.096000 | -0.136000 | -1118.000000 | -827.000000 | -892.000000 | 35.341843 | 22.000000 | 6790 |  | CORR | GENE | 08:23 | 09:10 | 09:00 | 114 | 454 | 10.000000 | EXT | - |  | (c)
74069.679000 | 2.259000 | 2.235000 | -8.731000 | -8.755000 | -1680.000000 | -1631.000000 | -1636.000000 | 44.442254 | 2235.000000 | 6791 |  | CORR | GENE | 07:23 | 07:31 | 07:30 | 47 | 88 | 15.000000 | EXT | - |  | (c)
74077.892000 | 10.472000 | 10.431000 | -0.518000 | -0.559000 | 1654.000000 | 1753.000000 | 1758.000000 | 29.773525 | 500.000000 | 6791 |  | CORR | GENE | 04:21 | 04:37 | 04:38 | 59 | 208 | 15.000000 | EXT | - |  | (c)
74078.241000 | 10.821000 | 10.790000 | -0.169000 | -0.200000 | -2001.000000 | -1902.000000 | -1859.000000 | 18.491407 | 19.000000 | 6791 |  | CORR | GENE | 06:31 | 06:47 | 06:54 | 181 | 285 | 10.000000 | EXT | - |  | (c)
74078.410000 | 0.000000 | -0.031000 | -11.265000 | -11.296000 | 1832.000000 | 2195.000000 | 2092.000000 | 0.000000 |  | 6792 | Смещение кромок | GWAN |  | 02:12 | 03:10 | 02:54 | 0 | 520 | 3.074000 | EXT | Смещение кромок. Наружу. Величина смещения - 3.1 мм. |  | (c)
74078.410000 | 0.000000 | -0.007000 | -11.265000 | -11.272000 | -1412.000000 | -1167.000000 | -1226.000000 | 66.061123 |  | 6792 | Нарушение формы кольцевого шва | GWAN |  | 05:28 | 06:08 | 05:58 | 0 | 371 |  | EXT | Нарушение формы кольцевого шва |  | (c)
74078.410000 | 0.000000 | -0.018000 | -11.265000 | -11.283000 | -571.000000 | -486.000000 | -492.000000 | 26.830165 |  | 6792 | Нарушение формы кольцевого шва | GWAN |  | 07:44 | 07:58 | 07:57 | 0 | 159 |  | EXT | Нарушение формы кольцевого шва |  | (c)
74078.410000 | 0.000000 | -0.036000 | -11.265000 | -11.301000 | 717.000000 | 798.000000 | 830.000000 | 66.984231 |  | 6792 | Смещение кромок | GWAN |  | 11:12 | 11:25 | 11:30 | 0 | 227 | 3.399000 | EXT | Смещение кромок. Наружу. Величина смещения - 3.4 мм. |  | (c)
74078.802000 | 0.392000 | 0.338000 | -10.873000 | -10.927000 | -842.000000 | -714.000000 | -777.000000 | 52.229157 | 338.000000 | 6792 |  | CORR | GENE | 07:00 | 07:21 | 07:11 | 65 | 130 | 10.000000 | EXT | - |  | (c)
74079.705000 | 1.295000 | 1.286000 | -9.970000 | -9.979000 | -667.000000 | -651.000000 | -649.000000 | 49.423695 | 1286.000000 | 6792 |  | CORR | PITT | 07:28 | 07:31 | 07:31 | 19 | 37 | 11.000000 | EXT | - |  | (c)
74091.435000 | 1.760000 | 1.733000 | -8.740000 | -8.767000 | 1640.000000 | 1680.000000 | 1705.000000 | 37.169374 | 1733.000000 | 6793 |  | CORR | GENE | 03:44 | 03:51 | 03:55 | 49 | 130 | 11.000000 | EXT | - |  | (c)
74098.150000 | 8.475000 | 8.330000 | -2.025000 | -2.170000 | 1752.000000 | 1837.000000 | 1973.000000 | 2.995922 | 1889.000000 | 6793 |  | CORR | GENE | 04:02 | 04:16 | 04:38 | 281 | 441 | 11.000000 | EXT | - |  | (c)
74098.225000 | 8.550000 | 8.484000 | -1.950000 | -2.016000 | -1611.000000 | -1575.000000 | -1583.000000 | 50.001190 | 1872.000000 | 6793 |  | CORR | GENE | 06:59 | 07:05 | 07:04 | 144 | 56 | 10.000000 | EXT | - |  | (c)
74100.201000 | 0.026000 | 0.026000 | -11.164000 | -11.164000 | 1795.000000 | 2230.000000 | -2209.000000 | 0.000000 | 26.000000 | 6794 |  | CORR | GENE | 02:32 | 03:42 | 03:46 | 86 | 914 | 10.000000 | EXT | - |  | (c)
74111.466000 | 0.101000 | 0.064000 | -11.279000 | -11.316000 | 976.000000 | 1122.000000 | 1076.000000 | 77.143655 | 64.000000 | 6795 |  | CORR | GENE | 04:08 | 04:32 | 04:24 | 507 | 199 | 10.000000 | EXT | - |  | (c)
74113.238000 | 1.873000 | 1.672000 | -9.507000 | -9.708000 | 927.000000 | 1001.000000 | 1051.000000 | 74.781373 | 1672.000000 | 6795 |  | CORR | GENE | 04:00 | 04:12 | 04:20 | 228 | 249 | 10.000000 | EXT | - |  | (c)
74114.346000 | 2.981000 | 2.720000 | -8.399000 | -8.660000 | 678.000000 | 1036.000000 | 967.000000 | 54.684156 | 2720.000000 | 6795 |  | CORR | GENE | 03:20 | 04:18 | 04:07 | 418 | 579 | 10.000000 | EXT | - |  | (c)
74114.703000 | 3.338000 | 3.310000 | -8.042000 | -8.070000 | 819.000000 | 823.000000 | 960.000000 | 66.098278 | 3310.000000 | 6795 |  | CORR | GENE | 03:43 | 03:44 | 04:06 | 58 | 282 | 10.000000 | EXT | - |  | (c)
74117.186000 | 5.821000 | 5.743000 | -5.559000 | -5.637000 | 654.000000 | 824.000000 | 935.000000 | 52.783062 | 5525.000000 | 6795 |  | CORR | GENE | 03:16 | 03:44 | 04:02 | 112 | 562 | 10.000000 | EXT | - |  | (c)
74117.523000 | 6.158000 | 6.096000 | -5.222000 | -5.284000 | 857.000000 | 1164.000000 | 1128.000000 | 45.189674 | 5162.000000 | 6795 |  | CORR | GENE | 03:49 | 04:39 | 04:33 | 122 | 542 | 10.000000 | EXT | - |  | (c)
74117.987000 | 6.622000 | 6.589000 | -4.758000 | -4.791000 | 728.000000 | 823.000000 | 919.000000 | 58.754734 | 4730.000000 | 6795 |  | CORR | GENE | 03:28 | 03:44 | 03:59 | 61 | 381 | 11.000000 | EXT | - |  | (c)
74122.729000 | 11.364000 | 11.275000 | -0.016000 | -0.105000 | 1968.000000 | 2201.000000 | 2172.000000 | 0.000000 | 3.000000 | 6795 |  | CORR | GENE | 06:48 | 07:26 | 07:21 | 102 | 409 | 10.000000 | EXT | - |  | (c)
74128.081000 | 5.336000 | 5.309000 | -6.184000 | -6.211000 | -2006.000000 | -1949.000000 | -1953.000000 | 22.431431 | 5309.000000 | 6796 |  | CORR | GENE | 08:34 | 08:44 | 08:43 | 65 | 107 | 10.000000 | EXT | - |  | (c)
74132.490000 | 9.745000 | 9.561000 | -1.775000 | -1.959000 | 1888.000000 | 1971.000000 | -2074.000000 | 12.619382 | 1748.000000 | 6796 |  | CORR | GENE | 07:03 | 07:16 | 08:23 | 211 | 999 | 13.000000 | EXT | - |  | (c)
74138.626000 | 4.361000 | 3.902000 | -6.824000 | -7.283000 | -1046.000000 | -976.000000 | -969.000000 | 65.661476 | 3902.000000 | 6797 |  | CORR | GENE | 07:47 | 07:58 | 08:00 | 1101 | 155 | 10.000000 | EXT | - |  | (c)
74139.826000 | 5.561000 | 5.351000 | -5.624000 | -5.834000 | -976.000000 | -919.000000 | -907.000000 | 62.070403 | 5345.000000 | 6797 |  | CORR | GENE | 07:58 | 08:08 | 08:10 | 489 | 138 | 10.000000 | EXT | - |  | (c)
74140.914000 | 6.649000 | 6.413000 | -4.536000 | -4.772000 | -1044.000000 | -1005.000000 | -1011.000000 | 76.152253 | 4378.000000 | 6797 |  | CORR | GENE | 07:47 | 07:54 | 07:53 | 394 | 67 | 10.000000 | EXT | - |  | (c)
74140.980000 | 6.715000 | 6.676000 | -4.470000 | -4.509000 | -862.000000 | -720.000000 | -720.000000 | 35.250903 | 4450.000000 | 6797 |  | CORR | GENE | 08:17 | 08:40 | 08:40 | 59 | 283 | 10.000000 | EXT | - |  | (c)
74145.507000 | 0.057000 | 0.035000 | -11.368000 | -11.390000 | 1352.000000 | 1724.000000 | 1776.000000 | 2.409611 | 35.000000 | 6798 |  | CORR | GENE | 03:01 | 04:01 | 04:09 | 114 | 849 | 10.000000 | EXT | - |  | (c)
74146.558000 | 1.108000 | 1.046000 | -10.317000 | -10.379000 | 1645.000000 | 1750.000000 | 1832.000000 | 17.120015 | 1046.000000 | 6798 |  | CORR | GENE | 03:48 | 04:05 | 04:18 | 123 | 373 | 10.000000 | EXT | - |  | (c)
74166.487000 | 9.612000 | 9.603000 | -1.898000 | -1.907000 | 2196.000000 | -2200.000000 | -2199.000000 | 0.000000 | 1882.000000 | 6799 |  | CORR | СIGR | 05:35 | 05:46 | 05:46 | 25 | 133 | 12.000000 | EXT | -. Аномалия находится на упругопластическом изгибе: R=619 Дн, максимальное растяжение на 6.3 час. |  | (c)
74168.385000 | 0.000000 | -0.026000 | -11.430000 | -11.456000 | 2052.000000 | -2160.000000 | 2226.000000 | 0.000000 |  | 6800 | Смещение кромок | GWAN |  | 03:14 | 03:54 | 03:42 | 0 | 349 | 2.964000 | EXT | Смещение кромок. Наружу. Величина смещения - 3 мм. Аномалия находится на упругопластическом изгибе: R=509 Дн, максимальное растяжение на 6.5 час. |  | (c)
74168.385000 | 0.000000 | -0.021000 | -11.430000 | -11.451000 | -832.000000 | -716.000000 | -488.000000 | 0.000000 |  | 6800 | Смещение кромок | GWAN |  | 07:28 | 07:47 | 08:24 | 0 | 688 | 2.904000 | EXT | Смещение кромок. Вовнутрь. Величина смещения - 2.9 мм. Аномалия находится на упругопластическом изгибе: R=509 Дн, максимальное растяжение на 6.5 час. |  | (c)
74168.385000 | 0.000000 | -0.031000 | -11.430000 | -11.461000 | 135.000000 | 274.000000 | 247.000000 | 19.900797 |  | 6800 | Смещение кромок | GWAN |  | 10:04 | 10:27 | 10:22 | 0 | 224 | 3.108000 | EXT | Смещение кромок. Вовнутрь. Величина смещения - 3.1 мм. Аномалия находится на упругопластическом изгибе: R=509 Дн, максимальное растяжение на 6.5 час. |  | (c)
74168.385000 | 0.000000 | -0.031000 | -11.430000 | -11.461000 | 771.000000 | 878.000000 | 861.000000 | 69.471127 |  | 6800 | Смещение кромок | GWAN |  | 11:47 | 00:04 | 00:02 | 0 | 180 | 2.331000 | EXT | Смещение кромок. Наружу. Величина смещения - 2.3 мм. Аномалия находится на упругопластическом изгибе: R=509 Дн, максимальное растяжение на 6.5 час. |  | (c)
74170.372000 | 1.987000 | 1.394000 | -9.443000 | -10.036000 | -2180.000000 | -2128.000000 | -2145.000000 | 4.089952 | 1394.000000 | 6800 |  | CORR | GENE | 03:51 | 03:59 | 03:56 | 1001 | 69 | 10.000000 | EXT | -. Аномалия находится на упругопластическом изгибе: R=468 Дн, максимальное растяжение на 6.6 час. |  | (c)
74177.667000 | 9.282000 | 9.243000 | -2.148000 | -2.187000 | -997.000000 | -833.000000 | -810.000000 | 35.246848 | 1964.000000 | 6800 |  | CORR | GENE | 07:02 | 07:28 | 07:32 | 223 | 374 | 10.000000 | EXT | - |  | (c)
74196.817000 | 5.647000 | 5.622000 | -5.853000 | -5.878000 | 163.000000 | 335.000000 | 328.000000 | 163.000000 | 5622.000000 | 6802 |  | CORR | GENE | 06:44 | 07:12 | 07:11 | 164 | 332 | 11.000000 | EXT | -. Аномалия находится на упругопластическом изгибе: R=309 Дн, максимальное растяжение на 12 час. |  | (c)
74197.945000 | 6.775000 | 6.654000 | -4.725000 | -4.846000 | 23.000000 | 42.000000 | 54.000000 | 23.000000 | 4538.000000 | 6802 |  | LWAN |  | 06:22 | 06:25 | 06:27 | 308 | 62 | 10.488292 | EXT | -. Эквивалент потери металла 10%. Аномалия находится на упругопластическом изгибе: R=323 Дн, максимальное растяжение на 11.8 час. |  | (c)
74204.149000 | 1.479000 | 1.462000 | -10.041000 | -10.058000 | 1584.000000 | 1651.000000 | 1639.000000 | 1584.000000 | 1462.000000 | 6803 |  | CORR | СIGR | 07:26 | 07:37 | 07:35 | 33 | 109 | 13.000000 | EXT | -. Аномалия находится на отводе. |  | (c)
74214.190000 | 0.000000 | -0.016000 | -11.320000 | -11.336000 | -1593.000000 | -1480.000000 | -1397.000000 | 1201.000000 |  | 6804 | Смещение кромок | GWAN |  | 04:45 | 05:03 | 05:17 | 0 | 392 | 2.732000 | EXT | Смещение кромок. Наружу. Аномалия находится на отводе. Величина смещения - 2.7 мм. |  | (c)
74260.572000 | 0.967000 | 0.945000 | -10.538000 | -10.560000 | -516.000000 | -453.000000 | -455.000000 | 26.944743 | 945.000000 | 6808 |  | CORR | СIGR | 07:45 | 07:55 | 07:55 | 30 | 121 | 11.000000 | EXT | - |  | (c)
74262.782000 | 3.177000 | 3.171000 | -8.328000 | -8.334000 | -946.000000 | -736.000000 | -830.000000 | 48.349933 | 3171.000000 | 6808 |  | CORR | GENE | 06:36 | 07:09 | 06:54 | 53 | 231 | 11.000000 | EXT | - |  | (c)
74265.793000 | 6.188000 | 6.086000 | -5.317000 | -5.419000 | -1290.000000 | -1124.000000 | -1190.000000 | 75.927904 | 5299.000000 | 6808 |  | CORR | GENE | 05:40 | 06:07 | 05:56 | 120 | 200 | 10.000000 | EXT | - |  | (c)
74289.957000 | 7.722000 | 7.498000 | -3.823000 | -4.047000 | -1095.000000 | -1085.000000 | -1066.000000 | 1037.000000 | 3760.000000 | 6810 |  | CORR | GENE | 06:04 | 06:06 | 06:09 | 287 | 58 | 10.000000 | EXT | -. Аномалия находится на отводе. |  | (c)
74290.252000 | 8.017000 | 8.011000 | -3.528000 | -3.534000 | -994.000000 | -890.000000 | -925.000000 | 856.000000 | 3508.000000 | 6810 |  | CORR | СIGR | 06:21 | 06:38 | 06:32 | 26 | 138 | 10.000000 | EXT | -. Аномалия находится на отводе. |  | (c)
74290.648000 | 8.413000 | 8.306000 | -3.132000 | -3.239000 | -953.000000 | -898.000000 | -906.000000 | 859.000000 | 2825.000000 | 6810 |  | CORR | GENE | 06:27 | 06:36 | 06:35 | 414 | 94 | 10.000000 | EXT | -. Аномалия находится на отводе. |  | (c)
74296.541000 | 2.761000 | 2.610000 | -8.759000 | -8.910000 | 373.000000 | 388.000000 | 396.000000 | 373.000000 | 2610.000000 | 6811 |  | CORR | GENE | 04:15 | 04:18 | 04:19 | 486 | 46 | 10.000000 | EXT | - |  | (c)
74297.755000 | 3.975000 | 3.897000 | -7.545000 | -7.623000 | 325.000000 | 344.000000 | 341.000000 | 325.000000 | 3897.000000 | 6811 |  | CORR | AXGR | 04:08 | 04:11 | 04:10 | 155 | 32 | 10.000000 | EXT | - |  | (c)
74303.065000 | 9.285000 | 9.192000 | -2.235000 | -2.328000 | 33.000000 | 52.000000 | 65.000000 | 33.000000 | 2155.000000 | 6811 |  | CORR | GENE | 03:21 | 03:24 | 03:26 | 173 | 64 | 10.000000 | EXT | - |  | (c)
74327.022000 | 10.637000 | 10.618000 | -0.873000 | -0.892000 | -1181.000000 | -1089.000000 | -1088.000000 | 996.000000 | 845.000000 | 6813 |  | CORR | GENE | 05:56 | 06:10 | 06:11 | 47 | 185 | 13.000000 | EXT | -. Аномалия находится на отводе. |  | (c)
74327.496000 | 11.111000 | 11.067000 | -0.399000 | -0.443000 | -1083.000000 | -945.000000 | -984.000000 | 885.000000 | 342.000000 | 6813 |  | CORR | GENE | 06:11 | 06:34 | 06:27 | 101 | 197 | 11.000000 | EXT | -. Аномалия находится на отводе. |  | (c)
74350.973000 | 11.543000 | 11.485000 | -0.052000 | -0.110000 | -1784.000000 | -734.000000 | -1172.000000 | 559.000000 | 22.000000 | 6815 |  | CORR | GENE | 04:28 | 07:18 | 06:07 | 88 | 1225 | 13.000000 | EXT | - |  | (c)
74354.845000 | 3.820000 | 3.812000 | -7.700000 | -7.708000 | -192.000000 | -103.000000 | -132.000000 | 72.000000 | 3812.000000 | 6816 |  | CORR | СIGR | 02:34 | 02:48 | 02:44 | 22 | 120 | 11.000000 | EXT | -. Аномалия находится на отводе. |  | (c)
74387.347000 | 2.387000 | 2.379000 | -8.923000 | -8.931000 | -547.000000 | -500.000000 | -497.000000 | 447.000000 | 2379.000000 | 6819 |  | CORR | СIGR | 06:22 | 06:30 | 06:30 | 42 | 99 | 10.000000 | EXT | - |  | (c)
74405.305000 | 9.035000 | 8.815000 | -1.155000 | -1.375000 | 1110.000000 | 1122.000000 | 1152.000000 | 1110.000000 | 1052.000000 | 6820 |  | CORR | GENE | 08:22 | 08:24 | 08:29 | 323 | 84 | 10.000000 | EXT | -. Аномалия находится на упругопластическом изгибе: R=466 Дн, максимальное растяжение на 0.5 час. |  | (c)
74408.000000 | 1.540000 | 1.458000 | -10.090000 | -10.172000 | -752.000000 | -750.000000 | -738.000000 | 723.000000 | 1458.000000 | 6821 |  | CORR | AXGR | 08:15 | 08:15 | 08:17 | 170 | 29 | 10.000000 | EXT | -. Аномалия находится на упругопластическом изгибе: R=492 Дн, максимальное растяжение на 0.6 час. |  | (c)
74410.034000 | 3.574000 | 3.557000 | -8.056000 | -8.073000 | -1006.000000 | -955.000000 | -953.000000 | 899.000000 | 3557.000000 | 6821 |  | CORR | СIGR | 07:34 | 07:42 | 07:43 | 31 | 107 | 10.000000 | EXT | -. Аномалия находится на упругопластическом изгибе: R=532 Дн, максимальное растяжение на 0.8 час. |  | (c)
74415.214000 | 8.754000 | 8.441000 | -2.876000 | -3.189000 | -590.000000 | -572.000000 | -544.000000 | 498.000000 | 2524.000000 | 6821 |  | CORR | GENE | 08:41 | 08:44 | 08:49 | 665 | 92 | 10.000000 | EXT | - |  | (c)
74417.872000 | 11.412000 | 11.101000 | -0.218000 | -0.529000 | -657.000000 | -643.000000 | -624.000000 | 591.000000 | 81.000000 | 6821 |  | CORR | GENE | 08:30 | 08:33 | 08:36 | 448 | 66 | 12.000000 | EXT | - |  | (c)
74418.815000 | 0.725000 | 0.581000 | -10.705000 | -10.849000 | 561.000000 | 682.000000 | 632.000000 | 561.000000 | 581.000000 | 6822 |  | CORR | GENE | 08:35 | 08:55 | 08:47 | 561 | 142 | 10.000000 | EXT | - |  | (c)
74426.690000 | 8.600000 | 6.840000 | -2.830000 | -4.590000 | 403.000000 | 625.000000 | 582.000000 | 403.000000 | 2207.000000 | 6822 |  | CORR | GENE | 08:10 | 08:45 | 08:39 | 2383 | 358 | 10.000000 | EXT | - |  | (c)
74427.853000 | 9.763000 | 9.736000 | -1.667000 | -1.694000 | 437.000000 | 488.000000 | 486.000000 | 437.000000 | 1654.000000 | 6822 |  | CORR | СIGR | 08:15 | 08:23 | 08:23 | 40 | 99 | 10.000000 | EXT | - |  | (c)
74427.924000 | 9.834000 | 9.651000 | -1.596000 | -1.779000 | 590.000000 | 620.000000 | 614.000000 | 590.000000 | 1418.000000 | 6822 |  | CORR | GENE | 08:40 | 08:45 | 08:44 | 361 | 49 | 14.000000 | EXT | - |  | (c)
74431.626000 | 2.106000 | 1.965000 | -9.419000 | -9.560000 | 1111.000000 | 1297.000000 | 1234.000000 | 1111.000000 | 1965.000000 | 6823 |  | CORR | GENE | 06:04 | 06:34 | 06:24 | 813 | 246 | 15.000000 | EXT | -. Аномалия находится на отводе. |  | (c)
74432.418000 | 2.898000 | 2.885000 | -8.627000 | -8.640000 | 401.000000 | 453.000000 | 522.000000 | 401.000000 | 2885.000000 | 6823 |  | CORR | GENE | 04:09 | 04:18 | 04:29 | 46 | 243 | 10.000000 | EXT | -. Аномалия находится на отводе. |  | (c)
74435.927000 | 6.407000 | 6.379000 | -5.118000 | -5.146000 | 1088.000000 | 1202.000000 | 1173.000000 | 1088.000000 | 5080.000000 | 6823 |  | CORR | GENE | 06:00 | 06:19 | 06:14 | 66 | 171 | 10.000000 | EXT | -. Аномалия находится на отводе. |  | (c)
74436.366000 | 6.846000 | 6.845000 | -4.679000 | -4.680000 | 1107.000000 | 1271.000000 | 1190.000000 | 1107.000000 | 4658.000000 | 6823 |  | CORR | СIGR | 06:03 | 06:30 | 06:17 | 22 | 166 | 10.000000 | EXT | -. Аномалия находится на отводе. |  | (c)
74436.604000 | 7.084000 | 7.050000 | -4.441000 | -4.475000 | 1050.000000 | 1327.000000 | 1232.000000 | 1050.000000 | 4410.000000 | 6823 |  | CORR | GENE | 05:54 | 06:39 | 06:24 | 65 | 364 | 13.000000 | EXT | -. Аномалия находится на отводе. |  | (c)
74436.909000 | 7.389000 | 7.377000 | -4.136000 | -4.148000 | 1057.000000 | 1165.000000 | 1131.000000 | 1057.000000 | 4108.000000 | 6823 |  | CORR | СIGR | 05:55 | 06:13 | 06:07 | 40 | 147 | 12.000000 | EXT | -. Аномалия находится на отводе. |  | (c)
74437.072000 | 7.552000 | 7.534000 | -3.973000 | -3.991000 | 1064.000000 | 1218.000000 | 1350.000000 | 1064.000000 | 3806.000000 | 6823 |  | CORR | GENE | 05:57 | 06:21 | 06:43 | 185 | 570 | 12.000000 | EXT | -. Аномалия находится на отводе. |  | (c)
74437.844000 | 8.324000 | 8.300000 | -3.201000 | -3.225000 | 1009.000000 | 1105.000000 | 1097.000000 | 1009.000000 | 3159.000000 | 6823 |  | CORR | GENE | 05:48 | 06:03 | 06:02 | 66 | 176 | 13.000000 | EXT | -. Аномалия находится на отводе. |  | (c)
74438.846000 | 9.326000 | 9.306000 | -2.199000 | -2.219000 | 847.000000 | 962.000000 | 1152.000000 | 847.000000 | 2073.000000 | 6823 |  | CORR | GENE | 05:22 | 05:40 | 06:11 | 146 | 609 | 13.000000 | EXT | -. Аномалия находится на отводе. |  | (c)
74440.743000 | 11.223000 | 11.197000 | -0.302000 | -0.328000 | 141.000000 | 214.000000 | 310.000000 | 141.000000 | 294.000000 | 6823 |  | CORR | СIGR | 03:28 | 03:39 | 03:55 | 34 | 338 | 11.000000 | EXT | -. Аномалия находится на отводе. |  | (c)
74440.906000 | 11.386000 | 11.361000 | -0.139000 | -0.164000 | 620.000000 | 658.000000 | 780.000000 | 620.000000 | 110.000000 | 6823 |  | CORR | GENE | 04:45 | 04:51 | 05:11 | 54 | 321 | 11.000000 | EXT | -. Аномалия находится на отводе. |  | (c)
74441.022000 | 11.502000 | 11.399000 | -0.023000 | -0.126000 | -277.000000 | 214.000000 | 19.000000 | 0.000000 | 7.000000 | 6823 |  | CORR | GENE | 02:20 | 03:39 | 03:08 | 119 | 591 | 10.000000 | EXT | -. Аномалия находится на отводе. |  | (c)
74441.045000 | 0.000000 | -0.031000 | -10.965000 | -10.996000 | -1560.000000 | -1447.000000 | -1464.000000 | 54.109816 |  | 6824 | Смещение кромок | GWAN |  | 07:45 | 08:04 | 08:01 | 0 | 192 | 2.967000 | EXT | Смещение кромок. Наружу. Аномалия находится на отводе. Величина смещения - 3 мм. |  | (c)
74441.143000 | 0.098000 | 0.042000 | -10.867000 | -10.923000 | 1933.000000 | 1982.000000 | 2034.000000 | 7.688824 | 42.000000 | 6824 |  | CORR | GENE | 05:09 | 05:17 | 05:25 | 143 | 202 | 11.000000 | EXT | - |  | (c)
74441.155000 | 0.110000 | 0.055000 | -10.855000 | -10.910000 | 1200.000000 | 1300.000000 | 1396.000000 | 51.497063 | 55.000000 | 6824 |  | CORR | GENE | 03:11 | 03:27 | 03:43 | 81 | 392 | 10.000000 | EXT | - |  | (c)
74441.701000 | 0.656000 | 0.083000 | -10.309000 | -10.882000 | 1625.000000 | 1644.000000 | 1688.000000 | 38.719992 | 83.000000 | 6824 |  | CORR | GENE | 04:19 | 04:22 | 04:30 | 728 | 126 | 11.000000 | EXT | - |  | (c)
74441.758000 | 0.713000 | 0.686000 | -10.252000 | -10.279000 | 1451.000000 | 1527.000000 | 1526.000000 | 50.863872 | 686.000000 | 6824 |  | CORR | СIGR | 03:51 | 04:04 | 04:03 | 38 | 149 | 12.000000 | EXT | - |  | (c)
74441.998000 | 0.953000 | 0.886000 | -10.012000 | -10.079000 | 1288.000000 | 1389.000000 | 1491.000000 | 43.319794 | 886.000000 | 6824 |  | CORR | GENE | 03:25 | 03:41 | 03:58 | 102 | 406 | 10.000000 | EXT | - |  | (c)
74442.147000 | 1.102000 | 1.050000 | -9.863000 | -9.915000 | 1557.000000 | 1679.000000 | 1739.000000 | 24.920586 | 1050.000000 | 6824 |  | CORR | GENE | 04:08 | 04:28 | 04:38 | 69 | 365 | 11.000000 | EXT | - |  | (c)
74442.628000 | 1.583000 | 1.474000 | -9.382000 | -9.491000 | 1258.000000 | 1532.000000 | 1600.000000 | 23.310976 | 1474.000000 | 6824 |  | CORR | GENE | 03:20 | 04:04 | 04:15 | 150 | 683 | 12.000000 | EXT | - |  | (c)
74443.310000 | 2.265000 | 2.159000 | -8.700000 | -8.806000 | 1209.000000 | 1365.000000 | 1490.000000 | 37.025328 | 2159.000000 | 6824 |  | CORR | GENE | 03:12 | 03:37 | 03:58 | 131 | 563 | 11.000000 | EXT | - |  | (c)
74453.936000 | 1.926000 | 1.814000 | -9.499000 | -9.611000 | -1379.000000 | -1308.000000 | -1308.000000 | 68.709205 | 1814.000000 | 6825 |  | CORR | GENE | 07:53 | 08:05 | 08:05 | 216 | 141 | 11.000000 | EXT | - |  | (c)
74459.082000 | 7.072000 | 6.823000 | -4.353000 | -4.602000 | -1213.000000 | -1162.000000 | -1162.000000 | 82.118262 | 4123.000000 | 6825 | Дефект проката | MIAN | GENE | 08:20 | 08:29 | 08:29 | 479 | 103 | 10.000000 | INT | Дефект проката. Эквивалент потери металла 10%. |  | (c)
74463.607000 | 0.172000 | 0.046000 | -11.238000 | -11.364000 | 1831.000000 | 1991.000000 | 2025.000000 | 0.000000 | 46.000000 | 6826 |  | CORR | GENE | 06:27 | 06:53 | 06:58 | 144 | 386 | 13.000000 | EXT | - |  | (c)
74484.377000 | 9.532000 | 9.512000 | -1.093000 | -1.113000 | -879.000000 | -796.000000 | -803.000000 | 727.000000 | 1075.000000 | 6827 |  | CORR | СIGR | 05:32 | 05:45 | 05:44 | 38 | 152 | 11.000000 | EXT | -. Аномалия находится на упругопластическом изгибе: R=505 Дн, максимальное растяжение на 5.6 час. |  | (c)
74486.600000 | 1.130000 | 1.103000 | -10.135000 | -10.162000 | 229.000000 | 324.000000 | 320.000000 | 229.000000 | 1103.000000 | 6828 |  | CORR | СIGR | 06:04 | 06:19 | 06:19 | 44 | 183 | 11.000000 | EXT | -. Аномалия находится на упругопластическом изгибе: R=535 Дн, максимальное растяжение на 5.6 час. |  | (c)
74487.346000 | 1.876000 | 1.836000 | -9.389000 | -9.429000 | 340.000000 | 397.000000 | 416.000000 | 340.000000 | 1836.000000 | 6828 |  | CORR | GENE | 06:22 | 06:31 | 06:34 | 101 | 153 | 14.000000 | EXT | -. Аномалия находится на упругопластическом изгибе: R=551 Дн, максимальное растяжение на 5.6 час. |  | (c)
74510.690000 | 2.350000 | 1.841000 | -8.970000 | -9.479000 | 1153.000000 | 1274.000000 | 1309.000000 | 49.169775 | 1841.000000 | 6830 |  | CORR | GENE | 06:05 | 06:25 | 06:31 | 899 | 312 | 15.000000 | EXT | - |  | (c)
74511.192000 | 2.852000 | 2.825000 | -8.468000 | -8.495000 | 970.000000 | 1046.000000 | 1099.000000 | 70.581392 | 2825.000000 | 6830 |  | CORR | GENE | 05:36 | 05:48 | 05:57 | 48 | 257 | 10.000000 | EXT | - |  | (c)
74511.401000 | 3.061000 | 2.943000 | -8.259000 | -8.377000 | 1490.000000 | 1704.000000 | 1868.000000 | 0.000000 | 2943.000000 | 6830 |  | CORR | GENE | 07:00 | 07:34 | 08:01 | 154 | 755 | 12.000000 | EXT | - |  | (c)
74511.567000 | 3.227000 | 3.096000 | -8.093000 | -8.224000 | 1093.000000 | 1168.000000 | 1204.000000 | 64.957824 | 3096.000000 | 6830 |  | CORR | GENE | 05:56 | 06:08 | 06:14 | 198 | 222 | 10.000000 | EXT | - |  | (c)
74511.986000 | 3.646000 | 3.549000 | -7.674000 | -7.771000 | 944.000000 | 1103.000000 | 1132.000000 | 58.262059 | 3549.000000 | 6830 |  | CORR | GENE | 05:32 | 05:57 | 06:02 | 186 | 377 | 10.000000 | EXT | - |  | (c)
74512.280000 | 3.940000 | 3.901000 | -7.380000 | -7.419000 | 1101.000000 | 1286.000000 | 1231.000000 | 59.678086 | 3901.000000 | 6830 |  | CORR | GENE | 05:57 | 06:27 | 06:18 | 103 | 260 | 15.000000 | EXT | - |  | (c)
74513.232000 | 4.892000 | 4.848000 | -6.428000 | -6.472000 | 976.000000 | 1071.000000 | 1093.000000 | 73.002341 | 4848.000000 | 6830 |  | CORR | GENE | 05:37 | 05:52 | 05:56 | 49 | 233 | 12.000000 | EXT | - |  | (c)
74515.953000 | 7.613000 | 7.603000 | -3.707000 | -3.717000 | 1248.000000 | 1363.000000 | 1345.000000 | 55.886444 | 3675.000000 | 6830 |  | CORR | СIGR | 06:21 | 06:39 | 06:36 | 42 | 193 | 10.000000 | EXT | - |  | (c)
74520.133000 | 0.473000 | 0.462000 | -10.557000 | -10.568000 | 2041.000000 | 2096.000000 | 2094.000000 | 6.785148 | 462.000000 | 6831 |  | CORR | СIGR | 05:12 | 05:21 | 05:21 | 23 | 105 | 10.000000 | EXT | - |  | (c)
74538.856000 | 8.166000 | 8.147000 | -3.139000 | -3.158000 | 1587.000000 | 1633.000000 | 1633.000000 | 40.725606 | 3122.000000 | 6832 |  | CORR | СIGR | 04:30 | 04:38 | 04:38 | 36 | 93 | 10.000000 | EXT | - |  | (c)
74562.392000 | 9.017000 | 8.845000 | -2.398000 | -2.570000 | 1211.000000 | 1267.000000 | 1287.000000 | 1211.000000 | 2318.000000 | 6834 |  | CORR | GENE | 06:18 | 06:27 | 06:30 | 252 | 152 | 12.000000 | EXT | -. Аномалия находится на отводе. |  | (c)
74598.245000 | 0.000000 | -0.011000 | -11.365000 | -11.376000 | -749.000000 | -404.000000 | -388.000000 | 26.000000 |  | 6837а | Смещение кромок | GWAN |  | 05:31 | 06:27 | 06:30 | 0 | 723 | 3.433000 | EXT | Смещение кромок. Наружу. Величина смещения - 3.4 мм. |  | (c)
74598.245000 | 0.000000 | -0.021000 | -11.365000 | -11.386000 | 20.000000 | 235.000000 | 224.000000 | 20.000000 |  | 6837а | Смещение кромок | GWAN |  | 07:36 | 08:10 | 08:08 | 0 | 407 | 3.987000 | EXT | Смещение кромок. Вовнутрь. Величина смещения - 4 мм. |  | (c)
74621.130000 | 0.000000 | -0.029000 | -11.930000 | -11.959000 | -1252.000000 | -775.000000 | -882.000000 | 512.000000 |  | 6839б | Нарушение формы кольцевого шва | GWAN |  | 07:07 | 08:24 | 08:07 | 0 | 740 |  | EXT | Нарушение формы кольцевого шва |  | (c)
74633.060000 | 0.000000 | -0.026000 | -2.000000 | -2.026000 | -653.000000 | -412.000000 | -337.000000 | 20.000000 |  | 6840а | Смещение кромок | GWAN |  | 01:48 | 02:27 | 02:39 | 0 | 633 | 3.841000 | EXT | Смещение кромок. Вовнутрь. Величина смещения - 3.8 мм. |  | (c)
74633.060000 | 0.000000 | -0.026000 | -2.000000 | -2.026000 | 944.000000 | 1197.000000 | 1336.000000 | 944.000000 |  | 6840а | Смещение кромок | GWAN |  | 06:06 | 06:47 | 07:09 | 0 | 784 | 2.986000 | EXT | Смещение кромок. Вовнутрь. Величина смещения - 3 мм. |  | (c)
74633.060000 | 0.000000 | -0.043000 | -2.000000 | -2.043000 | 2140.000000 | -1724.000000 | -1932.000000 | 1542.000000 |  | 6840а | Смещение кромок | GWAN |  | 09:19 | 10:55 | 10:22 | 0 | 780 | 2.451530 | EXT | Смещение кромок. Вовнутрь. Величина смещения - 2.5 мм. |  | (c)
74644.844000 | 9.784000 | 9.766000 | -0.081000 | -0.099000 | 779.000000 | 930.000000 | 909.000000 | 62.852077 | 46.000000 | 6841а |  | CORR | GENE | 04:19 | 04:43 | 04:40 | 53 | 260 | 12.000000 | EXT | - |  | (c)
74644.925000 | 0.000000 | -0.031000 | -11.310000 | -11.341000 | 357.000000 | 454.000000 | 620.000000 | 28.846405 |  | 6842 | Нарушение формы кольцевого шва | GWAN |  | 02:29 | 02:45 | 03:12 | 0 | 525 |  | EXT | Нарушение формы кольцевого шва |  | (c)
74644.925000 | 0.000000 | -0.017000 | -11.310000 | -11.327000 | 1256.000000 | 1472.000000 | 1403.000000 | 43.197583 |  | 6842 | Нарушение формы кольцевого шва | GWAN |  | 04:54 | 05:29 | 05:18 | 0 | 293 |  | EXT | Нарушение формы кольцевого шва |  | (c)
74644.925000 | 0.000000 | -0.024000 | -11.310000 | -11.334000 | -1873.000000 | -1801.000000 | -1732.000000 | 40.214513 |  | 6842 | Нарушение формы кольцевого шва | GWAN |  | 08:29 | 08:41 | 08:52 | 0 | 282 |  | EXT | Нарушение формы кольцевого шва |  | (c)
74644.925000 | 0.000000 | -0.032000 | -11.310000 | -11.342000 | -1520.000000 | -1468.000000 | -1439.000000 | 63.898369 |  | 6842 | Нарушение формы кольцевого шва | GWAN |  | 09:26 | 09:35 | 09:39 | 0 | 162 |  | EXT | Нарушение формы кольцевого шва |  | (c)
74650.146000 | 5.221000 | 5.153000 | -6.089000 | -6.157000 | -1470.000000 | -1266.000000 | -1343.000000 | 71.614400 | 5153.000000 | 6842 |  | CORR | GENE | 09:34 | 10:07 | 09:55 | 92 | 254 | 10.000000 | EXT | - |  | (c)
74679.205000 | 0.000000 | -0.008000 | -11.530000 | -11.538000 | -1477.000000 | -1392.000000 | -1378.000000 | 1279.000000 |  | 6845 | Коррозия на шве | GWAN |  | 05:11 | 05:24 | 05:27 | 43 | 198 | 17.000000 | EXT | Коррозия на шве. Аномалия находится на отводе. |  | (c)
74688.816000 | 9.611000 | 9.590000 | -1.919000 | -1.940000 | -1526.000000 | -1445.000000 | -1457.000000 | 1388.000000 | 1915.000000 | 6845 |  | CORR | СIGR | 05:03 | 05:16 | 05:14 | 25 | 138 | 12.000000 | EXT | -. Аномалия находится на отводе. |  | (c)
74691.815000 | 1.080000 | 1.049000 | -9.480000 | -9.511000 | -962.000000 | -861.000000 | -890.000000 | 819.000000 | 1049.000000 | 6846 |  | CORR | СIGR | 06:10 | 06:26 | 06:22 | 31 | 143 | 10.000000 | EXT | -. Аномалия находится на отводе. |  | (c)
74693.889000 | 3.154000 | 3.074000 | -7.406000 | -7.486000 | -396.000000 | -109.000000 | -184.000000 | 0.000000 | 3074.000000 | 6846 |  | CORR | GENE | 07:41 | 08:28 | 08:16 | 113 | 424 | 11.000000 | EXT | -. Аномалия находится на отводе. |  | (c)
74694.242000 | 3.507000 | 3.392000 | -7.053000 | -7.168000 | -1824.000000 | -1590.000000 | -1422.000000 | 1021.000000 | 3392.000000 | 6846 |  | CORR | GENE | 03:51 | 04:29 | 04:56 | 193 | 803 | 13.000000 | EXT | -. Аномалия находится на отводе. |  | (c)
74695.035000 | 4.300000 | 4.275000 | -6.260000 | -6.285000 | -270.000000 | -145.000000 | -166.000000 | 61.000000 | 4275.000000 | 6846 |  | CORR | GENE | 08:02 | 08:22 | 08:19 | 72 | 209 | 12.000000 | EXT | -. Аномалия находится на отводе. |  | (c)
74701.295000 | 0.000000 | -0.020000 | -5.680000 | -5.700000 | -692.000000 | -514.000000 | -552.000000 | 21.879740 |  | 6847 | Нарушение формы кольцевого шва | GWAN |  | 08:45 | 09:14 | 09:08 | 0 | 281 |  | EXT | Нарушение формы кольцевого шва. Аномалия находится на отводе. |  | (c)
74706.906000 | 5.611000 | 5.453000 | -0.069000 | -0.227000 | -1457.000000 | -1319.000000 | -1284.000000 | 62.402821 | 69.000000 | 6847 |  | CORR | GENE | 06:42 | 07:04 | 07:10 | 158 | 346 | 10.000000 | EXT | - |  | (c)
74707.940000 | 0.965000 | 0.735000 | -4.245000 | -4.475000 | -1310.000000 | -1279.000000 | -1258.000000 | 74.259331 | 735.000000 | 6848 |  | CORR | GENE | 07:00 | 07:05 | 07:09 | 360 | 104 | 11.000000 | EXT | - |  | (c)
74709.422000 | 2.447000 | 2.372000 | -2.763000 | -2.838000 | -1300.000000 | -1277.000000 | -1281.000000 | 75.066314 | 2372.000000 | 6848 |  | CORR | AXGR | 07:02 | 07:06 | 07:05 | 241 | 38 | 10.000000 | EXT | - |  | (c)
74713.686000 | 1.501000 | 1.303000 | -7.784000 | -7.982000 | -769.000000 | -605.000000 | -640.000000 | 30.873174 | 1303.000000 | 6849 |  | CORR | GENE | 07:03 | 07:30 | 07:24 | 1406 | 258 | 11.000000 | EXT | - |  | (c)
74719.387000 | 7.202000 | 7.180000 | -2.083000 | -2.105000 | -249.000000 | -170.000000 | -167.000000 | 0.202725 | 2059.000000 | 6849 |  | CORR | GENE | 08:27 | 08:40 | 08:41 | 46 | 164 | 10.000000 | EXT | - |  | (c)
74720.363000 | 8.178000 | 8.115000 | -1.107000 | -1.170000 | -114.000000 | -77.000000 | -95.000000 | 4.639859 | 726.000000 | 6849 |  | CORR | AXGR | 08:49 | 08:55 | 08:52 | 444 | 38 | 10.000000 | EXT | - |  | (c)
74721.599000 | 0.129000 | 0.093000 | -1.766000 | -1.802000 | 2202.000000 | -2081.000000 | -2128.000000 | 0.000000 | 93.000000 | 6850 |  | CORR | GENE | 03:06 | 03:34 | 03:27 | 61 | 261 | 12.000000 | EXT | - |  | (c)
74722.195000 | 0.725000 | 0.657000 | -1.170000 | -1.238000 | -2178.000000 | -2064.000000 | -2110.000000 | 4.201695 | 203.000000 | 6850 |  | CORR | GENE | 03:19 | 03:37 | 03:30 | 1035 | 137 | 10.000000 | EXT | - |  | (c)
74730.564000 | 7.199000 | 6.734000 | -4.091000 | -4.556000 | 1870.000000 | 1983.000000 | 2015.000000 | 0.000000 | 3976.000000 | 6851 |  | CORR | GENE | 07:17 | 07:35 | 07:40 | 580 | 291 | 10.000000 | EXT | - |  | (c)
74740.311000 | 4.151000 | 4.122000 | -5.054000 | -5.083000 | -2130.000000 | -2042.000000 | -2029.000000 | 16.229719 | 4122.000000 | 6853 |  | CORR | GENE | 07:20 | 07:34 | 07:36 | 61 | 202 | 14.000000 | EXT | - |  | (c)
74749.899000 | 4.534000 | 4.521000 | -6.831000 | -6.844000 | 1467.000000 | 1532.000000 | 1579.000000 | 34.564107 | 4521.000000 | 6854 |  | CORR | GENE | 06:14 | 06:24 | 06:32 | 45 | 223 | 11.000000 | EXT | - |  | (c)
74835.060000 | 10.230000 | 10.119000 | -1.325000 | -1.436000 | 1368.000000 | 1459.000000 | 1484.000000 | 1368.000000 | 1221.000000 | 6861 |  | DENT |  | 06:36 | 06:51 | 06:55 | 215 | 231 | 0.492958 |  | -. Аномалия находится на отводе. |  | (c)
74855.890000 | 0.000000 | -0.039000 | -2.235000 | -2.274000 | 587.000000 | 1250.000000 | 1073.000000 | 14.821961 |  | 6865 | Нарушение формы кольцевого шва | GWAN |  | 01:47 | 03:34 | 03:06 | 0 | 973 |  | EXT | Нарушение формы кольцевого шва |  | (c)
74855.890000 | 0.000000 | -0.035000 | -2.235000 | -2.270000 | -1535.000000 | -1240.000000 | -1337.000000 | 72.132862 |  | 6865 | Нарушение формы кольцевого шва | GWAN |  | 08:05 | 08:52 | 08:37 | 0 | 397 |  | EXT | Нарушение формы кольцевого шва |  | (c)
74855.890000 | 0.000000 | -0.035000 | -2.235000 | -2.270000 | -761.000000 | -572.000000 | -564.000000 | 29.558931 |  | 6865 | Нарушение формы кольцевого шва | GWAN |  | 10:10 | 10:40 | 10:42 | 0 | 395 |  | EXT | Нарушение формы кольцевого шва |  | (c)
74866.710000 | 0.000000 | -0.041000 | -11.180000 | -11.221000 | 469.000000 | 992.000000 | 999.000000 | 56.529057 |  | 6867 | Нарушение формы кольцевого шва | GWAN |  | 00:47 | 02:12 | 02:13 | 0 | 1061 |  | EXT | Нарушение формы кольцевого шва. Аномалия находится на упругопластическом изгибе: R=375 Дн, максимальное растяжение на 6 час. |  | (c)
74866.710000 | 0.000000 | -0.036000 | -11.180000 | -11.216000 | -1277.000000 | -459.000000 | -764.000000 | 0.000000 |  | 6867 | Нарушение формы кольцевого шва | GWAN |  | 08:06 | 10:17 | 09:28 | 0 | 1025 |  | EXT | Нарушение формы кольцевого шва. Аномалия находится на упругопластическом изгибе: R=375 Дн, максимальное растяжение на 6 час. |  | (c)
74896.136000 | 6.541000 | 6.511000 | -4.509000 | -4.539000 | 1914.000000 | -2170.000000 | 2179.000000 | 1914.000000 | 4465.000000 | 6869 |  | CORR | GENE | 08:21 | 09:22 | 09:04 | 74 | 530 | 10.000000 | EXT | -. Аномалия находится на отводе. |  | (c)
74897.636000 | 8.041000 | 8.010000 | -3.009000 | -3.040000 | 1838.000000 | 1844.000000 | 1913.000000 | 1838.000000 | 3008.000000 | 6869 |  | CORR | СIGR | 08:09 | 08:10 | 08:21 | 32 | 150 | 12.000000 | EXT | -. Аномалия находится на отводе. |  | (c)
74898.555000 | 8.960000 | 8.072000 | -2.090000 | -2.978000 | 1244.000000 | 1303.000000 | 1361.000000 | 1244.000000 | 1867.000000 | 6869 |  | CORR | GENE | 06:33 | 06:42 | 06:52 | 1111 | 234 | 10.000000 | EXT | -. Аномалия находится на отводе. |  | (c)
74901.666000 | 1.021000 | 0.933000 | -10.519000 | -10.607000 | -145.000000 | -125.000000 | -128.000000 | 111.000000 | 933.000000 | 6870 |  | CORR | AXGR | 08:40 | 08:43 | 08:43 | 159 | 34 | 16.000000 | EXT | -. Аномалия находится на отводе. |  | (c)
74953.546000 | 6.791000 | 6.750000 | -4.219000 | -4.260000 | 1241.000000 | 1292.000000 | 1347.000000 | 54.220729 | 4206.000000 | 6874 |  | CORR | GENE | 05:46 | 05:54 | 06:03 | 54 | 212 | 11.000000 | EXT | -. Аномалия находится на упругопластическом изгибе: R=441 Дн, максимальное растяжение на 0.6 час. |  | (c)
74972.031000 | 2.861000 | 2.843000 | -8.709000 | -8.727000 | -1121.000000 | -1053.000000 | -1039.000000 | 957.000000 | 2843.000000 | 6876 |  | CORR | СIGR | 06:00 | 06:11 | 06:13 | 35 | 164 | 12.000000 | EXT | -. Аномалия находится на отводе. |  | (c)
75025.011000 | 10.076000 | 9.981000 | -1.339000 | -1.434000 | 2105.000000 | 2163.000000 | 2154.000000 | 0.000000 | 1217.000000 | 6880 |  | CORR | GENE | 06:07 | 06:17 | 06:15 | 217 | 98 | 12.000000 | EXT | - |  | (c)
75062.239000 | 2.434000 | 2.089000 | -9.096000 | -9.441000 | -1788.000000 | -1750.000000 | -1760.000000 | 1731.000000 | 2089.000000 | 6884 |  | CORR | GENE | 04:04 | 04:10 | 04:09 | 458 | 57 | 10.000000 | EXT | -. Аномалия находится на отводе. |  | (c)
75071.335000 | 0.000000 | -0.026000 | -11.455000 | -11.481000 | -264.000000 | 14.000000 | -81.000000 | 0.000000 |  | 6885 | Смещение кромок | GWAN |  | 02:52 | 03:37 | 03:21 | 0 | 366 | 3.535000 | EXT | Смещение кромок. Наружу. Аномалия находится на отводе. Величина смещения - 3.5 мм. |  | (c)
75086.032000 | 3.242000 | 3.174000 | -7.638000 | -7.706000 | -1971.000000 | -1823.000000 | -1766.000000 | 20.975189 | 3174.000000 | 6886 |  | CORR | GENE | 04:11 | 04:35 | 04:44 | 94 | 409 | 14.000000 | EXT | - |  | (c)
75132.942000 | 5.697000 | 5.682000 | -5.843000 | -5.858000 | 1661.000000 | 1740.000000 | 1754.000000 | 1661.000000 | 5682.000000 | 6890 |  | CORR | СIGR | 07:31 | 07:43 | 07:46 | 39 | 186 | 10.000000 | EXT | -. Аномалия находится на отводе. |  | (c)
75139.569000 | 0.784000 | 0.761000 | -10.716000 | -10.739000 | 1788.000000 | 1920.000000 | 1884.000000 | 1788.000000 | 761.000000 | 6891 |  | CORR | GENE | 05:35 | 05:56 | 05:50 | 52 | 191 | 10.000000 | EXT | - |  | (c)
75143.345000 | 4.560000 | 2.807000 | -6.940000 | -8.693000 | 1829.000000 | 2059.000000 | 1984.000000 | 1829.000000 | 2807.000000 | 6891 |  | CORR | GENE | 05:42 | 06:19 | 06:07 | 2040 | 310 | 11.000000 | EXT | - |  | (c)
75148.549000 | 9.764000 | 9.755000 | -1.736000 | -1.745000 | -1828.000000 | -1790.000000 | -1790.000000 | 1752.000000 | 1725.000000 | 6891 |  | CORR | СIGR | 07:51 | 07:58 | 07:58 | 20 | 75 | 10.000000 | EXT | - |  | (c)
75149.650000 | 10.865000 | 10.646000 | -0.635000 | -0.854000 | 1676.000000 | 2011.000000 | 2004.000000 | 1676.000000 | 573.000000 | 6891 |  | CORR | GENE | 05:17 | 06:11 | 06:10 | 281 | 656 | 13.000000 | EXT | - |  | (c)
75182.471000 | 9.211000 | 9.200000 | -2.024000 | -2.035000 | 2203.000000 | -2221.000000 | -2219.000000 | 2180.000000 | 2014.000000 | 6894 |  | CORR | СIGR | 02:59 | 03:05 | 03:05 | 21 | 78 | 11.000000 | EXT | -. Аномалия находится на отводе. |  | (c)
75184.093000 | 10.833000 | 10.777000 | -0.402000 | -0.458000 | -645.000000 | -553.000000 | -530.000000 | 416.000000 | 384.000000 | 6894 |  | CORR | GENE | 07:19 | 07:34 | 07:38 | 74 | 229 | 12.000000 | EXT | -. Аномалия находится на отводе. |  | (c)
75212.798000 | 5.448000 | 5.433000 | -5.837000 | -5.852000 | 1455.000000 | 1518.000000 | 1506.000000 | 50.191050 | 5433.000000 | 6897 |  | CORR | СIGR | 06:14 | 06:24 | 06:22 | 26 | 102 | 13.000000 | EXT | - |  | (c)
75215.174000 | 7.824000 | 7.809000 | -3.461000 | -3.476000 | 1113.000000 | 1190.000000 | 1181.000000 | 73.744480 | 3448.000000 | 6897 |  | CORR | СIGR | 05:19 | 05:31 | 05:30 | 28 | 136 | 10.000000 | EXT | - |  | (c)
75223.341000 | 4.706000 | 4.617000 | -6.639000 | -6.728000 | 2124.000000 | 2137.000000 | 2148.000000 | 2.831683 | 4617.000000 | 6898 |  | CORR | GENE | 06:33 | 06:36 | 06:37 | 179 | 48 | 10.000000 | EXT | - |  | (c)
75231.396000 | 1.416000 | 1.366000 | -9.979000 | -10.029000 | 2022.000000 | 2159.000000 | 2102.000000 | 3.942063 | 1366.000000 | 6899 |  | CORR | GENE | 04:54 | 05:16 | 05:07 | 61 | 160 | 11.000000 | EXT | - |  | (c)
75234.214000 | 4.234000 | 4.026000 | -7.161000 | -7.369000 | 1859.000000 | 1956.000000 | 1966.000000 | 12.747151 | 4026.000000 | 6899 |  | CORR | GENE | 04:28 | 04:43 | 04:45 | 499 | 214 | 10.000000 | EXT | - |  | (c)
75235.240000 | 5.260000 | 5.249000 | -6.135000 | -6.146000 | -1664.000000 | -1555.000000 | -1586.000000 | 45.691315 | 5249.000000 | 6899 |  | CORR | СIGR | 06:59 | 07:17 | 07:12 | 41 | 156 | 10.000000 | EXT | - |  | (c)
75264.030000 | 0.000000 | -0.011000 | -11.260000 | -11.271000 | 2029.000000 | 2140.000000 | 2182.000000 | 0.000000 |  | 6902 | Смещение кромок | GWAN |  | 06:35 | 06:53 | 07:00 | 0 | 305 | 3.477000 | EXT | Смещение кромок. Наружу. Величина смещения - 3.5 мм. |  | (c)
75278.355000 | 3.065000 | 2.865000 | -7.840000 | -8.040000 | -2152.000000 | -2113.000000 | -2114.000000 | 6.334833 | 2865.000000 | 6903 |  | CORR | GENE | 04:02 | 04:08 | 04:08 | 402 | 75 | 10.000000 | EXT | - |  | (c)
75320.710000 | 0.105000 | 0.063000 | -11.255000 | -11.297000 | 1860.000000 | -2068.000000 | 2197.000000 | 1860.000000 | 63.000000 | 6907 |  | CORR | GENE | 05:50 | 07:16 | 06:45 | 73 | 674 | 11.000000 | EXT | -. Аномалия находится на упругопластическом изгибе: R=695 Дн, максимальное растяжение на 5.6 час. |  | (c)
75321.194000 | 0.589000 | 0.504000 | -10.771000 | -10.856000 | 2118.000000 | -2023.000000 | -1983.000000 | 1622.000000 | 504.000000 | 6907 |  | CORR | GENE | 06:32 | 07:24 | 07:30 | 287 | 721 | 10.000000 | EXT | -. Аномалия находится на упругопластическом изгибе: R=579 Дн, максимальное растяжение на 5.7 час. |  | (c)
75331.886000 | 11.281000 | 11.196000 | -0.079000 | -0.164000 | -2225.000000 | -2068.000000 | -2101.000000 | 1977.000000 | 60.000000 | 6907 |  | CORR | GENE | 06:51 | 07:16 | 07:11 | 104 | 249 | 13.000000 | EXT | -. Аномалия находится на упругопластическом изгибе: R=463 Дн, максимальное растяжение на 5.8 час. |  | (c)
75343.241000 | 11.276000 | 11.233000 | -0.049000 | -0.092000 | -2160.000000 | -1928.000000 | -1911.000000 | 25.793254 | 13.000000 | 6908 |  | CORR | GENE | 06:33 | 07:10 | 07:13 | 79 | 499 | 10.000000 | EXT | -. Аномалия находится на упругопластическом изгибе: R=420 Дн, максимальное растяжение на 5.4 час. |  | (c)
75398.846000 | 10.731000 | 10.699000 | -0.529000 | -0.561000 | 1767.000000 | 1879.000000 | 1869.000000 | 1767.000000 | 495.000000 | 6913 |  | CORR | GENE | 06:39 | 06:57 | 06:56 | 66 | 205 | 14.000000 | EXT | - |  | (c)
75405.575000 | 6.200000 | 6.126000 | -4.885000 | -4.959000 | 317.000000 | 354.000000 | 356.000000 | 317.000000 | 4836.000000 | 6914 |  | DENT |  | 09:32 | 09:38 | 09:39 | 123 | 78 | 0.281690 |  | - |  | (c)
75407.730000 | 8.355000 | 8.235000 | -2.730000 | -2.850000 | -481.000000 | -406.000000 | -405.000000 | 330.000000 | 2717.000000 | 6914 |  | CORR | GENE | 07:24 | 07:36 | 07:36 | 133 | 151 | 13.000000 | EXT | - |  | (c)
75407.814000 | 8.439000 | 8.425000 | -2.646000 | -2.660000 | -1636.000000 | -1597.000000 | -1580.000000 | 1524.000000 | 2633.000000 | 6914 |  | CORR | СIGR | 04:17 | 04:23 | 04:26 | 27 | 112 | 10.000000 | EXT | - |  | (c)
75410.021000 | 10.646000 | 9.516000 | -0.439000 | -1.569000 | -547.000000 | -500.000000 | -502.000000 | 457.000000 | 216.000000 | 6914 |  | CORR | GENE | 07:13 | 07:21 | 07:20 | 1353 | 90 | 13.000000 | EXT | - |  | (c)
75424.822000 | 3.247000 | 2.811000 | -8.078000 | -8.514000 | 444.000000 | 478.000000 | 500.000000 | 35.818699 | 2811.000000 | 6916 |  | CORR | GENE | 03:51 | 03:56 | 04:00 | 701 | 112 | 11.000000 | EXT | - |  | (c)
75430.963000 | 9.388000 | 9.378000 | -1.937000 | -1.947000 | 2147.000000 | 2181.000000 | 2185.000000 | 0.000000 | 1927.000000 | 6916 |  | CORR | СIGR | 08:26 | 08:31 | 08:32 | 20 | 77 | 11.000000 | EXT | - |  | (c)
75436.014000 | 3.114000 | 3.026000 | -8.276000 | -8.364000 | 1457.000000 | 1566.000000 | 1525.000000 | 51.491660 | 3026.000000 | 6917 |  | CORR | GENE | 03:58 | 04:16 | 04:09 | 110 | 135 | 10.000000 | EXT | - |  | (c)
75444.290000 | 0.000000 | -0.021000 | -11.385000 | -11.406000 | -1531.000000 | -1194.000000 | -1173.000000 | 37.033837 |  | 6918 | Смещение кромок | GWAN |  | 05:17 | 06:11 | 06:15 | 0 | 714 | 2.370000 | EXT | Смещение кромок. Наружу. Величина смещения - 2.4 мм. |  | (c)
75460.155000 | 4.480000 | 4.465000 | -6.820000 | -6.835000 | 2011.000000 | 2026.000000 | 2029.000000 | 14.897267 | 4465.000000 | 6919 |  | CORR | PITT | 04:52 | 04:55 | 04:55 | 29 | 35 | 15.000000 | EXT | - |  | (c)
75462.864000 | 7.189000 | 6.671000 | -4.111000 | -4.629000 | -1697.000000 | -1441.000000 | -1421.000000 | 43.085183 | 4081.000000 | 6919 |  | CORR | GENE | 06:54 | 07:35 | 07:39 | 548 | 551 | 13.000000 | EXT | - |  | (c)
75465.743000 | 10.068000 | 9.975000 | -1.232000 | -1.325000 | -1649.000000 | -1538.000000 | -1552.000000 | 46.951280 | 1203.000000 | 6919 |  | CORR | GENE | 07:02 | 07:20 | 07:17 | 122 | 194 | 12.000000 | EXT | - |  | (c)
75478.350000 | 0.000000 | -0.030000 | -11.310000 | -11.340000 | 508.000000 | 990.000000 | 899.000000 | 40.955769 |  | 6921 | Нарушение формы кольцевого шва | GWAN |  | 01:41 | 02:59 | 02:44 | 0 | 783 |  | EXT | Нарушение формы кольцевого шва |  | (c)
75478.350000 | 0.000000 | -0.021000 | -11.310000 | -11.331000 | 1308.000000 | 1703.000000 | 1559.000000 | 13.638224 |  | 6921 | Смещение кромок | GWAN |  | 03:50 | 04:54 | 04:30 | 0 | 502 | 2.602000 | EXT | Смещение кромок. Наружу. Величина смещения - 2.6 мм. |  | (c)
75478.350000 | 0.000000 | -0.024000 | -11.310000 | -11.334000 | -904.000000 | -684.000000 | -547.000000 | 15.250460 |  | 6921 | Нарушение формы кольцевого шва | GWAN |  | 09:53 | 10:28 | 10:51 | 0 | 715 |  | EXT | Нарушение формы кольцевого шва |  | (c)
75502.337000 | 1.557000 | 1.533000 | -9.433000 | -9.457000 | -829.000000 | -782.000000 | -779.000000 | 728.000000 | 1533.000000 | 6923 |  | CORR | GENE | 05:53 | 06:01 | 06:02 | 53 | 101 | 10.000000 | EXT | - |  | (c)
75507.760000 | 6.980000 | 6.919000 | -4.010000 | -4.071000 | -951.000000 | -810.000000 | -791.000000 | 631.000000 | 3928.000000 | 6923 |  | CORR | GENE | 05:34 | 05:57 | 06:00 | 143 | 320 | 10.000000 | EXT | - |  | (c)
75518.567000 | 6.797000 | 6.561000 | -4.473000 | -4.709000 | -1840.000000 | -1771.000000 | -1699.000000 | 1559.000000 | 4151.000000 | 6924 |  | GOUG | GENE | 01:02 | 01:13 | 01:24 | 558 | 281 | 7.000000 | EXT | -. Зона задиров. |  | (c)
75541.561000 | 7.016000 | 6.183000 | -4.564000 | -5.397000 | -1207.000000 | -1027.000000 | -1030.000000 | 852.000000 | 2935.000000 | 6926 |  | CORR | GENE | 07:15 | 07:44 | 07:44 | 2462 | 354 | 12.000000 | EXT | - |  | (c)
75579.384000 | 10.274000 | 10.166000 | -1.336000 | -1.444000 | -1985.000000 | -1963.000000 | -1973.000000 | 1962.000000 | 1242.000000 | 6929 |  | CORR | AXGR | 10:14 | 10:18 | 10:16 | 202 | 23 | 12.000000 | EXT | - |  | (c)
75591.650000 | 0.000000 | -0.010000 | -11.025000 | -11.035000 | -782.000000 | -320.000000 | -497.000000 | 212.000000 |  | 6931 | Смещение кромок | GWAN |  | 07:12 | 08:27 | 07:58 | 0 | 569 | 3.488000 | EXT | Смещение кромок. Вовнутрь. Величина смещения - 3.5 мм. |  | (c)
75617.813000 | 3.558000 | 3.537000 | -8.047000 | -8.068000 | 1762.000000 | 1895.000000 | 1857.000000 | 1762.000000 | 3537.000000 | 6934 |  | GOUG | СIGR | 01:40 | 02:01 | 01:55 | 29 | 189 | 10.000000 | EXT | -. Задир. |  | (c)
75631.352000 | 5.492000 | 5.468000 | -5.693000 | -5.717000 | 1970.000000 | 2063.000000 | 2075.000000 | 1970.000000 | 5468.000000 | 6935 |  | CORR | GENE | 06:47 | 07:02 | 07:04 | 46 | 211 | 10.000000 | EXT | - |  | (c)
75646.498000 | 9.453000 | 8.217000 | -1.902000 | -3.138000 | 1220.000000 | 1265.000000 | 1262.000000 | 71.424940 | 1519.000000 | 6936 |  | CORR | GENE | 05:38 | 05:45 | 05:44 | 1619 | 83 | 11.000000 | EXT | - |  | (c)
75693.702000 | 10.952000 | 10.229000 | -0.568000 | -1.291000 | 881.000000 | 925.000000 | 962.000000 | 881.000000 | 167.000000 | 6940 |  | CORR | GENE | 05:28 | 05:35 | 05:41 | 1124 | 161 | 10.000000 | EXT | -. Аномалия находится на отводе. |  | (c)
75694.270000 | 0.000000 | -0.012000 | -11.315000 | -11.327000 | -1047.000000 | -936.000000 | -766.000000 | 485.000000 |  | 6941 | Нарушение формы кольцевого шва | GWAN |  | 05:35 | 05:53 | 06:20 | 0 | 563 |  | EXT | Нарушение формы кольцевого шва. Аномалия находится на отводе. |  | (c)
75716.910000 | 0.000000 | -0.011000 | -11.550000 | -11.561000 | -881.000000 | -733.000000 | -573.000000 | 265.000000 |  | 6943 | Смещение кромок | GWAN |  | 04:17 | 04:41 | 05:07 | 0 | 616 | 3.090000 | EXT | Смещение кромок. Наружу. Величина смещения - 3.1 мм. |  | (c)
75746.551000 | 7.166000 | 7.033000 | -3.589000 | -3.722000 | 1615.000000 | 1744.000000 | 1793.000000 | 1615.000000 | 2741.000000 | 6945 |  | CORR | GENE | 05:45 | 06:06 | 06:14 | 981 | 355 | 11.000000 | EXT | - |  | (c)
75771.810000 | 0.000000 | -0.026000 | -11.705000 | -11.731000 | 572.000000 | 955.000000 | 909.000000 | 572.000000 |  | 6948 | Смещение кромок | GWAN |  | 03:26 | 04:28 | 04:20 | 0 | 674 | 3.662000 | EXT | Смещение кромок. Наружу. Величина смещения - 3.7 мм. |  | (c)
75829.350000 | 2.395000 | 2.373000 | -8.730000 | -8.752000 | 2186.000000 | -2133.000000 | -2132.000000 | 7.923135 | 2373.000000 | 6953 |  | CORR | СIGR | 08:10 | 08:33 | 08:33 | 42 | 286 | 11.000000 | EXT | - |  | (c)
75838.438000 | 0.358000 | 0.323000 | -10.987000 | -11.022000 | -2137.000000 | -1847.000000 | -1921.000000 | 24.989232 | 323.000000 | 6954 |  | CORR | GENE | 07:27 | 08:14 | 08:02 | 95 | 432 | 10.000000 | EXT | - |  | (c)
75839.975000 | 1.895000 | 1.679000 | -9.450000 | -9.666000 | -40.000000 | -11.000000 | 4.000000 | 0.000000 | 1679.000000 | 6954 |  | LWAN |  | 01:05 | 01:10 | 01:12 | 371 | 88 | 14.210647 | EXT | -. Эквивалент потери металла 14%. |  | (c)
75894.850000 | 0.000000 | -0.032000 | -11.260000 | -11.292000 | 978.000000 | 1431.000000 | 1740.000000 | 0.000000 |  | 6959 | Нарушение формы кольцевого шва | GWAN |  | 02:09 | 03:23 | 04:12 | 0 | 1524 |  | EXT | Нарушение формы кольцевого шва |  | (c)
75894.850000 | 0.000000 | -0.024000 | -11.260000 | -11.284000 | -1293.000000 | -1176.000000 | -1048.000000 | 44.988531 |  | 6959 | Нарушение формы кольцевого шва | GWAN |  | 08:03 | 08:22 | 08:42 | 0 | 491 |  | EXT | Нарушение формы кольцевого шва |  | (c)
75899.803000 | 4.953000 | 4.875000 | -6.307000 | -6.385000 | 1571.000000 | 1643.000000 | 1673.000000 | 36.811202 | 4875.000000 | 6959 |  | CORR | GENE | 03:45 | 03:57 | 04:02 | 117 | 204 | 13.000000 | EXT | - |  | (c)
76008.725000 | 1.040000 | 1.016000 | -10.335000 | -10.359000 | -1878.000000 | -1812.000000 | -1782.000000 | 28.433923 | 1016.000000 | 6970 |  | CORR | СIGR | 03:58 | 04:08 | 04:13 | 32 | 193 | 10.000000 | EXT | - |  | (c)
76023.524000 | 4.464000 | 4.337000 | -0.716000 | -0.843000 | 2204.000000 | 2230.000000 | 2220.000000 | 0.000000 | 596.000000 | 6971 |  | LWAN |  | 06:43 | 06:48 | 06:46 | 247 | 32 | 15.084159 | EXT | -. Эквивалент потери металла 15%. Аномалия находится на упругопластическом изгибе: R=440 Дн, максимальное растяжение на 12 час. |  | (c)
76043.883000 | 3.928000 | 3.914000 | -1.697000 | -1.711000 | 964.000000 | 1037.000000 | 1111.000000 | 66.723495 | 1671.000000 | 6974 |  | CORR | СIGR | 04:50 | 05:02 | 05:14 | 40 | 293 | 11.000000 | EXT | - |  | (c)
76045.085000 | 5.130000 | 5.088000 | -0.495000 | -0.537000 | 1129.000000 | 1199.000000 | 1204.000000 | 70.630999 | 476.000000 | 6974 |  | CORR | GENE | 05:17 | 05:28 | 05:29 | 61 | 151 | 10.000000 | EXT | - |  | (c)
76049.704000 | 4.124000 | 4.095000 | -1.126000 | -1.155000 | 1207.000000 | 1339.000000 | 1317.000000 | 56.058458 | 1106.000000 | 6975 |  | CORR | GENE | 05:25 | 05:46 | 05:43 | 49 | 219 | 11.000000 | EXT | - |  | (c)
76050.830000 | 0.000000 | -0.016000 | -11.680000 | -11.696000 | 1155.000000 | 1928.000000 | 1616.000000 | 1155.000000 |  | 6976 | Смещение кромок | GWAN |  | 03:44 | 05:49 | 04:58 | 0 | 921 | 3.616000 | EXT | Смещение кромок. Вовнутрь. Величина смещения - 3.6 мм. |  | (c)
76050.830000 | 0.000000 | -0.016000 | -11.680000 | -11.696000 | -2118.000000 | -2034.000000 | -2021.000000 | 1923.000000 |  | 6976 | Смещение кромок | GWAN |  | 06:56 | 07:09 | 07:12 | 0 | 195 | 2.401000 | EXT | Смещение кромок. Вовнутрь. Величина смещения - 2.4 мм. |  | (c)
76057.168000 | 6.338000 | 6.232000 | -5.342000 | -5.448000 | -1979.000000 | -1858.000000 | -1818.000000 | 1658.000000 | 5320.000000 | 6976 |  | CORR | GENE | 07:18 | 07:38 | 07:44 | 128 | 321 | 10.000000 | EXT | - |  | (c)
76063.286000 | 0.776000 | 0.731000 | -10.834000 | -10.879000 | -1891.000000 | -1782.000000 | -1807.000000 | 1724.000000 | 731.000000 | 6977 |  | CORR | GENE | 06:14 | 06:31 | 06:27 | 68 | 167 | 10.000000 | EXT | - |  | (c)
76074.176000 | 0.056000 | 0.056000 | -10.619000 | -10.619000 | 571.000000 | 891.000000 | 826.000000 | 571.000000 | 56.000000 | 6978 |  | CORR | GENE | 05:11 | 06:03 | 05:52 | 83 | 510 | 11.000000 | EXT | - |  | (c)
76096.207000 | 11.412000 | 11.377000 | -0.028000 | -0.063000 | 1566.000000 | 1964.000000 | 1871.000000 | 4.368767 | 11.000000 | 6979 |  | CORR | GENE | 04:09 | 05:13 | 04:58 | 52 | 610 | 11.000000 | EXT | - |  | (c)
76107.645000 | 0.000000 | -0.046000 | -11.495000 | -11.541000 | 700.000000 | 758.000000 | 767.000000 | 61.874481 |  | 6981 | Нарушение формы кольцевого шва | GWAN |  | 01:07 | 01:16 | 01:18 | 0 | 134 |  | EXT | Нарушение формы кольцевого шва |  | (c)
76107.645000 | 0.000000 | -0.032000 | -11.495000 | -11.527000 | 1203.000000 | 1423.000000 | 1778.000000 | 0.000000 |  | 6981 | Нарушение формы кольцевого шва | GWAN |  | 02:28 | 03:03 | 04:01 | 0 | 1150 |  | EXT | Нарушение формы кольцевого шва |  | (c)
76109.790000 | 2.145000 | 2.122000 | -9.350000 | -9.373000 | -1805.000000 | -1771.000000 | -1762.000000 | 34.369817 | 2122.000000 | 6981 |  | CORR | GENE | 06:23 | 06:28 | 06:30 | 49 | 86 | 11.000000 | EXT | - |  | (c)
76129.347000 | 10.207000 | 10.158000 | -1.298000 | -1.347000 | -443.000000 | -358.000000 | -268.000000 | 92.000000 | 1281.000000 | 6982 |  | CORR | GENE | 06:38 | 06:51 | 07:06 | 66 | 351 | 11.000000 | EXT | - |  | (c)
76157.727000 | 4.792000 | 4.748000 | -6.398000 | -6.442000 | 287.000000 | 327.000000 | 343.000000 | 27.688304 | 4748.000000 | 6985 |  | CORR | GENE | 00:45 | 00:52 | 00:54 | 348 | 112 | 12.000000 | EXT | - |  | (c)
76164.125000 | 0.000000 | -0.041000 | -11.285000 | -11.326000 | -189.000000 | 76.000000 | 53.000000 | 0.000000 |  | 6986 | Нарушение формы кольцевого шва | GWAN |  | 00:08 | 00:51 | 00:47 | 0 | 485 |  | EXT | Нарушение формы кольцевого шва |  | (c)
76164.125000 | 0.000000 | -0.031000 | -11.285000 | -11.316000 | 629.000000 | 793.000000 | 796.000000 | 50.758468 |  | 6986 | Нарушение формы кольцевого шва | GWAN |  | 02:20 | 02:47 | 02:47 | 0 | 333 |  | EXT | Нарушение формы кольцевого шва |  | (c)
76164.125000 | 0.000000 | -0.024000 | -11.285000 | -11.309000 | 1098.000000 | 1344.000000 | 1262.000000 | 51.576058 |  | 6986 | Нарушение формы кольцевого шва | GWAN |  | 03:36 | 04:16 | 04:03 | 0 | 329 |  | EXT | Нарушение формы кольцевого шва |  | (c)
76164.125000 | 0.000000 | -0.021000 | -11.285000 | -11.306000 | 1617.000000 | 1778.000000 | 1929.000000 | 0.000000 |  | 6986 | Нарушение формы кольцевого шва | GWAN |  | 05:00 | 05:26 | 05:50 | 0 | 624 |  | EXT | Нарушение формы кольцевого шва |  | (c)
76164.125000 | 0.000000 | -0.019000 | -11.285000 | -11.304000 | -1631.000000 | -1469.000000 | -1532.000000 | 56.372625 |  | 6986 | Нарушение формы кольцевого шва | GWAN |  | 08:16 | 08:42 | 08:32 | 0 | 199 |  | EXT | Нарушение формы кольцевого шва |  | (c)
76164.125000 | 0.000000 | -0.027000 | -11.285000 | -11.312000 | -1176.000000 | -1090.000000 | -1115.000000 | 85.052612 |  | 6986 | Нарушение формы кольцевого шва | GWAN |  | 09:29 | 09:43 | 09:39 | 0 | 122 |  | EXT | Нарушение формы кольцевого шва |  | (c)
76164.125000 | 0.000000 | -0.034000 | -11.285000 | -11.319000 | -886.000000 | -762.000000 | -747.000000 | 49.062218 |  | 6986 | Нарушение формы кольцевого шва | GWAN |  | 10:16 | 10:36 | 10:38 | 0 | 278 |  | EXT | Нарушение формы кольцевого шва |  | (c)
76183.477000 | 8.067000 | 7.838000 | -2.283000 | -2.512000 | 2120.000000 | 2158.000000 | 2146.000000 | 2.507235 | 2032.000000 | 6987 |  | CORR | GENE | 07:06 | 07:12 | 07:10 | 480 | 53 | 11.000000 | EXT | - |  | (c)
76185.165000 | 9.755000 | 9.755000 | -0.595000 | -0.595000 | -2172.000000 | -2111.000000 | -2137.000000 | 7.516810 | 242.000000 | 6987 |  | CORR | GENE | 07:33 | 07:43 | 07:38 | 353 | 69 | 10.000000 | EXT | - |  | (c)
76185.760000 | 0.000000 | -0.052000 | -11.345000 | -11.397000 | -1732.000000 | -1575.000000 | -1606.000000 | 50.378529 |  | 6988 | Вышлифовка на шве | GWAN |  | 10:06 | 10:31 | 10:26 | 77 | 251 | 13.000000 | EXT | Вышлифовка на шве |  | (c)
76185.808000 | 0.048000 | 0.024000 | -11.297000 | -11.321000 | 1663.000000 | 1728.000000 | 1848.000000 | 1.023635 | 24.000000 | 6988 |  | CORR | GENE | 07:14 | 07:24 | 07:44 | 129 | 370 | 13.000000 | EXT | - |  | (c)
76191.258000 | 5.498000 | 5.236000 | -5.847000 | -6.109000 | 1090.000000 | 1240.000000 | 1204.000000 | 64.275666 | 5236.000000 | 6988 |  | CORR | GENE | 05:41 | 06:06 | 06:00 | 487 | 230 | 10.000000 | EXT | - |  | (c)
76204.787000 | 7.682000 | 7.682000 | -3.493000 | -3.493000 | -1808.000000 | -1732.000000 | -1720.000000 | 34.067893 | 3460.000000 | 6989 |  | CORR | СIGR | 06:01 | 06:14 | 06:16 | 33 | 176 | 11.000000 | EXT | - |  | (c)
76218.516000 | 10.236000 | 9.124000 | -0.929000 | -2.041000 | 1402.000000 | 1488.000000 | 1489.000000 | 45.846155 | 49.000000 | 6990 |  | CORR | GENE | 06:14 | 06:28 | 06:28 | 1992 | 174 | 12.000000 | EXT | - |  | (c)
76218.697000 | 10.417000 | 9.939000 | -0.748000 | -1.226000 | 1713.000000 | 1769.000000 | 1755.000000 | 31.699634 | 486.000000 | 6990 |  | CORR | GENE | 07:05 | 07:14 | 07:11 | 740 | 83 | 10.000000 | EXT | - |  | (c)
76219.320000 | 11.040000 | 11.015000 | -0.125000 | -0.150000 | 1833.000000 | 2049.000000 | 1992.000000 | 0.000000 | 86.000000 | 6990 |  | CORR | GENE | 07:24 | 07:59 | 07:50 | 64 | 317 | 10.000000 | EXT | - |  | (c)
76266.924000 | 2.059000 | 2.038000 | -9.446000 | -9.467000 | -272.000000 | -169.000000 | -187.000000 | 101.000000 | 2038.000000 | 6995 |  | CORR | СIGR | 06:10 | 06:27 | 06:24 | 34 | 171 | 13.000000 | EXT | - |  | (c)
76287.735000 | 11.365000 | 11.226000 | -0.025000 | -0.164000 | -1529.000000 | -1425.000000 | -1053.000000 | 577.000000 | 15.000000 | 6996 |  | CORR | GENE | 04:48 | 05:05 | 06:05 | 149 | 953 | 10.000000 | EXT | - |  | (c)
76287.760000 | 0.000000 | -0.013000 | -10.930000 | -10.943000 | 1923.000000 | 2059.000000 | 2183.000000 | 0.000000 |  | 6997 | Нарушение формы кольцевого шва | GWAN |  | 05:26 | 05:48 | 06:08 | 0 | 521 |  | EXT | Нарушение формы кольцевого шва |  | (c)
76288.272000 | 0.512000 | 0.489000 | -10.418000 | -10.441000 | 1991.000000 | 2038.000000 | 2097.000000 | 0.000000 | 489.000000 | 6997 |  | CORR | GENE | 05:37 | 05:44 | 05:54 | 102 | 212 | 12.000000 | EXT | - |  | (c)
76289.213000 | 1.453000 | 0.870000 | -9.477000 | -10.060000 | -1826.000000 | -1698.000000 | -1576.000000 | 52.801009 | 870.000000 | 6997 |  | CORR | GENE | 07:21 | 07:42 | 08:01 | 732 | 499 | 11.000000 | EXT | - |  | (c)
76315.863000 | 6.553000 | 6.373000 | -4.977000 | -5.157000 | -57.000000 | -44.000000 | -45.000000 | 34.000000 | 4840.000000 | 6999 |  | LWAN |  | 07:33 | 07:35 | 07:34 | 317 | 23 | 9.935120 | EXT | -. Эквивалент потери металла 10%. |  | (c)
76320.840000 | 0.000000 | -0.026000 | -11.475000 | -11.501000 | -1043.000000 | -831.000000 | -877.000000 | 44.053001 |  | 7000 | Смещение кромок | GWAN |  | 07:51 | 08:25 | 08:18 | 0 | 331 | 2.800000 | EXT | Смещение кромок. Наружу. Величина смещения - 2.8 мм. |  | (c)
76320.840000 | 0.000000 | -0.036000 | -11.475000 | -11.511000 | -636.000000 | -575.000000 | -527.000000 | 24.947240 |  | 7000 | Смещение кромок | GWAN |  | 08:57 | 09:07 | 09:14 | 0 | 218 | 3.125000 | EXT | Смещение кромок. Наружу. Величина смещения - 3.1 мм. |  | (c)
76323.101000 | 2.261000 | 2.226000 | -9.214000 | -9.249000 | -1508.000000 | -1169.000000 | -1277.000000 | 58.339801 | 2226.000000 | 7000 |  | CORR | GENE | 06:36 | 07:31 | 07:13 | 108 | 461 | 10.000000 | EXT | - |  | (c)
76327.535000 | 6.695000 | 6.674000 | -4.780000 | -4.801000 | -1676.000000 | -1607.000000 | -1535.000000 | 44.712255 | 4713.000000 | 7000 |  | CORR | GENE | 06:09 | 06:20 | 06:32 | 88 | 284 | 10.000000 | EXT | - |  | (c)
76332.315000 | 0.000000 | -0.031000 | -11.415000 | -11.446000 | 453.000000 | 543.000000 | 598.000000 | 48.264977 |  | 7001 | Смещение кромок | GWAN |  | 10:58 | 11:12 | 11:21 | 0 | 290 | 2.479000 | EXT | Смещение кромок. Наружу. Величина смещения - 2.5 мм. |  | (c)
76340.933000 | 8.618000 | 8.603000 | -2.797000 | -2.812000 | -2154.000000 | -2108.000000 | -2109.000000 | 6.190822 | 2782.000000 | 7001 |  | CORR | СIGR | 03:57 | 04:05 | 04:04 | 30 | 91 | 11.000000 | EXT | - |  | (c)
76343.552000 | 11.237000 | 11.231000 | -0.178000 | -0.184000 | -2054.000000 | -1983.000000 | -1988.000000 | 14.209611 | 164.000000 | 7001 |  | CORR | СIGR | 04:13 | 04:25 | 04:24 | 20 | 134 | 10.000000 | EXT | - |  | (c)
76354.049000 | 10.319000 | 10.310000 | -0.991000 | -1.000000 | 2104.000000 | 2149.000000 | 2147.000000 | 0.000000 | 945.000000 | 7002 |  | CORR | GENE | 07:20 | 07:27 | 07:27 | 55 | 86 | 11.000000 | EXT | - |  | (c)
76354.741000 | 11.011000 | 10.533000 | -0.299000 | -0.777000 | -2212.000000 | -2178.000000 | -2165.000000 | 5.266207 | 107.000000 | 7002 |  | CORR | GENE | 07:43 | 07:49 | 07:51 | 670 | 94 | 10.000000 | EXT | - |  | (c)
76398.158000 | 9.063000 | 9.013000 | -2.327000 | -2.377000 | 1097.000000 | 1128.000000 | 1286.000000 | 45.717872 | 2305.000000 | 7006 |  | CORR | GENE | 03:40 | 03:45 | 04:11 | 72 | 378 | 10.000000 | EXT | - |  | (c)
76401.412000 | 0.927000 | 0.909000 | -10.513000 | -10.531000 | 1510.000000 | 1570.000000 | 1563.000000 | 45.447718 | 909.000000 | 7007 |  | CORR | СIGR | 04:25 | 04:34 | 04:33 | 36 | 105 | 11.000000 | EXT | - |  | (c)
76405.297000 | 4.812000 | 4.783000 | -6.628000 | -6.657000 | 1047.000000 | 1218.000000 | 1229.000000 | 51.411904 | 4783.000000 | 7007 |  | CORR | GENE | 03:10 | 03:37 | 03:39 | 61 | 364 | 10.000000 | EXT | - |  | (c)
76420.514000 | 8.589000 | 8.575000 | -2.761000 | -2.775000 | 1314.000000 | 1386.000000 | 1750.000000 | 0.000000 | 2674.000000 | 7008 |  | CORR | GENE | 04:52 | 05:04 | 06:02 | 101 | 871 | 12.000000 | EXT | -. Аномалия находится на упругопластическом изгибе: R=389 Дн, максимальное растяжение на 5.4 час. |  | (c)
76420.736000 | 8.811000 | 8.792000 | -2.539000 | -2.558000 | -2210.000000 | -2024.000000 | -2074.000000 | 12.631767 | 2483.000000 | 7008 |  | CORR | GENE | 07:23 | 07:53 | 07:45 | 75 | 272 | 10.000000 | EXT | -. Аномалия находится на упругопластическом изгибе: R=395 Дн, максимальное растяжение на 5.4 час. |  | (c)
76421.848000 | 9.923000 | 9.869000 | -1.427000 | -1.481000 | 1600.000000 | 1681.000000 | 1811.000000 | 0.000000 | 1402.000000 | 7008 |  | CORR | GENE | 05:38 | 05:51 | 06:12 | 79 | 421 | 10.000000 | EXT | -. Аномалия находится на упругопластическом изгибе: R=425 Дн, максимальное растяжение на 5.3 час. |  | (c)
76422.227000 | 10.302000 | 10.232000 | -1.048000 | -1.118000 | 783.000000 | 901.000000 | 1065.000000 | 48.667177 | 1015.000000 | 7008 |  | CORR | GENE | 03:26 | 03:45 | 04:12 | 103 | 563 | 10.000000 | EXT | -. Аномалия находится на упругопластическом изгибе: R=432 Дн, максимальное растяжение на 5.3 час. |  | (c)
76423.275000 | 0.000000 | -0.013000 | -7.255000 | -7.268000 | -1655.000000 | -1455.000000 | -1447.000000 | 46.432256 |  | 7009 | Нарушение формы кольцевого шва | GWAN |  | 05:27 | 05:59 | 06:01 | 0 | 416 |  | EXT | Нарушение формы кольцевого шва. Аномалия находится на упругопластическом изгибе: R=462 Дн, максимальное растяжение на 5.3 час. |  | (c)
76423.275000 | 0.000000 | -0.021000 | -7.255000 | -7.276000 | -1045.000000 | -798.000000 | -833.000000 | 33.007837 |  | 7009 | Смещение кромок | GWAN |  | 07:06 | 07:45 | 07:40 | 0 | 424 | 3.138000 | EXT | Смещение кромок. Вовнутрь. Величина смещения - 3.1 мм. Аномалия находится на упругопластическом изгибе: R=462 Дн, максимальное растяжение на 5.3 час. |  | (c)
76423.275000 | 0.000000 | -0.051000 | -7.255000 | -7.306000 | -444.000000 | -238.000000 | 88.000000 | 7.082743 |  | 7009 | Смещение кромок | GWAN |  | 08:43 | 09:16 | 10:08 | 0 | 1063 | 3.587000 | EXT | Смещение кромок. Наружу. Величина смещения - 3.6 мм. Аномалия находится на упругопластическом изгибе: R=462 Дн, максимальное растяжение на 5.3 час. |  | (c)
76430.530000 | 0.000000 | -0.054000 | -11.455000 | -11.509000 | -1317.000000 | -969.000000 | -912.000000 | 8.230884 |  | 7010 | Нарушение формы кольцевого шва | GWAN |  | 07:55 | 08:51 | 09:01 | 0 | 810 |  | EXT | Нарушение формы кольцевого шва |  | (c)
76430.530000 | 0.000000 | -0.036000 | -11.455000 | -11.491000 | -339.000000 | 338.000000 | 311.000000 | 25.057157 |  | 7010 | Нарушение формы кольцевого шва | GWAN |  | 10:33 | 00:22 | 00:18 | 0 | 1299 |  | EXT | Нарушение формы кольцевого шва |  | (c)
76439.759000 | 9.229000 | 9.170000 | -2.226000 | -2.285000 | 987.000000 | 1034.000000 | 1034.000000 | 83.435733 | 2201.000000 | 7010 |  | ARTD | GENE | 02:07 | 02:15 | 02:15 | 84 | 94 | 10.352737 | EXT | -. Эквивалент потери металла 10%. |  | (c)
76452.634000 | 10.649000 | 10.640000 | -0.716000 | -0.725000 | 848.000000 | 1017.000000 | 1029.000000 | 67.733380 | 694.000000 | 7011 |  | CORR | СIGR | 04:53 | 05:20 | 05:22 | 31 | 362 | 10.000000 | EXT | - |  | (c)
76456.147000 | 2.797000 | 2.769000 | -8.693000 | -8.721000 | -1533.000000 | -1448.000000 | -1419.000000 | 56.250305 | 2769.000000 | 7012 |  | CORR | GENE | 05:50 | 06:04 | 06:09 | 46 | 228 | 10.000000 | EXT | - |  | (c)
76456.314000 | 2.964000 | 2.933000 | -8.526000 | -8.557000 | -1746.000000 | -1559.000000 | -1590.000000 | 39.114863 | 2933.000000 | 7012 |  | CORR | GENE | 05:16 | 05:46 | 05:41 | 51 | 312 | 10.000000 | EXT | - |  | (c)
76456.459000 | 3.109000 | 3.081000 | -8.381000 | -8.409000 | -1232.000000 | -1136.000000 | -1136.000000 | 76.187144 | 3081.000000 | 7012 |  | CORR | GENE | 06:39 | 06:55 | 06:55 | 51 | 192 | 10.000000 | EXT | - |  | (c)
76460.030000 | 6.680000 | 6.671000 | -4.810000 | -4.819000 | -1094.000000 | -1030.000000 | -1024.000000 | 71.334333 | 4794.000000 | 7012 |  | CORR | СIGR | 07:01 | 07:12 | 07:13 | 25 | 140 | 10.000000 | EXT | - |  | (c)
76463.063000 | 9.713000 | 9.697000 | -1.777000 | -1.793000 | -1247.000000 | -1196.000000 | -1190.000000 | 79.380203 | 1759.000000 | 7012 |  | CORR | СIGR | 06:37 | 06:45 | 06:46 | 34 | 114 | 10.000000 | EXT | - |  | (c)
76467.921000 | 3.081000 | 3.060000 | -8.314000 | -8.335000 | 1555.000000 | 1655.000000 | 1653.000000 | 30.846551 | 3060.000000 | 7013 |  | CORR | СIGR | 07:09 | 07:25 | 07:25 | 40 | 195 | 10.000000 | EXT | - |  | (c)
76476.303000 | 0.068000 | 0.009000 | -11.247000 | -11.306000 | -1979.000000 | -1960.000000 | -1961.000000 | 21.780293 | 9.000000 | 7014 | Дефект проката | MIAN | AXGR | 06:54 | 06:57 | 06:57 | 198 | 38 | 10.432552 | EXT | Дефект проката. Эквивалент потери металла 10%. |  | (c)
76483.567000 | 7.332000 | 7.195000 | -3.983000 | -4.120000 | -2182.000000 | -2154.000000 | -2151.000000 | 6.446182 | 3721.000000 | 7014 |  | CORR | GENE | 06:21 | 06:26 | 06:26 | 399 | 63 | 10.000000 | EXT | - |  | (c)
76483.956000 | 7.721000 | 7.577000 | -3.594000 | -3.738000 | 2148.000000 | 2165.000000 | 2165.000000 | 2.551441 | 3457.000000 | 7014 |  | CORR | AXGR | 06:00 | 06:03 | 06:03 | 281 | 34 | 10.000000 | EXT | - |  | (c)
76487.297000 | 11.062000 | 10.822000 | -0.253000 | -0.493000 | -1971.000000 | -1950.000000 | -1945.000000 | 23.012760 | 131.000000 | 7014 | Дефект проката | MIAN | GENE | 06:55 | 06:59 | 06:59 | 362 | 50 | 11.358369 | EXT | Дефект проката. Эквивалент потери металла 11%. |  | (c)
76507.406000 | 8.521000 | 8.399000 | -2.944000 | -3.066000 | -1344.000000 | -1333.000000 | -1327.000000 | 72.950098 | 2862.000000 | 7016 |  | CORR | AXGR | 09:39 | 09:41 | 09:42 | 204 | 34 | 10.000000 | EXT | -. Аномалия находится на упругопластическом изгибе: R=647 Дн, максимальное растяжение на 5.3 час. |  | (c)
76529.158000 | 7.418000 | 7.402000 | -4.222000 | -4.238000 | 1614.000000 | 1681.000000 | 1710.000000 | 1614.000000 | 4205.000000 | 7018 |  | CORR | СIGR | 07:03 | 07:14 | 07:19 | 33 | 192 | 11.000000 | EXT | -. Аномалия находится на отводе. |  | (c)
76529.420000 | 7.680000 | 7.582000 | -3.960000 | -4.058000 | 921.000000 | 998.000000 | 1000.000000 | 921.000000 | 3906.000000 | 7018 |  | DENT |  | 05:11 | 05:24 | 05:24 | 152 | 157 | 0.281690 |  | -. Аномалия находится на отводе. |  | (c)
76532.951000 | 11.211000 | 11.167000 | -0.429000 | -0.473000 | 1000.000000 | 1011.000000 | 1013.000000 | 1000.000000 | 359.000000 | 7018 |  | CORR | AXGR | 05:24 | 05:26 | 05:26 | 114 | 25 | 14.000000 | EXT | -. Аномалия находится на отводе. |  | (c)
76541.187000 | 7.807000 | 7.248000 | -3.373000 | -3.932000 | -16.000000 | 3.000000 | 5.000000 | 0.000000 | 3005.000000 | 7019 |  | LWAN |  | 07:07 | 07:10 | 07:11 | 927 | 42 | 18.561424 | INT | -. Эквивалент потери металла 19%. |  | (c)
76553.170000 | 8.610000 | 8.589000 | -2.545000 | -2.566000 | -1355.000000 | -1290.000000 | -1285.000000 | 70.692602 | 2529.000000 | 7020 |  | CORR | СIGR | 06:40 | 06:51 | 06:52 | 37 | 138 | 10.000000 | EXT | - |  | (c)
76555.715000 | 0.000000 | -0.036000 | -11.310000 | -11.346000 | 1914.000000 | -2178.000000 | 2168.000000 | 0.000000 |  | 7021 | Смещение кромок | GWAN |  | 07:34 | 08:33 | 08:15 | 0 | 508 | 3.243000 | EXT | Смещение кромок. Наружу. Величина смещения - 3.2 мм. |  | (c)
76565.090000 | 9.375000 | 9.340000 | -1.935000 | -1.970000 | 861.000000 | 1069.000000 | 1028.000000 | 69.485260 | 1903.000000 | 7021 |  | CORR | GENE | 04:44 | 05:18 | 05:11 | 67 | 335 | 10.000000 | EXT | -. Аномалия находится на упругопластическом изгибе: R=784 Дн, максимальное растяжение на 0 час. |  | (c)
76567.025000 | 0.000000 | -0.031000 | -11.245000 | -11.276000 | -271.000000 | -143.000000 | -170.000000 | 0.000000 |  | 7022 | Смещение кромок | GWAN |  | 10:16 | 10:37 | 10:32 | 0 | 200 | 2.621000 | EXT | Смещение кромок. Наружу. Величина смещения - 2.6 мм. Аномалия находится на упругопластическом изгибе: R=577 Дн, максимальное растяжение на 11.9 час. |  | (c)
76584.593000 | 6.323000 | 6.204000 | -3.362000 | -3.481000 | 1238.000000 | 1386.000000 | 1387.000000 | 44.091855 | 3339.000000 | 7023а |  | CORR | GENE | 04:33 | 04:57 | 04:57 | 142 | 297 | 13.000000 | EXT | - |  | (c)
76585.919000 | 7.649000 | 6.865000 | -2.036000 | -2.820000 | -2201.000000 | -2167.000000 | -2161.000000 | 5.636827 | 1670.000000 | 7023а |  | CORR | GENE | 07:18 | 07:24 | 07:25 | 1150 | 81 | 12.000000 | EXT | - |  | (c)
76587.901000 | 9.631000 | 9.549000 | -0.054000 | -0.136000 | 1158.000000 | 1267.000000 | 1324.000000 | 46.260421 | 30.000000 | 7023а |  | CORR | GENE | 04:20 | 04:38 | 04:47 | 106 | 333 | 14.000000 | EXT | - |  | (c)
76587.955000 | 0.000000 | -0.027000 | -2.185000 | -2.212000 | 618.000000 | 1683.000000 | 1528.000000 | 618.000000 |  | 7023б | Нарушение формы кольцевого шва | GWAN |  | 04:49 | 07:41 | 07:16 | 0 | 1821 |  | INT | Нарушение формы кольцевого шва |  | (c)
76587.955000 | 0.000000 | -0.036000 | -2.185000 | -2.221000 | 663.000000 | 1630.000000 | 1233.000000 | 663.000000 |  | 7023б | Смещение кромок | GWAN |  | 04:56 | 07:32 | 06:28 | 0 | 1141 | 4.217000 | EXT | Смещение кромок. Наружу. Величина смещения - 4.2 мм. |  | (c)
76588.170000 | 0.215000 | 0.136000 | -1.970000 | -2.049000 | 552.000000 | 571.000000 | 568.000000 | 552.000000 | 136.000000 | 7023б |  | CORR | AXGR | 04:38 | 04:41 | 04:41 | 148 | 32 | 10.000000 | EXT | - |  | (c)
76597.704000 | 7.564000 | 7.526000 | -3.636000 | -3.674000 | -1200.000000 | -1082.000000 | -1109.000000 | 1018.000000 | 3621.000000 | 7024а |  | GOUG | СIGR | 10:18 | 10:37 | 10:33 | 53 | 182 | 8.000000 | EXT | -. Задир. |  | (c)
76605.708000 | 4.368000 | 4.281000 | -6.712000 | -6.799000 | -1346.000000 | -1234.000000 | -963.000000 | 15.997073 | 4281.000000 | 7025 |  | CORR | GENE | 05:52 | 06:10 | 06:54 | 110 | 765 | 12.000000 | EXT | - |  | (c)
76607.568000 | 6.228000 | 6.212000 | -4.852000 | -4.868000 | -1892.000000 | -1837.000000 | -1778.000000 | 27.328571 | 4826.000000 | 7025 |  | CORR | СIGR | 04:24 | 04:33 | 04:43 | 42 | 228 | 10.000000 | EXT | - |  | (c)
76618.142000 | 5.722000 | 5.632000 | -5.753000 | -5.843000 | -103.000000 | -83.000000 | -83.000000 | 3.560475 | 5619.000000 | 7026 |  | ARTD | AXGR | 10:32 | 10:35 | 10:35 | 224 | 39 | 9.680693 | EXT | -. Эквивалент потери металла 10%. |  | (c)
76623.958000 | 0.063000 | 0.014000 | -10.967000 | -11.016000 | -1987.000000 | -1715.000000 | -1547.000000 | 19.680373 | 14.000000 | 7027 |  | CORR | GENE | 03:54 | 04:37 | 05:05 | 127 | 880 | 14.000000 | EXT | - |  | (c)
76630.343000 | 6.448000 | 6.418000 | -4.582000 | -4.612000 | -914.000000 | -808.000000 | -808.000000 | 48.183184 | 4546.000000 | 7027 |  | CORR | GENE | 06:47 | 07:04 | 07:04 | 66 | 211 | 10.000000 | EXT | - |  | (c)
76634.545000 | 10.650000 | 10.512000 | -0.380000 | -0.518000 | -1946.000000 | -1925.000000 | -1917.000000 | 22.993985 | 279.000000 | 7027 |  | CORR | GENE | 04:00 | 04:04 | 04:05 | 239 | 56 | 10.000000 | EXT | - |  | (c)
76639.004000 | 4.079000 | 4.060000 | -7.301000 | -7.320000 | -2101.000000 | -2052.000000 | -2047.000000 | 14.848942 | 4060.000000 | 7028 |  | CORR | СIGR | 07:04 | 07:12 | 07:13 | 43 | 110 | 10.000000 | EXT | - |  | (c)
76642.650000 | 7.725000 | 7.710000 | -3.655000 | -3.670000 | -1674.000000 | -1584.000000 | -1593.000000 | 51.409829 | 3636.000000 | 7028 |  | CORR | СIGR | 08:13 | 08:28 | 08:26 | 34 | 161 | 11.000000 | EXT | - |  | (c)
76644.184000 | 9.259000 | 9.214000 | -2.121000 | -2.166000 | 587.000000 | 892.000000 | 801.000000 | 47.374608 | 2078.000000 | 7028 |  | CORR | GENE | 02:18 | 03:08 | 02:53 | 88 | 429 | 10.000000 | EXT | - |  | (c)
76652.514000 | 6.209000 | 6.191000 | -5.316000 | -5.334000 | 2020.000000 | 2082.000000 | 2103.000000 | 2020.000000 | 5289.000000 | 7029 |  | CORR | GENE | 09:00 | 09:10 | 09:13 | 45 | 166 | 10.000000 | EXT | - |  | (c)
76662.656000 | 4.826000 | 4.768000 | -6.674000 | -6.732000 | -243.000000 | -99.000000 | -66.000000 | 0.000000 | 4768.000000 | 7030 |  | CORR | GENE | 01:58 | 02:22 | 02:27 | 93 | 355 | 10.000000 | EXT | -. Аномалия находится на отводе. |  | (c)
76663.165000 | 5.335000 | 5.309000 | -6.165000 | -6.191000 | -51.000000 | 70.000000 | 96.000000 | 0.000000 | 5309.000000 | 7030 |  | CORR | GENE | 02:29 | 02:49 | 02:53 | 94 | 294 | 15.000000 | EXT | -. Аномалия находится на отводе. |  | (c)
76670.118000 | 0.788000 | 0.379000 | -10.407000 | -10.816000 | 2179.000000 | 2223.000000 | -2225.000000 | 0.421716 | 379.000000 | 7031 |  | CORR | GENE | 06:06 | 06:13 | 06:15 | 1561 | 113 | 10.000000 | EXT | - |  | (c)
76689.428000 | 8.903000 | 8.888000 | -2.397000 | -2.412000 | 198.000000 | 257.000000 | 254.000000 | 15.956729 | 2378.000000 | 7032 |  | CORR | СIGR | 03:19 | 03:28 | 03:28 | 34 | 113 | 11.000000 | EXT | - |  | (c)
76694.247000 | 2.422000 | 2.413000 | -9.128000 | -9.137000 | -1648.000000 | -1615.000000 | -1611.000000 | 49.994698 | 2413.000000 | 7033 |  | CORR | СIGR | 07:36 | 07:42 | 07:42 | 17 | 74 | 11.000000 | EXT | - |  | (c)
76706.429000 | 3.054000 | 3.044000 | -8.576000 | -8.586000 | 2168.000000 | 2228.000000 | 2229.000000 | 0.000000 | 3044.000000 | 7034 |  | CORR | СIGR | 04:59 | 05:09 | 05:09 | 24 | 121 | 10.000000 | EXT | - |  | (c)
76706.473000 | 3.098000 | 3.085000 | -8.532000 | -8.545000 | 2094.000000 | 2165.000000 | 2159.000000 | 0.505020 | 3085.000000 | 7034 |  | CORR | СIGR | 04:47 | 04:58 | 04:57 | 29 | 130 | 11.000000 | EXT | - |  | (c)
76712.953000 | 9.578000 | 9.549000 | -2.052000 | -2.081000 | -2039.000000 | -2029.000000 | -2028.000000 | 15.484500 | 2007.000000 | 7034 |  | CORR | AXGR | 05:40 | 05:42 | 05:42 | 74 | 22 | 10.000000 | EXT | - |  | (c)
76732.013000 | 5.528000 | 5.514000 | -5.892000 | -5.906000 | 1686.000000 | 1745.000000 | 1759.000000 | 26.350838 | 5514.000000 | 7036 |  | CORR | СIGR | 04:54 | 05:03 | 05:05 | 27 | 145 | 10.000000 | EXT | - |  | (c)
76749.206000 | 11.301000 | 11.294000 | -0.144000 | -0.151000 | 803.000000 | 870.000000 | 863.000000 | 803.000000 | 127.000000 | 7037 |  | CORR | СIGR | 05:38 | 05:49 | 05:48 | 24 | 119 | 10.000000 | EXT | - |  | (c)
76783.879000 | 0.619000 | 0.595000 | -10.761000 | -10.785000 | -2134.000000 | -2062.000000 | -2046.000000 | 7.778654 | 595.000000 | 7041 |  | CORR | GENE | 06:10 | 06:22 | 06:25 | 49 | 177 | 10.000000 | EXT | -. Аномалия находится на упругопластическом изгибе: R=379 Дн, максимальное растяжение на 5.7 час. |  | (c)
76786.453000 | 3.193000 | 3.181000 | -8.187000 | -8.199000 | 2057.000000 | 2108.000000 | 2113.000000 | 4.984826 | 3181.000000 | 7041 |  | CORR | СIGR | 05:27 | 05:35 | 05:36 | 22 | 112 | 11.000000 | EXT | -. Аномалия находится на упругопластическом изгибе: R=379 Дн, максимальное растяжение на 5.9 час. |  | (c)
76792.762000 | 9.502000 | 9.492000 | -1.878000 | -1.888000 | 1498.000000 | 1543.000000 | 1561.000000 | 48.906071 | 1855.000000 | 7041 |  | CORR | СIGR | 03:57 | 04:04 | 04:07 | 33 | 126 | 12.000000 | EXT | -. Аномалия находится на упругопластическом изгибе: R=658 Дн, максимальное растяжение на 5.8 час. |  | (c)
76797.619000 | 2.979000 | 2.861000 | -8.256000 | -8.374000 | 2012.000000 | 2124.000000 | 2080.000000 | 1.327691 | 2861.000000 | 7042 |  | CORR | GENE | 07:11 | 07:29 | 07:22 | 1032 | 134 | 10.000000 | EXT | -. Аномалия находится на упругопластическом изгибе: R=797 Дн, максимальное растяжение на 4.4 час. |  | (c)
76801.376000 | 6.736000 | 6.638000 | -4.499000 | -4.597000 | 1364.000000 | 1522.000000 | 1484.000000 | 40.827077 | 4483.000000 | 7042 |  | CORR | GENE | 05:27 | 05:52 | 05:46 | 114 | 241 | 10.000000 | EXT | - |  | (c)
76801.779000 | 7.139000 | 7.053000 | -4.096000 | -4.182000 | 1016.000000 | 1463.000000 | 1309.000000 | 26.896438 | 4079.000000 | 7042 |  | CORR | GENE | 04:30 | 05:43 | 05:18 | 103 | 588 | 11.000000 | EXT | - |  | (c)
76802.213000 | 7.573000 | 7.549000 | -3.662000 | -3.686000 | 1616.000000 | 1807.000000 | 1816.000000 | 1.237422 | 3637.000000 | 7042 |  | CORR | GENE | 06:07 | 06:38 | 06:40 | 49 | 400 | 14.000000 | EXT | - |  | (c)
76802.244000 | 7.604000 | 7.559000 | -3.631000 | -3.676000 | 1016.000000 | 1282.000000 | 1288.000000 | 32.101980 | 3589.000000 | 7042 |  | CORR | GENE | 04:30 | 05:13 | 05:14 | 87 | 545 | 10.000000 | EXT | - |  | (c)
76803.048000 | 8.408000 | 8.392000 | -2.827000 | -2.843000 | 1851.000000 | 1906.000000 | 1918.000000 | 14.432777 | 2804.000000 | 7042 |  | CORR | СIGR | 06:45 | 06:54 | 06:56 | 39 | 134 | 11.000000 | EXT | - |  | (c)
76804.003000 | 9.363000 | 9.323000 | -1.872000 | -1.912000 | 1648.000000 | 1792.000000 | 1772.000000 | 17.099683 | 1858.000000 | 7042 |  | CORR | GENE | 06:13 | 06:36 | 06:32 | 54 | 247 | 10.000000 | EXT | - |  | (c)
76808.416000 | 2.541000 | 2.003000 | -8.629000 | -9.167000 | 2035.000000 | 2081.000000 | 2074.000000 | 9.557509 | 2003.000000 | 7043 |  | CORR | GENE | 04:41 | 04:48 | 04:47 | 900 | 77 | 10.000000 | EXT | - |  | (c)
76810.327000 | 4.452000 | 3.717000 | -6.718000 | -7.453000 | 1999.000000 | 2019.000000 | 2050.000000 | 10.480095 | 3717.000000 | 7043 |  | CORR | GENE | 04:35 | 04:38 | 04:43 | 984 | 102 | 12.000000 | EXT | - |  | (c)
76821.101000 | 4.056000 | 3.943000 | -7.294000 | -7.407000 | 1906.000000 | 1987.000000 | 1960.000000 | 13.206709 | 3943.000000 | 7044 |  | CORR | GENE | 06:13 | 06:26 | 06:22 | 1711 | 107 | 10.000000 | EXT | - |  | (c)
76822.306000 | 5.261000 | 5.224000 | -6.089000 | -6.126000 | 2175.000000 | -2218.000000 | -2145.000000 | 6.897767 | 5224.000000 | 7044 |  | CORR | GENE | 06:57 | 07:08 | 07:19 | 60 | 281 | 10.000000 | EXT | - |  | (c)
76826.548000 | 9.503000 | 9.482000 | -1.847000 | -1.868000 | 1159.000000 | 1272.000000 | 1290.000000 | 54.847022 | 1825.000000 | 7044 |  | CORR | СIGR | 04:13 | 04:31 | 04:34 | 43 | 261 | 11.000000 | EXT | - |  | (c)
76827.080000 | 10.035000 | 10.017000 | -1.315000 | -1.333000 | 1118.000000 | 1232.000000 | 1237.000000 | 60.939743 | 1295.000000 | 7044 |  | CORR | СIGR | 04:06 | 04:24 | 04:25 | 38 | 238 | 10.000000 | EXT | - |  | (c)
76828.811000 | 0.416000 | 0.396000 | -11.149000 | -11.169000 | -892.000000 | -757.000000 | -745.000000 | 597.000000 | 396.000000 | 7045 |  | CORR | GENE | 04:30 | 04:52 | 04:54 | 94 | 295 | 14.000000 | EXT | - |  | (c)
76828.904000 | 0.509000 | 0.481000 | -11.056000 | -11.084000 | -326.000000 | -118.000000 | -150.000000 | 0.000000 | 481.000000 | 7045 |  | CORR | GENE | 06:01 | 06:35 | 06:30 | 112 | 352 | 10.000000 | EXT | - |  | (c)
76842.891000 | 2.931000 | 2.893000 | -8.459000 | -8.497000 | 52.000000 | 87.000000 | 92.000000 | 52.000000 | 2893.000000 | 7046 |  | ARTD | GENE | 09:06 | 09:12 | 09:13 | 111 | 79 | 13.557242 | EXT | -. Эквивалент потери металла 14%. Аномалия находится на отводе. |  | (c)
76850.120000 | 10.160000 | 10.131000 | -1.230000 | -1.259000 | -1062.000000 | -944.000000 | -921.000000 | 780.000000 | 1191.000000 | 7046 |  | CORR | GENE | 06:06 | 06:25 | 06:29 | 68 | 282 | 11.000000 | EXT | -. Аномалия находится на отводе. |  | (c)
76851.135000 | 11.175000 | 11.166000 | -0.215000 | -0.224000 | -1934.000000 | -1899.000000 | -1730.000000 | 1525.000000 | 132.000000 | 7046 |  | CORR | GENE | 03:46 | 03:51 | 04:19 | 92 | 409 | 10.000000 | EXT | -. Аномалия находится на отводе. |  | (c)
76851.441000 | 0.091000 | 0.027000 | -11.394000 | -11.458000 | 1648.000000 | 1840.000000 | 1840.000000 | 0.530523 | 27.000000 | 7047 |  | CORR | GENE | 07:00 | 07:31 | 07:31 | 95 | 384 | 11.000000 | EXT | - |  | (c)
76857.037000 | 5.687000 | 5.627000 | -5.798000 | -5.858000 | 466.000000 | 566.000000 | 618.000000 | 37.645215 | 5627.000000 | 7047 |  | CORR | GENE | 03:49 | 04:05 | 04:13 | 80 | 303 | 12.000000 | EXT | - |  | (c)
76857.058000 | 5.708000 | 5.695000 | -5.777000 | -5.790000 | -2000.000000 | -1871.000000 | -1901.000000 | 26.564870 | 5695.000000 | 7047 |  | CORR | СIGR | 09:11 | 09:32 | 09:27 | 40 | 197 | 10.000000 | EXT | - |  | (c)
76858.428000 | 7.078000 | 7.052000 | -4.407000 | -4.433000 | -2058.000000 | -2013.000000 | -1975.000000 | 20.603542 | 4389.000000 | 7047 |  | CORR | СIGR | 09:01 | 09:09 | 09:15 | 44 | 165 | 10.000000 | EXT | - |  | (c)
76861.318000 | 9.968000 | 9.952000 | -1.517000 | -1.533000 | 1157.000000 | 1220.000000 | 1233.000000 | 68.118630 | 1505.000000 | 7047 |  | CORR | СIGR | 05:40 | 05:50 | 05:53 | 28 | 153 | 10.000000 | EXT | - |  | (c)
76875.174000 | 1.279000 | 1.265000 | -2.851000 | -2.865000 | -2126.000000 | -2036.000000 | -2040.000000 | 8.414379 | 1265.000000 | 7049 |  | CORR | СIGR | 05:32 | 05:47 | 05:46 | 36 | 173 | 10.000000 | EXT | - |  | (c)
76893.281000 | 8.426000 | 8.413000 | -2.834000 | -2.847000 | -1532.000000 | -1298.000000 | -1378.000000 | 56.390374 | 2791.000000 | 7051 |  | CORR | GENE | 05:25 | 06:03 | 05:50 | 56 | 308 | 11.000000 | EXT | - |  | (c)
76906.844000 | 10.729000 | 10.703000 | -0.636000 | -0.662000 | -1442.000000 | -1358.000000 | -1310.000000 | 74.262436 | 608.000000 | 7052 |  | CORR | GENE | 08:48 | 09:02 | 09:09 | 54 | 263 | 10.000000 | EXT | - |  | (c)
76910.025000 | 2.545000 | 2.524000 | -8.640000 | -8.661000 | -1541.000000 | -1384.000000 | -1425.000000 | 65.017844 | 2524.000000 | 7053 |  | CORR | GENE | 08:17 | 08:42 | 08:35 | 55 | 233 | 10.000000 | EXT | - |  | (c)
76927.147000 | 8.482000 | 8.432000 | -3.093000 | -3.143000 | 1881.000000 | 1999.000000 | 2050.000000 | 0.981975 | 3060.000000 | 7054 |  | CORR | GENE | 04:47 | 05:06 | 05:14 | 83 | 337 | 12.000000 | EXT | -. Аномалия находится на упругопластическом изгибе: R=626 Дн, максимальное растяжение на 5.3 час. |  | (c)
76930.240000 | 0.000000 | -0.016000 | -11.565000 | -11.581000 | -1435.000000 | -1247.000000 | -1245.000000 | 64.175821 |  | 7055 | Смещение кромок | GWAN |  | 06:43 | 07:13 | 07:13 | 0 | 380 | 3.240000 | EXT | Смещение кромок. Вовнутрь. Величина смещения - 3.2 мм. Аномалия находится на упругопластическом изгибе: R=565 Дн, максимальное растяжение на 6 час. |  | (c)
76959.107000 | 5.817000 | 5.777000 | -5.548000 | -5.588000 | -1807.000000 | -1672.000000 | -1696.000000 | 34.158097 | 5528.000000 | 7057 |  | CORR | GENE | 04:22 | 04:44 | 04:40 | 60 | 222 | 15.000000 | EXT | - |  | (c)
76959.242000 | 5.952000 | 5.904000 | -5.413000 | -5.461000 | -1771.000000 | -1732.000000 | -1686.000000 | 37.044516 | 5402.000000 | 7057 |  | CORR | GENE | 04:28 | 04:34 | 04:42 | 59 | 171 | 10.000000 | EXT | - |  | (c)
76962.454000 | 9.164000 | 9.129000 | -2.201000 | -2.236000 | -2050.000000 | -1844.000000 | -1892.000000 | 14.542863 | 2155.000000 | 7057 |  | CORR | GENE | 03:43 | 04:16 | 04:09 | 81 | 316 | 10.000000 | EXT | - |  | (c)
76964.066000 | 10.776000 | 10.745000 | -0.589000 | -0.620000 | -1746.000000 | -1661.000000 | -1657.000000 | 39.083074 | 587.000000 | 7057 |  | CORR | СIGR | 04:32 | 04:46 | 04:47 | 33 | 179 | 10.000000 | EXT | - |  | (c)
76976.226000 | 0.191000 | 0.047000 | -11.154000 | -11.298000 | 2160.000000 | -2189.000000 | -2067.000000 | 0.000000 | 47.000000 | 7059 |  | CORR | GENE | 03:55 | 04:13 | 04:32 | 161 | 468 | 12.000000 | EXT | - |  | (c)
76976.529000 | 0.494000 | 0.480000 | -10.851000 | -10.865000 | 1985.000000 | 2096.000000 | -2099.000000 | 0.000000 | 480.000000 | 7059 |  | CORR | GENE | 03:26 | 03:44 | 04:27 | 150 | 754 | 10.000000 | EXT | - |  | (c)
76980.175000 | 4.140000 | 4.121000 | -7.205000 | -7.224000 | -2136.000000 | -2095.000000 | -2091.000000 | 7.596120 | 4121.000000 | 7059 |  | CORR | СIGR | 04:21 | 04:28 | 04:28 | 35 | 90 | 10.000000 | EXT | - |  | (c)
76981.524000 | 5.489000 | 5.479000 | -5.856000 | -5.866000 | -2084.000000 | -2037.000000 | -2033.000000 | 11.854924 | 5479.000000 | 7059 |  | CORR | СIGR | 04:30 | 04:37 | 04:38 | 26 | 101 | 14.000000 | EXT | - |  | (c)
76984.719000 | 8.684000 | 8.639000 | -2.661000 | -2.706000 | -2080.000000 | -2062.000000 | -2066.000000 | 12.121512 | 2614.000000 | 7059 |  | CORR | AXGR | 04:30 | 04:33 | 04:33 | 92 | 28 | 10.000000 | EXT | - |  | (c)
76990.885000 | 3.505000 | 3.113000 | -7.560000 | -7.952000 | 588.000000 | 607.000000 | 611.000000 | 47.470775 | 3113.000000 | 7060 |  | CORR | GENE | 04:22 | 04:25 | 04:25 | 438 | 45 | 10.000000 | EXT | - |  | (c)
76992.193000 | 4.813000 | 4.802000 | -6.252000 | -6.263000 | 604.000000 | 641.000000 | 648.000000 | 48.719204 | 4802.000000 | 7060 |  | CORR | СIGR | 04:24 | 04:30 | 04:31 | 25 | 88 | 10.000000 | EXT | - |  | (c)
76993.041000 | 5.661000 | 4.952000 | -5.404000 | -6.113000 | 1535.000000 | 1580.000000 | 1600.000000 | 40.485356 | 4952.000000 | 7060 |  | CORR | GENE | 06:55 | 07:02 | 07:05 | 885 | 129 | 10.000000 | EXT | - |  | (c)
76993.473000 | 6.093000 | 5.991000 | -4.972000 | -5.074000 | 1506.000000 | 1581.000000 | 1592.000000 | 37.681101 | 4950.000000 | 7060 |  | CORR | GENE | 06:50 | 07:02 | 07:04 | 124 | 172 | 12.000000 | EXT | - |  | (c)
76994.230000 | 6.850000 | 6.836000 | -4.215000 | -4.229000 | 669.000000 | 710.000000 | 715.000000 | 53.992222 | 4199.000000 | 7060 |  | CORR | СIGR | 04:35 | 04:41 | 04:42 | 30 | 92 | 10.000000 | EXT | - |  | (c)
76994.306000 | 6.926000 | 6.913000 | -4.139000 | -4.152000 | 639.000000 | 674.000000 | 678.000000 | 51.599146 | 4122.000000 | 7060 |  | CORR | СIGR | 04:30 | 04:35 | 04:36 | 30 | 76 | 11.000000 | EXT | - |  | (c)
76994.657000 | 7.277000 | 7.254000 | -3.788000 | -3.811000 | 1544.000000 | 1622.000000 | 1613.000000 | 38.636666 | 3767.000000 | 7060 |  | CORR | СIGR | 06:56 | 07:09 | 07:07 | 44 | 139 | 10.000000 | EXT | - |  | (c)
76995.296000 | 7.916000 | 7.901000 | -3.149000 | -3.164000 | 1489.000000 | 1686.000000 | 1651.000000 | 20.771224 | 3081.000000 | 7060 |  | CORR | GENE | 06:47 | 07:19 | 07:13 | 83 | 322 | 10.000000 | EXT | - |  | (c)
76996.235000 | 8.855000 | 8.792000 | -2.210000 | -2.273000 | 1421.000000 | 1480.000000 | 1511.000000 | 43.639745 | 2192.000000 | 7060 |  | CORR | GENE | 06:36 | 06:46 | 06:51 | 81 | 179 | 10.000000 | EXT | - |  | (c)
76996.336000 | 8.956000 | 8.945000 | -2.109000 | -2.120000 | 1523.000000 | 1559.000000 | 1560.000000 | 48.177403 | 2095.000000 | 7060 |  | CORR | СIGR | 06:53 | 06:58 | 06:59 | 25 | 74 | 10.000000 | EXT | - |  | (c)
76998.116000 | 10.736000 | 10.680000 | -0.329000 | -0.385000 | 1571.000000 | 1586.000000 | 1591.000000 | 48.508743 | 266.000000 | 7060 |  | CORR | AXGR | 07:00 | 07:03 | 07:03 | 119 | 39 | 10.000000 | EXT | - |  | (c)
76998.146000 | 10.766000 | 10.285000 | -0.299000 | -0.780000 | 752.000000 | 902.000000 | 851.000000 | 60.661067 | 233.000000 | 7060 |  | CORR | GENE | 04:48 | 05:12 | 05:04 | 547 | 199 | 10.000000 | EXT | - |  | (c)
76998.350000 | 10.970000 | 10.920000 | -0.095000 | -0.145000 | 1500.000000 | 1535.000000 | 1532.000000 | 51.111538 | 10.000000 | 7060 |  | CORR | GENE | 06:49 | 06:55 | 06:54 | 135 | 65 | 10.000000 | EXT | - |  | (c)
76998.445000 | 0.000000 | -0.026000 | -11.425000 | -11.451000 | -2173.000000 | -2014.000000 | -2024.000000 | 16.695194 |  | 7061 | Смещение кромок | GWAN |  | 08:16 | 08:42 | 08:40 | 0 | 299 | 2.878000 | EXT | Смещение кромок. Наружу. Величина смещения - 2.9 мм. |  | (c)
76998.826000 | 0.381000 | 0.232000 | -11.044000 | -11.193000 | 1631.000000 | 1656.000000 | 1716.000000 | 27.661990 | 232.000000 | 7061 |  | CORR | GENE | 06:30 | 06:34 | 06:44 | 339 | 171 | 11.000000 | EXT | - |  | (c)
77000.056000 | 1.611000 | 1.577000 | -9.814000 | -9.848000 | 749.000000 | 862.000000 | 858.000000 | 60.478888 | 1577.000000 | 7061 |  | CORR | GENE | 04:08 | 04:26 | 04:25 | 66 | 218 | 10.000000 | EXT | - |  | (c)
77000.838000 | 2.393000 | 2.300000 | -9.032000 | -9.125000 | 1922.000000 | 1937.000000 | 1946.000000 | 19.087528 | 2300.000000 | 7061 |  | CORR | GENE | 07:17 | 07:19 | 07:21 | 167 | 48 | 13.000000 | EXT | - |  | (c)
77001.484000 | 3.039000 | 3.012000 | -8.386000 | -8.413000 | 1855.000000 | 1976.000000 | 1939.000000 | 10.065653 | 3012.000000 | 7061 |  | CORR | СIGR | 07:06 | 07:26 | 07:20 | 40 | 167 | 11.000000 | EXT | - |  | (c)
77001.657000 | 3.212000 | 3.201000 | -8.213000 | -8.224000 | 483.000000 | 541.000000 | 540.000000 | 38.968685 | 3201.000000 | 7061 |  | CORR | СIGR | 03:25 | 03:34 | 03:34 | 44 | 113 | 10.000000 | EXT | - |  | (c)
77001.989000 | 3.544000 | 3.532000 | -7.881000 | -7.893000 | 1854.000000 | 1893.000000 | 1898.000000 | 19.792795 | 3532.000000 | 7061 |  | CORR | СIGR | 07:06 | 07:12 | 07:13 | 26 | 87 | 10.000000 | EXT | - |  | (c)
77002.462000 | 4.017000 | 4.006000 | -7.408000 | -7.419000 | 1910.000000 | 1938.000000 | 1949.000000 | 16.363766 | 4006.000000 | 7061 |  | CORR | СIGR | 07:15 | 07:20 | 07:21 | 39 | 79 | 10.000000 | EXT | - |  | (c)
77007.373000 | 8.928000 | 8.603000 | -2.497000 | -2.822000 | 1715.000000 | 1789.000000 | 1880.000000 | 1.620923 | 112.000000 | 7061 |  | CORR | GENE | 06:44 | 06:56 | 07:10 | 2710 | 330 | 10.000000 | EXT | - |  | (c)
77008.952000 | 10.507000 | 10.495000 | -0.918000 | -0.930000 | 877.000000 | 917.000000 | 917.000000 | 70.741665 | 901.000000 | 7061 |  | CORR | СIGR | 04:28 | 04:35 | 04:35 | 29 | 81 | 10.000000 | EXT | - |  | (c)
77009.371000 | 10.926000 | 10.913000 | -0.499000 | -0.512000 | 757.000000 | 808.000000 | 802.000000 | 61.086312 | 487.000000 | 7061 |  | CORR | СIGR | 04:09 | 04:17 | 04:16 | 25 | 90 | 10.000000 | EXT | - |  | (c)
77011.827000 | 1.957000 | 1.917000 | -9.473000 | -9.513000 | 1663.000000 | 1913.000000 | 1836.000000 | 3.965790 | 1917.000000 | 7062 |  | CORR | GENE | 06:44 | 07:24 | 07:12 | 96 | 346 | 10.000000 | EXT | - |  | (c)
77012.606000 | 2.736000 | 2.709000 | -8.694000 | -8.721000 | 1865.000000 | 1937.000000 | 1956.000000 | 7.483244 | 2709.000000 | 7062 |  | CORR | GENE | 07:17 | 07:28 | 07:31 | 46 | 182 | 13.000000 | EXT | - |  | (c)
77013.797000 | 3.927000 | 3.834000 | -7.503000 | -7.596000 | 1837.000000 | 1861.000000 | 1857.000000 | 26.962470 | 3834.000000 | 7062 |  | CORR | AXGR | 07:12 | 07:16 | 07:15 | 194 | 39 | 13.000000 | EXT | - |  | (c)
77014.100000 | 4.230000 | 4.172000 | -7.200000 | -7.258000 | 1676.000000 | 1790.000000 | 1858.000000 | 0.698328 | 4172.000000 | 7062 |  | CORR | GENE | 06:46 | 07:05 | 07:16 | 82 | 364 | 10.000000 | EXT | - |  | (c)
77014.455000 | 4.585000 | 4.572000 | -6.845000 | -6.858000 | 1738.000000 | 1787.000000 | 1822.000000 | 19.407824 | 4572.000000 | 7062 |  | CORR | СIGR | 06:56 | 07:04 | 07:10 | 30 | 168 | 10.000000 | EXT | - |  | (c)
77014.887000 | 5.017000 | 5.002000 | -6.413000 | -6.428000 | 1779.000000 | 1824.000000 | 1832.000000 | 23.617807 | 5002.000000 | 7062 |  | CORR | СIGR | 07:03 | 07:10 | 07:11 | 30 | 106 | 11.000000 | EXT | - |  | (c)
77017.010000 | 7.140000 | 7.122000 | -4.290000 | -4.308000 | 1873.000000 | 1977.000000 | 1989.000000 | 0.775926 | 4268.000000 | 7062 |  | CORR | СIGR | 07:18 | 07:35 | 07:37 | 40 | 232 | 10.000000 | EXT | - |  | (c)
77018.074000 | 8.204000 | 8.190000 | -3.226000 | -3.240000 | 1789.000000 | 1914.000000 | 1985.000000 | 0.000000 | 3112.000000 | 7062 |  | CORR | GENE | 07:05 | 07:25 | 07:36 | 128 | 392 | 11.000000 | EXT | - |  | (c)
77019.176000 | 9.306000 | 9.294000 | -2.124000 | -2.136000 | 1873.000000 | 1943.000000 | 1933.000000 | 14.288131 | 2101.000000 | 7062 |  | CORR | СIGR | 07:18 | 07:29 | 07:28 | 35 | 121 | 11.000000 | EXT | - |  | (c)
77019.419000 | 9.549000 | 9.493000 | -1.881000 | -1.937000 | 1787.000000 | 1800.000000 | 1801.000000 | 32.454521 | 1828.000000 | 7062 |  | CORR | AXGR | 07:04 | 07:06 | 07:06 | 109 | 28 | 10.000000 | EXT | - |  | (c)
77021.300000 | 0.000000 | -0.027000 | -10.905000 | -10.932000 | -2210.000000 | -2174.000000 | -1205.000000 | 200.000000 |  | 7063 | Нарушение формы кольцевого шва | GWAN |  | 03:50 | 03:56 | 06:33 | 0 | 2010 |  | EXT | Нарушение формы кольцевого шва |  | (c)
77074.081000 | 7.196000 | 7.101000 | -3.894000 | -3.989000 | -2122.000000 | -2033.000000 | -2030.000000 | 1937.000000 | 3793.000000 | 7067 |  | DENT |  | 06:20 | 06:34 | 06:35 | 196 | 185 | 0.211268 |  | - |  | (c)
77100.520000 | 0.000000 | -0.016000 | -11.465000 | -11.481000 | 1686.000000 | 1790.000000 | 1847.000000 | 1686.000000 |  | 7070 | Смещение кромок | GWAN |  | 05:08 | 05:25 | 05:34 | 0 | 322 | 3.534000 | EXT | Смещение кромок. Наружу. Величина смещения - 3.5 мм. |  | (c)
77100.520000 | 0.000000 | -0.031000 | -11.465000 | -11.496000 | -1881.000000 | -1117.000000 | -1393.000000 | 905.000000 |  | 7070 | Смещение кромок | GWAN |  | 07:33 | 09:36 | 08:51 | 0 | 976 | 2.916000 | EXT | Смещение кромок. Наружу. Величина смещения - 2.9 мм. |  | (c)
77111.985000 | 0.000000 | -0.059000 | -11.610000 | -11.669000 | -802.000000 | 169.000000 | 1.000000 | 0.000000 |  | 7071 | Нарушение формы кольцевого шва | GWAN |  | 05:38 | 08:15 | 07:48 | 0 | 1606 |  | EXT | Нарушение формы кольцевого шва |  | (c)
77134.085000 | 0.000000 | -0.026000 | -11.625000 | -11.651000 | 1818.000000 | 2027.000000 | 2033.000000 | 1818.000000 |  | 7073 | Смещение кромок | GWAN |  | 03:17 | 03:51 | 03:52 | 0 | 430 | 2.740000 | EXT | Смещение кромок. Вовнутрь. Величина смещения - 2.7 мм. |  | (c)
77145.710000 | 0.000000 | -0.026000 | -11.190000 | -11.216000 | 1479.000000 | 1711.000000 | 1773.000000 | 1479.000000 |  | 7074 | Смещение кромок | GWAN |  | 07:34 | 08:12 | 08:22 | 0 | 590 | 3.158000 | EXT | Смещение кромок. Наружу. Величина смещения - 3.2 мм. |  | (c)
77189.785000 | 0.000000 | -0.039000 | -10.860000 | -10.899000 | -1593.000000 | -292.000000 | -928.000000 | 21.274479 |  | 7078 | Нарушение формы кольцевого шва | GWAN |  | 08:36 | 00:06 | 10:23 | 0 | 1329 |  | EXT | Нарушение формы кольцевого шва |  | (c)
77198.785000 | 9.000000 | 8.874000 | -1.860000 | -1.986000 | 2129.000000 | 2162.000000 | 2159.000000 | 1.004686 | 1192.000000 | 7078 |  | CORR | GENE | 06:37 | 06:42 | 06:41 | 794 | 59 | 10.000000 | EXT | - |  | (c)
77212.039000 | 11.394000 | 11.295000 | -0.036000 | -0.135000 | 1053.000000 | 1090.000000 | 1086.000000 | 84.956402 | 6.000000 | 7079 |  | ARTD | GENE | 05:46 | 05:52 | 05:51 | 129 | 67 | 9.564301 | EXT | -. Эквивалент потери металла 10%. |  | (c)
77212.184000 | 0.109000 | 0.091000 | -11.176000 | -11.194000 | -1822.000000 | -1640.000000 | -1661.000000 | 32.997048 | 91.000000 | 7080 |  | CORR | СIGR | 04:40 | 05:10 | 05:06 | 44 | 322 | 10.000000 | EXT | - |  | (c)
77213.577000 | 1.502000 | 1.472000 | -9.783000 | -9.813000 | -1567.000000 | -1492.000000 | -1491.000000 | 53.556035 | 1472.000000 | 7080 |  | CORR | СIGR | 05:22 | 05:34 | 05:34 | 42 | 151 | 10.000000 | EXT | - |  | (c)
77213.634000 | 1.559000 | 1.535000 | -9.726000 | -9.750000 | -1233.000000 | -1144.000000 | -1137.000000 | 76.249634 | 1535.000000 | 7080 |  | CORR | СIGR | 06:15 | 06:30 | 06:31 | 31 | 192 | 10.000000 | EXT | - |  | (c)
77214.048000 | 1.973000 | 1.887000 | -9.312000 | -9.398000 | -1789.000000 | -1215.000000 | -1388.000000 | 35.641017 | 1887.000000 | 7080 |  | CORR | GENE | 04:46 | 06:18 | 05:50 | 284 | 802 | 19.000000 | EXT | - |  | (c)
77214.503000 | 2.428000 | 2.367000 | -8.857000 | -8.918000 | -2036.000000 | -1826.000000 | -1832.000000 | 15.708541 | 2367.000000 | 7080 |  | CORR | GENE | 04:06 | 04:40 | 04:39 | 83 | 407 | 11.000000 | EXT | - |  | (c)
77218.626000 | 6.551000 | 5.168000 | -4.734000 | -6.117000 | -1821.000000 | -1783.000000 | -1769.000000 | 33.058672 | 4449.000000 | 7080 |  | CORR | GENE | 04:41 | 04:47 | 04:49 | 1668 | 104 | 11.000000 | EXT | - |  | (c)
77219.550000 | 7.475000 | 7.422000 | -3.810000 | -3.863000 | -1772.000000 | -1762.000000 | -1758.000000 | 36.978315 | 3760.000000 | 7080 |  | CORR | AXGR | 04:48 | 04:50 | 04:51 | 103 | 29 | 12.000000 | EXT | - |  | (c)
77221.945000 | 9.870000 | 9.856000 | -1.415000 | -1.429000 | -801.000000 | -761.000000 | -763.000000 | 55.322542 | 1398.000000 | 7080 |  | CORR | СIGR | 07:25 | 07:32 | 07:31 | 31 | 77 | 11.000000 | EXT | - |  | (c)
77223.226000 | 11.151000 | 11.140000 | -0.134000 | -0.145000 | -898.000000 | -816.000000 | -830.000000 | 55.846034 | 124.000000 | 7080 |  | CORR | СIGR | 07:09 | 07:23 | 07:20 | 21 | 138 | 10.000000 | EXT | - |  | (c)
77233.952000 | 10.592000 | 10.387000 | -0.698000 | -0.903000 | 2104.000000 | 2136.000000 | 2135.000000 | 2.809875 | 298.000000 | 7081 |  | CORR | GENE | 07:22 | 07:27 | 07:27 | 605 | 61 | 10.000000 | EXT | - |  | (c)
77236.068000 | 1.418000 | 1.391000 | -9.917000 | -9.944000 | 1838.000000 | 2001.000000 | 1981.000000 | 0.000000 | 1391.000000 | 7082 |  | CORR | GENE | 06:02 | 06:29 | 06:25 | 53 | 287 | 10.000000 | EXT | - |  | (c)
77261.703000 | 4.183000 | 4.166000 | -7.397000 | -7.414000 | 2180.000000 | -2157.000000 | -2201.000000 | 2122.000000 | 4166.000000 | 7084 |  | CORR | СIGR | 04:55 | 05:15 | 05:08 | 23 | 159 | 12.000000 | EXT | - |  | (c)
77268.131000 | 10.611000 | 10.570000 | -0.969000 | -1.010000 | -1926.000000 | -1806.000000 | -1782.000000 | 1638.000000 | 904.000000 | 7084 |  | CORR | GENE | 05:52 | 06:12 | 06:16 | 106 | 288 | 13.000000 | EXT | - |  | (c)
77268.883000 | 11.363000 | 11.346000 | -0.217000 | -0.234000 | -1845.000000 | -1748.000000 | -1772.000000 | 1700.000000 | 206.000000 | 7084 |  | CORR | СIGR | 06:05 | 06:21 | 06:17 | 28 | 145 | 11.000000 | EXT | - |  | (c)
77268.986000 | 11.466000 | 11.442000 | -0.114000 | -0.138000 | -1864.000000 | -1740.000000 | -1768.000000 | 1673.000000 | 86.000000 | 7084 |  | CORR | GENE | 06:02 | 06:22 | 06:18 | 52 | 191 | 10.000000 | EXT | - |  | (c)
77275.069000 | 5.969000 | 5.947000 | -5.241000 | -5.263000 | -694.000000 | -430.000000 | -508.000000 | 323.000000 | 5178.000000 | 7085 |  | CORR | GENE | 04:05 | 04:48 | 04:35 | 85 | 371 | 10.000000 | EXT | - |  | (c)
77290.719000 | 10.409000 | 10.363000 | -0.921000 | -0.967000 | -397.000000 | -270.000000 | -266.000000 | 135.000000 | 907.000000 | 7086 |  | CORR | GENE | 06:16 | 06:36 | 06:37 | 60 | 262 | 15.000000 | EXT | - |  | (c)
77292.197000 | 0.557000 | 0.415000 | -10.378000 | -10.520000 | -1594.000000 | -1569.000000 | -1574.000000 | 1555.000000 | 415.000000 | 7087 |  | CORR | AXGR | 07:01 | 07:05 | 07:04 | 268 | 39 | 10.000000 | EXT | - |  | (c)
77292.408000 | 0.768000 | 0.750000 | -10.167000 | -10.185000 | -1811.000000 | -1678.000000 | -1712.000000 | 1612.000000 | 750.000000 | 7087 |  | CORR | СIGR | 06:26 | 06:47 | 06:42 | 31 | 199 | 10.000000 | EXT | - |  | (c)
77292.484000 | 0.844000 | 0.813000 | -10.091000 | -10.122000 | -1827.000000 | -1657.000000 | -1658.000000 | 1489.000000 | 813.000000 | 7087 |  | CORR | GENE | 06:23 | 06:50 | 06:50 | 55 | 338 | 12.000000 | EXT | - |  | (c)
77292.851000 | 1.211000 | 0.970000 | -9.724000 | -9.965000 | -1611.000000 | -1589.000000 | -1584.000000 | 1557.000000 | 970.000000 | 7087 |  | CORR | GENE | 06:58 | 07:02 | 07:02 | 404 | 54 | 10.000000 | EXT | - |  | (c)
77299.038000 | 7.398000 | 7.370000 | -3.537000 | -3.565000 | 1836.000000 | 1889.000000 | 1913.000000 | 1836.000000 | 3532.000000 | 7087 |  | CORR | СIGR | 04:14 | 04:23 | 04:27 | 33 | 154 | 12.000000 | EXT | - |  | (c)
77307.145000 | 4.570000 | 4.539000 | -7.180000 | -7.211000 | -93.000000 | -18.000000 | -27.000000 | 0.000000 | 4539.000000 | 7088 |  | CORR | СIGR | 05:39 | 05:51 | 05:50 | 32 | 132 | 11.000000 | EXT | - |  | (c)
77307.412000 | 4.837000 | 4.784000 | -6.913000 | -6.966000 | -518.000000 | -325.000000 | -367.000000 | 216.000000 | 4784.000000 | 7088 |  | CORR | GENE | 04:30 | 05:01 | 04:55 | 71 | 302 | 11.000000 | EXT | - |  | (c)
77308.596000 | 6.021000 | 5.991000 | -5.729000 | -5.759000 | -390.000000 | -231.000000 | -257.000000 | 123.000000 | 5691.000000 | 7088 |  | CORR | GENE | 04:51 | 05:17 | 05:13 | 68 | 267 | 11.000000 | EXT | - |  | (c)
77308.752000 | 6.177000 | 6.127000 | -5.573000 | -5.623000 | -380.000000 | -182.000000 | -175.000000 | 0.000000 | 5560.000000 | 7088 |  | CORR | GENE | 04:53 | 05:25 | 05:26 | 63 | 411 | 11.000000 | EXT | - |  | (c)
77311.085000 | 8.510000 | 8.497000 | -3.240000 | -3.253000 | -431.000000 | -374.000000 | -379.000000 | 327.000000 | 3226.000000 | 7088 |  | CORR | СIGR | 04:44 | 04:54 | 04:53 | 27 | 105 | 11.000000 | EXT | - |  | (c)
77314.469000 | 0.144000 | 0.130000 | -11.456000 | -11.470000 | -722.000000 | -666.000000 | -656.000000 | 590.000000 | 130.000000 | 7089 |  | CORR | СIGR | 04:12 | 04:21 | 04:23 | 29 | 133 | 11.000000 | EXT | - |  | (c)
77319.580000 | 5.255000 | 4.866000 | -6.345000 | -6.734000 | 428.000000 | 453.000000 | 456.000000 | 428.000000 | 4866.000000 | 7089 |  | CORR | GENE | 07:18 | 07:22 | 07:22 | 588 | 56 | 10.000000 | EXT | - |  | (c)
77323.985000 | 9.660000 | 9.618000 | -1.940000 | -1.982000 | -785.000000 | -688.000000 | -679.000000 | 572.000000 | 1927.000000 | 7089 |  | CORR | GENE | 04:02 | 04:17 | 04:19 | 55 | 213 | 10.000000 | EXT | - |  | (c)
77328.947000 | 3.022000 | 2.841000 | -8.603000 | -8.784000 | -2.000000 | 63.000000 | 81.000000 | 0.000000 | 2841.000000 | 7090 |  | CORR | GENE | 04:02 | 04:13 | 04:16 | 207 | 167 | 10.000000 | EXT | - |  | (c)
77342.831000 | 5.281000 | 5.153000 | -6.329000 | -6.457000 | -1578.000000 | -1452.000000 | -1490.000000 | 1401.000000 | 5153.000000 | 7091 |  | CORR | GENE | 05:37 | 05:57 | 05:51 | 748 | 177 | 10.000000 | EXT | -. Аномалия находится на упругопластическом изгибе: R=427 Дн, максимальное растяжение на 6.4 час. |  | (c)
77349.585000 | 0.425000 | 0.406000 | -10.785000 | -10.804000 | 71.000000 | 113.000000 | 136.000000 | 71.000000 | 406.000000 | 7092 |  | CORR | СIGR | 05:42 | 05:49 | 05:53 | 34 | 130 | 11.000000 | EXT | -. Аномалия находится на упругопластическом изгибе: R=613 Дн, максимальное растяжение на 6.5 час. |  | (c)
77363.971000 | 3.601000 | 3.438000 | -7.959000 | -8.122000 | -802.000000 | -637.000000 | -682.000000 | 563.000000 | 3438.000000 | 7093 |  | CORR | GENE | 06:45 | 07:12 | 07:05 | 184 | 238 | 11.000000 | EXT | - |  | (c)
77369.904000 | 9.534000 | 9.523000 | -2.026000 | -2.037000 | -1219.000000 | -1178.000000 | -1173.000000 | 1127.000000 | 1952.000000 | 7093 |  | CORR | GENE | 05:38 | 05:45 | 05:46 | 85 | 91 | 10.000000 | EXT | - |  | (c)
77370.044000 | 9.674000 | 9.668000 | -1.886000 | -1.892000 | -1267.000000 | -1189.000000 | -1209.000000 | 1151.000000 | 1867.000000 | 7093 |  | CORR | СIGR | 05:30 | 05:43 | 05:40 | 25 | 116 | 11.000000 | EXT | - |  | (c)
77370.639000 | 10.269000 | 10.247000 | -1.291000 | -1.313000 | -1263.000000 | -1239.000000 | -1159.000000 | 1056.000000 | 1279.000000 | 7093 |  | CORR | СIGR | 05:31 | 05:35 | 05:48 | 34 | 207 | 10.000000 | EXT | - |  | (c)
77370.888000 | 10.518000 | 10.497000 | -1.042000 | -1.063000 | -1044.000000 | -916.000000 | -936.000000 | 828.000000 | 1023.000000 | 7093 |  | CORR | СIGR | 06:06 | 06:27 | 06:24 | 40 | 216 | 11.000000 | EXT | - |  | (c)
77371.839000 | 11.469000 | 11.428000 | -0.091000 | -0.132000 | -1186.000000 | -783.000000 | -919.000000 | 653.000000 | 75.000000 | 7093 |  | CORR | GENE | 05:43 | 06:49 | 06:26 | 57 | 533 | 12.000000 | EXT | - |  | (c)
77381.770000 | 9.840000 | 9.813000 | -1.825000 | -1.852000 | -3.000000 | 109.000000 | 121.000000 | 0.000000 | 1799.000000 | 7094 | Металлургический дефект | MIAN | GENE | 06:27 | 06:45 | 06:47 | 53 | 246 | 10.143028 | INT | Металлургический дефект. Эквивалент потери металла 10%. Аномалия находится в зоне сварного шва. |  | (c)
77382.481000 | 10.551000 | 10.544000 | -1.114000 | -1.121000 | -362.000000 | -234.000000 | -263.000000 | 164.000000 | 1095.000000 | 7094 |  | CORR | СIGR | 05:30 | 05:50 | 05:45 | 26 | 198 | 10.000000 | EXT | - |  | (c)
77382.729000 | 10.799000 | 10.769000 | -0.866000 | -0.896000 | 15.000000 | 79.000000 | 74.000000 | 15.000000 | 860.000000 | 7094 |  | CORR | СIGR | 06:30 | 06:41 | 06:40 | 36 | 118 | 10.000000 | EXT | - |  | (c)
77395.307000 | 0.102000 | 0.062000 | -11.178000 | -11.218000 | 589.000000 | 834.000000 | 878.000000 | 589.000000 | 62.000000 | 7096 |  | CORR | GENE | 03:05 | 03:45 | 03:52 | 73 | 578 | 10.000000 | EXT | - |  | (c)
77440.434000 | 0.119000 | 0.078000 | -11.426000 | -11.467000 | -1449.000000 | -1238.000000 | -1256.000000 | 1063.000000 | 78.000000 | 7100 |  | CORR | GENE | 03:14 | 03:49 | 03:46 | 75 | 386 | 10.000000 | EXT | - |  | (c)
77467.675000 | 4.755000 | 4.733000 | -6.890000 | -6.912000 | -880.000000 | -750.000000 | -758.000000 | 637.000000 | 4733.000000 | 7102 |  | CORR | GENE | 06:08 | 06:29 | 06:28 | 48 | 243 | 11.000000 | EXT | - |  | (c)
77468.788000 | 5.868000 | 5.832000 | -5.777000 | -5.813000 | -365.000000 | -185.000000 | -226.000000 | 87.000000 | 5773.000000 | 7102 |  | CORR | СIGR | 07:31 | 08:00 | 07:54 | 40 | 278 | 11.000000 | EXT | - |  | (c)
77507.756000 | 11.136000 | 11.106000 | -0.129000 | -0.159000 | -1357.000000 | -1183.000000 | -1142.000000 | 927.000000 | 36.000000 | 7105 |  | CORR | GENE | 06:53 | 07:21 | 07:27 | 123 | 430 | 11.000000 | EXT | - |  | (c)
77519.240000 | 0.000000 | -0.035000 | -11.470000 | -11.505000 | -1319.000000 | -1282.000000 | -1101.000000 | 882.000000 |  | 7107 | Нарушение формы кольцевого шва | GWAN |  | 03:42 | 03:48 | 04:17 | 0 | 437 |  | EXT | Нарушение формы кольцевого шва |  | (c)
77537.177000 | 6.467000 | 6.453000 | -5.193000 | -5.207000 | -387.000000 | -322.000000 | -321.000000 | 256.000000 | 5179.000000 | 7108 |  | CORR | СIGR | 06:59 | 07:10 | 07:10 | 28 | 131 | 11.000000 | EXT | - |  | (c)
77549.562000 | 7.192000 | 6.608000 | -4.443000 | -5.027000 | 338.000000 | 439.000000 | 428.000000 | 338.000000 | 3620.000000 | 7109 |  | CORR | GENE | 04:39 | 04:56 | 04:54 | 1407 | 180 | 10.000000 | EXT | - |  | (c)
77549.947000 | 7.577000 | 7.450000 | -4.058000 | -4.185000 | 108.000000 | 130.000000 | 134.000000 | 108.000000 | 3975.000000 | 7109 |  | CORR | GENE | 04:02 | 04:06 | 04:06 | 210 | 53 | 10.000000 | EXT | - |  | (c)
77550.408000 | 8.038000 | 7.857000 | -3.597000 | -3.778000 | 572.000000 | 608.000000 | 608.000000 | 572.000000 | 3492.000000 | 7109 |  | CORR | GENE | 05:17 | 05:23 | 05:23 | 286 | 71 | 10.000000 | EXT | - |  | (c)
77550.480000 | 8.110000 | 8.091000 | -3.525000 | -3.544000 | 262.000000 | 313.000000 | 346.000000 | 262.000000 | 3487.000000 | 7109 |  | CORR | GENE | 04:27 | 04:35 | 04:41 | 57 | 168 | 10.000000 | EXT | - |  | (c)
77550.640000 | 8.270000 | 8.250000 | -3.365000 | -3.385000 | 115.000000 | 300.000000 | 278.000000 | 115.000000 | 3341.000000 | 7109 |  | CORR | СIGR | 04:03 | 04:33 | 04:30 | 44 | 327 | 11.000000 | EXT | - |  | (c)
77550.805000 | 8.435000 | 8.157000 | -3.200000 | -3.478000 | 469.000000 | 514.000000 | 515.000000 | 469.000000 | 3094.000000 | 7109 |  | CORR | GENE | 05:00 | 05:08 | 05:08 | 384 | 93 | 10.000000 | EXT | - |  | (c)
77551.287000 | 8.917000 | 8.900000 | -2.718000 | -2.735000 | 439.000000 | 496.000000 | 499.000000 | 439.000000 | 2706.000000 | 7109 |  | CORR | СIGR | 04:55 | 05:05 | 05:05 | 29 | 120 | 10.000000 | EXT | - |  | (c)
77551.404000 | 9.034000 | 9.006000 | -2.601000 | -2.629000 | 369.000000 | 446.000000 | 493.000000 | 369.000000 | 2588.000000 | 7109 |  | CORR | СIGR | 04:44 | 04:57 | 05:04 | 41 | 248 | 11.000000 | EXT | - |  | (c)
77582.701000 | 6.236000 | 6.212000 | -5.319000 | -5.343000 | -52.000000 | 58.000000 | 72.000000 | 0.000000 | 5297.000000 | 7112 |  | CORR | GENE | 02:47 | 03:05 | 03:07 | 46 | 247 | 10.000000 | EXT | -. Аномалия находится на отводе. |  | (c)
77582.753000 | 6.288000 | 6.277000 | -5.267000 | -5.278000 | 1084.000000 | 1123.000000 | 1126.000000 | 1084.000000 | 5224.000000 | 7112 |  | CORR | GENE | 05:50 | 05:56 | 05:57 | 54 | 85 | 13.000000 | EXT | -. Аномалия находится на отводе. |  | (c)
77584.187000 | 7.722000 | 7.709000 | -3.833000 | -3.846000 | 1076.000000 | 1129.000000 | 1136.000000 | 1076.000000 | 3814.000000 | 7112 |  | CORR | СIGR | 05:49 | 05:57 | 05:59 | 32 | 121 | 10.000000 | EXT | -. Аномалия находится на отводе. |  | (c)
77584.300000 | 7.835000 | 7.828000 | -3.720000 | -3.727000 | 1002.000000 | 1049.000000 | 1116.000000 | 1002.000000 | 3701.000000 | 7112 |  | CORR | СIGR | 05:37 | 05:44 | 05:55 | 26 | 228 | 14.000000 | EXT | -. Аномалия находится на отводе. |  | (c)
77587.416000 | 10.951000 | 10.944000 | -0.604000 | -0.611000 | 863.000000 | 1006.000000 | 961.000000 | 863.000000 | 584.000000 | 7112 |  | CORR | СIGR | 05:14 | 05:38 | 05:30 | 27 | 197 | 11.000000 | EXT | -. Аномалия находится на отводе. |  | (c)
77587.938000 | 11.473000 | 11.347000 | -0.082000 | -0.208000 | 422.000000 | 611.000000 | 532.000000 | 422.000000 | 2.000000 | 7112 |  | CORR | GENE | 04:03 | 04:34 | 04:21 | 206 | 220 | 17.000000 | EXT | -. Аномалия находится на отводе. |  | (c)
77609.640000 | 10.495000 | 10.467000 | -0.960000 | -0.988000 | -797.000000 | -770.000000 | -774.000000 | 58.744593 | 887.000000 | 7114 |  | CORR | GENE | 07:05 | 07:09 | 07:08 | 101 | 46 | 10.000000 | EXT | - |  | (c)
77611.271000 | 0.671000 | 0.661000 | -10.264000 | -10.274000 | -2052.000000 | -2013.000000 | -2012.000000 | 14.410117 | 661.000000 | 7115 |  | CORR | СIGR | 04:24 | 04:30 | 04:30 | 26 | 80 | 10.000000 | EXT | - |  | (c)
77612.389000 | 1.789000 | 1.693000 | -9.146000 | -9.242000 | -2166.000000 | -2151.000000 | -2146.000000 | 5.175594 | 1693.000000 | 7115 |  | CORR | AXGR | 04:05 | 04:08 | 04:09 | 137 | 41 | 10.000000 | EXT | - |  | (c)
77612.495000 | 1.895000 | 1.882000 | -9.040000 | -9.053000 | -1050.000000 | -1002.000000 | -996.000000 | 71.726856 | 1882.000000 | 7115 |  | CORR | СIGR | 07:06 | 07:13 | 07:14 | 29 | 107 | 11.000000 | EXT | - |  | (c)
77612.623000 | 2.023000 | 1.850000 | -8.912000 | -9.085000 | -2208.000000 | -2198.000000 | -2197.000000 | 1.832295 | 1850.000000 | 7115 |  | LWAN |  | 03:59 | 04:00 | 04:01 | 487 | 23 | 12.380058 | EXT | -. Эквивалент потери металла 12%. |  | (c)
77623.993000 | 2.458000 | 2.108000 | -8.912000 | -9.262000 | 2163.000000 | 2192.000000 | 2184.000000 | 2.031197 | 2108.000000 | 7116 |  | CORR | AXGR | 05:33 | 05:38 | 05:37 | 447 | 42 | 10.000000 | EXT | - |  | (c)
77640.301000 | 7.396000 | 7.382000 | -3.859000 | -3.873000 | -2197.000000 | -2113.000000 | -2136.000000 | 2.668267 | 3785.000000 | 7117 |  | CORR | GENE | 04:31 | 04:44 | 04:41 | 88 | 123 | 10.000000 | EXT | - |  | (c)
77640.531000 | 7.626000 | 7.593000 | -3.629000 | -3.662000 | -1426.000000 | -1363.000000 | -1370.000000 | 64.907146 | 3612.000000 | 7117 |  | CORR | GENE | 06:35 | 06:45 | 06:44 | 50 | 113 | 11.000000 | EXT | - |  | (c)
77643.576000 | 10.671000 | 10.579000 | -0.584000 | -0.676000 | -1496.000000 | -1477.000000 | -1477.000000 | 59.290902 | 512.000000 | 7117 |  | CORR | AXGR | 06:24 | 06:27 | 06:27 | 164 | 38 | 10.000000 | EXT | - |  | (c)
77656.751000 | 1.176000 | 1.154000 | -10.474000 | -10.496000 | -1564.000000 | -1479.000000 | -1481.000000 | 1399.000000 | 1154.000000 | 7119 |  | CORR | СIGR | 06:39 | 06:53 | 06:52 | 43 | 164 | 15.000000 | EXT | - |  | (c)
77659.077000 | 3.502000 | 3.364000 | -8.148000 | -8.286000 | -1557.000000 | -1416.000000 | -1474.000000 | 1391.000000 | 3364.000000 | 7119 |  | CORR | GENE | 06:40 | 07:03 | 06:54 | 172 | 166 | 11.000000 | EXT | - |  | (c)
77659.475000 | 3.900000 | 3.827000 | -7.750000 | -7.823000 | -1482.000000 | -1341.000000 | -1358.000000 | 1235.000000 | 3827.000000 | 7119 |  | CORR | GENE | 06:52 | 07:15 | 07:12 | 73 | 247 | 10.000000 | EXT | - |  | (c)
77662.859000 | 7.284000 | 7.262000 | -4.366000 | -4.388000 | -1507.000000 | -1410.000000 | -1431.000000 | 1356.000000 | 4349.000000 | 7119 |  | CORR | СIGR | 06:48 | 07:04 | 07:01 | 39 | 151 | 10.000000 | EXT | - |  | (c)
77678.860000 | 0.000000 | -0.026000 | -11.485000 | -11.511000 | 851.000000 | 981.000000 | 973.000000 | 851.000000 |  | 7121 | Смещение кромок | GWAN |  | 02:14 | 02:35 | 02:33 | 0 | 244 | 2.932000 | EXT | Смещение кромок. Наружу. Величина смещения - 2.9 мм. |  | (c)
77701.855000 | 0.000000 | -0.026000 | -11.300000 | -11.326000 | -100.000000 | 106.000000 | 121.000000 | 0.000000 |  | 7123 | Смещение кромок | GWAN |  | 03:32 | 04:05 | 04:08 | 0 | 441 | 3.562000 | EXT | Смещение кромок. Наружу. Величина смещения - 3.6 мм. |  | (c)
77701.855000 | 0.000000 | -0.036000 | -11.300000 | -11.336000 | -1505.000000 | -1343.000000 | -1341.000000 | 1177.000000 |  | 7123 | Смещение кромок | GWAN |  | 11:45 | 00:11 | 00:12 | 0 | 328 | 2.699000 | EXT | Смещение кромок. Наружу. Величина смещения - 2.7 мм. |  | (c)
77713.155000 | 0.000000 | -0.031000 | -11.625000 | -11.656000 | -1228.000000 | -987.000000 | -1045.000000 | 862.000000 |  | 7124 | Смещение кромок | GWAN |  | 08:41 | 09:20 | 09:10 | 0 | 366 | 3.290000 | EXT | Смещение кромок. Вовнутрь. Величина смещения - 3.3 мм. |  | (c)
77713.155000 | 0.000000 | -0.031000 | -11.625000 | -11.656000 | -383.000000 | -290.000000 | -181.000000 | 0.000000 |  | 7124 | Смещение кромок | GWAN |  | 10:57 | 11:12 | 11:30 | 0 | 404 | 3.288000 | EXT | Смещение кромок. Вовнутрь. Величина смещения - 3.3 мм. |  | (c)
77719.977000 | 6.822000 | 6.798000 | -4.803000 | -4.827000 | 1976.000000 | 2117.000000 | 2073.000000 | 1976.000000 | 4784.000000 | 7124 |  | CORR | СIGR | 05:18 | 05:41 | 05:33 | 43 | 193 | 10.000000 | EXT | - |  | (c)
77721.404000 | 8.249000 | 8.235000 | -3.376000 | -3.390000 | -2168.000000 | -2077.000000 | -2093.000000 | 2017.000000 | 3367.000000 | 7124 |  | CORR | СIGR | 06:09 | 06:24 | 06:21 | 23 | 151 | 10.000000 | EXT | - |  | (c)
77726.124000 | 1.344000 | 1.308000 | -10.276000 | -10.312000 | 1689.000000 | 1758.000000 | 1781.000000 | 1689.000000 | 1308.000000 | 7125 |  | CORR | GENE | 04:55 | 05:06 | 05:10 | 55 | 184 | 15.000000 | EXT | - |  | (c)
77726.501000 | 1.721000 | 1.705000 | -9.899000 | -9.915000 | 1698.000000 | 1750.000000 | 1764.000000 | 1698.000000 | 1705.000000 | 7125 |  | CORR | СIGR | 04:56 | 05:05 | 05:07 | 28 | 132 | 10.000000 | EXT | - |  | (c)
77786.957000 | 5.252000 | 4.735000 | -6.353000 | -6.870000 | 1004.000000 | 1032.000000 | 1043.000000 | 1004.000000 | 4735.000000 | 7130 |  | CORR | GENE | 07:09 | 07:13 | 07:15 | 1063 | 76 | 11.000000 | EXT | - |  | (c)
77789.228000 | 7.523000 | 7.236000 | -4.082000 | -4.369000 | 29.000000 | 75.000000 | 91.000000 | 29.000000 | 3160.000000 | 7130 |  | CORR | GENE | 04:31 | 04:39 | 04:41 | 1209 | 124 | 11.000000 | EXT | - |  | (c)
77791.951000 | 10.246000 | 9.872000 | -1.359000 | -1.733000 | 814.000000 | 987.000000 | 955.000000 | 814.000000 | 21.000000 | 7130 |  | CORR | GENE | 06:38 | 07:06 | 07:01 | 1712 | 281 | 13.000000 | EXT | - |  | (c)
77793.226000 | 11.521000 | 11.479000 | -0.084000 | -0.126000 | -62.000000 | 97.000000 | 73.000000 | 0.000000 | 67.000000 | 7130 |  | CORR | GENE | 04:17 | 04:42 | 04:39 | 59 | 270 | 14.000000 | EXT | - |  | (c)
77793.455000 | 0.145000 | 0.118000 | -11.490000 | -11.517000 | -1847.000000 | -1767.000000 | -1774.000000 | 1700.000000 | 118.000000 | 7131 |  | CORR | СIGR | 06:20 | 06:33 | 06:32 | 36 | 147 | 14.000000 | EXT | - |  | (c)
77793.609000 | 0.299000 | 0.274000 | -11.336000 | -11.361000 | -1524.000000 | -1450.000000 | -1417.000000 | 1309.000000 | 274.000000 | 7131 |  | CORR | СIGR | 07:12 | 07:24 | 07:30 | 44 | 215 | 11.000000 | EXT | - |  | (c)
77794.963000 | 1.653000 | 1.517000 | -9.982000 | -10.118000 | -1517.000000 | -1490.000000 | -1484.000000 | 1452.000000 | 1517.000000 | 7131 |  | CORR | GENE | 07:13 | 07:18 | 07:19 | 1159 | 65 | 12.000000 | EXT | - |  | (c)
77801.138000 | 7.828000 | 6.909000 | -3.807000 | -4.726000 | -1591.000000 | -1577.000000 | -1514.000000 | 1437.000000 | 3482.000000 | 7131 |  | CORR | GENE | 07:01 | 07:04 | 07:14 | 1244 | 154 | 11.000000 | EXT | - |  | (c)
77801.898000 | 8.588000 | 8.364000 | -3.047000 | -3.271000 | -1574.000000 | -1558.000000 | -1547.000000 | 1519.000000 | 2933.000000 | 7131 |  | CORR | GENE | 07:04 | 07:07 | 07:09 | 338 | 55 | 11.000000 | EXT | - |  | (c)
77804.451000 | 11.141000 | 11.107000 | -0.494000 | -0.528000 | -1779.000000 | -1765.000000 | -1766.000000 | 1754.000000 | 444.000000 | 7131 |  | CORR | AXGR | 06:31 | 06:33 | 06:33 | 84 | 25 | 10.000000 | EXT | - |  | (c)
77809.105000 | 4.160000 | 4.143000 | -7.190000 | -7.207000 | -2071.000000 | -1752.000000 | -1879.000000 | 1687.000000 | 4143.000000 | 7132 |  | CORR | GENE | 06:05 | 06:57 | 06:36 | 57 | 384 | 12.000000 | EXT | - |  | (c)
77813.209000 | 8.264000 | 7.882000 | -3.086000 | -3.468000 | -1672.000000 | -1570.000000 | -1615.000000 | 1558.000000 | 2694.000000 | 7132 |  | CORR | GENE | 07:10 | 07:26 | 07:19 | 774 | 114 | 10.000000 | EXT | - |  | (c)
77839.370000 | 0.000000 | -0.033000 | -11.015000 | -11.048000 | 581.000000 | 652.000000 | 695.000000 | 581.000000 |  | 7135 |  | GWAN |  | 01:28 | 01:40 | 01:47 | 0 | 227 |  | INT | -. Подкладная пластина на кольцевом шве. |  | (c)
77839.370000 | 0.000000 | -0.035000 | -11.015000 | -11.050000 | 917.000000 | 927.000000 | 1028.000000 | 917.000000 |  | 7135 |  | GWAN |  | 02:22 | 02:24 | 02:40 | 0 | 221 |  | INT | -. Подкладная пластина на кольцевом шве. |  | (c)
77839.515000 | 0.145000 | 0.124000 | -10.870000 | -10.891000 | 1936.000000 | 2165.000000 | 2094.000000 | 1936.000000 | 124.000000 | 7135 |  | CORR | СIGR | 05:07 | 05:44 | 05:32 | 35 | 316 | 10.000000 | EXT | - |  | (c)
77895.251000 | 0.061000 | 0.035000 | -11.519000 | -11.545000 | 2119.000000 | -2181.000000 | -2143.000000 | 1943.000000 | 35.000000 | 7140 |  | CORR | GENE | 04:27 | 04:53 | 04:59 | 61 | 400 | 14.000000 | EXT | -. Аномалия находится на упругопластическом изгибе: R=939 Дн, максимальное растяжение на 11.5 час. |  | (c)
77899.498000 | 4.308000 | 4.290000 | -7.272000 | -7.290000 | -1436.000000 | -1348.000000 | -1348.000000 | 1259.000000 | 4290.000000 | 7140 |  | CORR | СIGR | 06:53 | 07:08 | 07:08 | 35 | 177 | 10.000000 | EXT | - |  | (c)
77933.225000 | 3.205000 | 1.914000 | -8.310000 | -9.601000 | 2.000000 | 16.000000 | 19.000000 | 2.000000 | 1914.000000 | 7143 |  | LWAN |  | 04:06 | 04:08 | 04:08 | 1465 | 33 | 11.116763 | INT | -. Эквивалент потери металла 11%. |  | (c)
77934.662000 | 4.642000 | 4.611000 | -6.873000 | -6.904000 | 1256.000000 | 1321.000000 | 1321.000000 | 1256.000000 | 4611.000000 | 7143 |  | CORR | GENE | 07:28 | 07:39 | 07:39 | 57 | 131 | 11.000000 | EXT | - |  | (c)
77936.505000 | 6.485000 | 6.024000 | -5.030000 | -5.491000 | 1264.000000 | 1317.000000 | 1298.000000 | 1264.000000 | 4912.000000 | 7143 |  | CORR | GENE | 07:29 | 07:38 | 07:35 | 579 | 68 | 15.000000 | EXT | - |  | (c)
77937.137000 | 7.117000 | 6.915000 | -4.398000 | -4.600000 | 1761.000000 | 1819.000000 | 1822.000000 | 1761.000000 | 2902.000000 | 7143 |  | GOUG | GENE | 08:50 | 08:59 | 08:59 | 1698 | 122 | 6.000000 | EXT | -. Зона задиров. |  | (c)
77953.075000 | 0.000000 | -0.034000 | -10.825000 | -10.859000 | -1976.000000 | -1551.000000 | -1712.000000 | 1448.000000 |  | 7145 | Нарушение формы кольцевого шва | GWAN |  | 04:50 | 05:58 | 05:32 | 0 | 528 |  | EXT | Нарушение формы кольцевого шва. Аномалия находится на отводе. |  | (c)
77953.697000 | 0.622000 | 0.213000 | -10.203000 | -10.612000 | -1858.000000 | -1796.000000 | -1793.000000 | 1728.000000 | 213.000000 | 7145 |  | CORR | GENE | 05:09 | 05:19 | 05:19 | 525 | 130 | 10.000000 | EXT | - |  | (c)
77953.706000 | 0.631000 | 0.613000 | -10.194000 | -10.212000 | -1667.000000 | -1590.000000 | -1590.000000 | 1512.000000 | 613.000000 | 7145 |  | CORR | GENE | 05:40 | 05:52 | 05:52 | 55 | 156 | 10.000000 | EXT | - |  | (c)
77980.638000 | 5.633000 | 5.596000 | -5.767000 | -5.804000 | -1175.000000 | -1027.000000 | -1026.000000 | 876.000000 | 5596.000000 | 7147 |  | CORR | GENE | 05:18 | 05:42 | 05:42 | 69 | 299 | 10.000000 | EXT | - |  | (c)
78098.215000 | 7.595000 | 7.578000 | -3.825000 | -3.842000 | 2049.000000 | 2107.000000 | 2123.000000 | 0.000000 | 3811.000000 | 7157 |  | CORR | СIGR | 06:00 | 06:09 | 06:11 | 31 | 147 | 12.000000 | EXT | - |  | (c)
78124.551000 | 11.081000 | 10.924000 | -0.329000 | -0.486000 | -2221.000000 | -2172.000000 | -2169.000000 | 0.807350 | 117.000000 | 7159 |  | CORR | GENE | 04:14 | 04:22 | 04:23 | 369 | 103 | 10.000000 | EXT | - |  | (c)
78126.429000 | 1.549000 | 1.522000 | -9.726000 | -9.753000 | 1444.000000 | 1774.000000 | 1640.000000 | 15.916633 | 1522.000000 | 7160 |  | CORR | GENE | 06:15 | 07:08 | 06:47 | 114 | 393 | 10.000000 | EXT | - |  | (c)
78134.043000 | 9.163000 | 9.151000 | -2.112000 | -2.124000 | 980.000000 | 1019.000000 | 1020.000000 | 79.100103 | 2096.000000 | 7160 |  | CORR | СIGR | 05:00 | 05:07 | 05:07 | 28 | 80 | 11.000000 | EXT | - |  | (c)
78134.163000 | 9.283000 | 9.259000 | -1.992000 | -2.016000 | 966.000000 | 1010.000000 | 1021.000000 | 77.937952 | 1983.000000 | 7160 |  | CORR | СIGR | 04:58 | 05:05 | 05:07 | 33 | 110 | 13.000000 | EXT | - |  | (c)
78136.020000 | 11.140000 | 11.112000 | -0.135000 | -0.163000 | 689.000000 | 833.000000 | 837.000000 | 55.584528 | 95.000000 | 7160 |  | CORR | GENE | 04:13 | 04:37 | 04:37 | 68 | 297 | 13.000000 | EXT | - |  | (c)
78137.405000 | 1.250000 | 1.239000 | -10.145000 | -10.156000 | -668.000000 | -618.000000 | -617.000000 | 41.567507 | 1239.000000 | 7161 |  | CORR | СIGR | 07:33 | 07:42 | 07:42 | 21 | 102 | 11.000000 | EXT | - |  | (c)
78137.734000 | 1.579000 | 1.455000 | -9.816000 | -9.940000 | -623.000000 | -602.000000 | -603.000000 | 45.590927 | 1455.000000 | 7161 |  | CORR | AXGR | 07:41 | 07:44 | 07:44 | 190 | 38 | 10.000000 | EXT | - |  | (c)
78137.911000 | 1.756000 | 1.727000 | -9.639000 | -9.668000 | -1869.000000 | -1809.000000 | -1672.000000 | 29.187069 | 1727.000000 | 7161 |  | CORR | СIGR | 04:20 | 04:29 | 04:51 | 43 | 393 | 13.000000 | EXT | - |  | (c)
78138.052000 | 1.897000 | 1.765000 | -9.498000 | -9.630000 | -1940.000000 | -1904.000000 | -1905.000000 | 23.457491 | 1765.000000 | 7161 |  | CORR | GENE | 04:08 | 04:14 | 04:14 | 348 | 69 | 11.000000 | EXT | - |  | (c)
78138.266000 | 2.111000 | 1.839000 | -9.284000 | -9.556000 | -605.000000 | -572.000000 | -566.000000 | 39.368605 | 1839.000000 | 7161 |  | CORR | GENE | 07:44 | 07:49 | 07:50 | 505 | 78 | 11.000000 | EXT | - |  | (c)
78138.387000 | 2.232000 | 2.149000 | -9.163000 | -9.246000 | -1932.000000 | -1886.000000 | -1731.000000 | 24.103077 | 2149.000000 | 7161 |  | CORR | GENE | 04:10 | 04:17 | 04:42 | 87 | 401 | 11.000000 | EXT | - |  | (c)
78140.696000 | 4.541000 | 3.687000 | -6.854000 | -7.708000 | -1770.000000 | -1711.000000 | -1713.000000 | 37.176199 | 3687.000000 | 7161 |  | CORR | GENE | 04:36 | 04:45 | 04:45 | 1414 | 114 | 10.000000 | EXT | - |  | (c)
78142.393000 | 6.238000 | 6.221000 | -5.157000 | -5.174000 | -1732.000000 | -1680.000000 | -1683.000000 | 40.205925 | 5139.000000 | 7161 |  | CORR | СIGR | 04:42 | 04:50 | 04:50 | 35 | 99 | 12.000000 | EXT | - |  | (c)
78146.223000 | 10.068000 | 9.853000 | -1.327000 | -1.542000 | -1841.000000 | -1798.000000 | -1658.000000 | 31.446621 | 1316.000000 | 7161 |  | CORR | GENE | 04:24 | 04:31 | 04:54 | 226 | 365 | 13.000000 | EXT | - |  | (c)
78147.627000 | 0.077000 | 0.008000 | -11.183000 | -11.252000 | 1473.000000 | 1535.000000 | 1531.000000 | 47.107722 | 8.000000 | 7162 |  | CORR | GENE | 04:07 | 04:17 | 04:16 | 315 | 116 | 10.000000 | EXT | - |  | (c)
78148.364000 | 0.814000 | 0.712000 | -10.446000 | -10.548000 | 1526.000000 | 1560.000000 | 1552.000000 | 50.628062 | 712.000000 | 7162 |  | CORR | GENE | 04:15 | 04:21 | 04:19 | 314 | 51 | 10.000000 | EXT | - |  | (c)
78149.155000 | 1.605000 | 1.555000 | -9.655000 | -9.705000 | 1492.000000 | 1591.000000 | 1578.000000 | 38.788928 | 1555.000000 | 7162 |  | CORR | GENE | 04:10 | 04:26 | 04:24 | 64 | 172 | 10.000000 | EXT | - |  | (c)
78149.910000 | 2.360000 | 2.253000 | -8.900000 | -9.007000 | 1565.000000 | 1580.000000 | 1587.000000 | 48.372149 | 2253.000000 | 7162 |  | CORR | AXGR | 04:21 | 04:24 | 04:25 | 228 | 44 | 10.000000 | EXT | - |  | (c)
78149.991000 | 2.441000 | 2.305000 | -8.819000 | -8.955000 | 1904.000000 | 1978.000000 | 1995.000000 | 4.301622 | 2305.000000 | 7162 |  | DENT |  | 05:16 | 05:28 | 05:31 | 242 | 182 | 0.352113 |  | -. Аномалия находится вблизи продольного шва. |  | (c)
78150.170000 | 2.620000 | 2.602000 | -8.640000 | -8.658000 | 1540.000000 | 1598.000000 | 1609.000000 | 39.001656 | 2602.000000 | 7162 |  | CORR | СIGR | 04:18 | 04:27 | 04:29 | 37 | 138 | 11.000000 | EXT | - |  | (c)
78156.834000 | 9.284000 | 9.282000 | -1.976000 | -1.978000 | 1726.000000 | 1849.000000 | 1817.000000 | 18.574009 | 1957.000000 | 7162 |  | CORR | СIGR | 04:47 | 05:07 | 05:02 | 21 | 183 | 12.000000 | EXT | - |  | (c)
78157.094000 | 9.544000 | 9.539000 | -1.716000 | -1.721000 | 1799.000000 | 1836.000000 | 1887.000000 | 13.530366 | 1702.000000 | 7162 |  | CORR | СIGR | 04:59 | 05:05 | 05:13 | 19 | 176 | 13.000000 | EXT | - |  | (c)
78157.544000 | 9.994000 | 9.994000 | -1.266000 | -1.266000 | 1437.000000 | 1477.000000 | 1526.000000 | 42.380002 | 1237.000000 | 7162 |  | CORR | СIGR | 04:01 | 04:07 | 04:15 | 29 | 179 | 11.000000 | EXT | - |  | (c)
78160.474000 | 1.664000 | 1.662000 | -9.936000 | -9.938000 | 780.000000 | 908.000000 | 873.000000 | 62.906794 | 1662.000000 | 7163 |  | CORR | СIGR | 04:17 | 04:38 | 04:32 | 27 | 186 | 14.000000 | EXT | -. Аномалия находится на упругопластическом изгибе: R=704 Дн, максимальное растяжение на 5.9 час. |  | (c)
78161.611000 | 2.801000 | 2.759000 | -8.799000 | -8.841000 | 271.000000 | 280.000000 | 281.000000 | 21.849017 | 2759.000000 | 7163 |  | CORR | AXGR | 02:55 | 02:57 | 02:57 | 198 | 20 | 11.000000 | EXT | -. Аномалия находится на упругопластическом изгибе: R=574 Дн, максимальное растяжение на 5.8 час. |  | (c)
78172.025000 | 1.615000 | 1.500000 | -9.745000 | -9.860000 | -1985.000000 | -1951.000000 | -1953.000000 | 19.833570 | 1500.000000 | 7164 |  | CORR | GENE | 04:02 | 04:08 | 04:07 | 259 | 64 | 13.000000 | EXT | - |  | (c)
78175.847000 | 5.437000 | 5.133000 | -5.923000 | -6.227000 | -2142.000000 | -2132.000000 | -2119.000000 | 7.156499 | 5133.000000 | 7164 |  | CORR | GENE | 03:37 | 03:38 | 03:40 | 438 | 46 | 11.000000 | EXT | - |  | (c)
78177.152000 | 6.742000 | 6.629000 | -4.618000 | -4.731000 | -2152.000000 | -2127.000000 | -2120.000000 | 6.349516 | 4501.000000 | 7164 |  | CORR | GENE | 03:35 | 03:39 | 03:40 | 230 | 64 | 11.000000 | EXT | - |  | (c)
78184.731000 | 2.961000 | 2.931000 | -8.354000 | -8.384000 | -2014.000000 | -1964.000000 | -1942.000000 | 17.492319 | 2931.000000 | 7165 |  | CORR | СIGR | 04:07 | 04:15 | 04:19 | 30 | 144 | 10.000000 | EXT | - |  | (c)
78186.154000 | 4.384000 | 4.347000 | -6.931000 | -6.968000 | -1911.000000 | -1709.000000 | -1748.000000 | 25.804242 | 4347.000000 | 7165 |  | CORR | GENE | 04:24 | 04:56 | 04:50 | 67 | 325 | 11.000000 | EXT | - |  | (c)
78193.175000 | 0.090000 | 0.065000 | -11.400000 | -11.425000 | 215.000000 | 409.000000 | 349.000000 | 215.000000 | 65.000000 | 7166 |  | CORR | GENE | 06:10 | 06:41 | 06:32 | 51 | 268 | 12.000000 | EXT | - |  | (c)
78203.638000 | 10.553000 | 10.528000 | -0.937000 | -0.962000 | -365.000000 | -289.000000 | -258.000000 | 152.000000 | 910.000000 | 7166 |  | CORR | GENE | 04:36 | 04:49 | 04:53 | 52 | 213 | 10.000000 | EXT | - |  | (c)
78220.108000 | 4.998000 | 4.967000 | -6.617000 | -6.648000 | -314.000000 | -138.000000 | -189.000000 | 63.000000 | 4967.000000 | 7168 |  | CORR | СIGR | 04:09 | 04:37 | 04:29 | 41 | 251 | 13.000000 | EXT | - |  | (c)
78220.562000 | 5.452000 | 5.436000 | -6.163000 | -6.179000 | 196.000000 | 306.000000 | 274.000000 | 196.000000 | 5436.000000 | 7168 |  | CORR | GENE | 05:31 | 05:49 | 05:44 | 48 | 158 | 12.000000 | EXT | - |  | (c)
78220.847000 | 5.737000 | 4.566000 | -5.878000 | -7.049000 | -21.000000 | -8.000000 | 10.000000 | 0.000000 | 4566.000000 | 7168 |  | CORR | GENE | 04:56 | 04:59 | 05:01 | 1471 | 63 | 10.000000 | EXT | - |  | (c)
78220.861000 | 5.751000 | 5.737000 | -5.864000 | -5.878000 | 538.000000 | 601.000000 | 592.000000 | 538.000000 | 5737.000000 | 7168 |  | CORR | СIGR | 06:27 | 06:37 | 06:35 | 29 | 109 | 10.000000 | EXT | - |  | (c)
78221.229000 | 6.119000 | 6.077000 | -5.496000 | -5.538000 | 214.000000 | 309.000000 | 340.000000 | 214.000000 | 5496.000000 | 7168 |  | CORR | СIGR | 05:34 | 05:50 | 05:55 | 42 | 253 | 11.000000 | EXT | - |  | (c)
78221.342000 | 6.232000 | 6.184000 | -5.383000 | -5.431000 | -440.000000 | -203.000000 | -231.000000 | 22.000000 | 5344.000000 | 7168 |  | CORR | GENE | 03:49 | 04:27 | 04:22 | 87 | 418 | 11.000000 | EXT | - |  | (c)
78222.089000 | 6.979000 | 6.943000 | -4.636000 | -4.672000 | -464.000000 | -168.000000 | -290.000000 | 115.000000 | 4611.000000 | 7168 |  | CORR | GENE | 03:45 | 04:33 | 04:13 | 61 | 349 | 14.000000 | EXT | - |  | (c)
78222.347000 | 7.237000 | 7.182000 | -4.378000 | -4.433000 | -406.000000 | -335.000000 | -210.000000 | 14.000000 | 4356.000000 | 7168 |  | CORR | GENE | 03:54 | 04:06 | 04:26 | 77 | 392 | 15.000000 | EXT | - |  | (c)
78222.838000 | 7.728000 | 7.601000 | -3.887000 | -4.014000 | -325.000000 | -123.000000 | -158.000000 | 0.000000 | 3878.000000 | 7168 |  | CORR | GENE | 04:07 | 04:40 | 04:34 | 136 | 333 | 11.000000 | EXT | - |  | (c)
78223.080000 | 7.970000 | 7.928000 | -3.645000 | -3.687000 | -425.000000 | -304.000000 | -213.000000 | 0.000000 | 3613.000000 | 7168 |  | CORR | GENE | 03:51 | 04:11 | 04:25 | 74 | 425 | 21.000000 | EXT | - |  | (c)
78223.258000 | 8.148000 | 8.112000 | -3.467000 | -3.503000 | -434.000000 | -282.000000 | -214.000000 | 0.000000 | 3384.000000 | 7168 |  | CORR | GENE | 03:50 | 04:14 | 04:25 | 119 | 441 | 11.000000 | EXT | - |  | (c)
78223.835000 | 8.725000 | 8.686000 | -2.890000 | -2.929000 | -356.000000 | -301.000000 | -241.000000 | 127.000000 | 2880.000000 | 7168 |  | CORR | GENE | 04:02 | 04:11 | 04:21 | 49 | 229 | 12.000000 | EXT | - |  | (c)
78223.963000 | 8.853000 | 8.836000 | -2.762000 | -2.779000 | -354.000000 | -317.000000 | -303.000000 | 253.000000 | 2751.000000 | 7168 |  | CORR | СIGR | 04:03 | 04:09 | 04:11 | 28 | 101 | 10.000000 | EXT | - |  | (c)
78224.774000 | 9.664000 | 9.649000 | -1.951000 | -1.966000 | 597.000000 | 717.000000 | 694.000000 | 597.000000 | 1936.000000 | 7168 |  | CORR | СIGR | 06:36 | 06:55 | 06:52 | 30 | 194 | 11.000000 | EXT | - |  | (c)
78224.899000 | 9.789000 | 9.774000 | -1.826000 | -1.841000 | 652.000000 | 722.000000 | 716.000000 | 652.000000 | 1811.000000 | 7168 |  | CORR | СIGR | 06:45 | 06:56 | 06:55 | 30 | 127 | 13.000000 | EXT | - |  | (c)
78225.510000 | 10.400000 | 10.368000 | -1.215000 | -1.247000 | -348.000000 | -250.000000 | -176.000000 | 4.000000 | 1195.000000 | 7168 |  | CORR | GENE | 04:04 | 04:19 | 04:31 | 52 | 344 | 10.000000 | EXT | - |  | (c)
78225.803000 | 10.693000 | 10.511000 | -0.922000 | -1.104000 | -384.000000 | -176.000000 | -148.000000 | 0.000000 | 903.000000 | 7168 |  | CORR | GENE | 03:58 | 04:31 | 04:36 | 201 | 472 | 10.000000 | EXT | - |  | (c)
78227.146000 | 0.421000 | 0.393000 | -11.234000 | -11.262000 | -658.000000 | -499.000000 | -487.000000 | 316.000000 | 393.000000 | 7169 |  | CORR | СIGR | 06:29 | 06:55 | 06:57 | 38 | 342 | 10.000000 | EXT | - |  | (c)
78231.272000 | 4.547000 | 4.531000 | -7.108000 | -7.124000 | -1726.000000 | -1643.000000 | -1663.000000 | 1601.000000 | 4531.000000 | 7169 |  | CORR | СIGR | 03:37 | 03:51 | 03:47 | 34 | 125 | 10.000000 | EXT | - |  | (c)
78231.876000 | 5.151000 | 5.025000 | -6.504000 | -6.630000 | -326.000000 | -307.000000 | -305.000000 | 284.000000 | 5025.000000 | 7169 |  | CORR | AXGR | 07:23 | 07:26 | 07:26 | 175 | 42 | 10.000000 | EXT | - |  | (c)
78232.015000 | 5.290000 | 5.278000 | -6.365000 | -6.377000 | -1686.000000 | -1636.000000 | -1627.000000 | 1568.000000 | 5278.000000 | 7169 |  | CORR | СIGR | 03:44 | 03:52 | 03:53 | 32 | 118 | 13.000000 | EXT | - |  | (c)
78232.489000 | 5.764000 | 5.694000 | -5.891000 | -5.961000 | -1693.000000 | -1479.000000 | -1474.000000 | 1255.000000 | 5694.000000 | 7169 |  | CORR | GENE | 03:42 | 04:17 | 04:18 | 98 | 438 | 14.000000 | EXT | - |  | (c)
78232.872000 | 6.147000 | 6.121000 | -5.508000 | -5.534000 | -1649.000000 | -1494.000000 | -1455.000000 | 1261.000000 | 5485.000000 | 7169 |  | CORR | GENE | 03:50 | 04:15 | 04:21 | 49 | 388 | 13.000000 | EXT | - |  | (c)
78233.265000 | 6.540000 | 1.350000 | -5.115000 | -10.305000 | 1.000000 | 14.000000 | 21.000000 | 1.000000 | 1350.000000 | 7169 |  | LWAN |  | 08:16 | 08:18 | 08:19 | 8482 | 40 | 17.113373 | INT | -. Эквивалент потери металла 17%. |  | (c)
78234.675000 | 7.950000 | 7.943000 | -3.705000 | -3.712000 | -1364.000000 | -1319.000000 | -1316.000000 | 1267.000000 | 3690.000000 | 7169 |  | CORR | СIGR | 04:36 | 04:43 | 04:43 | 22 | 97 | 11.000000 | EXT | - |  | (c)
78234.892000 | 8.167000 | 8.158000 | -3.488000 | -3.497000 | -1654.000000 | -1613.000000 | -1609.000000 | 1564.000000 | 3472.000000 | 7169 |  | CORR | СIGR | 03:49 | 03:55 | 03:56 | 25 | 91 | 12.000000 | EXT | - |  | (c)
78238.155000 | 11.430000 | 11.294000 | -0.225000 | -0.361000 | -1661.000000 | -1550.000000 | -1356.000000 | 1051.000000 | 209.000000 | 7169 |  | CORR | GENE | 03:48 | 04:06 | 04:37 | 152 | 610 | 20.000000 | EXT | -. Аномалия находится на упругопластическом изгибе: R=899 Дн, максимальное растяжение на 5 час. |  | (c)
78246.470000 | 8.090000 | 8.064000 | -2.575000 | -2.601000 | 2189.000000 | -2183.000000 | -2172.000000 | 2072.000000 | 2560.000000 | 7170 |  | CORR | СIGR | 05:22 | 05:37 | 05:39 | 41 | 200 | 12.000000 | EXT | -. Аномалия находится на упругопластическом изгибе: R=681 Дн, максимальное растяжение на 5.9 час. |  | (c)
78260.665000 | 11.620000 | 11.587000 | -0.035000 | -0.068000 | 788.000000 | 918.000000 | 919.000000 | 788.000000 | 29.000000 | 7171 |  | CORR | СIGR | 05:00 | 05:21 | 05:21 | 39 | 263 | 10.000000 | EXT | - |  | (c)
78261.368000 | 0.668000 | 0.649000 | -10.682000 | -10.701000 | -2128.000000 | -1890.000000 | -1994.000000 | 1859.000000 | 649.000000 | 7172 |  | CORR | СIGR | 02:58 | 03:37 | 03:20 | 40 | 269 | 11.000000 | EXT | -. Аномалия находится на отводе. |  | (c)
78272.006000 | 11.306000 | 11.236000 | -0.044000 | -0.114000 | -1487.000000 | -1072.000000 | -1031.000000 | 574.000000 | 44.000000 | 7172 |  | CORR | GENE | 04:42 | 05:49 | 05:55 | 70 | 913 | 13.000000 | EXT | -. Аномалия находится на отводе. |  | (c)
78274.827000 | 2.777000 | 2.740000 | -8.728000 | -8.765000 | 2084.000000 | -2173.000000 | 2218.000000 | 2084.000000 | 2740.000000 | 7173 |  | CORR | GENE | 06:03 | 06:36 | 06:24 | 54 | 267 | 10.000000 | EXT | - |  | (c)
78280.590000 | 8.540000 | 8.531000 | -2.965000 | -2.974000 | 1202.000000 | 1256.000000 | 1279.000000 | 1202.000000 | 2930.000000 | 7173 |  | CORR | СIGR | 03:41 | 03:49 | 03:53 | 44 | 153 | 11.000000 | EXT | -. Аномалия находится на упругопластическом изгибе: R=906 Дн, максимальное растяжение на 1 час. |  | (c)
78282.150000 | 10.100000 | 9.769000 | -1.405000 | -1.736000 | 1361.000000 | 1558.000000 | 1557.000000 | 1361.000000 | 1394.000000 | 7173 |  | CORR | GENE | 04:06 | 04:38 | 04:38 | 342 | 393 | 11.000000 | EXT | -. Аномалия находится на упругопластическом изгибе: R=585 Дн, максимальное растяжение на 0.7 час. |  | (c)
78283.436000 | 11.386000 | 11.299000 | -0.119000 | -0.206000 | 1352.000000 | 1568.000000 | 1550.000000 | 1352.000000 | 119.000000 | 7173 |  | CORR | GENE | 04:05 | 04:40 | 04:37 | 87 | 397 | 10.000000 | EXT | -. Аномалия находится на упругопластическом изгибе: R=474 Дн, максимальное растяжение на 0.5 час. |  | (c)
78286.994000 | 3.439000 | 2.478000 | -8.246000 | -9.207000 | -379.000000 | -191.000000 | -189.000000 | 0.000000 | 2478.000000 | 7174 |  | CORR | GENE | 03:35 | 04:06 | 04:06 | 4204 | 381 | 10.000000 | EXT | -. Аномалия находится на упругопластическом изгибе: R=373 Дн, максимальное растяжение на 0.6 час. |  | (c)
78290.156000 | 6.601000 | 6.220000 | -5.084000 | -5.465000 | 47.000000 | 68.000000 | 113.000000 | 47.000000 | 2708.000000 | 7174 |  | CORR | GENE | 04:44 | 04:47 | 04:55 | 2757 | 131 | 10.000000 | EXT | -. Аномалия находится на упругопластическом изгибе: R=382 Дн, максимальное растяжение на 0.9 час. |  | (c)
78290.366000 | 6.811000 | 6.797000 | -4.874000 | -4.888000 | -89.000000 | -47.000000 | -36.000000 | 0.000000 | 4864.000000 | 7174 |  | CORR | СIGR | 04:22 | 04:29 | 04:31 | 24 | 106 | 10.000000 | EXT | -. Аномалия находится на упругопластическом изгибе: R=382 Дн, максимальное растяжение на 0.9 час. |  | (c)
78292.338000 | 8.783000 | 7.909000 | -2.902000 | -3.776000 | -183.000000 | -48.000000 | -89.000000 | 0.000000 | 2638.000000 | 7174 |  | CORR | GENE | 04:07 | 04:29 | 04:22 | 1138 | 186 | 12.000000 | EXT | -. Аномалия находится на упругопластическом изгибе: R=421 Дн, максимальное растяжение на 1.1 час. |  | (c)
78293.986000 | 10.431000 | 9.816000 | -1.254000 | -1.869000 | -69.000000 | -6.000000 | -16.000000 | 0.000000 | 1155.000000 | 7174 |  | CORR | GENE | 04:25 | 04:35 | 04:34 | 714 | 107 | 10.000000 | EXT | -. Аномалия находится на упругопластическом изгибе: R=474 Дн, максимальное растяжение на 1.2 час. |  | (c)
78294.993000 | 11.438000 | 10.955000 | -0.247000 | -0.730000 | 88.000000 | 95.000000 | 114.000000 | 88.000000 | 199.000000 | 7174 |  | CORR | GENE | 04:51 | 04:52 | 04:55 | 531 | 52 | 10.000000 | EXT | -. Аномалия находится на упругопластическом изгибе: R=516 Дн, максимальное растяжение на 1.3 час. |  | (c)
78298.561000 | 3.321000 | 2.502000 | -8.554000 | -9.373000 | -621.000000 | -585.000000 | -528.000000 | 435.000000 | 2502.000000 | 7175 |  | CORR | GENE | 04:39 | 04:45 | 04:54 | 1450 | 186 | 10.000000 | EXT | -. Аномалия находится на упругопластическом изгибе: R=732 Дн, максимальное растяжение на 1.5 час. |  | (c)
78299.410000 | 4.170000 | 4.130000 | -7.705000 | -7.745000 | -775.000000 | -634.000000 | -683.000000 | 592.000000 | 4130.000000 | 7175 |  | CORR | GENE | 04:14 | 04:37 | 04:29 | 56 | 184 | 12.000000 | EXT | -. Аномалия находится на упругопластическом изгибе: R=786 Дн, максимальное растяжение на 1.5 час. |  | (c)
78299.678000 | 4.438000 | 4.422000 | -7.437000 | -7.453000 | -730.000000 | -700.000000 | -686.000000 | 642.000000 | 4422.000000 | 7175 |  | CORR | СIGR | 04:21 | 04:26 | 04:28 | 34 | 88 | 10.000000 | EXT | -. Аномалия находится на упругопластическом изгибе: R=807 Дн, максимальное растяжение на 1.5 час. |  | (c)
78300.181000 | 4.941000 | 4.917000 | -6.934000 | -6.958000 | -970.000000 | -849.000000 | -849.000000 | 727.000000 | 4917.000000 | 7175 |  | CORR | GENE | 03:42 | 04:02 | 04:02 | 47 | 243 | 10.000000 | EXT | -. Аномалия находится на упругопластическом изгибе: R=845 Дн, максимальное растяжение на 1.4 час. |  | (c)
78303.112000 | 7.872000 | 7.528000 | -4.003000 | -4.347000 | -964.000000 | -747.000000 | -830.000000 | 695.000000 | 3400.000000 | 7175 |  | CORR | GENE | 03:43 | 04:18 | 04:05 | 947 | 269 | 10.000000 | EXT | -. Аномалия находится на упругопластическом изгибе: R=931 Дн, максимальное растяжение на 1 час. |  | (c)
78306.905000 | 11.665000 | 11.506000 | -0.210000 | -0.369000 | 583.000000 | 669.000000 | 652.000000 | 583.000000 | 16.000000 | 7175 |  | CORR | GENE | 07:53 | 08:07 | 08:04 | 353 | 138 | 10.000000 | EXT | - |  | (c)
78307.208000 | 0.093000 | 0.038000 | -11.592000 | -11.647000 | -538.000000 | -298.000000 | -278.000000 | 18.000000 | 38.000000 | 7176 |  | CORR | GENE | 07:34 | 08:13 | 08:16 | 91 | 520 | 11.000000 | EXT | - |  | (c)
78307.889000 | 0.774000 | 0.661000 | -10.911000 | -11.024000 | -1955.000000 | -1924.000000 | -1932.000000 | 1908.000000 | 661.000000 | 7176 |  | CORR | GENE | 03:45 | 03:50 | 03:49 | 274 | 47 | 11.000000 | EXT | - |  | (c)
78307.987000 | 0.872000 | 0.341000 | -10.813000 | -11.344000 | -2229.000000 | -2166.000000 | -2140.000000 | 2050.000000 | 341.000000 | 7176 |  | CORR | GENE | 03:01 | 03:11 | 03:16 | 1161 | 179 | 11.000000 | EXT | - |  | (c)
78310.036000 | 2.921000 | 2.567000 | -8.764000 | -9.118000 | -2187.000000 | -2137.000000 | -2113.000000 | 2038.000000 | 2567.000000 | 7176 |  | CORR | GENE | 03:08 | 03:16 | 03:20 | 559 | 149 | 13.000000 | EXT | - |  | (c)
78311.492000 | 4.377000 | 4.309000 | -7.308000 | -7.376000 | 2022.000000 | 2141.000000 | 2177.000000 | 2022.000000 | 4309.000000 | 7176 |  | CORR | GENE | 02:27 | 02:47 | 02:52 | 91 | 309 | 11.000000 | EXT | - |  | (c)
78311.622000 | 4.507000 | 4.060000 | -7.178000 | -7.625000 | -212.000000 | -147.000000 | -121.000000 | 29.000000 | 4060.000000 | 7176 |  | CORR | GENE | 08:27 | 08:37 | 08:42 | 954 | 183 | 10.000000 | EXT | - |  | (c)
78313.252000 | 6.137000 | 5.401000 | -5.548000 | -6.284000 | -2113.000000 | -2080.000000 | -2046.000000 | 1979.000000 | 5082.000000 | 7176 |  | CORR | GENE | 03:20 | 03:25 | 03:31 | 1202 | 134 | 10.000000 | EXT | - |  | (c)
78315.858000 | 8.743000 | 7.354000 | -2.942000 | -4.331000 | 2148.000000 | 2187.000000 | -2178.000000 | 2043.000000 | 2597.000000 | 7176 |  | CORR | GENE | 02:48 | 02:54 | 03:09 | 1734 | 270 | 10.000000 | EXT | - |  | (c)
78316.304000 | 9.189000 | 9.129000 | -2.496000 | -2.556000 | 2098.000000 | 2113.000000 | 2113.000000 | 2098.000000 | 2442.000000 | 7176 |  | CORR | AXGR | 02:40 | 02:42 | 02:42 | 114 | 30 | 10.000000 | EXT | - |  | (c)
78318.660000 | 11.545000 | 11.197000 | -0.140000 | -0.488000 | 2108.000000 | 2128.000000 | 2138.000000 | 2108.000000 | 49.000000 | 7176 |  | CORR | GENE | 02:41 | 02:44 | 02:46 | 439 | 61 | 13.000000 | EXT | - |  | (c)
78321.822000 | 3.022000 | 2.398000 | -8.243000 | -8.867000 | 1276.000000 | 1298.000000 | 1327.000000 | 1276.000000 | 2398.000000 | 7177 |  | CORR | GENE | 03:17 | 03:20 | 03:25 | 751 | 102 | 11.000000 | EXT | - |  | (c)
78322.505000 | 3.705000 | 3.369000 | -7.560000 | -7.896000 | 1295.000000 | 1319.000000 | 1336.000000 | 1295.000000 | 3369.000000 | 7177 |  | CORR | GENE | 03:20 | 03:24 | 03:26 | 437 | 81 | 12.000000 | EXT | - |  | (c)
78322.685000 | 3.885000 | 3.585000 | -7.380000 | -7.680000 | 1006.000000 | 1023.000000 | 1079.000000 | 1006.000000 | 3585.000000 | 7177 |  | CORR | GENE | 02:33 | 02:36 | 02:45 | 392 | 145 | 10.000000 | EXT | - |  | (c)
78323.254000 | 4.454000 | 4.326000 | -6.811000 | -6.939000 | 1354.000000 | 1410.000000 | 1386.000000 | 1354.000000 | 4326.000000 | 7177 |  | CORR | GENE | 03:29 | 03:39 | 03:35 | 341 | 63 | 10.000000 | EXT | - |  | (c)
78324.594000 | 5.794000 | 5.705000 | -5.471000 | -5.560000 | -853.000000 | -853.000000 | -823.000000 | 793.000000 | 5389.000000 | 7177 |  | CORR | GENE | 09:33 | 09:33 | 09:38 | 171 | 60 | 10.000000 | EXT | - |  | (c)
78325.192000 | 6.392000 | 6.381000 | -4.873000 | -4.884000 | 1336.000000 | 1387.000000 | 1387.000000 | 1336.000000 | 4858.000000 | 7177 |  | CORR | СIGR | 03:27 | 03:35 | 03:35 | 26 | 103 | 10.000000 | EXT | - |  | (c)
78326.895000 | 8.095000 | 8.080000 | -3.170000 | -3.185000 | 1305.000000 | 1363.000000 | 1456.000000 | 1305.000000 | 3135.000000 | 7177 |  | CORR | GENE | 03:22 | 03:31 | 03:46 | 50 | 301 | 12.000000 | EXT | - |  | (c)
78330.673000 | 0.608000 | 0.202000 | -10.632000 | -11.038000 | -2066.000000 | -2037.000000 | -2040.000000 | 2013.000000 | 202.000000 | 7178 | Дефект проката | MIAN | GENE | 00:37 | 00:42 | 00:41 | 1070 | 52 | 9.551552 | EXT | Дефект проката. Эквивалент потери металла 10%. |  | (c)
78330.878000 | 0.813000 | 0.266000 | -10.427000 | -10.974000 | -576.000000 | -534.000000 | -540.000000 | 504.000000 | 266.000000 | 7178 |  | CORR | GENE | 04:38 | 04:44 | 04:43 | 1045 | 73 | 10.000000 | EXT | - |  | (c)
78331.947000 | 1.882000 | 1.860000 | -9.358000 | -9.380000 | -981.000000 | -922.000000 | -926.000000 | 872.000000 | 1860.000000 | 7178 |  | CORR | GENE | 03:32 | 03:42 | 03:41 | 50 | 109 | 10.000000 | EXT | - |  | (c)
78332.196000 | 2.131000 | 2.094000 | -9.109000 | -9.146000 | -930.000000 | -831.000000 | -832.000000 | 733.000000 | 2094.000000 | 7178 |  | CORR | GENE | 03:40 | 03:57 | 03:56 | 58 | 197 | 10.000000 | EXT | - |  | (c)
78336.000000 | 5.935000 | 5.842000 | -5.305000 | -5.398000 | 696.000000 | 700.000000 | 707.000000 | 696.000000 | 5203.000000 | 7178 |  | CORR | AXGR | 08:03 | 08:04 | 08:05 | 195 | 23 | 12.000000 | EXT | - |  | (c)
78360.124000 | 7.109000 | 7.093000 | -4.561000 | -4.577000 | -332.000000 | -246.000000 | -245.000000 | 157.000000 | 4549.000000 | 7180 |  | CORR | СIGR | 04:26 | 04:40 | 04:40 | 28 | 175 | 10.000000 | EXT | - |  | (c)
78360.383000 | 7.368000 | 6.921000 | -4.302000 | -4.749000 | 628.000000 | 668.000000 | 677.000000 | 628.000000 | 4080.000000 | 7180 |  | CORR | GENE | 07:01 | 07:07 | 07:09 | 669 | 98 | 10.000000 | EXT | - |  | (c)
78367.143000 | 2.458000 | 2.430000 | -9.207000 | -9.235000 | 1467.000000 | 1591.000000 | 1599.000000 | 1467.000000 | 2430.000000 | 7181 |  | CORR | СIGR | 03:53 | 04:13 | 04:14 | 36 | 265 | 14.000000 | EXT | - |  | (c)
78375.449000 | 10.764000 | 10.045000 | -0.901000 | -1.620000 | 1721.000000 | 1792.000000 | 1788.000000 | 1721.000000 | 666.000000 | 7181 |  | CORR | GENE | 04:34 | 04:45 | 04:45 | 954 | 134 | 12.000000 | EXT | - |  | (c)
78401.542000 | 2.537000 | 2.504000 | -9.033000 | -9.066000 | 298.000000 | 409.000000 | 384.000000 | 298.000000 | 2504.000000 | 7184 |  | ARTD | GENE | 09:21 | 09:39 | 09:35 | 72 | 172 | 10.007978 | EXT | -. Эквивалент потери металла 10%. Аномалия находится на отводе. |  | (c)
78410.827000 | 0.252000 | 0.139000 | -11.378000 | -11.491000 | -1305.000000 | -984.000000 | -1108.000000 | 911.000000 | 139.000000 | 7185 |  | CORR | GENE | 04:23 | 05:15 | 04:55 | 775 | 394 | 8.000000 | EXT | - |  | (c)
78416.804000 | 6.229000 | 6.219000 | -5.401000 | -5.411000 | -1346.000000 | -1289.000000 | -1246.000000 | 1145.000000 | 5379.000000 | 7185 |  | CORR | СIGR | 04:16 | 04:25 | 04:33 | 32 | 201 | 11.000000 | EXT | - |  | (c)
78417.241000 | 6.666000 | 6.354000 | -4.964000 | -5.276000 | -1240.000000 | -1180.000000 | -1179.000000 | 1119.000000 | 3704.000000 | 7185 |  | CORR | GENE | 04:33 | 04:43 | 04:43 | 1572 | 121 | 10.000000 | EXT | - |  | (c)
78441.978000 | 8.148000 | 8.060000 | -3.432000 | -3.520000 | -1765.000000 | -1691.000000 | -1688.000000 | 1611.000000 | 3342.000000 | 7187 |  | DENT |  | 07:06 | 07:18 | 07:18 | 178 | 154 | 0.422535 |  | - |  | (c)
78475.946000 | 7.821000 | 7.293000 | -3.664000 | -4.192000 | 2111.000000 | 2146.000000 | 2141.000000 | 2.389588 | 3579.000000 | 7190 |  | CORR | GENE | 06:52 | 06:58 | 06:57 | 613 | 60 | 10.000000 | EXT | - |  | (c)
78515.290000 | 1.815000 | 1.753000 | -8.765000 | -8.827000 | 2073.000000 | 2106.000000 | 2106.000000 | 7.439183 | 1753.000000 | 7194 |  | CORR | GENE | 05:07 | 05:13 | 05:13 | 344 | 65 | 10.000000 | EXT | - |  | (c)
78527.139000 | 3.084000 | 3.073000 | -7.976000 | -7.987000 | -2160.000000 | -2125.000000 | -2142.000000 | 5.699387 | 3073.000000 | 7195 |  | CORR | PITT | 06:02 | 06:08 | 06:05 | 20 | 35 | 10.000000 | EXT | - |  | (c)
78533.944000 | 9.889000 | 9.870000 | -1.171000 | -1.190000 | -2198.000000 | -2153.000000 | -2152.000000 | 2.605750 | 1161.000000 | 7195 |  | CORR | СIGR | 05:56 | 06:03 | 06:04 | 29 | 92 | 10.000000 | EXT | - |  | (c)
78535.074000 | 11.019000 | 10.936000 | -0.041000 | -0.124000 | 2230.000000 | -2203.000000 | -2115.000000 | 0.000000 | 38.000000 | 7195 |  | CORR | GENE | 05:51 | 05:55 | 06:10 | 86 | 231 | 10.000000 | EXT | - |  | (c)
78536.690000 | 1.575000 | 1.555000 | -9.810000 | -9.830000 | -2128.000000 | -2077.000000 | -2070.000000 | 8.288074 | 1555.000000 | 7196 |  | CORR | СIGR | 06:06 | 06:14 | 06:16 | 38 | 115 | 11.000000 | EXT | - |  | (c)
78549.616000 | 3.116000 | 3.083000 | -7.874000 | -7.907000 | 596.000000 | 682.000000 | 732.000000 | 48.126531 | 3083.000000 | 7197 |  | CORR | GENE | 03:54 | 04:08 | 04:16 | 57 | 272 | 10.000000 | EXT | - |  | (c)
78557.490000 | 0.000000 | -0.016000 | -6.600000 | -6.616000 | 1766.000000 | 2176.000000 | 2071.000000 | 0.000000 |  | 7198 | Смещение кромок | GWAN |  | 03:26 | 04:32 | 04:15 | 0 | 610 | 2.725000 | EXT | Смещение кромок. Вовнутрь. Величина смещения - 2.7 мм. |  | (c)
78557.490000 | 0.000000 | -0.036000 | -6.600000 | -6.636000 | -380.000000 | -241.000000 | -220.000000 | 0.000000 |  | 7198 | Смещение кромок | GWAN |  | 09:39 | 10:02 | 10:05 | 0 | 319 | 3.365000 | EXT | Смещение кромок. Вовнутрь. Величина смещения - 3.4 мм. |  | (c)
78562.643000 | 5.153000 | 5.140000 | -1.447000 | -1.460000 | -1930.000000 | -1784.000000 | -1810.000000 | 24.291128 | 1391.000000 | 7198 |  | CORR | GENE | 05:29 | 05:53 | 05:48 | 69 | 238 | 11.000000 | EXT | - |  | (c)
78564.200000 | 0.110000 | 0.075000 | -2.550000 | -2.585000 | -1414.000000 | -1334.000000 | -1287.000000 | 65.872528 | 75.000000 | 7199а |  | CORR | GENE | 06:51 | 07:04 | 07:12 | 67 | 255 | 10.000000 | EXT | - |  | (c)
78564.241000 | 0.151000 | 0.048000 | -2.509000 | -2.612000 | -2010.000000 | -1565.000000 | -1739.000000 | 17.787436 | 48.000000 | 7199а |  | CORR | GENE | 05:15 | 06:27 | 05:59 | 153 | 541 | 13.000000 | EXT | - |  | (c)
78573.047000 | 6.297000 | 6.044000 | -3.573000 | -3.826000 | -423.000000 | -249.000000 | -243.000000 | 63.000000 | 3292.000000 | 7199б |  | GOUG | GENE | 06:28 | 06:56 | 06:57 | 534 | 360 | 8.000000 | EXT | -. Задир. |  | (c)
78576.620000 | 0.000000 | -0.021000 | -3.515000 | -3.536000 | -542.000000 | 518.000000 | 95.000000 | 0.000000 |  | 7200а | Смещение кромок | GWAN |  | 03:36 | 06:27 | 05:19 | 0 | 1275 | 3.438000 | EXT | Смещение кромок. Наружу. Величина смещения - 3.4 мм. |  | (c)
78580.135000 | 0.000000 | -0.043000 | -10.695000 | -10.738000 | 1009.000000 | -1965.000000 | 2224.000000 | 1009.000000 |  | 7201а | Нарушение формы кольцевого шва | GWAN |  | 09:33 | 01:33 | 00:49 | 0 | 2428 |  | EXT | Нарушение формы кольцевого шва |  | (c)
78587.470000 | 7.335000 | 7.302000 | -3.360000 | -3.393000 | -780.000000 | -434.000000 | -564.000000 | 348.000000 | 3254.000000 | 7201а |  | CORR | GENE | 04:44 | 05:40 | 05:19 | 139 | 432 | 10.000000 | EXT | - |  | (c)
78589.004000 | 8.869000 | 8.495000 | -1.826000 | -2.200000 | 597.000000 | 657.000000 | 722.000000 | 597.000000 | 1423.000000 | 7201а |  | GOUG | GENE | 08:26 | 08:36 | 08:46 | 777 | 250 | 12.000000 | EXT | -. Зона задиров. |  | (c)
78597.792000 | 6.962000 | 6.893000 | -4.563000 | -4.632000 | 1912.000000 | 1953.000000 | 1955.000000 | 1912.000000 | 4516.000000 | 7202 |  | DENT |  | 01:45 | 01:52 | 01:52 | 116 | 85 | 0.211268 |  | -. Аномалия находится на отводе. Аномалия находится вблизи дефекта потери металла. |  | (c)
78597.893000 | 7.063000 | 6.861000 | -4.462000 | -4.664000 | 1895.000000 | -2174.000000 | 2160.000000 | 1895.000000 | 4240.000000 | 7202 |  | GOUG | GENE | 01:42 | 02:46 | 02:25 | 424 | 529 | 8.000000 | EXT | -. Аномалия находится на отводе. Зона задиров. |  | (c)
78600.132000 | 9.302000 | 6.899000 | -2.223000 | -4.626000 | -148.000000 | 22.000000 | 54.000000 | 0.000000 | 447.000000 | 7202 | Дефект проката | MIAN | GENE | 08:12 | 08:40 | 08:45 | 4179 | 404 | 12.467353 | EXT | Дефект проката. Эквивалент потери металла 12%. Аномалия находится на отводе. |  | (c)
78613.795000 | 0.000000 | -0.026000 | -11.370000 | -11.396000 | -481.000000 | -362.000000 | -394.000000 | 24.742903 |  | 7204 | Смещение кромок | GWAN |  | 10:47 | 11:06 | 11:01 | 0 | 174 | 2.802000 | EXT | Смещение кромок. Вовнутрь. Величина смещения - 2.8 мм. |  | (c)
78614.073000 | 0.278000 | 0.127000 | -11.092000 | -11.243000 | 1172.000000 | 1180.000000 | 1297.000000 | 55.273400 | 127.000000 | 7204 |  | CORR | GENE | 03:14 | 03:15 | 03:34 | 2249 | 249 | 10.000000 | EXT | - |  | (c)
78625.219000 | 0.054000 | 0.016000 | -10.381000 | -10.419000 | 1915.000000 | 2154.000000 | 2085.000000 | 0.000000 | 16.000000 | 7205 |  | CORR | GENE | 07:39 | 08:18 | 08:07 | 114 | 341 | 12.000000 | EXT | - |  | (c)
78626.063000 | 0.898000 | 0.726000 | -9.537000 | -9.709000 | 2150.000000 | 2184.000000 | 2178.000000 | 0.000000 | 726.000000 | 7205 |  | CORR | GENE | 08:17 | 08:23 | 08:22 | 297 | 57 | 10.000000 | EXT | - |  | (c)
78626.161000 | 0.996000 | 0.812000 | -9.439000 | -9.623000 | 32.000000 | 144.000000 | 121.000000 | 2.590783 | 812.000000 | 7205 |  | CORR | GENE | 02:35 | 02:54 | 02:50 | 1803 | 178 | 10.000000 | EXT | - |  | (c)
78634.533000 | 9.368000 | 9.305000 | -1.067000 | -1.130000 | 2174.000000 | 2201.000000 | 2195.000000 | 0.000000 | 884.000000 | 7205 |  | CORR | AXGR | 08:21 | 08:26 | 08:25 | 246 | 42 | 10.000000 | EXT | - |  | (c)
78634.724000 | 9.559000 | 9.430000 | -0.876000 | -1.005000 | 2223.000000 | -2225.000000 | -2224.000000 | 0.547305 | 590.000000 | 7205 |  | CORR | AXGR | 08:29 | 08:31 | 08:31 | 415 | 28 | 10.000000 | EXT | - |  | (c)
78635.039000 | 9.874000 | 9.805000 | -0.561000 | -0.630000 | 2166.000000 | 2192.000000 | 2193.000000 | 0.000000 | 450.000000 | 7205 |  | CORR | GENE | 08:20 | 08:24 | 08:24 | 180 | 54 | 10.000000 | EXT | - |  | (c)
78635.989000 | 0.389000 | 0.065000 | -10.986000 | -11.310000 | 1874.000000 | 1924.000000 | 1974.000000 | 12.599589 | 65.000000 | 7206 |  | CORR | GENE | 03:25 | 03:33 | 03:41 | 528 | 200 | 10.000000 | EXT | - |  | (c)
78637.291000 | 1.691000 | 1.552000 | -9.684000 | -9.823000 | 2098.000000 | 2158.000000 | 2140.000000 | 3.931831 | 1552.000000 | 7206 |  | CORR | GENE | 04:01 | 04:11 | 04:08 | 815 | 84 | 12.000000 | EXT | - |  | (c)
78639.077000 | 3.477000 | 2.809000 | -7.898000 | -8.566000 | 2088.000000 | 2142.000000 | 2145.000000 | 2.276793 | 2809.000000 | 7206 |  | CORR | GENE | 03:59 | 04:08 | 04:09 | 2063 | 114 | 15.000000 | EXT | - |  | (c)
78641.086000 | 5.486000 | 5.166000 | -5.889000 | -6.209000 | 2130.000000 | 2149.000000 | 2161.000000 | 3.077192 | 5166.000000 | 7206 |  | CORR | GENE | 04:06 | 04:09 | 04:11 | 402 | 62 | 12.000000 | EXT | - |  | (c)
78641.992000 | 6.392000 | 6.070000 | -4.983000 | -5.305000 | 2095.000000 | 2125.000000 | 2147.000000 | 2.512304 | 4495.000000 | 7206 |  | CORR | GENE | 04:01 | 04:05 | 04:09 | 810 | 104 | 10.000000 | EXT | - |  | (c)
78642.849000 | 7.249000 | 7.112000 | -4.126000 | -4.263000 | 2069.000000 | 2085.000000 | 2096.000000 | 8.599793 | 3765.000000 | 7206 |  | CORR | GENE | 03:56 | 03:59 | 04:01 | 498 | 55 | 10.000000 | EXT | - |  | (c)
78648.392000 | 1.417000 | 1.398000 | -10.033000 | -10.052000 | 2006.000000 | 2103.000000 | 2086.000000 | 5.231770 | 1398.000000 | 7207 |  | CORR | GENE | 03:53 | 04:09 | 04:06 | 53 | 160 | 11.000000 | EXT | - |  | (c)
78653.968000 | 6.993000 | 6.828000 | -4.457000 | -4.622000 | -2134.000000 | -2091.000000 | -2084.000000 | 7.768576 | 4286.000000 | 7207 |  | CORR | GENE | 04:45 | 04:52 | 04:53 | 336 | 100 | 10.000000 | EXT | - |  | (c)
78656.124000 | 9.149000 | 8.321000 | -2.301000 | -3.129000 | -2118.000000 | -2093.000000 | -2061.000000 | 9.101623 | 2207.000000 | 7207 |  | CORR | GENE | 04:47 | 04:51 | 04:57 | 922 | 114 | 10.000000 | EXT | - |  | (c)
78656.502000 | 9.527000 | 8.722000 | -1.923000 | -2.728000 | -1940.000000 | -1848.000000 | -1854.000000 | 23.416120 | 1121.000000 | 7207 |  | CORR | GENE | 05:16 | 05:31 | 05:30 | 1607 | 173 | 10.000000 | EXT | - |  | (c)
78657.678000 | 10.703000 | 10.623000 | -0.747000 | -0.827000 | -1648.000000 | -1630.000000 | -1628.000000 | 47.028749 | 686.000000 | 7207 |  | CORR | AXGR | 06:03 | 06:06 | 06:06 | 141 | 39 | 10.000000 | EXT | - |  | (c)
78658.514000 | 0.089000 | 0.036000 | -9.891000 | -9.944000 | 893.000000 | 906.000000 | 906.000000 | 72.090901 | 36.000000 | 7208а |  | CORR | AXGR | 05:12 | 05:14 | 05:14 | 107 | 25 | 12.000000 | EXT | - |  | (c)
78659.757000 | 1.332000 | 0.433000 | -8.648000 | -9.547000 | 602.000000 | 717.000000 | 785.000000 | 48.589234 | 433.000000 | 7208а |  | CORR | GENE | 04:25 | 04:44 | 04:54 | 959 | 365 | 12.000000 | EXT | - |  | (c)
78661.586000 | 3.161000 | 2.851000 | -6.819000 | -7.129000 | 741.000000 | 744.000000 | 782.000000 | 59.806295 | 2851.000000 | 7208а |  | CORR | GENE | 04:47 | 04:48 | 04:54 | 397 | 81 | 12.000000 | EXT | - |  | (c)
78664.274000 | 5.849000 | 5.830000 | -4.131000 | -4.150000 | 666.000000 | 682.000000 | 684.000000 | 53.753924 | 4120.000000 | 7208а |  | CORR | PITT | 04:35 | 04:38 | 04:38 | 30 | 36 | 10.000000 | EXT | - |  | (c)
78664.647000 | 6.222000 | 6.198000 | -3.758000 | -3.782000 | 722.000000 | 735.000000 | 732.000000 | 58.273028 | 3747.000000 | 7208а |  | CORR | PITT | 04:44 | 04:47 | 04:46 | 35 | 19 | 13.000000 | EXT | - |  | (c)
78668.405000 | 0.000000 | -0.030000 | -10.430000 | -10.460000 | -676.000000 | -548.000000 | 393.000000 | 0.000000 |  | 7208б | Нарушение формы кольцевого шва | GWAN |  | 03:22 | 03:42 | 06:14 | 0 | 2139 |  | EXT | Нарушение формы кольцевого шва |  | (c)
78673.880000 | 5.475000 | 5.393000 | -4.955000 | -5.037000 | -57.000000 | -5.000000 | -18.000000 | 0.000000 | 4803.000000 | 7208б |  | LWAN |  | 05:02 | 05:10 | 05:08 | 234 | 79 | 11.617885 | INT | -. Эквивалент потери металла 12%. |  | (c)
78679.826000 | 0.991000 | 0.937000 | -1.654000 | -1.708000 | 1695.000000 | -2155.000000 | 2230.000000 | 1695.000000 | 937.000000 | 7209а |  | CORR | GENE | 10:41 | 00:20 | 00:08 | 264 | 1070 | 10.000000 | EXT | - |  | (c)
78680.712000 | 1.877000 | 1.857000 | -0.768000 | -0.788000 | 1883.000000 | 1959.000000 | 1953.000000 | 1883.000000 | 754.000000 | 7209а |  | CORR | СIGR | 11:11 | 11:24 | 11:23 | 34 | 140 | 12.000000 | EXT | - |  | (c)
78681.480000 | 0.000000 | -0.035000 | -11.345000 | -11.380000 | 1355.000000 | -806.000000 | -978.000000 | 0.000000 |  | 7210а | Нарушение формы кольцевого шва | GWAN |  | 00:46 | 06:57 | 06:29 | 0 | 4255 |  | INT | Нарушение формы кольцевого шва |  | (c)
78692.825000 | 0.000000 | -0.016000 | -10.480000 | -10.496000 | 761.000000 | 976.000000 | 1123.000000 | 31.054289 |  | 7211 | Смещение кромок | GWAN |  | 04:52 | 05:27 | 05:51 | 0 | 723 | 2.513000 | EXT | Смещение кромок. Наружу. Величина смещения - 2.5 мм. |  | (c)
78698.114000 | 5.289000 | 5.271000 | -5.191000 | -5.209000 | 589.000000 | 649.000000 | 660.000000 | 47.558465 | 5170.000000 | 7211 |  | CORR | СIGR | 04:25 | 04:34 | 04:36 | 39 | 142 | 11.000000 | EXT | - |  | (c)
78699.163000 | 6.338000 | 6.239000 | -4.142000 | -4.241000 | 335.000000 | 470.000000 | 485.000000 | 27.040582 | 4068.000000 | 7211 |  | CORR | GENE | 03:44 | 04:06 | 04:08 | 173 | 300 | 10.000000 | EXT | - |  | (c)
78708.545000 | 5.240000 | 5.230000 | -6.275000 | -6.285000 | 1569.000000 | 1643.000000 | 1637.000000 | 1569.000000 | 5230.000000 | 7212 |  | CORR | СIGR | 07:29 | 07:41 | 07:39 | 39 | 135 | 10.000000 | EXT | - |  | (c)
78709.754000 | 6.449000 | 6.178000 | -5.066000 | -5.337000 | 1724.000000 | 1747.000000 | 1748.000000 | 1724.000000 | 4853.000000 | 7212 |  | CORR | GENE | 07:54 | 07:57 | 07:57 | 484 | 47 | 10.000000 | EXT | - |  | (c)
78747.640000 | 0.000000 | -0.036000 | -10.875000 | -10.911000 | -500.000000 | -274.000000 | -343.000000 | 2.367246 |  | 7216 | Смещение кромок | GWAN |  | 08:57 | 09:34 | 09:22 | 0 | 314 | 2.635000 | EXT | Смещение кромок. Наружу. Аномалия находится на отводе. Величина смещения - 2.6 мм. |  | (c)
78780.443000 | 10.598000 | 10.582000 | -0.817000 | -0.833000 | -1643.000000 | -1563.000000 | -1553.000000 | 47.382530 | 800.000000 | 7218 |  | CORR | СIGR | 05:38 | 05:51 | 05:53 | 33 | 181 | 10.000000 | EXT | -. Аномалия находится на упругопластическом изгибе: R=453 Дн, максимальное растяжение на 6.4 час. |  | (c)
78781.260000 | 0.000000 | -0.021000 | -11.105000 | -11.126000 | -1294.000000 | -1001.000000 | -864.000000 | 0.358458 |  | 7219 | Смещение кромок | GWAN |  | 06:54 | 07:42 | 08:04 | 0 | 860 | 3.664000 | EXT | Смещение кромок. Вовнутрь. Величина смещения - 3.7 мм. Аномалия находится на упругопластическом изгибе: R=397 Дн, максимальное растяжение на 6.4 час. |  | (c)
78781.260000 | 0.000000 | -0.031000 | -11.105000 | -11.136000 | -301.000000 | -222.000000 | -222.000000 | 5.271379 |  | 7219 | Смещение кромок | GWAN |  | 09:35 | 09:47 | 09:47 | 0 | 157 | 2.979000 | EXT | Смещение кромок. Вовнутрь. Величина смещения - 3 мм. Аномалия находится на упругопластическом изгибе: R=397 Дн, максимальное растяжение на 6.4 час. |  | (c)
78790.907000 | 9.647000 | 9.637000 | -1.458000 | -1.468000 | -1823.000000 | -1697.000000 | -1699.000000 | 32.906016 | 1427.000000 | 7219 |  | CORR | СIGR | 05:29 | 05:49 | 05:49 | 41 | 247 | 11.000000 | EXT | -. Аномалия находится на упругопластическом изгибе: R=493 Дн, максимальное растяжение на 5.9 час. |  | (c)
78800.802000 | 8.437000 | 8.406000 | -2.438000 | -2.469000 | -2044.000000 | -1906.000000 | -1921.000000 | 15.056019 | 2412.000000 | 7220 |  | CORR | GENE | 06:02 | 06:24 | 06:22 | 57 | 246 | 11.000000 | EXT | -. Аномалия находится на упругопластическом изгибе: R=606 Дн, максимальное растяжение на 1 час. |  | (c)
78812.990000 | 9.750000 | 9.735000 | -1.615000 | -1.630000 | -2146.000000 | -2091.000000 | -2080.000000 | 12.123164 | 1592.000000 | 7221 |  | CORR | СIGR | 06:55 | 07:04 | 07:06 | 38 | 132 | 10.000000 | EXT | -. Аномалия находится на упругопластическом изгибе: R=249 Дн, максимальное растяжение на 11.9 час. |  | (c)
78814.390000 | 11.150000 | 11.141000 | -0.215000 | -0.224000 | 2168.000000 | 2191.000000 | 2191.000000 | 0.000000 | 199.000000 | 7221 |  | LWAN |  | 06:32 | 06:35 | 06:35 | 25 | 47 | 18.172849 | INT | -. Эквивалент потери металла 18%. Аномалия находится на упругопластическом изгибе: R=243 Дн, максимальное растяжение на 11.8 час. |  | (c)
78840.345000 | 2.585000 | 2.561000 | -8.795000 | -8.819000 | 1828.000000 | 1882.000000 | 1916.000000 | 1828.000000 | 2561.000000 | 7224 |  | CORR | GENE | 05:56 | 06:05 | 06:10 | 48 | 176 | 13.000000 | EXT | - |  | (c)
78884.847000 | 1.802000 | 1.613000 | -9.498000 | -9.687000 | -1985.000000 | -1872.000000 | -1822.000000 | 19.837726 | 1613.000000 | 7228 |  | CORR | GENE | 05:32 | 05:50 | 05:58 | 237 | 325 | 10.000000 | EXT | - |  | (c)
78886.067000 | 3.022000 | 2.592000 | -8.278000 | -8.708000 | -1941.000000 | -1714.000000 | -1781.000000 | 23.401882 | 2592.000000 | 7228 |  | CORR | GENE | 05:39 | 06:16 | 06:05 | 670 | 320 | 11.000000 | EXT | -. Аномалия находится на упругопластическом изгибе: R=813 Дн, максимальное растяжение на 5.4 час. |  | (c)
78891.069000 | 8.024000 | 8.017000 | -3.276000 | -3.283000 | -2171.000000 | -2101.000000 | -2126.000000 | 4.814185 | 3258.000000 | 7228 |  | CORR | СIGR | 05:02 | 05:13 | 05:09 | 25 | 89 | 12.000000 | EXT | -. Аномалия находится на упругопластическом изгибе: R=426 Дн, максимальное растяжение на 5.9 час. |  | (c)
78891.694000 | 8.649000 | 8.626000 | -2.651000 | -2.674000 | -2151.000000 | -1971.000000 | -2049.000000 | 6.428151 | 2629.000000 | 7228 |  | CORR | GENE | 05:05 | 05:34 | 05:22 | 45 | 204 | 10.000000 | EXT | -. Аномалия находится на упругопластическом изгибе: R=407 Дн, максимальное растяжение на 6 час. |  | (c)
78892.089000 | 9.044000 | 9.032000 | -2.256000 | -2.268000 | -2069.000000 | -2034.000000 | -2031.000000 | 13.057462 | 2242.000000 | 7228 |  | CORR | СIGR | 05:18 | 05:24 | 05:25 | 26 | 76 | 12.000000 | EXT | -. Аномалия находится на упругопластическом изгибе: R=390 Дн, максимальное растяжение на 6 час. |  | (c)
78900.833000 | 6.488000 | 6.481000 | -0.742000 | -0.749000 | -1862.000000 | -1768.000000 | -1796.000000 | 29.748357 | 728.000000 | 7229 |  | CORR | СIGR | 04:42 | 04:57 | 04:52 | 21 | 132 | 10.000000 | EXT | -. Аномалия находится на упругопластическом изгибе: R=391 Дн, максимальное растяжение на 6.1 час. |  | (c)
78901.241000 | 6.896000 | 6.884000 | -0.334000 | -0.346000 | -1063.000000 | -1018.000000 | -987.000000 | 67.293868 | 314.000000 | 7229 |  | CORR | СIGR | 06:51 | 06:58 | 07:03 | 32 | 153 | 15.000000 | EXT | -. Аномалия находится на упругопластическом изгибе: R=411 Дн, максимальное растяжение на 6.1 час. |  | (c)
78902.402000 | 0.827000 | 0.812000 | -2.163000 | -2.178000 | -2055.000000 | -1990.000000 | -1996.000000 | 14.124787 | 812.000000 | 7230 |  | CORR | СIGR | 04:15 | 04:26 | 04:25 | 28 | 119 | 10.000000 | EXT | -. Аномалия находится на упругопластическом изгибе: R=450 Дн, максимальное растяжение на 6 час. |  | (c)
78903.913000 | 2.338000 | 2.306000 | -0.652000 | -0.684000 | -1063.000000 | -962.000000 | -978.000000 | 65.219482 | 641.000000 | 7230 |  | CORR | СIGR | 06:55 | 07:12 | 07:09 | 43 | 170 | 12.000000 | EXT | -. Аномалия находится на упругопластическом изгибе: R=532 Дн, максимальное растяжение на 6 час. |  | (c)
78904.360000 | 2.785000 | 2.771000 | -0.205000 | -0.219000 | -1066.000000 | -971.000000 | -997.000000 | 69.214047 | 186.000000 | 7230 |  | CORR | СIGR | 06:55 | 07:10 | 07:06 | 33 | 139 | 10.000000 | EXT | -. Аномалия находится на упругопластическом изгибе: R=557 Дн, максимальное растяжение на 6 час. |  | (c)
78924.055000 | 7.875000 | 7.818000 | -3.735000 | -3.792000 | 1375.000000 | 1376.000000 | 1386.000000 | 1375.000000 | 3684.000000 | 7232 |  | CORR | AXGR | 04:58 | 04:58 | 05:00 | 108 | 22 | 11.000000 | EXT | - |  | (c)
78933.671000 | 5.881000 | 5.868000 | -5.704000 | -5.717000 | 128.000000 | 176.000000 | 178.000000 | 128.000000 | 5682.000000 | 7233 |  | CORR | СIGR | 05:37 | 05:45 | 05:45 | 35 | 100 | 10.000000 | EXT | - |  | (c)
78948.033000 | 8.658000 | 8.647000 | -2.397000 | -2.408000 | 157.000000 | 192.000000 | 192.000000 | 157.000000 | 2380.000000 | 7234 |  | CORR | СIGR | 04:42 | 04:47 | 04:47 | 28 | 70 | 10.000000 | EXT | - |  | (c)
78948.547000 | 9.172000 | 8.835000 | -1.883000 | -2.220000 | -1127.000000 | -918.000000 | -878.000000 | 629.000000 | 889.000000 | 7234 |  | GOUG | GENE | 01:14 | 01:48 | 01:54 | 1331 | 498 | 8.000000 | EXT | -. Задир. |  | (c)
78951.354000 | 0.924000 | 0.354000 | -10.051000 | -10.621000 | 2100.000000 | -2097.000000 | -2121.000000 | 1882.000000 | 354.000000 | 7235 |  | GOUG | GENE | 02:35 | 03:18 | 03:14 | 3368 | 480 | 8.000000 | EXT | -. Зона задиров. |  | (c)
78951.735000 | 1.305000 | 0.460000 | -9.670000 | -10.515000 | -803.000000 | -741.000000 | -748.000000 | 694.000000 | 460.000000 | 7235 |  | CORR | GENE | 06:47 | 06:57 | 06:56 | 1070 | 109 | 10.000000 | EXT | - |  | (c)
78955.617000 | 5.187000 | 4.910000 | -5.788000 | -6.065000 | -684.000000 | -606.000000 | -632.000000 | 581.000000 | 4910.000000 | 7235 |  | CORR | GENE | 07:06 | 07:18 | 07:14 | 385 | 104 | 13.000000 | EXT | - |  | (c)
78956.026000 | 5.596000 | 5.547000 | -5.379000 | -5.428000 | -1667.000000 | -1647.000000 | -1648.000000 | 1629.000000 | 5316.000000 | 7235 |  | CORR | AXGR | 04:27 | 04:31 | 04:30 | 112 | 38 | 10.000000 | EXT | - |  | (c)
78961.516000 | 0.111000 | 0.100000 | -11.519000 | -11.530000 | -1039.000000 | -903.000000 | -927.000000 | 814.000000 | 100.000000 | 7236 |  | CORR | СIGR | 04:43 | 05:05 | 05:02 | 31 | 224 | 11.000000 | EXT | - |  | (c)
78964.366000 | 2.961000 | 2.945000 | -8.669000 | -8.685000 | -1608.000000 | -1466.000000 | -1492.000000 | 1376.000000 | 2945.000000 | 7236 |  | CORR | GENE | 03:12 | 03:34 | 03:30 | 67 | 232 | 12.000000 | EXT | - |  | (c)
78964.585000 | 3.180000 | 3.101000 | -8.450000 | -8.529000 | 53.000000 | 155.000000 | 122.000000 | 53.000000 | 3101.000000 | 7236 |  | CORR | GENE | 07:40 | 07:56 | 07:51 | 225 | 138 | 11.000000 | EXT | - |  | (c)
78971.948000 | 10.543000 | 10.503000 | -1.087000 | -1.127000 | -111.000000 | -19.000000 | -43.000000 | 0.000000 | 1087.000000 | 7236 |  | CORR | СIGR | 07:13 | 07:28 | 07:24 | 40 | 136 | 12.000000 | EXT | - |  | (c)
78977.814000 | 4.779000 | 4.713000 | -6.806000 | -6.872000 | -352.000000 | -321.000000 | -270.000000 | 189.000000 | 4713.000000 | 7237 |  | ARTD | GENE | 00:17 | 00:22 | 00:30 | 97 | 163 |  | EXT | -. Наплавка. |  | (c)
78988.984000 | 4.364000 | 4.322000 | -7.156000 | -7.198000 | 295.000000 | 521.000000 | 456.000000 | 295.000000 | 4322.000000 | 7238 |  | CORR | GENE | 06:07 | 06:43 | 06:33 | 74 | 323 | 11.000000 | EXT | - |  | (c)
78992.816000 | 8.196000 | 7.427000 | -3.324000 | -4.093000 | 1275.000000 | 1326.000000 | 1344.000000 | 1275.000000 | 3207.000000 | 7238 |  | CORR | GENE | 08:45 | 08:53 | 08:56 | 886 | 139 | 10.000000 | EXT | - |  | (c)
78993.020000 | 8.400000 | 8.378000 | -3.120000 | -3.142000 | 1161.000000 | 1220.000000 | 1219.000000 | 1161.000000 | 3103.000000 | 7238 |  | CORR | СIGR | 08:26 | 08:36 | 08:36 | 39 | 116 | 10.000000 | EXT | - |  | (c)
78993.583000 | 8.963000 | 8.795000 | -2.557000 | -2.725000 | 1296.000000 | 1356.000000 | 1352.000000 | 1296.000000 | 2407.000000 | 7238 |  | CORR | GENE | 08:48 | 08:58 | 08:57 | 318 | 110 | 12.000000 | EXT | - |  | (c)
78994.649000 | 10.029000 | 9.907000 | -1.491000 | -1.613000 | 1077.000000 | 1086.000000 | 1108.000000 | 1077.000000 | 1443.000000 | 7238 |  | CORR | GENE | 08:13 | 08:14 | 08:18 | 170 | 61 | 11.000000 | EXT | - |  | (c)
78998.064000 | 1.924000 | 0.815000 | -9.696000 | -10.805000 | -812.000000 | -661.000000 | -688.000000 | 563.000000 | 815.000000 | 7239 |  | CORR | GENE | 08:15 | 08:39 | 08:35 | 1274 | 249 | 10.000000 | EXT | - |  | (c)
78999.755000 | 3.615000 | 3.292000 | -8.005000 | -8.328000 | -2153.000000 | -2110.000000 | -2103.000000 | 2053.000000 | 3292.000000 | 7239 |  | CORR | GENE | 04:38 | 04:45 | 04:46 | 543 | 100 | 10.000000 | EXT | - |  | (c)
79002.878000 | 6.738000 | 5.732000 | -4.882000 | -5.888000 | -1142.000000 | -1030.000000 | -1072.000000 | 1002.000000 | 4580.000000 | 7239 |  | CORR | GENE | 07:21 | 07:40 | 07:33 | 1308 | 140 | 10.000000 | EXT | - |  | (c)
79003.106000 | 6.966000 | 6.776000 | -4.654000 | -4.844000 | -886.000000 | -873.000000 | -870.000000 | 853.000000 | 4534.000000 | 7239 |  | CORR | AXGR | 08:03 | 08:05 | 08:05 | 310 | 33 | 12.000000 | EXT | - |  | (c)
79004.701000 | 8.561000 | 7.685000 | -3.059000 | -3.935000 | -1254.000000 | -1189.000000 | -1187.000000 | 1120.000000 | 2500.000000 | 7239 |  | CORR | GENE | 07:03 | 07:14 | 07:14 | 1435 | 134 | 12.000000 | EXT | - |  | (c)
79006.665000 | 10.525000 | 10.512000 | -1.095000 | -1.108000 | -2062.000000 | -1975.000000 | -1988.000000 | 1915.000000 | 1084.000000 | 7239 |  | CORR | СIGR | 04:53 | 05:07 | 05:05 | 24 | 147 | 10.000000 | EXT | - |  | (c)
79008.877000 | 1.117000 | 1.047000 | -10.548000 | -10.618000 | -1884.000000 | -1870.000000 | -1866.000000 | 1848.000000 | 1047.000000 | 7240 |  | CORR | AXGR | 04:36 | 04:38 | 04:39 | 126 | 36 | 10.000000 | EXT | - |  | (c)
79009.569000 | 1.809000 | 0.300000 | -9.856000 | -11.365000 | -2185.000000 | -2150.000000 | -2107.000000 | 2029.000000 | 300.000000 | 7240 |  | CORR | GENE | 03:47 | 03:53 | 04:00 | 2010 | 156 | 10.000000 | EXT | - |  | (c)
79013.792000 | 6.032000 | 6.014000 | -5.633000 | -5.651000 | -1142.000000 | -1024.000000 | -1057.000000 | 971.000000 | 5615.000000 | 7240 |  | CORR | СIGR | 06:35 | 06:55 | 06:49 | 36 | 171 | 11.000000 | EXT | - |  | (c)
79014.905000 | 7.145000 | 7.095000 | -4.520000 | -4.570000 | -1909.000000 | -1891.000000 | -1893.000000 | 1877.000000 | 4393.000000 | 7240 |  | CORR | AXGR | 04:32 | 04:35 | 04:34 | 177 | 32 | 10.000000 | EXT | - |  | (c)
79017.325000 | 9.565000 | 9.511000 | -2.100000 | -2.154000 | -74.000000 | -23.000000 | -23.000000 | 0.000000 | 2077.000000 | 7240 |  | LWAN |  | 09:28 | 09:36 | 09:36 | 77 | 101 | 10.494585 | EXT | -. Эквивалент потери металла 10%. |  | (c)
79020.506000 | 1.081000 | 1.008000 | -10.549000 | -10.622000 | -1804.000000 | -1660.000000 | -1606.000000 | 1409.000000 | 1008.000000 | 7241 |  | CORR | GENE | 03:37 | 04:00 | 04:08 | 113 | 395 | 10.000000 | EXT | - |  | (c)
79021.005000 | 1.580000 | 1.502000 | -10.050000 | -10.128000 | -864.000000 | -576.000000 | -679.000000 | 494.000000 | 1502.000000 | 7241 |  | CORR | GENE | 06:08 | 06:55 | 06:38 | 101 | 371 | 14.000000 | EXT | - |  | (c)
79047.708000 | 5.078000 | 5.016000 | -6.522000 | -6.584000 | 1052.000000 | 1196.000000 | 1329.000000 | 1052.000000 | 5016.000000 | 7243 |  | CORR | GENE | 04:40 | 05:03 | 05:25 | 89 | 554 | 12.000000 | EXT | - |  | (c)
79048.123000 | 5.493000 | 5.378000 | -6.107000 | -6.222000 | 976.000000 | 1197.000000 | 1341.000000 | 976.000000 | 5378.000000 | 7243 |  | CORR | GENE | 04:28 | 05:03 | 05:26 | 153 | 730 | 10.000000 | EXT | - |  | (c)
79048.753000 | 6.123000 | 6.103000 | -5.477000 | -5.497000 | 1238.000000 | 1299.000000 | 1347.000000 | 1238.000000 | 5446.000000 | 7243 |  | CORR | GENE | 05:10 | 05:20 | 05:27 | 51 | 219 | 10.000000 | EXT | - |  | (c)
79054.793000 | 0.563000 | 0.204000 | -10.202000 | -10.561000 | -1954.000000 | -1841.000000 | -1850.000000 | 1746.000000 | 204.000000 | 7244 |  | CORR | GENE | 04:34 | 04:53 | 04:51 | 744 | 208 | 15.000000 | EXT | - |  | (c)
79056.090000 | 1.860000 | 1.784000 | -8.905000 | -8.981000 | -1769.000000 | -1724.000000 | -1726.000000 | 1684.000000 | 1784.000000 | 7244 |  | CORR | GENE | 05:04 | 05:12 | 05:11 | 177 | 85 | 10.000000 | EXT | - |  | (c)
79056.500000 | 2.270000 | 2.178000 | -8.495000 | -8.587000 | -1802.000000 | -1775.000000 | -1769.000000 | 1736.000000 | 2178.000000 | 7244 |  | CORR | GENE | 04:59 | 05:03 | 05:04 | 170 | 66 | 10.000000 | EXT | - |  | (c)
79074.172000 | 9.177000 | 8.158000 | -2.463000 | -3.482000 | 1008.000000 | 1055.000000 | 1059.000000 | 1008.000000 | 2232.000000 | 7245 |  | CORR | GENE | 07:01 | 07:09 | 07:09 | 1250 | 103 | 10.000000 | EXT | - |  | (c)
79084.500000 | 7.865000 | 7.613000 | -3.555000 | -3.807000 | -2165.000000 | -2142.000000 | -2126.000000 | 8.444330 | 2837.000000 | 7246 | Дефект проката | MIAN | GENE | 08:14 | 08:18 | 08:20 | 970 | 79 | 15.753221 | INT | Дефект проката. Эквивалент потери металла 16%. |  | (c)
79088.225000 | 0.170000 | 0.112000 | -10.720000 | -10.778000 | -2127.000000 | -2016.000000 | -2034.000000 | 8.319562 | 112.000000 | 7247 |  | CORR | GENE | 04:51 | 05:09 | 05:06 | 58 | 186 | 11.000000 | EXT | - |  | (c)
79088.479000 | 0.424000 | 0.349000 | -10.466000 | -10.541000 | -2158.000000 | -2144.000000 | -2134.000000 | 5.817915 | 349.000000 | 7247 |  | CORR | GENE | 04:46 | 04:49 | 04:50 | 155 | 48 | 11.000000 | EXT | - |  | (c)
79089.868000 | 1.813000 | 1.346000 | -9.077000 | -9.544000 | -1344.000000 | -1316.000000 | -1290.000000 | 71.566663 | 1346.000000 | 7247 |  | CORR | GENE | 06:58 | 07:03 | 07:07 | 581 | 108 | 11.000000 | EXT | - |  | (c)
79091.617000 | 3.562000 | 2.995000 | -7.328000 | -7.895000 | -1399.000000 | -1354.000000 | -1313.000000 | 67.067911 | 2995.000000 | 7247 |  | CORR | GENE | 06:49 | 06:56 | 07:03 | 621 | 172 | 10.000000 | EXT | - |  | (c)
79091.694000 | 3.639000 | 3.546000 | -7.251000 | -7.344000 | -1862.000000 | -1842.000000 | -1844.000000 | 29.704607 | 3546.000000 | 7247 |  | CORR | AXGR | 05:34 | 05:38 | 05:37 | 260 | 37 | 10.000000 | EXT | - |  | (c)
79091.729000 | 3.674000 | 3.559000 | -7.216000 | -7.331000 | -1185.000000 | -1171.000000 | -1171.000000 | 84.337343 | 3559.000000 | 7247 |  | CORR | AXGR | 07:24 | 07:26 | 07:26 | 183 | 28 | 13.000000 | EXT | - |  | (c)
79096.119000 | 8.064000 | 7.960000 | -2.826000 | -2.930000 | 2022.000000 | 2059.000000 | -2206.000000 | 0.000000 | 2826.000000 | 7247 |  | CORR | GENE | 04:01 | 04:07 | 04:39 | 104 | 467 | 10.000000 | EXT | - |  | (c)
79096.379000 | 8.324000 | 8.077000 | -2.566000 | -2.813000 | -2183.000000 | -2154.000000 | -2154.000000 | 3.826992 | 2510.000000 | 7247 |  | CORR | GENE | 04:42 | 04:47 | 04:47 | 303 | 57 | 11.000000 | EXT | - |  | (c)
79096.412000 | 8.357000 | 8.224000 | -2.533000 | -2.666000 | -1170.000000 | -1147.000000 | -1151.000000 | 85.548880 | 2422.000000 | 7247 |  | CORR | AXGR | 07:26 | 07:30 | 07:29 | 244 | 40 | 10.000000 | EXT | - |  | (c)
79096.472000 | 8.417000 | 8.396000 | -2.473000 | -2.494000 | 1989.000000 | 2073.000000 | 2228.000000 | 0.000000 | 2425.000000 | 7247 |  | CORR | GENE | 03:56 | 04:09 | 04:34 | 69 | 478 | 10.000000 | EXT | - |  | (c)
79097.881000 | 9.826000 | 9.799000 | -1.064000 | -1.091000 | -1659.000000 | -1073.000000 | -1348.000000 | 46.086358 | 973.000000 | 7247 |  | CORR | GENE | 06:07 | 07:42 | 06:57 | 118 | 623 | 10.000000 | EXT | - |  | (c)
79098.102000 | 10.047000 | 10.017000 | -0.843000 | -0.873000 | -2178.000000 | -2043.000000 | -2057.000000 | 4.203950 | 829.000000 | 7247 |  | CORR | СIGR | 04:43 | 05:05 | 05:03 | 44 | 242 | 12.000000 | EXT | - |  | (c)
79098.369000 | 10.314000 | 10.265000 | -0.576000 | -0.625000 | -2161.000000 | -1995.000000 | -1864.000000 | 5.632758 | 489.000000 | 7247 |  | CORR | GENE | 04:46 | 05:13 | 05:34 | 136 | 594 | 14.000000 | EXT | - |  | (c)
79098.826000 | 10.771000 | 10.728000 | -0.119000 | -0.162000 | -2080.000000 | -1858.000000 | -1874.000000 | 12.112381 | 29.000000 | 7247 |  | CORR | GENE | 04:59 | 05:35 | 05:32 | 133 | 412 | 11.000000 | EXT | - |  | (c)
79098.945000 | 0.000000 | -0.031000 | -10.980000 | -11.011000 | 297.000000 | 645.000000 | 637.000000 | 51.404359 |  | 7248 | Нарушение формы кольцевого шва | GWAN |  | 09:57 | 10:53 | 10:51 | 0 | 679 |  | EXT | Нарушение формы кольцевого шва |  | (c)
79099.023000 | 0.078000 | 0.053000 | -10.902000 | -10.927000 | -1515.000000 | -812.000000 | -1024.000000 | 3.349424 | 53.000000 | 7248 |  | CORR | GENE | 05:04 | 06:58 | 06:23 | 122 | 982 | 14.000000 | EXT | - |  | (c)
79099.393000 | 0.448000 | 0.432000 | -10.532000 | -10.548000 | -1517.000000 | -1408.000000 | -1356.000000 | 57.620611 | 432.000000 | 7248 |  | CORR | GENE | 05:04 | 05:21 | 05:30 | 75 | 322 | 10.000000 | EXT | - |  | (c)
79101.230000 | 2.285000 | 2.261000 | -8.695000 | -8.719000 | -979.000000 | -854.000000 | -867.000000 | 51.849091 | 2261.000000 | 7248 |  | CORR | СIGR | 06:31 | 06:51 | 06:49 | 36 | 224 | 10.000000 | EXT | - |  | (c)
79103.633000 | 4.688000 | 4.656000 | -6.292000 | -6.324000 | -1835.000000 | -1674.000000 | -1709.000000 | 31.958558 | 4656.000000 | 7248 |  | CORR | GENE | 04:13 | 04:38 | 04:33 | 63 | 251 | 10.000000 | EXT | - |  | (c)
79104.026000 | 5.081000 | 3.232000 | -5.899000 | -7.748000 | -631.000000 | -561.000000 | -567.000000 | 35.386642 | 3232.000000 | 7248 |  | CORR | GENE | 07:27 | 07:38 | 07:37 | 3350 | 128 | 10.000000 | EXT | - |  | (c)
79104.519000 | 5.574000 | 5.562000 | -5.406000 | -5.418000 | -1666.000000 | -1609.000000 | -1609.000000 | 45.540210 | 5393.000000 | 7248 |  | CORR | СIGR | 04:40 | 04:49 | 04:49 | 25 | 115 | 11.000000 | EXT | - |  | (c)
79107.400000 | 8.455000 | 8.440000 | -2.525000 | -2.540000 | -1280.000000 | -1228.000000 | -1228.000000 | 76.691092 | 2503.000000 | 7248 |  | CORR | СIGR | 05:42 | 05:51 | 05:51 | 37 | 105 | 11.000000 | EXT | - |  | (c)
79107.805000 | 8.860000 | 7.786000 | -2.120000 | -3.194000 | -650.000000 | -587.000000 | -562.000000 | 31.109633 | 458.000000 | 7248 |  | CORR | GENE | 07:24 | 07:34 | 07:38 | 2736 | 176 | 10.000000 | EXT | - |  | (c)
79111.739000 | 1.814000 | 1.648000 | -9.781000 | -9.947000 | 935.000000 | 978.000000 | 1009.000000 | 935.000000 | 1648.000000 | 7249 |  | CORR | GENE | 04:48 | 04:56 | 05:00 | 274 | 148 | 11.000000 | EXT | -. Аномалия находится на отводе. |  | (c)
79113.705000 | 3.780000 | 3.758000 | -7.815000 | -7.837000 | 980.000000 | 1092.000000 | 1048.000000 | 980.000000 | 3758.000000 | 7249 |  | CORR | СIGR | 04:56 | 05:14 | 05:07 | 31 | 135 | 10.000000 | EXT | -. Аномалия находится на отводе. |  | (c)
79115.172000 | 5.247000 | 4.948000 | -6.348000 | -6.647000 | 1000.000000 | 1080.000000 | 1068.000000 | 1000.000000 | 4948.000000 | 7249 |  | CORR | GENE | 04:59 | 05:12 | 05:10 | 919 | 136 | 10.000000 | EXT | -. Аномалия находится на отводе. |  | (c)
79115.953000 | 6.028000 | 5.997000 | -5.567000 | -5.598000 | 1057.000000 | 1330.000000 | 1243.000000 | 1057.000000 | 5532.000000 | 7249 |  | CORR | GENE | 05:08 | 05:52 | 05:38 | 66 | 372 | 10.000000 | EXT | -. Аномалия находится на отводе. |  | (c)
79117.728000 | 7.803000 | 7.723000 | -3.792000 | -3.872000 | 971.000000 | 1378.000000 | 1265.000000 | 971.000000 | 3544.000000 | 7249 |  | CORR | GENE | 04:54 | 06:00 | 05:42 | 328 | 588 | 10.000000 | EXT | -. Аномалия находится на отводе. |  | (c)
79118.128000 | 8.203000 | 8.154000 | -3.392000 | -3.441000 | 1424.000000 | 1443.000000 | 1441.000000 | 1424.000000 | 3340.000000 | 7249 |  | CORR | AXGR | 06:07 | 06:10 | 06:10 | 101 | 35 | 10.000000 | EXT | -. Аномалия находится на отводе. |  | (c)
79121.076000 | 11.151000 | 11.136000 | -0.444000 | -0.459000 | 1716.000000 | 1772.000000 | 1770.000000 | 1716.000000 | 428.000000 | 7249 |  | CORR | СIGR | 06:54 | 07:04 | 07:03 | 31 | 108 | 10.000000 | EXT | -. Аномалия находится на отводе. |  | (c)
79128.008000 | 6.488000 | 6.371000 | -4.957000 | -5.074000 | -1600.000000 | -1559.000000 | -1556.000000 | 1512.000000 | 3088.000000 | 7250 |  | CORR | GENE | 07:19 | 07:26 | 07:26 | 1986 | 88 | 16.000000 | EXT | - |  | (c)
79128.480000 | 6.960000 | 6.865000 | -4.485000 | -4.580000 | 1891.000000 | 1912.000000 | 1908.000000 | 1891.000000 | 4434.000000 | 7250 |  | CORR | AXGR | 04:43 | 04:46 | 04:45 | 146 | 34 | 10.000000 | EXT | - |  | (c)
79133.401000 | 0.436000 | 0.372000 | -11.204000 | -11.268000 | -1681.000000 | -1667.000000 | -1662.000000 | 1643.000000 | 372.000000 | 7251 |  | CORR | AXGR | 06:34 | 06:36 | 06:37 | 148 | 38 | 10.000000 | EXT | - |  | (c)
79133.574000 | 0.609000 | 0.347000 | -11.031000 | -11.293000 | -1864.000000 | -1824.000000 | -1834.000000 | 1805.000000 | 347.000000 | 7251 |  | CORR | GENE | 06:04 | 06:11 | 06:09 | 418 | 59 | 10.000000 | EXT | - |  | (c)
79133.681000 | 0.716000 | 0.145000 | -10.924000 | -11.495000 | -2112.000000 | -2088.000000 | -2038.000000 | 1964.000000 | 145.000000 | 7251 |  | CORR | GENE | 05:24 | 05:28 | 05:36 | 697 | 148 | 10.000000 | EXT | - |  | (c)
79133.936000 | 0.971000 | 0.952000 | -10.669000 | -10.688000 | -1917.000000 | -1595.000000 | -1605.000000 | 1294.000000 | 952.000000 | 7251 |  | CORR | GENE | 05:56 | 06:48 | 06:46 | 150 | 624 | 11.000000 | EXT | - |  | (c)
79137.522000 | 4.557000 | 4.032000 | -7.083000 | -7.608000 | 2021.000000 | 2157.000000 | -2210.000000 | 1981.000000 | 4032.000000 | 7251 |  | CORR | GENE | 04:31 | 04:53 | 05:08 | 897 | 459 | 14.000000 | EXT | - |  | (c)
79139.100000 | 6.135000 | 5.833000 | -5.505000 | -5.807000 | -1643.000000 | -1530.000000 | -1510.000000 | 1377.000000 | 3458.000000 | 7251 |  | CORR | GENE | 06:40 | 06:58 | 07:01 | 2349 | 266 | 11.000000 | EXT | - |  | (c)
79139.178000 | 6.213000 | 6.117000 | -5.427000 | -5.523000 | 2005.000000 | 2126.000000 | 2183.000000 | 2005.000000 | 4527.000000 | 7251 |  | CORR | GENE | 04:29 | 04:48 | 04:57 | 996 | 355 | 11.000000 | EXT | - |  | (c)
79142.275000 | 9.310000 | 8.681000 | -2.330000 | -2.959000 | -1582.000000 | -1557.000000 | -1513.000000 | 1444.000000 | 1912.000000 | 7251 |  | CORR | GENE | 06:50 | 06:54 | 07:01 | 1047 | 138 | 11.000000 | EXT | - |  | (c)
79150.150000 | 5.545000 | 5.478000 | -5.575000 | -5.642000 | -1991.000000 | -1887.000000 | -1808.000000 | 1625.000000 | 5478.000000 | 7252 |  | CORR | GENE | 06:01 | 06:18 | 06:30 | 67 | 366 | 10.000000 | EXT | - |  | (c)
79156.427000 | 0.702000 | 0.673000 | -10.963000 | -10.992000 | -121.000000 | -47.000000 | -1.000000 | 0.000000 | 673.000000 | 7253 |  | CORR | СIGR | 01:43 | 01:55 | 02:03 | 37 | 239 | 10.000000 | EXT | - |  | (c)
79163.996000 | 8.271000 | 8.199000 | -3.394000 | -3.466000 | 1747.000000 | 1902.000000 | 1877.000000 | 1747.000000 | 3371.000000 | 7253 |  | CORR | GENE | 06:45 | 07:10 | 07:06 | 95 | 258 | 10.000000 | EXT | - |  | (c)
79167.119000 | 11.394000 | 9.214000 | -0.271000 | -2.451000 | 1943.000000 | 2105.000000 | 2068.000000 | 1943.000000 | 113.000000 | 7253 |  | CORR | GENE | 07:17 | 07:43 | 07:37 | 2338 | 249 | 10.000000 | EXT | - |  | (c)
79167.255000 | 11.530000 | 11.514000 | -0.135000 | -0.151000 | 1108.000000 | 1254.000000 | 1230.000000 | 1108.000000 | 112.000000 | 7253 |  | CORR | СIGR | 05:02 | 05:25 | 05:21 | 39 | 243 | 10.000000 | EXT | - |  | (c)
79167.299000 | 11.574000 | 11.529000 | -0.091000 | -0.136000 | 1519.000000 | 1806.000000 | 1711.000000 | 1519.000000 | 49.000000 | 7253 |  | CORR | GENE | 06:08 | 06:54 | 06:39 | 87 | 384 | 11.000000 | EXT | - |  | (c)
79167.959000 | 0.569000 | 0.556000 | -11.111000 | -11.124000 | -1076.000000 | -997.000000 | -923.000000 | 770.000000 | 556.000000 | 7254 |  | CORR | СIGR | 06:45 | 06:57 | 07:09 | 29 | 306 | 11.000000 | EXT | - |  | (c)
79168.511000 | 1.121000 | 1.108000 | -10.559000 | -10.572000 | -1923.000000 | -1797.000000 | -1837.000000 | 1751.000000 | 1108.000000 | 7254 |  | CORR | СIGR | 04:28 | 04:48 | 04:42 | 34 | 172 | 10.000000 | EXT | - |  | (c)
79170.291000 | 2.901000 | 1.898000 | -8.779000 | -9.782000 | -1862.000000 | -1685.000000 | -1691.000000 | 1521.000000 | 1898.000000 | 7254 |  | CORR | GENE | 04:38 | 05:06 | 05:05 | 1942 | 341 | 10.000000 | EXT | - |  | (c)
79170.730000 | 3.340000 | 3.317000 | -8.340000 | -8.363000 | -1142.000000 | -1065.000000 | -1031.000000 | 920.000000 | 3317.000000 | 7254 |  | CORR | СIGR | 06:34 | 06:46 | 06:52 | 43 | 222 | 11.000000 | EXT | - |  | (c)
79172.236000 | 4.846000 | 4.410000 | -6.834000 | -7.270000 | -1895.000000 | -1604.000000 | -1727.000000 | 1559.000000 | 4410.000000 | 7254 |  | CORR | GENE | 04:32 | 05:19 | 05:00 | 1487 | 336 | 10.000000 | EXT | - |  | (c)
79172.736000 | 5.346000 | 5.121000 | -6.334000 | -6.559000 | -1098.000000 | -1063.000000 | -1058.000000 | 1019.000000 | 5121.000000 | 7254 |  | CORR | GENE | 06:41 | 06:47 | 06:47 | 635 | 79 | 10.000000 | EXT | - |  | (c)
79173.140000 | 5.750000 | 5.673000 | -5.930000 | -6.007000 | -860.000000 | -843.000000 | -838.000000 | 816.000000 | 5673.000000 | 7254 |  | CORR | AXGR | 07:19 | 07:22 | 07:23 | 144 | 44 | 10.000000 | EXT | - |  | (c)
79173.573000 | 6.183000 | 6.172000 | -5.497000 | -5.508000 | -1581.000000 | -1537.000000 | -1474.000000 | 1367.000000 | 5474.000000 | 7254 |  | CORR | СIGR | 05:23 | 05:30 | 05:40 | 34 | 214 | 10.000000 | EXT | - |  | (c)
79173.759000 | 6.369000 | 6.357000 | -5.311000 | -5.323000 | -1596.000000 | -1554.000000 | -1544.000000 | 1493.000000 | 5299.000000 | 7254 |  | CORR | СIGR | 05:21 | 05:27 | 05:29 | 24 | 103 | 10.000000 | EXT | - |  | (c)
79175.386000 | 7.996000 | 6.751000 | -3.684000 | -4.929000 | -1130.000000 | -1041.000000 | -971.000000 | 813.000000 | 3563.000000 | 7254 |  | CORR | GENE | 06:36 | 06:50 | 07:01 | 1366 | 317 | 12.000000 | EXT | - |  | (c)
79175.879000 | 8.489000 | 7.497000 | -3.191000 | -4.183000 | -1701.000000 | -1603.000000 | -1637.000000 | 1574.000000 | 2715.000000 | 7254 |  | CORR | GENE | 05:04 | 05:20 | 05:14 | 1468 | 127 | 10.000000 | EXT | - |  | (c)
79177.550000 | 10.160000 | 10.132000 | -1.520000 | -1.548000 | -1315.000000 | -1163.000000 | -1171.000000 | 1026.000000 | 1477.000000 | 7254 |  | CORR | GENE | 06:06 | 06:31 | 06:29 | 71 | 289 | 10.000000 | EXT | - |  | (c)
79182.689000 | 3.619000 | 3.145000 | -8.056000 | -8.530000 | -1363.000000 | -1336.000000 | -1339.000000 | 1315.000000 | 3145.000000 | 7255 |  | CORR | GENE | 04:37 | 04:41 | 04:41 | 599 | 48 | 10.000000 | EXT | - |  | (c)
79183.872000 | 4.802000 | 4.783000 | -6.873000 | -6.892000 | -1243.000000 | -1179.000000 | -1183.000000 | 1123.000000 | 4783.000000 | 7255 |  | CORR | СIGR | 04:57 | 05:07 | 05:06 | 42 | 120 | 10.000000 | EXT | - |  | (c)
79184.499000 | 5.429000 | 5.407000 | -6.246000 | -6.268000 | -1298.000000 | -1205.000000 | -1197.000000 | 1097.000000 | 5407.000000 | 7255 |  | CORR | GENE | 04:48 | 05:03 | 05:04 | 59 | 201 | 10.000000 | EXT | - |  | (c)
79184.904000 | 5.834000 | 5.798000 | -5.841000 | -5.877000 | -1443.000000 | -1351.000000 | -1289.000000 | 1135.000000 | 5798.000000 | 7255 |  | CORR | GENE | 04:24 | 04:39 | 04:49 | 75 | 308 | 10.000000 | EXT | - |  | (c)
79199.595000 | 8.850000 | 8.831000 | -2.795000 | -2.814000 | 1385.000000 | 1675.000000 | 1560.000000 | 1385.000000 | 2755.000000 | 7256 |  | CORR | GENE | 05:36 | 06:23 | 06:04 | 59 | 351 | 10.000000 | EXT | - |  | (c)
79214.060000 | 0.000000 | -0.031000 | -11.645000 | -11.676000 | -1009.000000 | -916.000000 | -930.000000 | 852.000000 |  | 7258 | Смещение кромок | GWAN |  | 01:25 | 01:40 | 01:38 | 0 | 157 | 2.937000 | EXT | Смещение кромок. Вовнутрь. Величина смещения - 2.9 мм. |  | (c)
79217.589000 | 3.529000 | 3.392000 | -8.116000 | -8.253000 | 227.000000 | 250.000000 | 266.000000 | 227.000000 | 3392.000000 | 7258 |  | CORR | GENE | 04:44 | 04:48 | 04:51 | 386 | 79 | 10.000000 | EXT | - |  | (c)
79218.724000 | 4.664000 | 4.104000 | -6.981000 | -7.541000 | 1117.000000 | 1207.000000 | 1170.000000 | 1117.000000 | 4104.000000 | 7258 |  | CORR | GENE | 07:08 | 07:22 | 07:16 | 1079 | 106 | 10.000000 | EXT | - |  | (c)
79225.970000 | 0.265000 | 0.163000 | -11.385000 | -11.487000 | -2089.000000 | -2043.000000 | -2058.000000 | 2027.000000 | 163.000000 | 7259 |  | CORR | GENE | 06:46 | 06:53 | 06:51 | 288 | 62 | 10.000000 | EXT | - |  | (c)
79236.785000 | 11.080000 | 9.034000 | -0.570000 | -2.616000 | -81.000000 | -29.000000 | -54.000000 | 26.000000 | 387.000000 | 7259 |  | LWAN |  | 00:10 | 00:18 | 00:14 | 2229 | 55 | 15.049415 | INT | -. Эквивалент потери металла 15%. |  | (c)
79248.920000 | 0.000000 | -0.043000 | -11.420000 | -11.463000 | -693.000000 | 1240.000000 | 279.000000 | 22.476154 |  | 7261 | Нарушение формы кольцевого шва | GWAN |  | 07:46 | 00:58 | 10:23 | 0 | 1943 |  | EXT | Нарушение формы кольцевого шва |  | (c)
79256.604000 | 7.684000 | 7.662000 | -3.736000 | -3.758000 | -1877.000000 | -1795.000000 | -1802.000000 | 28.493162 | 3719.000000 | 7261 |  | CORR | СIGR | 04:35 | 04:48 | 04:47 | 39 | 150 | 13.000000 | EXT | - |  | (c)
79260.340000 | 0.000000 | -0.031000 | -11.370000 | -11.401000 | 453.000000 | 598.000000 | 562.000000 | 45.347018 |  | 7262 | Смещение кромок | GWAN |  | 11:27 | 11:51 | 11:45 | 0 | 218 | 2.329000 | EXT | Смещение кромок. Наружу. Величина смещения - 2.3 мм. |  | (c)
79262.063000 | 1.723000 | 1.694000 | -9.647000 | -9.676000 | 1885.000000 | 2096.000000 | 2023.000000 | 5.669018 | 1694.000000 | 7262 |  | CORR | GENE | 03:18 | 03:53 | 03:41 | 57 | 275 | 10.000000 | EXT | - |  | (c)
79262.648000 | 2.308000 | 2.266000 | -9.062000 | -9.104000 | -2178.000000 | -2104.000000 | -2074.000000 | 4.267835 | 2266.000000 | 7262 |  | CORR | GENE | 04:23 | 04:35 | 04:39 | 56 | 207 | 10.000000 | EXT | - |  | (c)
79264.245000 | 3.905000 | 3.217000 | -7.465000 | -8.153000 | -2061.000000 | -1995.000000 | -2002.000000 | 13.709534 | 3217.000000 | 7262 |  | CORR | GENE | 04:42 | 04:52 | 04:51 | 940 | 117 | 10.000000 | EXT | - |  | (c)
79265.778000 | 5.438000 | 5.402000 | -5.932000 | -5.968000 | -2209.000000 | -2034.000000 | -2084.000000 | 1.710148 | 5402.000000 | 7262 |  | CORR | GENE | 04:18 | 04:46 | 04:38 | 53 | 250 | 10.000000 | EXT | - |  | (c)
79275.891000 | 4.181000 | 3.603000 | -7.329000 | -7.907000 | 2188.000000 | 2220.000000 | 2213.000000 | 0.000000 | 3603.000000 | 7263 |  | LWAN |  | 05:06 | 05:11 | 05:09 | 760 | 49 | 10.343841 | INT | -. Эквивалент потери металла 10%. |  | (c)
79302.182000 | 8.312000 | 8.213000 | -3.273000 | -3.372000 | -2184.000000 | -2165.000000 | -2152.000000 | 3.734476 | 3097.000000 | 7265 |  | CORR | GENE | 04:09 | 04:13 | 04:15 | 275 | 64 | 12.000000 | EXT | - |  | (c)
79304.899000 | 11.029000 | 9.091000 | -0.556000 | -2.494000 | -2191.000000 | -2098.000000 | -2083.000000 | 3.155732 | 329.000000 | 7265 |  | CORR | GENE | 04:08 | 04:23 | 04:26 | 2165 | 217 | 10.000000 | EXT | - |  | (c)
79310.157000 | 4.702000 | 1.881000 | -6.823000 | -9.644000 | -1516.000000 | -1402.000000 | -1451.000000 | 1385.000000 | 1881.000000 | 7266 |  | CORR | GENE | 04:41 | 04:59 | 04:51 | 2821 | 131 | 10.000000 | EXT | -. Аномалия находится на отводе. |  | (c)
79311.565000 | 6.110000 | 5.633000 | -5.415000 | -5.892000 | -1489.000000 | -1408.000000 | -1415.000000 | 1340.000000 | 4907.000000 | 7266 |  | CORR | GENE | 04:45 | 04:58 | 04:57 | 985 | 149 | 13.000000 | EXT | -. Аномалия находится на отводе. |  | (c)
79312.577000 | 7.122000 | 6.909000 | -4.403000 | -4.616000 | -1462.000000 | -1418.000000 | -1424.000000 | 1386.000000 | 3638.000000 | 7266 |  | CORR | GENE | 04:50 | 04:57 | 04:56 | 978 | 76 | 10.000000 | EXT | -. Аномалия находится на отводе. |  | (c)
79313.961000 | 8.506000 | 8.332000 | -3.019000 | -3.193000 | -1446.000000 | -1364.000000 | -1257.000000 | 1068.000000 | 3016.000000 | 7266 |  | CORR | GENE | 04:52 | 05:05 | 05:23 | 177 | 378 | 11.000000 | EXT | -. Аномалия находится на отводе. |  | (c)
79317.040000 | 0.060000 | 0.032000 | -11.450000 | -11.478000 | 1128.000000 | 1475.000000 | 1632.000000 | 1128.000000 | 32.000000 | 7267 |  | CORR | GENE | 03:58 | 04:54 | 05:19 | 98 | 1008 | 13.000000 | EXT | - |  | (c)
79317.970000 | 0.990000 | 0.980000 | -10.520000 | -10.530000 | 1254.000000 | 1312.000000 | 1321.000000 | 1254.000000 | 980.000000 | 7267 |  | CORR | СIGR | 04:18 | 04:27 | 04:29 | 20 | 135 | 10.000000 | EXT | - |  | (c)
79318.909000 | 1.929000 | 1.825000 | -9.581000 | -9.685000 | 1351.000000 | 1366.000000 | 1379.000000 | 1351.000000 | 1825.000000 | 7267 |  | CORR | GENE | 04:34 | 04:36 | 04:38 | 146 | 54 | 11.000000 | EXT | - |  | (c)
79319.320000 | 2.340000 | 1.970000 | -9.170000 | -9.540000 | 1425.000000 | 1436.000000 | 1485.000000 | 1425.000000 | 1970.000000 | 7267 |  | CORR | GENE | 04:46 | 04:47 | 04:55 | 486 | 121 | 10.000000 | EXT | - |  | (c)
79319.711000 | 2.731000 | 2.720000 | -8.779000 | -8.790000 | 1256.000000 | 1287.000000 | 1281.000000 | 1256.000000 | 2720.000000 | 7267 |  | CORR | PITT | 04:18 | 04:23 | 04:23 | 28 | 51 | 21.000000 | EXT | - |  | (c)
79320.619000 | 3.639000 | 3.628000 | -7.871000 | -7.882000 | 1198.000000 | 1233.000000 | 1234.000000 | 1198.000000 | 3628.000000 | 7267 |  | CORR | СIGR | 04:09 | 04:15 | 04:15 | 24 | 73 | 10.000000 | EXT | - |  | (c)
79320.737000 | 3.757000 | 3.677000 | -7.753000 | -7.833000 | 1365.000000 | 1387.000000 | 1386.000000 | 1365.000000 | 3677.000000 | 7267 |  | CORR | AXGR | 04:36 | 04:40 | 04:39 | 176 | 41 | 11.000000 | EXT | - |  | (c)
79320.929000 | 3.949000 | 3.934000 | -7.561000 | -7.576000 | 1205.000000 | 1290.000000 | 1294.000000 | 1205.000000 | 3934.000000 | 7267 |  | CORR | СIGR | 04:10 | 04:24 | 04:25 | 36 | 177 | 10.000000 | EXT | - |  | (c)
79321.506000 | 4.526000 | 4.223000 | -6.984000 | -7.287000 | 1265.000000 | 1302.000000 | 1317.000000 | 1265.000000 | 4223.000000 | 7267 |  | CORR | GENE | 04:20 | 04:26 | 04:28 | 650 | 105 | 10.000000 | EXT | - |  | (c)
79323.772000 | 6.792000 | 6.243000 | -4.718000 | -5.267000 | 1309.000000 | 1325.000000 | 1355.000000 | 1309.000000 | 4435.000000 | 7267 |  | CORR | GENE | 04:27 | 04:29 | 04:34 | 832 | 92 | 10.000000 | EXT | - |  | (c)
79326.097000 | 9.117000 | 9.099000 | -2.393000 | -2.411000 | 1217.000000 | 1248.000000 | 1256.000000 | 1217.000000 | 2381.000000 | 7267 |  | CORR | СIGR | 04:12 | 04:17 | 04:18 | 30 | 77 | 10.000000 | EXT | - |  | (c)
79327.070000 | 10.090000 | 9.955000 | -1.420000 | -1.555000 | 1125.000000 | 1294.000000 | 1262.000000 | 1125.000000 | 1388.000000 | 7267 |  | CORR | GENE | 03:57 | 04:25 | 04:19 | 167 | 275 | 11.000000 | EXT | - |  | (c)
79327.388000 | 10.408000 | 10.399000 | -1.102000 | -1.111000 | 1371.000000 | 1412.000000 | 1410.000000 | 1371.000000 | 1085.000000 | 7267 |  | CORR | СIGR | 04:37 | 04:44 | 04:43 | 26 | 78 | 11.000000 | EXT | - |  | (c)
79335.032000 | 6.542000 | 6.437000 | -4.668000 | -4.773000 | -20.000000 | -3.000000 | -7.000000 | 0.000000 | 4530.000000 | 7268 |  | LWAN |  | 01:31 | 01:33 | 01:33 | 243 | 26 | 17.827325 | INT | -. Эквивалент потери металла 18%. |  | (c)
79350.785000 | 0.000000 | -0.021000 | -7.035000 | -7.056000 | -2067.000000 | -1954.000000 | -1961.000000 | 21.772808 |  | 7270а | Смещение кромок | GWAN |  | 07:09 | 07:27 | 07:26 | 0 | 212 | 2.773000 | EXT | Смещение кромок. Наружу. Величина смещения - 2.8 мм. |  | (c)
79364.028000 | 6.208000 | 6.170000 | -4.697000 | -4.735000 | 1992.000000 | -2160.000000 | -2179.000000 | 1889.000000 | 4650.000000 | 7270б |  | CORR | GENE | 05:29 | 06:19 | 06:16 | 85 | 580 | 10.000000 | EXT | - |  | (c)
79364.671000 | 6.851000 | 6.833000 | -4.054000 | -4.072000 | -313.000000 | -125.000000 | -205.000000 | 96.000000 | 4014.000000 | 7270б |  | CORR | GENE | 11:17 | 11:47 | 11:35 | 58 | 217 | 13.000000 | EXT | - |  | (c)
79366.037000 | 8.217000 | 8.181000 | -2.688000 | -2.724000 | -1221.000000 | -1157.000000 | -1149.000000 | 1077.000000 | 2657.000000 | 7270б |  | CORR | GENE | 08:50 | 09:01 | 09:02 | 67 | 144 | 13.000000 | EXT | - |  | (c)
79366.945000 | 9.125000 | 9.095000 | -1.780000 | -1.810000 | 2032.000000 | 2178.000000 | 2190.000000 | 2032.000000 | 1752.000000 | 7270б |  | CORR | GENE | 05:35 | 05:59 | 06:01 | 58 | 316 | 11.000000 | EXT | - |  | (c)
79373.134000 | 4.409000 | 4.370000 | -1.386000 | -1.425000 | 834.000000 | 994.000000 | 971.000000 | 834.000000 | 1343.000000 | 7272а |  | CORR | GENE | 10:53 | 11:19 | 11:15 | 82 | 274 | 10.000000 | EXT | - |  | (c)
79391.151000 | 5.526000 | 5.514000 | -4.784000 | -4.796000 | -855.000000 | -757.000000 | -768.000000 | 682.000000 | 4752.000000 | 7274а |  | CORR | СIGR | 02:39 | 02:55 | 02:53 | 44 | 173 | 10.000000 | EXT | - |  | (c)
79393.373000 | 7.748000 | 7.690000 | -2.562000 | -2.620000 | 182.000000 | 384.000000 | 376.000000 | 182.000000 | 2519.000000 | 7274а |  | CORR | GENE | 05:27 | 05:59 | 05:58 | 101 | 388 | 12.000000 | EXT | - |  | (c)
79447.039000 | 5.959000 | 5.899000 | -5.251000 | -5.311000 | -2014.000000 | -1917.000000 | -1858.000000 | 17.471557 | 5248.000000 | 7279 |  | CORR | GENE | 04:00 | 04:16 | 04:25 | 63 | 312 | 12.000000 | EXT | - |  | (c)
79447.618000 | 6.538000 | 6.521000 | -4.672000 | -4.689000 | -880.000000 | -823.000000 | -789.000000 | 48.961574 | 4646.000000 | 7279 |  | CORR | СIGR | 07:03 | 07:12 | 07:18 | 43 | 182 | 10.000000 | EXT | - |  | (c)
79448.571000 | 7.491000 | 7.441000 | -3.719000 | -3.769000 | -2104.000000 | -1914.000000 | -1915.000000 | 10.208712 | 3697.000000 | 7279 |  | CORR | GENE | 03:45 | 04:16 | 04:16 | 72 | 378 | 10.000000 | EXT | - |  | (c)
79453.325000 | 1.035000 | 0.964000 | -10.380000 | -10.451000 | -1368.000000 | -1228.000000 | -995.000000 | 20.179253 | 964.000000 | 7280 |  | CORR | GENE | 05:50 | 06:13 | 06:50 | 109 | 745 | 10.000000 | EXT | - |  | (c)
79453.760000 | 1.470000 | 1.434000 | -9.945000 | -9.981000 | -1284.000000 | -1209.000000 | -1170.000000 | 75.899861 | 1434.000000 | 7280 |  | CORR | GENE | 06:04 | 06:16 | 06:22 | 50 | 229 | 10.000000 | EXT | - |  | (c)
79456.717000 | 4.427000 | 4.413000 | -6.988000 | -7.002000 | -844.000000 | -726.000000 | -732.000000 | 40.959061 | 4413.000000 | 7280 |  | CORR | СIGR | 07:15 | 07:34 | 07:33 | 42 | 224 | 12.000000 | EXT | - |  | (c)
79463.705000 | 0.000000 | -0.026000 | -11.395000 | -11.421000 | 758.000000 | 1089.000000 | 981.000000 | 61.200977 |  | 7281 | Смещение кромок | GWAN |  | 02:46 | 03:39 | 03:22 | 0 | 444 | 2.758000 | EXT | Смещение кромок. Вовнутрь. Величина смещения - 2.8 мм. |  | (c)
79475.100000 | 0.000000 | -0.026000 | -11.145000 | -11.171000 | 1192.000000 | 2072.000000 | 1767.000000 | 0.000000 |  | 7282 | Смещение кромок | GWAN |  | 02:40 | 05:02 | 04:12 | 0 | 1150 | 2.752000 | EXT | Смещение кромок. Наружу. Величина смещения - 2.8 мм. |  | (c)
79479.687000 | 4.587000 | 4.349000 | -6.558000 | -6.796000 | -2205.000000 | -2193.000000 | -2190.000000 | 2.073211 | 4349.000000 | 7282 |  | CORR | AXGR | 05:31 | 05:33 | 05:34 | 310 | 30 | 10.000000 | EXT | - |  | (c)
79480.497000 | 5.397000 | 5.377000 | -5.748000 | -5.768000 | -2137.000000 | -2005.000000 | -2005.000000 | 7.568352 | 5377.000000 | 7282 |  | CORR | GENE | 05:42 | 06:04 | 06:04 | 53 | 263 | 11.000000 | EXT | - |  | (c)
79481.464000 | 6.364000 | 6.301000 | -4.781000 | -4.844000 | -2182.000000 | -1687.000000 | -1767.000000 | 3.932465 | 4725.000000 | 7282 |  | CORR | GENE | 05:35 | 06:55 | 06:42 | 119 | 829 | 10.000000 | EXT | - |  | (c)
79493.205000 | 6.960000 | 6.921000 | -4.435000 | -4.474000 | 57.000000 | 264.000000 | 251.000000 | 57.000000 | 4402.000000 | 7283 |  | CORR | GENE | 04:05 | 04:38 | 04:36 | 72 | 388 | 10.000000 | EXT | - |  | (c)
79493.907000 | 7.662000 | 7.648000 | -3.733000 | -3.747000 | 191.000000 | 278.000000 | 281.000000 | 191.000000 | 3714.000000 | 7283 |  | CORR | СIGR | 04:26 | 04:41 | 04:41 | 33 | 180 | 14.000000 | EXT | - |  | (c)
79494.086000 | 7.841000 | 7.829000 | -3.554000 | -3.566000 | 466.000000 | 640.000000 | 574.000000 | 466.000000 | 3526.000000 | 7283 |  | CORR | СIGR | 05:11 | 05:39 | 05:28 | 40 | 216 | 11.000000 | EXT | - |  | (c)
79497.577000 | 11.332000 | 11.269000 | -0.063000 | -0.126000 | 598.000000 | 1029.000000 | 977.000000 | 598.000000 | 49.000000 | 7283 |  | CORR | GENE | 05:32 | 06:42 | 06:33 | 77 | 758 | 15.000000 | EXT | - |  | (c)
79498.684000 | 1.044000 | 1.027000 | -10.236000 | -10.253000 | 1202.000000 | 1257.000000 | 1262.000000 | 1202.000000 | 1027.000000 | 7284 |  | CORR | СIGR | 06:15 | 06:24 | 06:25 | 30 | 122 | 10.000000 | EXT | -. Аномалия находится на отводе. |  | (c)
79509.158000 | 0.238000 | 0.181000 | -11.187000 | -11.244000 | 2122.000000 | 2162.000000 | 2153.000000 | 3.748711 | 181.000000 | 7285 |  | CORR | GENE | 03:17 | 03:23 | 03:22 | 352 | 62 | 10.000000 | EXT | - |  | (c)
79509.697000 | 0.777000 | 0.743000 | -10.648000 | -10.682000 | 1969.000000 | 2095.000000 | 2074.000000 | 4.084418 | 743.000000 | 7285 |  | CORR | СIGR | 02:52 | 03:13 | 03:09 | 34 | 211 | 11.000000 | EXT | - |  | (c)
79510.180000 | 1.260000 | 1.252000 | -10.165000 | -10.173000 | -2182.000000 | -2035.000000 | -2085.000000 | 3.892422 | 1252.000000 | 7285 |  | CORR | GENE | 03:42 | 04:06 | 03:58 | 55 | 194 | 10.000000 | EXT | - |  | (c)
79516.367000 | 7.447000 | 7.396000 | -3.978000 | -4.029000 | -682.000000 | -655.000000 | -619.000000 | 39.709814 | 3953.000000 | 7285 |  | CORR | GENE | 07:45 | 07:49 | 07:55 | 76 | 126 | 11.000000 | EXT | - |  | (c)
79516.765000 | 7.845000 | 7.815000 | -3.580000 | -3.610000 | -2181.000000 | -2027.000000 | -2076.000000 | 3.985410 | 3562.000000 | 7285 |  | CORR | GENE | 03:43 | 04:07 | 04:00 | 48 | 211 | 10.000000 | EXT | - |  | (c)
79516.989000 | 8.069000 | 7.869000 | -3.356000 | -3.556000 | -1893.000000 | -1861.000000 | -1859.000000 | 27.259714 | 3288.000000 | 7285 |  | CORR | GENE | 04:29 | 04:34 | 04:34 | 268 | 67 | 10.000000 | EXT | - |  | (c)
79518.240000 | 9.320000 | 9.300000 | -2.105000 | -2.125000 | 2228.000000 | -2106.000000 | -2095.000000 | 0.000000 | 2061.000000 | 7285 |  | CORR | GENE | 03:34 | 03:55 | 03:56 | 64 | 276 | 10.000000 | EXT | - |  | (c)
79518.646000 | 9.726000 | 9.680000 | -1.699000 | -1.745000 | -2215.000000 | -2035.000000 | -1989.000000 | 1.241669 | 1666.000000 | 7285 |  | CORR | GENE | 03:37 | 04:06 | 04:14 | 79 | 452 | 12.000000 | EXT | - |  | (c)
79520.064000 | 11.144000 | 11.112000 | -0.281000 | -0.313000 | -2180.000000 | -1818.000000 | -1913.000000 | 4.066109 | 210.000000 | 7285 |  | CORR | GENE | 03:43 | 04:41 | 04:26 | 103 | 535 | 12.000000 | EXT | - |  | (c)
79520.345000 | 0.000000 | -0.054000 | -11.505000 | -11.559000 | -602.000000 | 944.000000 | 542.000000 | 43.757744 |  | 7286 | Нарушение формы кольцевого шва | GWAN |  | 08:01 | 00:11 | 11:06 | 0 | 2289 |  | EXT | Нарушение формы кольцевого шва |  | (c)
79546.695000 | 3.320000 | 3.280000 | -8.180000 | -8.220000 | -1747.000000 | -1575.000000 | -1640.000000 | 1532.000000 | 3280.000000 | 7288 |  | CORR | GENE | 05:15 | 05:43 | 05:33 | 61 | 215 | 10.000000 | EXT | - |  | (c)
79547.170000 | 3.795000 | 3.734000 | -7.705000 | -7.766000 | -1540.000000 | -1234.000000 | -1340.000000 | 1139.000000 | 3734.000000 | 7288 |  | CORR | GENE | 05:49 | 06:38 | 06:21 | 105 | 401 | 12.000000 | EXT | - |  | (c)
79548.304000 | 4.929000 | 4.569000 | -6.571000 | -6.931000 | -2219.000000 | -1900.000000 | -1640.000000 | 1061.000000 | 4569.000000 | 7288 |  | CORR | GENE | 03:59 | 04:51 | 05:32 | 448 | 1158 | 11.000000 | EXT | - |  | (c)
79588.070000 | 0.000000 | -0.031000 | -11.445000 | -11.476000 | 1634.000000 | 1709.000000 | 1712.000000 | 35.485486 |  | 7292 | Смещение кромок | GWAN |  | 03:01 | 03:13 | 03:14 | 0 | 157 | 2.489000 | EXT | Смещение кромок. Наружу. Аномалия находится на отводе. Величина смещения - 2.5 мм. |  | (c)
79589.926000 | 1.856000 | 1.831000 | -9.589000 | -9.614000 | -1244.000000 | -1185.000000 | -1171.000000 | 79.577008 | 1831.000000 | 7292 |  | CORR | СIGR | 07:16 | 07:26 | 07:28 | 42 | 147 | 11.000000 | EXT | - |  | (c)
79599.515000 | 0.000000 | -0.011000 | -11.340000 | -11.351000 | 1303.000000 | 1411.000000 | 1405.000000 | 50.215335 |  | 7293 | Смещение кромок | GWAN |  | 06:19 | 06:36 | 06:35 | 0 | 203 | 2.695000 | EXT | Смещение кромок. Наружу. Величина смещения - 2.7 мм. |  | (c)
79599.515000 | 0.000000 | -0.041000 | -11.340000 | -11.381000 | -1935.000000 | -1810.000000 | -1840.000000 | 31.475053 |  | 7293 | Смещение кромок | GWAN |  | 09:36 | 09:56 | 09:51 | 0 | 189 | 3.731000 | EXT | Смещение кромок. Наружу. Величина смещения - 3.7 мм. |  | (c)
79681.377000 | 2.822000 | 2.787000 | -8.583000 | -8.618000 | 1650.000000 | 1747.000000 | 1737.000000 | 25.796185 | 2787.000000 | 7300 |  | CORR | GENE | 05:03 | 05:18 | 05:17 | 56 | 174 | 13.000000 | EXT | - |  | (c)
79691.015000 | 1.055000 | 0.755000 | -10.335000 | -10.635000 | -1868.000000 | -1852.000000 | -1851.000000 | 29.235909 | 755.000000 | 7301 |  | CORR | AXGR | 04:42 | 04:44 | 04:44 | 453 | 34 | 10.000000 | EXT | - |  | (c)
79712.321000 | 10.971000 | 10.956000 | -0.374000 | -0.389000 | 1431.000000 | 1467.000000 | 1474.000000 | 1431.000000 | 362.000000 | 7302 |  | CORR | СIGR | 06:37 | 06:43 | 06:44 | 27 | 86 | 10.000000 | EXT | -. Аномалия находится на отводе. |  | (c)
79780.075000 | 10.865000 | 10.777000 | -0.675000 | -0.763000 | -338.000000 | 22.000000 | -55.000000 | 0.000000 | 628.000000 | 7308 |  | CORR | GENE | 01:45 | 02:44 | 02:31 | 135 | 567 | 11.000000 | EXT | -. Аномалия находится на отводе. |  | (c)
79780.165000 | 10.955000 | 10.659000 | -0.585000 | -0.881000 | -38.000000 | 27.000000 | 6.000000 | 0.000000 | 165.000000 | 7308 |  | LWAN |  | 02:34 | 02:44 | 02:41 | 716 | 89 | 10.000000 | INT | -. Эквивалент потери металла 10%. Аномалия находится на отводе. |  | (c)
79791.615000 | 10.865000 | 10.716000 | -0.615000 | -0.764000 | -205.000000 | -196.000000 | -183.000000 | 162.000000 | 569.000000 | 7309 |  | CORR | AXGR | 07:27 | 07:28 | 07:31 | 195 | 42 | 10.000000 | EXT | - |  | (c)
79826.230000 | 0.000000 | -0.011000 | -11.180000 | -11.191000 | 2228.000000 | -2102.000000 | -2120.000000 | 0.000000 |  | 7313 | Смещение кромок | GWAN |  | 04:37 | 04:58 | 04:55 | 0 | 227 | 2.579000 | EXT | Смещение кромок. Наружу. Величина смещения - 2.6 мм. |  | (c)
79842.017000 | 4.607000 | 4.440000 | -6.863000 | -7.030000 | -917.000000 | -894.000000 | -889.000000 | 860.000000 | 4440.000000 | 7314 |  | CORR | GENE | 04:31 | 04:35 | 04:36 | 245 | 57 | 15.000000 | EXT | - |  | (c)
79842.814000 | 5.404000 | 5.194000 | -6.066000 | -6.276000 | -919.000000 | -896.000000 | -899.000000 | 879.000000 | 5194.000000 | 7314 |  | CORR | AXGR | 04:31 | 04:35 | 04:34 | 332 | 40 | 10.000000 | EXT | - |  | (c)
79845.248000 | 7.838000 | 7.226000 | -3.632000 | -4.244000 | -1376.000000 | -1325.000000 | -1252.000000 | 1128.000000 | 3415.000000 | 7314 |  | CORR | GENE | 03:17 | 03:25 | 03:37 | 829 | 247 | 10.000000 | EXT | - |  | (c)
79845.621000 | 8.211000 | 8.177000 | -3.259000 | -3.293000 | -1293.000000 | -1136.000000 | -1057.000000 | 822.000000 | 3186.000000 | 7314 |  | CORR | GENE | 03:31 | 03:56 | 04:09 | 107 | 471 | 12.000000 | EXT | - |  | (c)
79848.781000 | 11.371000 | 11.347000 | -0.099000 | -0.123000 | -1110.000000 | -933.000000 | -869.000000 | 629.000000 | 50.000000 | 7314 |  | CORR | GENE | 04:00 | 04:29 | 04:39 | 73 | 481 | 10.000000 | EXT | - |  | (c)
79865.359000 | 5.679000 | 5.589000 | -5.821000 | -5.911000 | -1261.000000 | -1126.000000 | -1072.000000 | 884.000000 | 5589.000000 | 7316 |  | CORR | GENE | 03:49 | 04:11 | 04:19 | 101 | 377 | 10.000000 | EXT | -. Аномалия находится на упругопластическом изгибе: R=210 Дн, максимальное растяжение на 6 час. |  | (c)
79889.231000 | 6.556000 | 6.530000 | -4.269000 | -4.295000 | -694.000000 | -610.000000 | -617.000000 | 539.000000 | 4250.000000 | 7318 |  | CORR | GENE | 06:48 | 07:01 | 07:00 | 45 | 155 | 13.000000 | EXT | -. Аномалия находится на отводе. |  | (c)
79891.802000 | 9.127000 | 8.875000 | -1.698000 | -1.950000 | -1321.000000 | -1267.000000 | -1281.000000 | 1241.000000 | 1407.000000 | 7318 |  | CORR | GENE | 05:07 | 05:15 | 05:13 | 543 | 80 | 10.000000 | EXT | -. Аномалия находится на отводе. |  | (c)
79891.802000 | 9.127000 | 8.998000 | -1.698000 | -1.827000 | -530.000000 | -509.000000 | -509.000000 | 487.000000 | 1495.000000 | 7318 |  | CORR | AXGR | 07:14 | 07:18 | 07:18 | 332 | 43 | 10.000000 | EXT | -. Аномалия находится на отводе. |  | (c)
79903.423000 | 9.923000 | 9.820000 | -1.572000 | -1.675000 | 1228.000000 | 1502.000000 | 1390.000000 | 1228.000000 | 119.000000 | 7319 |  | CORR | GENE | 07:21 | 08:05 | 07:47 | 1556 | 323 | 10.000000 | EXT | - |  | (c)
79908.345000 | 3.350000 | 3.160000 | -8.120000 | -8.310000 | -962.000000 | -944.000000 | -939.000000 | 917.000000 | 3160.000000 | 7320 |  | CORR | GENE | 08:11 | 08:14 | 08:15 | 474 | 45 | 10.000000 | EXT | - |  | (c)
79908.744000 | 3.749000 | 3.655000 | -7.721000 | -7.815000 | -1007.000000 | -920.000000 | -944.000000 | 881.000000 | 3655.000000 | 7320 |  | CORR | GENE | 08:04 | 08:18 | 08:14 | 775 | 126 | 10.000000 | EXT | - |  | (c)
79915.181000 | 10.186000 | 10.177000 | -1.284000 | -1.293000 | -1322.000000 | -1321.000000 | -1305.000000 | 1289.000000 | 1246.000000 | 7320 |  | CORR | PITT | 07:13 | 07:13 | 07:16 | 47 | 33 | 15.000000 | EXT | - |  | (c)
79915.694000 | 10.699000 | 10.684000 | -0.771000 | -0.786000 | -1320.000000 | -1293.000000 | -1298.000000 | 1276.000000 | 753.000000 | 7320 |  | CORR | PITT | 07:13 | 07:17 | 07:17 | 33 | 44 | 15.000000 | EXT | - |  | (c)
79924.120000 | 7.655000 | 7.644000 | -3.035000 | -3.046000 | -1562.000000 | -1506.000000 | -1500.000000 | 1438.000000 | 3009.000000 | 7321 |  | CORR | СIGR | 04:42 | 04:52 | 04:52 | 37 | 123 | 10.000000 | EXT | -. Аномалия находится на отводе. |  | (c)
79932.441000 | 5.286000 | 4.647000 | -6.184000 | -6.823000 | -48.000000 | -15.000000 | -16.000000 | 0.000000 | 4647.000000 | 7322 |  | LWAN |  | 00:52 | 00:58 | 00:57 | 1090 | 64 | 11.294478 | INT | -. Эквивалент потери металла 11%. |  | (c)
79933.840000 | 6.685000 | 6.314000 | -4.785000 | -5.156000 | 1337.000000 | 1346.000000 | 1381.000000 | 1337.000000 | 4448.000000 | 7322 |  | CORR | GENE | 04:36 | 04:37 | 04:43 | 708 | 89 | 12.000000 | EXT | - |  | (c)
79935.017000 | 7.862000 | 6.987000 | -3.608000 | -4.483000 | -55.000000 | -17.000000 | -23.000000 | 0.000000 | 2112.000000 | 7322 |  | LWAN |  | 00:51 | 00:57 | 00:56 | 2371 | 64 | 12.666798 | INT | -. Эквивалент потери металла 13%. |  | (c)
79935.331000 | 8.176000 | 7.534000 | -3.294000 | -3.936000 | 1380.000000 | 1410.000000 | 1475.000000 | 1380.000000 | 2992.000000 | 7322 |  | CORR | GENE | 04:43 | 04:48 | 04:58 | 944 | 191 | 10.000000 | EXT | - |  | (c)
79937.840000 | 10.685000 | 10.082000 | -0.785000 | -1.388000 | -2193.000000 | -2144.000000 | -2125.000000 | 2057.000000 | 278.000000 | 7322 |  | CORR | GENE | 07:06 | 07:14 | 07:17 | 1110 | 136 | 11.000000 | EXT | - |  | (c)
79937.996000 | 10.841000 | 9.845000 | -0.629000 | -1.625000 | -41.000000 | -7.000000 | -17.000000 | 0.000000 | 276.000000 | 7322 |  | LWAN |  | 00:53 | 00:59 | 00:57 | 1349 | 49 | 13.839750 | INT | -. Эквивалент потери металла 14%. |  | (c)
79944.750000 | 6.125000 | 4.234000 | -5.395000 | -7.286000 | 616.000000 | 743.000000 | 889.000000 | 616.000000 | 4234.000000 | 7323 |  | CORR | GENE | 04:15 | 04:35 | 04:59 | 2011 | 546 | 10.000000 | EXT | -. Аномалия находится на отводе. |  | (c)
79945.475000 | 6.850000 | 6.629000 | -4.670000 | -4.891000 | 1707.000000 | 1723.000000 | 1727.000000 | 1707.000000 | 4484.000000 | 7323 |  | CORR | AXGR | 07:11 | 07:13 | 07:14 | 407 | 40 | 10.000000 | EXT | -. Аномалия находится на отводе. |  | (c)
79950.588000 | 0.443000 | 0.414000 | -11.057000 | -11.086000 | -2122.000000 | -2073.000000 | -2065.000000 | 2007.000000 | 414.000000 | 7324 |  | CORR | СIGR | 05:12 | 05:20 | 05:22 | 30 | 115 | 11.000000 | EXT | - |  | (c)
79950.691000 | 0.546000 | 0.519000 | -10.954000 | -10.981000 | -2193.000000 | -2141.000000 | -2138.000000 | 2083.000000 | 519.000000 | 7324 |  | CORR | СIGR | 05:01 | 05:09 | 05:10 | 27 | 110 | 10.000000 | EXT | - |  | (c)
79952.264000 | 2.119000 | 2.096000 | -9.381000 | -9.404000 | 2173.000000 | -2150.000000 | -2189.000000 | 2090.000000 | 2096.000000 | 7324 |  | CORR | СIGR | 04:45 | 05:08 | 05:02 | 42 | 199 | 13.000000 | EXT | - |  | (c)
79993.957000 | 9.362000 | 9.330000 | -2.158000 | -2.190000 | 1917.000000 | 2056.000000 | 2071.000000 | 0.415159 | 2143.000000 | 7327 |  | CORR | GENE | 04:49 | 05:12 | 05:14 | 47 | 308 | 11.000000 | EXT | - |  | (c)
79994.108000 | 9.513000 | 9.415000 | -2.007000 | -2.105000 | -2230.000000 | -2199.000000 | -2207.000000 | 0.067654 | 1899.000000 | 7327 |  | CORR | GENE | 05:40 | 05:45 | 05:44 | 206 | 46 | 10.000000 | EXT | - |  | (c)
79994.317000 | 9.722000 | 9.652000 | -1.798000 | -1.868000 | 1959.000000 | 2073.000000 | 2193.000000 | 0.000000 | 1785.000000 | 7327 |  | CORR | GENE | 04:56 | 05:14 | 05:34 | 83 | 467 | 12.000000 | EXT | - |  | (c)
79994.575000 | 9.980000 | 9.955000 | -1.540000 | -1.565000 | 1892.000000 | 2049.000000 | 2074.000000 | 0.000000 | 1516.000000 | 7327 |  | CORR | GENE | 04:45 | 05:11 | 05:15 | 49 | 364 | 15.000000 | EXT | - |  | (c)
79995.215000 | 10.620000 | 10.573000 | -0.900000 | -0.947000 | 1832.000000 | 1923.000000 | 1941.000000 | 14.537358 | 894.000000 | 7327 |  | CORR | GENE | 04:36 | 04:50 | 04:53 | 53 | 218 | 11.000000 | EXT | - |  | (c)
79995.772000 | 11.177000 | 10.434000 | -0.343000 | -1.086000 | 2121.000000 | 2151.000000 | 2155.000000 | 3.409911 | 11.000000 | 7327 |  | CORR | GENE | 05:22 | 05:27 | 05:28 | 1075 | 67 | 10.000000 | EXT | - |  | (c)
79996.115000 | 0.000000 | -0.028000 | -11.405000 | -11.433000 | -305.000000 | 684.000000 | 257.000000 | 0.000000 |  | 7328 | Нарушение формы кольцевого шва | GWAN |  | 00:48 | 03:28 | 02:19 | 0 | 1125 |  | EXT | Нарушение формы кольцевого шва |  | (c)
79996.115000 | 0.000000 | -0.021000 | -11.405000 | -11.426000 | 1067.000000 | 1735.000000 | 1428.000000 | 6.364168 |  | 7328 | Смещение кромок | GWAN |  | 04:30 | 06:18 | 05:28 | 0 | 723 | 2.950000 | EXT | Смещение кромок. Наружу. Величина смещения - 3 мм. |  | (c)
79996.537000 | 0.422000 | 0.408000 | -10.983000 | -10.997000 | 1102.000000 | 1148.000000 | 1152.000000 | 78.993345 | 408.000000 | 7328 |  | CORR | СIGR | 04:35 | 04:43 | 04:43 | 31 | 100 | 10.000000 | EXT | - |  | (c)
79998.094000 | 1.979000 | 1.968000 | -9.426000 | -9.437000 | 933.000000 | 976.000000 | 992.000000 | 75.251663 | 1968.000000 | 7328 |  | CORR | СIGR | 04:08 | 04:15 | 04:18 | 27 | 119 | 10.000000 | EXT | - |  | (c)
79999.180000 | 3.065000 | 3.024000 | -8.340000 | -8.381000 | 1070.000000 | 1086.000000 | 1134.000000 | 78.043180 | 3024.000000 | 7328 |  | CORR | GENE | 04:30 | 04:33 | 04:41 | 1718 | 129 | 15.000000 | EXT | - |  | (c)
80000.015000 | 3.900000 | 3.831000 | -7.505000 | -7.574000 | 2178.000000 | 2215.000000 | 2204.000000 | 0.000000 | 3831.000000 | 7328 |  | CORR | GENE | 07:29 | 07:35 | 07:33 | 207 | 52 | 12.000000 | EXT | - |  | (c)
80001.302000 | 5.187000 | 5.062000 | -6.218000 | -6.343000 | 1205.000000 | 1445.000000 | 1586.000000 | 0.000000 | 5062.000000 | 7328 |  | CORR | GENE | 04:52 | 05:31 | 05:53 | 154 | 762 | 14.000000 | EXT | - |  | (c)
80006.465000 | 10.350000 | 10.312000 | -1.055000 | -1.093000 | 2190.000000 | 2197.000000 | 2201.000000 | 0.641715 | 1039.000000 | 7328 |  | CORR | AXGR | 07:31 | 07:32 | 07:33 | 54 | 22 | 12.000000 | EXT | - |  | (c)
80007.690000 | 0.170000 | 0.079000 | -2.325000 | -2.416000 | 964.000000 | 1043.000000 | 1113.000000 | 66.066480 | 79.000000 | 7329 |  | CORR | GENE | 04:22 | 04:35 | 04:46 | 167 | 298 | 11.000000 | EXT | - |  | (c)
80007.752000 | 0.232000 | 0.218000 | -2.263000 | -2.277000 | 1995.000000 | 2055.000000 | 2060.000000 | 3.289550 | 218.000000 | 7329 |  | CORR | СIGR | 07:08 | 07:18 | 07:19 | 27 | 130 | 12.000000 | EXT | - |  | (c)
80008.037000 | 0.517000 | 0.399000 | -1.978000 | -2.096000 | 1924.000000 | 1938.000000 | 1945.000000 | 19.738104 | 399.000000 | 7329 |  | CORR | AXGR | 06:57 | 06:59 | 07:00 | 154 | 41 | 10.000000 | EXT | - |  | (c)
80008.333000 | 0.813000 | 0.771000 | -1.682000 | -1.724000 | 1045.000000 | 1189.000000 | 1136.000000 | 73.648626 | 771.000000 | 7329 |  | CORR | GENE | 04:35 | 04:58 | 04:50 | 52 | 182 | 15.000000 | EXT | - |  | (c)
80008.341000 | 0.821000 | 0.785000 | -1.674000 | -1.710000 | 1875.000000 | 2010.000000 | 2015.000000 | 0.000000 | 785.000000 | 7329 |  | CORR | GENE | 06:49 | 07:11 | 07:11 | 79 | 280 | 12.000000 | EXT | - |  | (c)
80009.142000 | 1.622000 | 1.613000 | -0.873000 | -0.882000 | 1970.000000 | 2024.000000 | 2025.000000 | 7.637763 | 861.000000 | 7329 |  | CORR | СIGR | 07:04 | 07:13 | 07:13 | 21 | 111 | 11.000000 | EXT | - |  | (c)
80009.494000 | 1.974000 | 1.943000 | -0.521000 | -0.552000 | 2016.000000 | 2110.000000 | 2121.000000 | 0.000000 | 516.000000 | 7329 |  | CORR | СIGR | 07:12 | 07:27 | 07:29 | 36 | 211 | 10.000000 | EXT | - |  | (c)
80009.925000 | 2.405000 | 2.368000 | -0.090000 | -0.127000 | 2006.000000 | 2092.000000 | 2099.000000 | 0.000000 | 66.000000 | 7329 |  | CORR | GENE | 07:10 | 07:24 | 07:25 | 61 | 186 | 11.000000 | EXT | - |  | (c)
80011.347000 | 1.332000 | 1.277000 | -7.233000 | -7.288000 | 1755.000000 | 1789.000000 | 1782.000000 | 31.825344 | 1277.000000 | 7330 |  | CORR | GENE | 06:28 | 06:34 | 06:33 | 149 | 54 | 10.000000 | EXT | - |  | (c)
80011.759000 | 1.744000 | 1.707000 | -6.821000 | -6.858000 | 1118.000000 | 1492.000000 | 1469.000000 | 4.791420 | 1707.000000 | 7330 |  | CORR | GENE | 04:46 | 05:46 | 05:42 | 209 | 702 | 12.000000 | EXT | - |  | (c)
80012.084000 | 2.069000 | 2.025000 | -6.496000 | -6.540000 | 963.000000 | 1158.000000 | 1107.000000 | 67.413286 | 2025.000000 | 7330 |  | CORR | GENE | 04:20 | 04:52 | 04:44 | 67 | 288 | 11.000000 | EXT | - |  | (c)
80012.673000 | 2.658000 | 2.579000 | -5.907000 | -5.986000 | 1052.000000 | 1188.000000 | 1230.000000 | 51.999914 | 2579.000000 | 7330 |  | CORR | GENE | 04:35 | 04:57 | 05:04 | 93 | 356 | 11.000000 | EXT | - |  | (c)
80012.736000 | 2.721000 | 2.677000 | -5.844000 | -5.888000 | 1134.000000 | 1149.000000 | 1151.000000 | 84.251663 | 2677.000000 | 7330 |  | CORR | AXGR | 04:48 | 04:50 | 04:51 | 129 | 35 | 10.000000 | EXT | - |  | (c)
80012.953000 | 2.938000 | 2.930000 | -5.627000 | -5.635000 | 1068.000000 | 1154.000000 | 1155.000000 | 72.634774 | 2930.000000 | 7330 |  | CORR | СIGR | 04:37 | 04:51 | 04:52 | 34 | 175 | 11.000000 | EXT | - |  | (c)
80013.230000 | 3.215000 | 3.182000 | -5.350000 | -5.383000 | 1099.000000 | 1207.000000 | 1258.000000 | 52.927944 | 3182.000000 | 7330 |  | CORR | GENE | 04:42 | 05:00 | 05:08 | 86 | 317 | 11.000000 | EXT | - |  | (c)
80013.628000 | 3.613000 | 3.586000 | -4.952000 | -4.979000 | 1088.000000 | 1186.000000 | 1161.000000 | 74.514735 | 3586.000000 | 7330 |  | CORR | СIGR | 04:41 | 04:56 | 04:52 | 27 | 146 | 11.000000 | EXT | - |  | (c)
80014.717000 | 4.702000 | 4.690000 | -3.863000 | -3.875000 | 1855.000000 | 2030.000000 | 1971.000000 | 2.091106 | 3837.000000 | 7330 |  | CORR | СIGR | 06:44 | 07:13 | 07:03 | 38 | 233 | 10.000000 | EXT | - |  | (c)
80017.904000 | 7.889000 | 7.850000 | -0.676000 | -0.715000 | 923.000000 | 1064.000000 | 1070.000000 | 69.914933 | 670.000000 | 7330 |  | CORR | GENE | 04:14 | 04:37 | 04:38 | 45 | 294 | 10.000000 | EXT | - |  | (c)
80018.239000 | 8.224000 | 7.996000 | -0.341000 | -0.569000 | 1310.000000 | 1379.000000 | 1658.000000 | 0.000000 | 284.000000 | 7330 |  | CORR | GENE | 05:16 | 05:28 | 06:13 | 285 | 695 | 13.000000 | EXT | - |  | (c)
80018.537000 | 8.522000 | 8.436000 | -0.043000 | -0.129000 | 1349.000000 | 1560.000000 | 1565.000000 | 18.759700 | 24.000000 | 7330 |  | CORR | GENE | 05:23 | 05:57 | 05:58 | 105 | 433 | 12.000000 | EXT | - |  | (c)
80018.580000 | 0.000000 | -0.026000 | -11.235000 | -11.261000 | 2140.000000 | -1790.000000 | -1855.000000 | 0.000000 |  | 7331 | Смещение кромок | GWAN |  | 02:54 | 04:20 | 04:09 | 0 | 932 | 3.447000 | EXT | Смещение кромок. Вовнутрь. Величина смещения - 3.4 мм. |  | (c)
80020.469000 | 1.889000 | 1.877000 | -9.346000 | -9.358000 | -1368.000000 | -1311.000000 | -1309.000000 | 69.609841 | 1877.000000 | 7331 |  | CORR | СIGR | 05:28 | 05:37 | 05:37 | 23 | 118 | 11.000000 | EXT | - |  | (c)
80020.721000 | 2.141000 | 2.069000 | -9.094000 | -9.166000 | -1105.000000 | -1089.000000 | -1083.000000 | 83.759530 | 2069.000000 | 7331 |  | CORR | GENE | 06:10 | 06:13 | 06:14 | 73 | 45 | 15.000000 | EXT | - |  | (c)
80021.431000 | 2.851000 | 2.792000 | -8.384000 | -8.443000 | -1636.000000 | -1538.000000 | -1388.000000 | 47.942549 | 2792.000000 | 7331 |  | CORR | GENE | 04:45 | 05:00 | 05:25 | 98 | 496 | 11.000000 | EXT | - |  | (c)
80023.910000 | 5.330000 | 5.321000 | -5.905000 | -5.914000 | -1513.000000 | -1345.000000 | -1396.000000 | 57.934816 | 5321.000000 | 7331 |  | CORR | СIGR | 05:05 | 05:32 | 05:23 | 43 | 233 | 10.000000 | EXT | - |  | (c)
80025.316000 | 6.736000 | 5.626000 | -4.499000 | -5.609000 | -1717.000000 | -1645.000000 | -1632.000000 | 41.405989 | 4281.000000 | 7331 |  | CORR | GENE | 04:31 | 04:43 | 04:45 | 1328 | 171 | 10.000000 | EXT | - |  | (c)
80025.948000 | 7.368000 | 5.827000 | -3.867000 | -5.408000 | -808.000000 | -696.000000 | -686.000000 | 35.582656 | 2576.000000 | 7331 |  | CORR | GENE | 06:58 | 07:16 | 07:18 | 2832 | 245 | 10.000000 | EXT | - |  | (c)
80028.111000 | 9.531000 | 9.319000 | -1.704000 | -1.916000 | -737.000000 | -709.000000 | -710.000000 | 52.852088 | 1509.000000 | 7331 |  | CORR | GENE | 07:10 | 07:14 | 07:14 | 407 | 55 | 10.000000 | EXT | - |  | (c)
80034.033000 | 4.218000 | 4.190000 | -7.322000 | -7.350000 | 1722.000000 | -2227.000000 | 2005.000000 | 0.000000 | 4190.000000 | 7332 |  | CORR | GENE | 05:03 | 06:26 | 05:49 | 66 | 568 | 10.000000 | EXT | - |  | (c)
80040.651000 | 10.836000 | 10.585000 | -0.704000 | -0.955000 | -2201.000000 | -2163.000000 | -2169.000000 | 4.930173 | 302.000000 | 7332 |  | CORR | GENE | 06:30 | 06:36 | 06:35 | 653 | 64 | 10.000000 | EXT | - |  | (c)
80041.355000 | 0.000000 | -0.029000 | -11.340000 | -11.369000 | 1800.000000 | 2045.000000 | -2230.000000 | 0.000000 |  | 7333 | Нарушение формы кольцевого шва | GWAN |  | 02:50 | 03:30 | 04:00 | 0 | 863 |  | EXT | Нарушение формы кольцевого шва |  | (c)
80041.355000 | 0.000000 | -0.027000 | -11.340000 | -11.367000 | -504.000000 | -482.000000 | -67.000000 | 0.000000 |  | 7333 | Нарушение формы кольцевого шва | GWAN |  | 08:38 | 08:42 | 09:49 | 0 | 874 |  | EXT | Нарушение формы кольцевого шва |  | (c)
80043.393000 | 2.038000 | 1.908000 | -9.302000 | -9.432000 | -1156.000000 | -1151.000000 | -1135.000000 | 86.709308 | 1908.000000 | 7333 |  | CORR | AXGR | 06:53 | 06:54 | 06:56 | 196 | 42 | 10.000000 | EXT | - |  | (c)
80047.270000 | 5.915000 | 5.885000 | -5.425000 | -5.455000 | -1445.000000 | -1172.000000 | -1251.000000 | 63.387505 | 5382.000000 | 7333 |  | CORR | GENE | 06:06 | 06:50 | 06:38 | 73 | 388 | 10.000000 | EXT | - |  | (c)
80049.643000 | 8.288000 | 8.262000 | -3.052000 | -3.078000 | -1158.000000 | -1099.000000 | -1074.000000 | 73.000894 | 3037.000000 | 7333 |  | CORR | СIGR | 06:52 | 07:02 | 07:06 | 41 | 169 | 10.000000 | EXT | - |  | (c)
80063.735000 | 0.000000 | -0.021000 | -11.555000 | -11.576000 | -383.000000 | -259.000000 | -189.000000 | 0.000000 |  | 7335 | Смещение кромок | GWAN |  | 05:15 | 05:35 | 05:46 | 0 | 389 | 2.818000 | EXT | Смещение кромок. Наружу. Величина смещения - 2.8 мм. |  | (c)
80063.735000 | 0.000000 | -0.026000 | -11.555000 | -11.581000 | 880.000000 | 967.000000 | 1001.000000 | 880.000000 |  | 7335 | Смещение кромок | GWAN |  | 08:39 | 08:53 | 08:58 | 0 | 241 | 3.196000 | EXT | Смещение кромок. Наружу. Величина смещения - 3.2 мм. |  | (c)
80082.738000 | 7.448000 | 7.196000 | -3.992000 | -4.244000 | -498.000000 | -428.000000 | -437.000000 | 377.000000 | 3811.000000 | 7336 | Дефект проката | MIAN | GENE | 09:25 | 09:36 | 09:34 | 433 | 121 | 10.135542 | EXT | Дефект проката. Эквивалент потери металла 10%. |  | (c)
80086.691000 | 11.401000 | 11.243000 | -0.039000 | -0.197000 | -623.000000 | -366.000000 | -318.000000 | 13.000000 | 36.000000 | 7336 |  | ARTD | GENE | 09:04 | 09:46 | 09:53 | 161 | 610 | 11.000000 | EXT | -. Эквивалент потери металла 11%. |  | (c)
80110.700000 | 1.320000 | 1.290000 | -10.140000 | -10.170000 | 1487.000000 | 1702.000000 | 1636.000000 | 24.032075 | 1290.000000 | 7339 |  | CORR | СIGR | 05:52 | 06:27 | 06:16 | 44 | 297 | 11.000000 | EXT | - |  | (c)
80122.355000 | 1.515000 | 1.477000 | -9.840000 | -9.878000 | -2195.000000 | -2106.000000 | -2065.000000 | 2.879537 | 1477.000000 | 7340 |  | CORR | GENE | 03:41 | 03:56 | 04:02 | 92 | 259 | 10.000000 | EXT | - |  | (c)
80126.652000 | 5.812000 | 5.734000 | -5.543000 | -5.621000 | -1787.000000 | -1559.000000 | -1624.000000 | 35.769545 | 5524.000000 | 7340 |  | CORR | GENE | 04:47 | 05:24 | 05:13 | 97 | 327 | 12.000000 | EXT | - |  | (c)
80132.513000 | 0.318000 | 0.281000 | -10.927000 | -10.964000 | -1949.000000 | -1800.000000 | -1767.000000 | 22.680075 | 281.000000 | 7341 |  | CORR | GENE | 05:34 | 05:58 | 06:04 | 72 | 365 | 10.000000 | EXT | - |  | (c)
80142.874000 | 10.679000 | 10.652000 | -0.566000 | -0.593000 | -1251.000000 | -1183.000000 | -1175.000000 | 79.063911 | 548.000000 | 7341 |  | CORR | GENE | 07:27 | 07:38 | 07:39 | 45 | 152 | 10.000000 | EXT | - |  | (c)
80166.290000 | 0.000000 | -0.020000 | -11.175000 | -11.195000 | 1741.000000 | 1912.000000 | 1984.000000 | 0.277191 |  | 7344 | Нарушение формы кольцевого шва | GWAN |  | 03:49 | 04:17 | 04:28 | 0 | 486 |  | EXT | Нарушение формы кольцевого шва |  | (c)
80177.465000 | 0.000000 | -0.031000 | -10.795000 | -10.826000 | 713.000000 | 1387.000000 | 1480.000000 | 0.000000 |  | 7345 | Нарушение формы кольцевого шва | GWAN |  | 03:37 | 05:26 | 05:41 | 0 | 1534 |  | EXT | Нарушение формы кольцевого шва |  | (c)
80180.481000 | 3.016000 | 2.412000 | -7.779000 | -8.383000 | 2155.000000 | 2228.000000 | 2203.000000 | 0.000000 | 2412.000000 | 7345 |  | CORR | GENE | 07:30 | 07:42 | 07:38 | 1475 | 96 | 11.000000 | EXT | - |  | (c)
80183.469000 | 6.004000 | 5.980000 | -4.791000 | -4.815000 | 1668.000000 | 1740.000000 | 1733.000000 | 29.699231 | 4768.000000 | 7345 |  | CORR | GENE | 06:12 | 06:23 | 06:22 | 47 | 130 | 10.000000 | EXT | - |  | (c)
80199.694000 | 0.329000 | 0.164000 | -11.121000 | -11.286000 | 2176.000000 | 2201.000000 | 2196.000000 | 0.000000 | 164.000000 | 7347 |  | LWAN |  | 06:27 | 06:31 | 06:31 | 492 | 39 | 19.280731 | INT | -. Эквивалент потери металла 19%. |  | (c)
80234.889000 | 1.634000 | 1.412000 | -9.256000 | -9.478000 |  |  |  |  | 1412.000000 | 7350 |  | CORR | GENE | 04:14 | 04:20 | 04:24 | 308 | 128 | 10.000000 | EXT | - |  | (c)
80240.989000 | 7.734000 | 7.712000 | -3.156000 | -3.178000 |  |  |  |  | 3126.000000 | 7350 |  | CORR | GENE | 07:51 | 08:05 | 08:04 | 52 | 151 | 12.000000 | EXT | - |  | (c)
80242.831000 | 9.576000 | 9.557000 | -1.314000 | -1.333000 |  |  |  |  | 1288.000000 | 7350 |  | CORR | GENE | 08:26 | 08:39 | 08:39 | 45 | 162 | 10.000000 | EXT | - |  | (c)
80243.718000 | 10.463000 | 10.459000 | -0.427000 | -0.431000 |  |  |  |  | 363.000000 | 7350 |  | CORR | GENE | 08:02 | 08:47 | 08:32 | 68 | 375 | 10.000000 | EXT | - |  | (c)
80244.020000 | 10.765000 | 10.477000 | -0.125000 | -0.413000 |  |  |  |  | 56.000000 | 7350 |  | CORR | GENE | 04:33 | 04:37 | 04:39 | 357 | 76 | 10.000000 | EXT | - |  | (c)
80245.389000 | 1.244000 | 1.046000 | -10.146000 | -10.344000 |  |  |  |  | 1046.000000 | 7351 |  | CORR | GENE | 04:05 | 04:13 | 04:10 | 436 | 72 | 11.000000 | EXT | - |  | (c)
80247.410000 | 3.265000 | 3.240000 | -8.125000 | -8.150000 |  |  |  |  | 3240.000000 | 7351 |  | CORR | СIGR | 06:24 | 06:51 | 06:43 | 38 | 240 | 10.000000 | EXT | - |  | (c)
80255.301000 | 11.156000 | 11.056000 | -0.234000 | -0.334000 |  |  |  |  | 219.000000 | 7351 |  | CORR | GENE | 06:59 | 07:11 | 07:09 | 115 | 131 | 11.000000 | EXT | - |  | (c)
80262.771000 | 7.236000 | 7.225000 | -4.249000 | -4.260000 |  |  |  |  | 4233.000000 | 7352 |  | CORR | СIGR | 07:30 | 07:43 | 07:40 | 27 | 123 | 10.000000 | EXT | - |  | (c)
80262.897000 | 7.362000 | 7.314000 | -4.123000 | -4.171000 |  |  |  |  | 4056.000000 | 7352 |  | CORR | AXGR | 07:51 | 07:53 | 07:53 | 115 | 34 | 10.000000 | EXT | - |  | (c)
80263.195000 | 7.660000 | 7.643000 | -3.825000 | -3.842000 |  |  |  |  | 3803.000000 | 7352 |  | CORR | СIGR | 07:30 | 07:39 | 07:40 | 39 | 124 | 10.000000 | EXT | - |  | (c)
80263.362000 | 7.827000 | 7.763000 | -3.658000 | -3.722000 |  |  |  |  | 3629.000000 | 7352 |  | CORR | GENE | 06:55 | 07:11 | 07:09 | 93 | 174 | 11.000000 | EXT | - |  | (c)
80267.525000 | 0.505000 | 0.492000 | -10.900000 | -10.913000 |  |  |  |  | 492.000000 | 7353 |  | CORR | СIGR | 08:00 | 08:09 | 08:09 | 29 | 101 | 11.000000 | EXT | - |  | (c)
80267.875000 | 0.855000 | 0.802000 | -10.550000 | -10.603000 |  |  |  |  | 802.000000 | 7353 |  | CORR | GENE | 04:51 | 05:15 | 05:10 | 82 | 233 | 15.000000 | EXT | - |  | (c)
80268.293000 | 1.273000 | 1.269000 | -10.132000 | -10.136000 |  |  |  |  | 1269.000000 | 7353 |  | CORR | СIGR | 04:46 | 05:02 | 04:58 | 25 | 153 | 13.000000 | EXT | - |  | (c)
80281.899000 | 3.474000 | 3.372000 | -8.001000 | -8.103000 |  |  |  |  | 3372.000000 | 7354 |  | CORR | GENE | 03:39 | 04:02 | 04:32 | 146 | 659 | 10.000000 | EXT | - |  | (c)
80291.961000 | 2.061000 | 1.986000 | -8.639000 | -8.714000 |  |  |  |  | 1986.000000 | 7355 |  | CORR | GENE | 04:23 | 04:34 | 04:33 | 354 | 125 | 10.000000 | EXT | - |  | (c)
80292.680000 | 2.780000 | 2.696000 | -7.920000 | -8.004000 |  |  |  |  | 2696.000000 | 7355 |  | CORR | GENE | 07:34 | 07:38 | 07:38 | 154 | 49 | 10.000000 | EXT | - |  | (c)
80295.010000 | 5.110000 | 5.072000 | -5.590000 | -5.628000 |  |  |  |  | 5072.000000 | 7355 |  | CORR | GENE | 05:11 | 05:50 | 05:37 | 73 | 329 | 10.000000 | EXT | - |  | (c)
80297.762000 | 7.862000 | 7.831000 | -2.838000 | -2.869000 |  |  |  |  | 2819.000000 | 7355 |  | CORR | GENE | 04:51 | 05:07 | 05:10 | 50 | 231 | 10.000000 | EXT | - |  | (c)
80299.957000 | 10.057000 | 10.045000 | -0.643000 | -0.655000 |  |  |  |  | 620.000000 | 7355 |  | CORR | СIGR | 06:21 | 06:32 | 06:32 | 35 | 125 | 10.000000 | EXT | - |  | (c)
80304.821000 | 4.221000 | 4.060000 | -7.284000 | -7.445000 |  |  |  |  | 4060.000000 | 7356 |  | CORR | GENE | 04:06 | 04:09 | 04:11 | 223 | 59 | 10.000000 | EXT | - |  | (c)
80305.390000 | 4.790000 | 4.762000 | -6.715000 | -6.743000 |  |  |  |  | 4762.000000 | 7356 |  | CORR | GENE | 05:41 | 05:55 | 05:53 | 56 | 144 | 11.000000 | EXT | - |  | (c)
80307.258000 | 6.658000 | 6.627000 | -4.847000 | -4.878000 |  |  |  |  | 4826.000000 | 7356 |  | CORR | GENE | 04:15 | 04:31 | 04:33 | 52 | 218 | 10.000000 | EXT | - |  | (c)
80311.419000 | 10.819000 | 10.797000 | -0.686000 | -0.708000 |  |  |  |  | 664.000000 | 7356 |  | CORR | СIGR | 05:43 | 05:53 | 05:53 | 44 | 127 | 10.000000 | EXT | - |  | (c)
80312.068000 | 11.468000 | 11.424000 | -0.037000 | -0.081000 |  |  |  |  | 32.000000 | 7356 |  | CORR | GENE | 03:30 | 04:05 | 03:59 | 49 | 355 | 13.000000 | EXT | - |  | (c)
80326.007000 | 2.412000 | 2.403000 | -8.783000 | -8.792000 |  |  |  |  | 2403.000000 | 7358 |  | CORR | СIGR | 06:44 | 06:52 | 06:53 | 22 | 113 | 10.000000 | EXT | - |  | (c)
80328.022000 | 4.427000 | 4.289000 | -6.768000 | -6.906000 |  |  |  |  | 4289.000000 | 7358 |  | CORR | GENE | 07:09 | 07:18 | 07:18 | 522 | 120 | 13.000000 | EXT | - |  | (c)
80328.766000 | 5.171000 | 5.059000 | -6.024000 | -6.136000 |  |  |  |  | 5059.000000 | 7358 |  | CORR | GENE | 07:03 | 07:08 | 07:56 | 119 | 653 | 11.000000 | EXT | - |  | (c)
80330.936000 | 7.341000 | 6.845000 | -3.854000 | -4.350000 |  |  |  |  | 3777.000000 | 7358 |  | CORR | GENE | 06:36 | 06:43 | 06:51 | 573 | 187 | 10.000000 | EXT | - |  | (c)
80331.963000 | 8.368000 | 8.059000 | -2.827000 | -3.136000 |  |  |  |  | 2263.000000 | 7358 |  | CORR | GENE | 06:56 | 07:05 | 07:05 | 873 | 111 | 14.000000 | EXT | - |  | (c)
80339.334000 | 4.544000 | 4.526000 | -6.926000 | -6.944000 |  |  |  |  | 4526.000000 | 7359 |  | CORR | СIGR | 07:44 | 07:53 | 07:52 | 36 | 102 | 11.000000 | EXT | - |  | (c)
80341.985000 | 7.195000 | 7.081000 | -4.275000 | -4.389000 |  |  |  |  | 4204.000000 | 7359 |  | CORR | GENE | 06:57 | 07:01 | 07:02 | 185 | 57 | 10.000000 | EXT | - |  | (c)
80343.324000 | 8.534000 | 8.519000 | -2.936000 | -2.951000 |  |  |  |  | 2920.000000 | 7359 |  | SWAN |  | 05:14 | 05:18 | 05:19 | 31 | 66 | 15.994125 | INT | -. Эквивалент потери металла 16%. |  | (b)
80346.330000 | 0.070000 | 0.053000 | -11.460000 | -11.477000 |  |  |  |  | 53.000000 | 7360 |  | CORR | СIGR | 06:44 | 06:58 | 06:59 | 39 | 186 | 10.000000 | EXT | - |  | (c)
80357.750000 | 11.490000 | 11.408000 | -0.040000 | -0.122000 |  |  |  |  | 40.000000 | 7360 |  | CORR | GENE | 03:25 | 04:15 | 04:28 | 82 | 779 | 15.000000 | EXT | - |  | (c)
80364.709000 | 6.919000 | 6.419000 | -4.541000 | -5.041000 |  |  |  |  | 3948.000000 | 7361 |  | CORR | GENE | 07:43 | 08:00 | 07:56 | 1093 | 157 | 13.000000 | EXT | - |  | (c)
80365.396000 | 7.606000 | 7.572000 | -3.854000 | -3.888000 |  |  |  |  | 3800.000000 | 7361 |  | CORR | GENE | 04:00 | 04:17 | 04:34 | 88 | 415 | 13.000000 | EXT | - |  | (c)
80365.518000 | 7.728000 | 6.844000 | -3.732000 | -4.616000 |  |  |  |  | 2679.000000 | 7361 |  | CORR | GENE | 06:51 | 06:58 | 07:06 | 1937 | 185 | 11.000000 | EXT | - |  | (c)
80365.872000 | 8.082000 | 8.046000 | -3.378000 | -3.414000 |  |  |  |  | 2709.000000 | 7361 |  | CORR | GENE | 03:09 | 04:17 | 04:14 | 705 | 803 | 14.000000 | EXT | - |  | (c)
80366.701000 | 8.911000 | 8.867000 | -2.549000 | -2.593000 |  |  |  |  | 2430.000000 | 7361 |  | CORR | GENE | 03:24 | 04:17 | 04:20 | 163 | 690 | 13.000000 | EXT | - |  | (c)
80366.920000 | 9.130000 | 9.110000 | -2.330000 | -2.350000 |  |  |  |  | 2311.000000 | 7361 |  | CORR | СIGR | 06:23 | 06:34 | 06:44 | 39 | 270 | 15.000000 | EXT | - |  | (c)
80367.215000 | 9.425000 | 9.155000 | -2.035000 | -2.305000 |  |  |  |  | 1624.000000 | 7361 |  | CORR | GENE | 04:35 | 04:44 | 04:43 | 681 | 91 | 10.000000 | EXT | - |  | (c)
80367.339000 | 9.549000 | 9.252000 | -1.911000 | -2.208000 |  |  |  |  | 1620.000000 | 7361 |  | CORR | GENE | 07:32 | 07:39 | 07:42 | 588 | 126 | 16.000000 | EXT | - |  | (c)
80367.747000 | 9.957000 | 9.883000 | -1.503000 | -1.577000 |  |  |  |  | 1409.000000 | 7361 |  | CORR | GENE | 03:41 | 04:17 | 04:33 | 168 | 654 | 13.000000 | EXT | - |  | (c)
80367.906000 | 10.116000 | 8.966000 | -1.344000 | -2.494000 |  |  |  |  | 1231.000000 | 7361 |  | CORR | GENE | 07:01 | 07:08 | 07:13 | 1263 | 143 | 11.000000 | EXT | - |  | (c)
80368.101000 | 10.311000 | 10.171000 | -1.149000 | -1.289000 |  |  |  |  | 774.000000 | 7361 |  | CORR | GENE | 05:03 | 05:08 | 05:11 | 515 | 93 | 13.000000 | EXT | - |  | (c)
80368.102000 | 10.312000 | 10.094000 | -1.148000 | -1.366000 |  |  |  |  | 698.000000 | 7361 |  | CORR | GENE | 07:25 | 07:40 | 07:38 | 668 | 160 | 10.000000 | EXT | - |  | (c)
80368.209000 | 10.419000 | 10.366000 | -1.041000 | -1.094000 |  |  |  |  | 1006.000000 | 7361 |  | CORR | GENE | 03:34 | 04:17 | 04:12 | 88 | 477 | 13.000000 | EXT | - |  | (c)
80368.517000 | 10.727000 | 10.703000 | -0.733000 | -0.757000 |  |  |  |  | 691.000000 | 7361 |  | CORR | GENE | 06:45 | 07:10 | 07:01 | 66 | 201 | 13.000000 | EXT | - |  | (c)
80368.609000 | 10.819000 | 10.684000 | -0.641000 | -0.776000 |  |  |  |  | 602.000000 | 7361 |  | CORR | GENE | 03:36 | 04:17 | 04:33 | 174 | 700 | 13.000000 | EXT | - |  | (c)
80373.175000 | 3.925000 | 3.863000 | -7.520000 | -7.582000 |  |  |  |  | 3863.000000 | 7362 |  | CORR | GENE | 07:26 | 07:44 | 07:55 | 88 | 362 | 10.000000 | EXT | - |  | (c)
80380.427000 | 11.177000 | 11.065000 | -0.268000 | -0.380000 |  |  |  |  | 37.000000 | 7362 |  | CORR | GENE | 07:10 | 07:15 | 07:16 | 343 | 74 | 12.000000 | EXT | - |  | (c)
80381.104000 | 0.409000 | 0.395000 | -10.566000 | -10.580000 |  |  |  |  | 395.000000 | 7363 |  | CORR | СIGR | 07:21 | 07:51 | 07:45 | 43 | 302 | 11.000000 | EXT | - |  | (c)
80390.196000 | 9.501000 | 9.429000 | -1.474000 | -1.546000 |  |  |  |  | 1454.000000 | 7363 |  | CORR | GENE | 06:17 | 06:49 | 06:36 | 92 | 237 | 10.000000 | EXT | - |  | (c)
80393.633000 | 1.963000 | 1.826000 | -9.492000 | -9.629000 |  |  |  |  | 1826.000000 | 7364 |  | CORR | GENE | 07:10 | 07:16 | 07:14 | 455 | 48 | 10.000000 | EXT | - |  | (c)
80425.639000 | 11.024000 | 10.997000 | -0.481000 | -0.508000 |  |  |  |  | 472.000000 | 7366 |  | CORR | СIGR | 08:15 | 08:31 | 08:29 | 36 | 179 | 11.000000 | EXT | - |  | (c)
80426.658000 | 0.538000 | 0.288000 | -10.932000 | -11.182000 |  |  |  |  | 288.000000 | 7367 |  | CORR | GENE | 03:46 | 04:00 | 03:59 | 828 | 163 | 12.000000 | EXT | - |  | (c)
80429.680000 | 3.560000 | 3.392000 | -7.910000 | -8.078000 |  |  |  |  | 3392.000000 | 7367 |  | CORR | GENE | 04:25 | 04:29 | 04:29 | 353 | 53 | 13.000000 | EXT | - |  | (c)
80431.135000 | 5.015000 | 4.994000 | -6.455000 | -6.476000 |  |  |  |  | 4994.000000 | 7367 |  | CORR | СIGR | 04:05 | 04:13 | 04:13 | 25 | 97 | 12.000000 | EXT | - |  | (c)
80431.584000 | 5.464000 | 5.369000 | -6.006000 | -6.101000 |  |  |  |  | 5369.000000 | 7367 |  | CORR | GENE | 04:07 | 04:11 | 04:12 | 254 | 63 | 14.000000 | EXT | - |  | (c)
80432.017000 | 5.897000 | 5.805000 | -5.573000 | -5.665000 |  |  |  |  | 5477.000000 | 7367 |  | CORR | GENE | 04:09 | 04:12 | 04:13 | 188 | 49 | 13.000000 | EXT | - |  | (c)
80433.431000 | 7.311000 | 7.247000 | -4.159000 | -4.223000 |  |  |  |  | 4118.000000 | 7367 |  | CORR | AXGR | 04:36 | 04:38 | 04:39 | 105 | 30 | 11.000000 | EXT | - |  | (c)
80433.558000 | 7.438000 | 7.382000 | -4.032000 | -4.088000 |  |  |  |  | 3990.000000 | 7367 |  | CORR | AXGR | 04:32 | 04:34 | 04:34 | 98 | 24 | 10.000000 | EXT | - |  | (c)
80433.727000 | 7.607000 | 7.579000 | -3.863000 | -3.891000 |  |  |  |  | 3842.000000 | 7367 |  | CORR | GENE | 04:23 | 04:40 | 04:37 | 49 | 173 | 10.000000 | EXT | - |  | (c)
80434.261000 | 8.141000 | 8.101000 | -3.329000 | -3.369000 |  |  |  |  | 3181.000000 | 7367 |  | CORR | GENE | 04:10 | 04:12 | 04:16 | 188 | 70 | 11.000000 | EXT | - |  | (c)
80435.729000 | 9.609000 | 9.445000 | -1.861000 | -2.025000 |  |  |  |  | 1805.000000 | 7367 |  | CORR | AXGR | 04:13 | 04:16 | 04:16 | 220 | 42 | 12.000000 | EXT | - |  | (c)
80436.813000 | 10.693000 | 10.653000 | -0.777000 | -0.817000 |  |  |  |  | 514.000000 | 7367 |  | CORR | GENE | 07:45 | 07:51 | 07:50 | 303 | 61 | 11.000000 | EXT | - |  | (c)
80437.784000 | 0.194000 | 0.183000 | -11.216000 | -11.227000 |  |  |  |  | 183.000000 | 7368 |  | CORR | СIGR | 04:04 | 04:12 | 04:12 | 29 | 94 | 10.000000 | EXT | - |  | (c)
80439.685000 | 2.095000 | 1.623000 | -9.315000 | -9.787000 |  |  |  |  | 1623.000000 | 7368 |  | CORR | GENE | 04:25 | 04:31 | 04:32 | 616 | 91 | 14.000000 | EXT | - |  | (c)
80440.624000 | 3.034000 | 2.541000 | -8.376000 | -8.869000 |  |  |  |  | 2541.000000 | 7368 |  | CORR | GENE | 04:05 | 04:09 | 04:20 | 1171 | 179 | 12.000000 | EXT | - |  | (c)
80442.568000 | 4.978000 | 4.961000 | -6.432000 | -6.449000 |  |  |  |  | 4961.000000 | 7368 |  | CORR | СIGR | 04:19 | 04:24 | 04:26 | 30 | 88 | 11.000000 | EXT | - |  | (c)
80449.000000 | 0.000000 | -0.046000 | -11.490000 | -11.536000 | [5 empty] | 7369 | Смещение кромок | GWAN |  | 02:10 | 02:27 | 02:28 | 0 | 232 | 3.054000 | EXT | Смещение кромок. Наружу. Величина смещения - 3.1 мм. |  | (c)
80449.123000 | 0.123000 | 0.087000 | -11.367000 | -11.403000 |  |  |  |  | 87.000000 | 7369 |  | CORR | GENE | 03:44 | 04:46 | 04:16 | 64 | 394 | 10.000000 | EXT | - |  | (c)
80450.761000 | 1.761000 | 1.727000 | -9.729000 | -9.763000 |  |  |  |  | 1727.000000 | 7369 |  | CORR | GENE | 06:23 | 07:39 | 07:08 | 102 | 561 | 15.000000 | EXT | - |  | (c)
80471.794000 | 11.304000 | 11.215000 | -0.181000 | -0.270000 |  |  |  |  | 124.000000 | 7370 |  | CORR | AXGR | 04:27 | 04:30 | 04:30 | 146 | 33 | 12.000000 | EXT | - |  | (c)
80480.765000 | 8.790000 | 8.769000 | -1.015000 | -1.036000 |  |  |  |  | 1012.000000 | 7371 |  | CORR | PITT | 08:20 | 08:20 | 08:24 | 24 | 42 | 15.000000 | EXT | - |  | (c)
80492.679000 | 10.899000 | 10.863000 | -0.591000 | -0.627000 |  |  |  |  | 586.000000 | 7372 |  | CORR | СIGR | 05:11 | 05:23 | 05:23 | 41 | 149 | 14.000000 | EXT | - |  | (c)
80494.828000 | 1.558000 | 1.507000 | -9.937000 | -9.988000 |  |  |  |  | 1507.000000 | 7373 |  | CORR | GENE | 07:23 | 07:52 | 07:44 | 63 | 255 | 14.000000 | EXT | - |  | (c)
80504.339000 | 11.069000 | 11.037000 | -0.426000 | -0.458000 |  |  |  |  | 377.000000 | 7373 |  | CORR | AXGR | 07:47 | 07:50 | 07:50 | 81 | 28 | 11.000000 | EXT | - |  | (c)
80505.388000 | 0.623000 | 0.580000 | -9.227000 | -9.270000 |  |  |  |  | 580.000000 | 7374 |  | CORR | GENE | 07:21 | 07:38 | 07:37 | 78 | 203 | 10.000000 | EXT | - |  | (c)
80514.380000 | 9.615000 | 9.544000 | -0.235000 | -0.306000 |  |  |  |  | 99.000000 | 7374 |  | CORR | GENE | 07:24 | 07:30 | 07:30 | 207 | 64 | 10.000000 | EXT | - |  | (c)
80514.693000 | 0.078000 | 0.029000 | -11.672000 | -11.721000 |  |  |  |  | 29.000000 | 7375 |  | CORR | GENE | 03:43 | 04:47 | 04:19 | 49 | 453 | 14.000000 | EXT | - |  | (c)
80519.983000 | 5.368000 | 4.844000 | -6.382000 | -6.906000 |  |  |  |  | 4844.000000 | 7375 |  | CORR | GENE | 04:09 | 04:32 | 04:24 | 642 | 191 | 10.000000 | EXT | - |  | (c)
80526.661000 | 0.296000 | 0.281000 | -11.169000 | -11.184000 |  |  |  |  | 281.000000 | 7376 |  | CORR | GENE | 05:04 | 05:12 | 05:17 | 46 | 169 | 10.000000 | EXT | - |  | (c)
80549.972000 | 0.672000 | 0.643000 | -10.848000 | -10.877000 |  |  |  |  | 643.000000 | 7378 |  | ARTD | GENE | 03:12 | 03:23 | 03:25 | 59 | 165 | 11.970897 | EXT | -. Эквивалент потери металла 12%. |  | (c)
80551.707000 | 2.407000 | 2.385000 | -9.113000 | -9.135000 |  |  |  |  | 2385.000000 | 7378 |  | CORR | СIGR | 04:08 | 04:25 | 04:24 | 41 | 199 | 10.000000 | EXT | - |  | (c)
80557.331000 | 8.031000 | 7.671000 | -3.489000 | -3.849000 |  |  |  |  | 2774.000000 | 7378 |  | CORR | GENE | 04:24 | 04:28 | 04:34 | 1075 | 129 | 11.000000 | EXT | - |  | (c)
80559.520000 | 10.220000 | 10.179000 | -1.300000 | -1.341000 |  |  |  |  | 1281.000000 | 7378 |  | CORR | GENE | 08:22 | 08:33 | 08:43 | 60 | 250 | 11.000000 | EXT | - |  | (c)
80564.683000 | 3.863000 | 3.781000 | -7.617000 | -7.699000 |  |  |  |  | 3781.000000 | 7379 |  | CORR | GENE | 05:03 | 05:10 | 05:09 | 214 | 63 | 10.000000 | EXT | - |  | (c)
80566.449000 | 5.629000 | 5.601000 | -5.851000 | -5.879000 |  |  |  |  | 5601.000000 | 7379 |  | CORR | GENE | 04:00 | 04:14 | 04:22 | 65 | 263 | 11.000000 | EXT | - |  | (c)
80567.065000 | 6.245000 | 6.017000 | -5.235000 | -5.463000 |  |  |  |  | 4910.000000 | 7379 |  | CORR | GENE | 04:02 | 04:06 | 04:07 | 553 | 60 | 10.000000 | EXT | - |  | (c)
80572.421000 | 0.121000 | 0.064000 | -11.374000 | -11.431000 |  |  |  |  | 64.000000 | 7380 |  | CORR | GENE | 08:00 | 08:20 | 08:33 | 73 | 404 | 10.000000 | EXT | - |  | (c)
80573.148000 | 0.848000 | 0.833000 | -10.647000 | -10.662000 |  |  |  |  | 833.000000 | 7380 |  | CORR | СIGR | 09:08 | 09:24 | 09:25 | 32 | 207 | 10.000000 | EXT | - |  | (c)
80573.652000 | 1.352000 | 1.335000 | -10.143000 | -10.160000 |  |  |  |  | 1335.000000 | 7380 |  | CORR | GENE | 06:44 | 07:54 | 07:25 | 102 | 512 | 10.000000 | EXT | - |  | (c)
80574.754000 | 2.454000 | 2.424000 | -9.041000 | -9.071000 |  |  |  |  | 2424.000000 | 7380 |  | CORR | GENE | 07:25 | 07:50 | 07:56 | 73 | 390 | 10.000000 | EXT | - |  | (c)
80583.795000 | 0.000000 | -0.026000 | -11.370000 | -11.396000 | [5 empty] | 7381 | Смещение кромок | GWAN |  | 06:50 | 07:46 | 07:36 | 0 | 569 | 3.717000 | EXT | Смещение кромок. Наружу. Величина смещения - 3.7 мм. |  | (c)
80588.216000 | 4.421000 | 4.411000 | -6.949000 | -6.959000 |  |  |  |  | 4411.000000 | 7381 |  | CORR | СIGR | 03:55 | 04:04 | 04:07 | 32 | 149 | 14.000000 | EXT | - |  | (c)
80605.497000 | 10.332000 | 10.310000 | -0.153000 | -0.175000 |  |  |  |  | 83.000000 | 7382 |  | CORR | GENE | 07:36 | 08:07 | 08:01 | 92 | 309 | 11.000000 | EXT | - |  | (c)
80612.667000 | 7.017000 | 6.997000 | -4.453000 | -4.473000 |  |  |  |  | 4440.000000 | 7383 |  | CORR | СIGR | 05:40 | 05:51 | 05:48 | 33 | 110 | 13.000000 | EXT | - |  | (c)
80616.440000 | 10.790000 | 10.725000 | -0.680000 | -0.745000 |  |  |  |  | 615.000000 | 7383 |  | CORR | AXGR | 05:14 | 05:16 | 05:16 | 130 | 30 | 11.000000 | EXT | - |  | (c)
80627.800000 | 10.680000 | 9.847000 | -0.775000 | -1.608000 |  |  |  |  | 158.000000 | 7384 |  | CORR | GENE | 04:03 | 04:14 | 04:17 | 1450 | 177 | 10.000000 | EXT | - |  | (c)
80629.681000 | 1.106000 | 1.095000 | -10.169000 | -10.180000 |  |  |  |  | 1095.000000 | 7385 |  | CORR | СIGR | 04:43 | 04:50 | 04:50 | 26 | 83 | 11.000000 | EXT | - |  | (c)
80637.053000 | 8.478000 | 8.462000 | -2.797000 | -2.813000 |  |  |  |  | 2787.000000 | 7385 |  | CORR | СIGR | 06:45 | 06:54 | 06:54 | 26 | 108 | 11.000000 | EXT | - |  | (c)
80639.850000 | 0.000000 | -0.046000 | -11.085000 | -11.131000 | [5 empty] | 7386 | Смещение кромок | GWAN |  | 11:30 | 00:08 | 11:56 | 0 | 325 | 2.928000 | EXT | Смещение кромок. Наружу. Величина смещения - 2.9 мм. |  | (c)
80649.932000 | 10.082000 | 10.072000 | -1.003000 | -1.013000 |  |  |  |  | 930.000000 | 7386 |  | CORR | GENE | 05:35 | 06:29 | 06:07 | 83 | 393 | 10.000000 | EXT | - |  | (c)
80654.280000 | 3.345000 | 3.333000 | -8.135000 | -8.147000 |  |  |  |  | 3333.000000 | 7387 |  | CORR | СIGR | 07:22 | 07:37 | 07:34 | 39 | 149 | 11.000000 | EXT | - |  | (c)
80670.211000 | 7.796000 | 7.780000 | -3.674000 | -3.690000 |  |  |  |  | 3614.000000 | 7388 |  | CORR | GENE | 03:31 | 04:24 | 04:05 | 76 | 423 | 11.000000 | EXT | - |  | (c)
80672.081000 | 9.666000 | 9.602000 | -1.804000 | -1.868000 |  |  |  |  | 1760.000000 | 7388 |  | CORR | GENE | 06:52 | 07:12 | 07:27 | 108 | 428 | 14.000000 | EXT | - |  | (c)
80672.625000 | 10.210000 | 10.183000 | -1.260000 | -1.287000 |  |  |  |  | 1248.000000 | 7388 |  | CORR | СIGR | 06:28 | 06:42 | 06:41 | 39 | 162 | 11.000000 | EXT | - |  | (c)
80673.885000 | 0.000000 | -0.031000 | -11.110000 | -11.141000 | [5 empty] | 7389 | Смещение кромок | GWAN |  | 10:25 | 10:37 | 10:37 | 0 | 142 | 2.370000 | EXT | Смещение кромок. Наружу. Величина смещения - 2.4 мм. |  | (c)
80673.885000 | 0.000000 | -0.026000 | -11.110000 | -11.136000 | [5 empty] | 7389 | Смещение кромок | GWAN |  | 10:57 | 11:07 | 11:06 | 0 | 107 | 2.387000 | EXT | Смещение кромок. Вовнутрь. Величина смещения - 2.4 мм. |  | (c)
80681.335000 | 7.450000 | 7.276000 | -3.660000 | -3.834000 |  |  |  |  | 3393.000000 | 7389 |  | CORR | GENE | 05:41 | 06:00 | 06:42 | 441 | 757 | 10.000000 | EXT | - |  | (c)
80685.376000 | 0.381000 | 0.357000 | -9.854000 | -9.878000 |  |  |  |  | 357.000000 | 7390 |  | CORR | GENE | 07:23 | 08:02 | 07:49 | 69 | 328 | 12.000000 | EXT | - |  | (c)
80698.202000 | 2.972000 | 2.747000 | -7.853000 | -8.078000 |  |  |  |  | 2747.000000 | 7391 |  | CORR | GENE | 07:13 | 08:29 | 07:59 | 437 | 571 | 10.000000 | EXT | - |  | (c)
80704.509000 | 9.279000 | 9.250000 | -1.546000 | -1.575000 |  |  |  |  | 1529.000000 | 7391 |  | CORR | GENE | 07:29 | 07:46 | 07:46 | 46 | 211 | 12.000000 | EXT | - |  | (c)
80706.055000 | 0.000000 | -0.036000 | -11.495000 | -11.531000 | [5 empty] | 7392 | Смещение кромок | GWAN |  | 00:52 | 02:01 | 01:35 | 0 | 540 | 2.906000 | EXT | Смещение кромок. Наружу. Величина смещения - 2.9 мм. |  | (c)
80728.503000 | 10.953000 | 10.915000 | -0.107000 | -0.145000 |  |  |  |  | 76.000000 | 7393 |  | CORR | GENE | 06:08 | 06:38 | 06:34 | 69 | 321 | 12.000000 | EXT | - |  | (c)
80728.591000 | 11.041000 | 11.006000 | -0.019000 | -0.054000 |  |  |  |  | 7.000000 | 7393 |  | CORR | GENE | 05:19 | 05:33 | 05:32 | 47 | 161 | 11.000000 | EXT | - |  | (c)
80740.010000 | 0.000000 | -0.036000 | -11.515000 | -11.551000 | [5 empty] | 7395 | Смещение кромок | GWAN |  | 00:24 | 01:01 | 00:59 | 0 | 436 | 2.667000 | EXT | Смещение кромок. Наружу. Величина смещения - 2.7 мм. |  | (c)
80740.010000 | 0.000000 | -0.021000 | -11.515000 | -11.536000 | [5 empty] | 7395 | Смещение кромок | GWAN |  | 02:09 | 03:41 | 03:06 | 0 | 700 | 2.933000 | EXT | Смещение кромок. Вовнутрь. Величина смещения - 2.9 мм. |  | (c)
80747.567000 | 7.557000 | 7.538000 | -3.958000 | -3.977000 |  |  |  |  | 3936.000000 | 7395 |  | CORR | СIGR | 08:38 | 08:51 | 08:50 | 41 | 156 | 11.000000 | EXT | - |  | (c)
80750.825000 | 10.815000 | 10.785000 | -0.700000 | -0.730000 |  |  |  |  | 682.000000 | 7395 |  | CORR | GENE | 04:07 | 04:17 | 04:18 | 48 | 144 | 10.000000 | EXT | - |  | (c)
80759.329000 | 7.804000 | 7.688000 | -3.486000 | -3.602000 |  |  |  |  | 3484.000000 | 7396 |  | CORR | GENE | 03:11 | 03:52 | 04:01 | 118 | 624 | 13.000000 | EXT | - |  | (c)
80773.132000 | 10.317000 | 10.161000 | -1.258000 | -1.414000 |  |  |  |  | 909.000000 | 7397 |  | CORR | GENE | 06:59 | 07:23 | 07:12 | 505 | 160 | 13.000000 | EXT | - |  | (c)
80774.424000 | 0.034000 | 0.018000 | -11.446000 | -11.462000 |  |  |  |  | 18.000000 | 7398 |  | CORR | GENE | 03:19 | 04:22 | 04:10 | 56 | 642 | 13.000000 | EXT | - |  | (c)
80775.138000 | 0.748000 | 0.715000 | -10.732000 | -10.765000 |  |  |  |  | 715.000000 | 7398 |  | CORR | GENE | 11:26 | 11:41 | 11:40 | 64 | 167 | 10.000000 | EXT | - |  | (c)
80780.116000 | 5.726000 | 5.717000 | -5.754000 | -5.763000 |  |  |  |  | 5717.000000 | 7398 |  | CORR | СIGR | 07:13 | 07:30 | 07:34 | 43 | 259 | 10.000000 | EXT | - |  | (c)
80786.920000 | 1.050000 | 0.991000 | -10.240000 | -10.299000 |  |  |  |  | 991.000000 | 7399 |  | DENT |  | 03:01 | 03:09 | 03:10 | 119 | 105 | 0.492958 |  | - |  | (c)
80800.525000 | 3.365000 | 3.071000 | -8.195000 | -8.489000 |  |  |  |  | 3071.000000 | 7400 |  | CORR | GENE | 07:40 | 07:44 | 07:47 | 492 | 89 | 14.000000 | EXT | - |  | (c)
80804.753000 | 7.593000 | 7.551000 | -3.967000 | -4.009000 |  |  |  |  | 3911.000000 | 7400 |  | CORR | GENE | 06:26 | 06:57 | 07:17 | 98 | 634 | 10.000000 | EXT | - |  | (c)
80805.743000 | 8.583000 | 8.346000 | -2.977000 | -3.214000 |  |  |  |  | 2750.000000 | 7400 |  | CORR | GENE | 06:47 | 06:53 | 06:52 | 464 | 66 | 11.000000 | EXT | - |  | (c)
80806.253000 | 9.093000 | 8.853000 | -2.467000 | -2.707000 |  |  |  |  | 2369.000000 | 7400 |  | CORR | GENE | 07:35 | 07:43 | 07:40 | 338 | 60 | 11.000000 | EXT | - |  | (c)
80806.682000 | 9.522000 | 9.474000 | -2.038000 | -2.086000 |  |  |  |  | 2010.000000 | 7400 |  | CORR | GENE | 07:46 | 08:01 | 08:16 | 76 | 370 | 11.000000 | EXT | - |  | (c)
80807.740000 | 10.580000 | 9.579000 | -0.980000 | -1.981000 |  |  |  |  | 820.000000 | 7400 |  | CORR | GENE | 07:31 | 07:35 | 07:38 | 1161 | 82 | 10.000000 | EXT | - |  | (c)
80831.844000 | 0.054000 | 0.050000 | -11.256000 | -11.260000 |  |  |  |  | 50.000000 | 7403 |  | CORR | GENE | 07:01 | 08:14 | 07:55 | 59 | 670 | 10.000000 | EXT | - |  | (c)
80832.050000 | 0.260000 | 0.180000 | -11.050000 | -11.130000 |  |  |  |  | 180.000000 | 7403 |  | CORR | GENE | 06:42 | 06:52 | 06:49 | 200 | 90 | 12.000000 | EXT | - |  | (c)
80833.390000 | 1.600000 | 1.552000 | -9.710000 | -9.758000 |  |  |  |  | 1552.000000 | 7403 |  | CORR | GENE | 07:35 | 07:50 | 08:00 | 75 | 308 | 13.000000 | EXT | - |  | (c)
80839.426000 | 7.636000 | 7.570000 | -3.674000 | -3.740000 |  |  |  |  | 3569.000000 | 7403 |  | CORR | AXGR | 07:19 | 07:21 | 07:21 | 171 | 27 | 10.000000 | EXT | - |  | (c)
80843.100000 | 0.000000 | -0.031000 | -11.475000 | -11.506000 | [5 empty] | 7404 | Смещение кромок | GWAN |  | 09:00 | 09:35 | 09:24 | 0 | 302 | 2.482000 | EXT | Смещение кромок. Вовнутрь. Величина смещения - 2.5 мм. |  | (c)
80863.690000 | 9.115000 | 9.026000 | -1.940000 | -2.029000 |  |  |  |  | 1922.000000 | 7405 |  | CORR | GENE | 07:39 | 07:50 | 08:13 | 107 | 422 | 10.000000 | EXT | - |  | (c)
80865.869000 | 0.239000 | 0.205000 | -11.236000 | -11.270000 |  |  |  |  | 205.000000 | 7406 |  | CORR | GENE | 03:58 | 04:35 | 04:31 | 78 | 411 | 10.000000 | EXT | - |  | (c)
80875.411000 | 9.781000 | 9.754000 | -1.694000 | -1.721000 |  |  |  |  | 1672.000000 | 7406 |  | CORR | GENE | 03:22 | 03:39 | 03:39 | 49 | 204 | 10.000000 | EXT | - |  | (c)
80881.285000 | 4.180000 | 4.149000 | -6.415000 | -6.446000 |  |  |  |  | 4149.000000 | 7407 |  | CORR | GENE | 04:07 | 04:28 | 04:28 | 51 | 260 | 8.000000 | EXT | - |  | (c)
80886.786000 | 9.681000 | 9.680000 | -0.914000 | -0.915000 |  |  |  |  | 881.000000 | 7407 |  | GOUG | PITT | 07:51 | 07:51 | 07:56 | 34 | 65 | 6.000000 | EXT | -. Задир. |  | (c)
80899.589000 | 0.419000 | 0.419000 | -10.161000 | -10.161000 |  |  |  |  | 419.000000 | 7409 |  | CORR | СIGR | 07:23 | 07:41 | 07:38 | 37 | 179 | 11.000000 | EXT | - |  | (c)
80903.833000 | 4.663000 | 4.572000 | -5.917000 | -6.008000 |  |  |  |  | 4572.000000 | 7409 |  | CORR | GENE | 06:50 | 07:28 | 07:20 | 93 | 377 | 10.000000 | EXT | - |  | (c)
80930.977000 | 9.467000 | 9.342000 | -2.043000 | -2.168000 |  |  |  |  | 1952.000000 | 7411 |  | DENT |  | 00:01 | 00:12 | 00:12 | 216 | 136 | 0.563380 |  | - |  | (c)
80931.172000 | 9.662000 | 9.644000 | -1.848000 | -1.866000 |  |  |  |  | 1830.000000 | 7411 | Металлургический дефект | MIAN | СIGR | 00:11 | 00:18 | 00:18 | 36 | 81 | 10.137073 | INT | Металлургический дефект. Эквивалент потери металла 10%. |  | (c)
80931.215000 | 9.705000 | 9.636000 | -1.805000 | -1.874000 |  |  |  |  | 1659.000000 | 7411 |  | DENT |  | 00:01 | 00:13 | 00:13 | 215 | 157 | 0.704225 |  | - |  | (c)
80935.558000 | 2.538000 | 2.479000 | -8.642000 | -8.701000 |  |  |  |  | 2479.000000 | 7412 |  | CORR | GENE | 06:15 | 07:14 | 06:59 | 83 | 553 | 10.000000 | EXT | - |  | (c)
80940.465000 | 7.445000 | 7.398000 | -3.735000 | -3.782000 |  |  |  |  | 3685.000000 | 7412 |  | CORR | GENE | 07:26 | 07:54 | 07:46 | 97 | 249 | 10.000000 | EXT | - |  | (c)
80944.063000 | 11.043000 | 10.797000 | -0.137000 | -0.383000 |  |  |  |  | 47.000000 | 7412 |  | CORR | GENE | 07:07 | 07:11 | 07:14 | 336 | 87 | 10.000000 | EXT | - |  | (c)
80944.325000 | 0.125000 | 0.034000 | -11.090000 | -11.181000 |  |  |  |  | 34.000000 | 7413 |  | CORR | GENE | 04:45 | 04:46 | 04:50 | 176 | 60 | 12.000000 | EXT | - |  | (c)
80945.840000 | 1.640000 | 1.401000 | -9.575000 | -9.814000 |  |  |  |  | 1401.000000 | 7413 |  | CORR | GENE | 07:25 | 07:33 | 07:32 | 368 | 92 | 11.000000 | EXT | - |  | (c)
80946.020000 | 1.820000 | 0.387000 | -9.395000 | -10.828000 |  |  |  |  | 387.000000 | 7413 |  | CORR | GENE | 04:08 | 04:29 | 04:24 | 2227 | 209 | 15.000000 | EXT | - |  | (c)
80946.431000 | 2.231000 | 2.183000 | -8.984000 | -9.032000 |  |  |  |  | 2183.000000 | 7413 |  | CORR | GENE | 06:03 | 06:37 | 06:40 | 96 | 456 | 10.000000 | EXT | - |  | (c)
80946.602000 | 2.402000 | 2.374000 | -8.813000 | -8.841000 |  |  |  |  | 2374.000000 | 7413 |  | CORR | GENE | 07:37 | 08:14 | 08:03 | 65 | 315 | 11.000000 | EXT | - |  | (c)
80946.950000 | 2.750000 | 2.714000 | -8.465000 | -8.501000 |  |  |  |  | 2714.000000 | 7413 |  | CORR | GENE | 04:43 | 05:22 | 05:09 | 64 | 326 | 12.000000 | EXT | - |  | (c)
80947.333000 | 3.133000 | 3.102000 | -8.082000 | -8.113000 |  |  |  |  | 3102.000000 | 7413 |  | CORR | GENE | 04:41 | 05:05 | 05:02 | 59 | 268 | 14.000000 | EXT | - |  | (c)
80947.356000 | 3.156000 | 3.018000 | -8.059000 | -8.197000 |  |  |  |  | 3018.000000 | 7413 |  | CORR | GENE | 05:40 | 05:47 | 05:44 | 370 | 51 | 11.000000 | EXT | - |  | (c)
80947.462000 | 3.262000 | 2.364000 | -7.953000 | -8.851000 |  |  |  |  | 2364.000000 | 7413 |  | CORR | GENE | 06:03 | 06:29 | 06:28 | 1356 | 311 | 10.000000 | EXT | - |  | (c)
80947.852000 | 3.652000 | 3.328000 | -7.563000 | -7.887000 |  |  |  |  | 3328.000000 | 7413 |  | CORR | GENE | 07:50 | 07:50 | 07:55 | 364 | 63 | 11.000000 | EXT | - |  | (c)
80955.279000 | 11.079000 | 10.756000 | -0.136000 | -0.459000 |  |  |  |  | 110.000000 | 7413 |  | CORR | GENE | 07:44 | 07:54 | 07:50 | 349 | 74 | 10.000000 | EXT | - |  | (c)
80955.415000 | 0.000000 | -0.016000 | -9.760000 | -9.776000 | [5 empty] | 7414 | Смещение кромок | GWAN |  | 06:38 | 07:09 | 07:00 | 0 | 270 | 2.996000 | EXT | Смещение кромок. Наружу. Величина смещения - 3 мм. |  | (c)
80955.415000 | 0.000000 | -0.031000 | -9.760000 | -9.791000 | [5 empty] | 7414 | Смещение кромок | GWAN |  | 07:54 | 08:06 | 08:18 | 0 | 296 | 2.614000 | EXT | Смещение кромок. Наружу. Величина смещения - 2.6 мм. |  | (c)
80955.855000 | 0.440000 | 0.071000 | -9.320000 | -9.689000 |  |  |  |  | 71.000000 | 7414 |  | CORR | GENE | 07:38 | 07:46 | 07:43 | 446 | 66 | 10.000000 | EXT | - |  | (c)
80956.424000 | 1.009000 | 0.996000 | -8.751000 | -8.764000 |  |  |  |  | 996.000000 | 7414 |  | CORR | СIGR | 04:06 | 04:23 | 04:19 | 31 | 167 | 10.000000 | EXT | - |  | (c)
80962.427000 | 7.012000 | 6.928000 | -2.748000 | -2.832000 |  |  |  |  | 1962.000000 | 7414 |  | CORR | GENE | 07:35 | 08:06 | 07:52 | 870 | 219 | 10.000000 | EXT | - |  | (c)
80969.507000 | 4.332000 | 4.232000 | -6.003000 | -6.103000 |  |  |  |  | 4232.000000 | 7415 |  | CORR | GENE | 07:22 | 07:27 | 07:26 | 177 | 57 | 10.000000 | EXT | - |  | (c)
80971.395000 | 6.220000 | 6.043000 | -4.115000 | -4.292000 |  |  |  |  | 4056.000000 | 7415 |  | CORR | GENE | 07:20 | 08:13 | 08:14 | 236 | 664 | 10.000000 | EXT | - |  | (c)
80976.604000 | 1.094000 | 0.795000 | -10.251000 | -10.550000 |  |  |  |  | 795.000000 | 7416 |  | CORR | GENE | 04:48 | 04:53 | 04:54 | 515 | 74 | 10.000000 | EXT | - |  | (c)
80989.743000 | 2.888000 | 2.748000 | -8.452000 | -8.592000 |  |  |  |  | 2748.000000 | 7417 |  | CORR | GENE | 05:47 | 05:54 | 05:55 | 677 | 89 | 10.000000 | EXT | - |  | (c)
80995.520000 | 8.665000 | 8.438000 | -2.675000 | -2.902000 |  |  |  |  | 2391.000000 | 7417 |  | CORR | GENE | 07:27 | 07:35 | 07:34 | 511 | 85 | 10.000000 | EXT | - |  | (c)
80998.195000 | 0.000000 | -0.009000 | -11.500000 | -11.509000 | [5 empty] | 7418 | Нарушение формы кольцевого шва | GWAN |  | 05:27 | 05:29 | 05:28 | 0 | 20 |  | EXT | Нарушение формы кольцевого шва |  | (c)
81001.418000 | 3.223000 | 3.193000 | -8.277000 | -8.307000 |  |  |  |  | 3193.000000 | 7418 |  | CORR | СIGR | 06:52 | 07:27 | 07:10 | 32 | 222 | 12.000000 | EXT | - |  | (c)
81002.008000 | 3.813000 | 3.273000 | -7.687000 | -8.227000 |  |  |  |  | 3273.000000 | 7418 |  | CORR | GENE | 07:10 | 07:22 | 07:19 | 1208 | 110 | 10.000000 | EXT | - |  | (c)
81002.311000 | 4.116000 | 4.086000 | -7.384000 | -7.414000 |  |  |  |  | 4086.000000 | 7418 |  | CORR | GENE | 05:34 | 05:46 | 06:04 | 47 | 375 | 10.000000 | EXT | - |  | (c)
81007.513000 | 9.318000 | 9.231000 | -2.182000 | -2.269000 |  |  |  |  | 2099.000000 | 7418 |  | CORR | GENE | 08:34 | 08:39 | 08:38 | 170 | 46 | 13.000000 | EXT | - |  | (c)
81010.973000 | 1.278000 | 1.243000 | -10.187000 | -10.222000 |  |  |  |  | 1243.000000 | 7419 |  | CORR | GENE | 05:14 | 05:41 | 05:40 | 59 | 320 | 10.000000 | EXT | - |  | (c)
81011.178000 | 1.483000 | 1.408000 | -9.982000 | -10.057000 |  |  |  |  | 1408.000000 | 7419 |  | CORR | GENE | 05:21 | 05:24 | 05:24 | 134 | 47 | 10.000000 | EXT | - |  | (c)
81019.794000 | 10.099000 | 10.009000 | -1.366000 | -1.456000 |  |  |  |  | 1351.000000 | 7419 |  | CORR | GENE | 07:17 | 08:09 | 07:51 | 105 | 421 | 11.000000 | EXT | - |  | (c)
81020.148000 | 10.453000 | 10.438000 | -1.012000 | -1.027000 |  |  |  |  | 979.000000 | 7419 |  | CORR | GENE | 07:28 | 07:54 | 07:46 | 48 | 215 | 11.000000 | EXT | - |  | (c)
81032.153000 | 10.993000 | 10.499000 | -0.487000 | -0.981000 |  |  |  |  | 191.000000 | 7420 |  | CORR | GENE | 04:27 | 04:38 | 04:37 | 790 | 121 | 10.000000 | EXT | - |  | (c)
81035.137000 | 2.497000 | 2.400000 | -8.993000 | -9.090000 |  |  |  |  | 2400.000000 | 7421 |  | CORR | GENE | 06:27 | 06:39 | 06:35 | 477 | 105 | 11.000000 | EXT | - |  | (c)
81035.349000 | 2.709000 | 2.700000 | -8.781000 | -8.790000 |  |  |  |  | 2700.000000 | 7421 |  | CORR | GENE | 07:37 | 07:49 | 07:57 | 48 | 237 | 12.000000 | EXT | - |  | (c)
81056.159000 | 0.539000 | 0.521000 | -10.561000 | -10.579000 |  |  |  |  | 521.000000 | 7423 |  | CORR | СIGR | 08:13 | 08:22 | 08:24 | 39 | 133 | 10.000000 | EXT | - |  | (c)
81061.984000 | 6.364000 | 6.315000 | -4.736000 | -4.785000 |  |  |  |  | 4713.000000 | 7423 |  | CORR | GENE | 06:55 | 07:17 | 07:20 | 72 | 311 | 10.000000 | EXT | - |  | (c)
81062.882000 | 7.262000 | 7.149000 | -3.838000 | -3.951000 |  |  |  |  | 3777.000000 | 7423 |  | CORR | GENE | 05:21 | 05:55 | 06:28 | 174 | 829 | 10.000000 | EXT | - |  | (c)
81066.001000 | 10.381000 | 10.319000 | -0.719000 | -0.781000 |  |  |  |  | 704.000000 | 7423 |  | CORR | GENE | 07:46 | 08:11 | 08:18 | 77 | 398 | 10.000000 | EXT | - |  | (c)
81066.368000 | 10.748000 | 10.673000 | -0.352000 | -0.427000 |  |  |  |  | 165.000000 | 7423 |  | CORR | GENE | 07:52 | 07:58 | 08:00 | 262 | 89 | 10.000000 | EXT | - |  | (c)
81066.464000 | 10.844000 | 10.825000 | -0.256000 | -0.275000 |  |  |  |  | 218.000000 | 7423 |  | SWAN |  | 05:58 | 06:11 | 06:09 | 57 | 131 | 19.239690 | INT | -. Эквивалент потери металла 19%. |  | (b)
81066.841000 | 0.121000 | 0.089000 | -11.364000 | -11.396000 |  |  |  |  | 89.000000 | 7424 |  | CORR | GENE | 07:34 | 08:05 | 07:59 | 56 | 300 | 11.000000 | EXT | - |  | (c)
81078.205000 | 0.000000 | -0.011000 | -11.060000 | -11.071000 | [5 empty] | 7425 | Смещение кромок | GWAN |  | 04:39 | 05:09 | 05:02 | 0 | 285 | 3.338000 | EXT | Смещение кромок. Наружу. Величина смещения - 3.3 мм. |  | (c)
81085.188000 | 6.983000 | 6.800000 | -4.077000 | -4.260000 |  |  |  |  | 3923.000000 | 7425 |  | CORR | GENE | 07:02 | 07:07 | 07:08 | 337 | 66 | 10.000000 | EXT | - |  | (c)
81089.239000 | 11.034000 | 10.985000 | -0.026000 | -0.075000 |  |  |  |  | 17.000000 | 7425 |  | CORR | GENE | 07:23 | 08:05 | 07:50 | 58 | 342 | 10.000000 | EXT | - |  | (c)
81089.782000 | 0.517000 | 0.093000 | -10.968000 | -11.392000 |  |  |  |  | 93.000000 | 7426 |  | CORR | GENE | 04:35 | 04:40 | 04:44 | 480 | 117 | 10.000000 | EXT | - |  | (c)
81098.683000 | 9.418000 | 8.495000 | -2.067000 | -2.990000 |  |  |  |  | 1939.000000 | 7426 |  | CORR | GENE | 06:50 | 06:59 | 06:59 | 1051 | 107 | 10.000000 | EXT | - |  | (c)
81099.335000 | 10.070000 | 10.054000 | -1.415000 | -1.431000 |  |  |  |  | 1398.000000 | 7426 |  | CORR | СIGR | 07:56 | 08:24 | 08:14 | 33 | 223 | 11.000000 | EXT | - |  | (c)
81099.896000 | 10.631000 | 10.533000 | -0.854000 | -0.952000 |  |  |  |  | 685.000000 | 7426 |  | CORR | GENE | 07:55 | 07:59 | 08:00 | 267 | 61 | 11.000000 | EXT | - |  | (c)
81101.582000 | 0.832000 | 0.637000 | -10.278000 | -10.473000 |  |  |  |  | 637.000000 | 7427 |  | CORR | GENE | 07:44 | 07:53 | 07:50 | 527 | 78 | 10.000000 | EXT | - |  | (c)
81111.860000 | 0.000000 | -0.031000 | -10.830000 | -10.861000 | [5 empty] | 7428 | Смещение кромок | GWAN |  | 08:12 | 08:36 | 08:35 | 0 | 285 | 2.327000 | EXT | Смещение кромок. Вовнутрь. Величина смещения - 2.3 мм. |  | (c)
81135.458000 | 1.228000 | 0.196000 | -9.927000 | -10.959000 |  |  |  |  | 196.000000 | 7430 |  | CORR | GENE | 04:19 | 04:29 | 04:49 | 1186 | 370 | 10.000000 | EXT | - |  | (c)
81154.965000 | 9.580000 | 8.582000 | -1.665000 | -2.663000 |  |  |  |  | 35.000000 | 7431 |  | CORR | GENE | 02:03 | 02:15 | 02:42 | 2628 | 477 | 12.000000 | EXT | - |  | (c)
81156.904000 | 0.274000 | 0.007000 | -9.076000 | -9.343000 |  |  |  |  | 7.000000 | 7432 |  | CORR | GENE | 02:17 | 02:22 | 02:22 | 465 | 63 | 14.000000 | EXT | - |  | (c)
81160.569000 | 3.939000 | 3.920000 | -5.411000 | -5.430000 |  |  |  |  | 3920.000000 | 7432 |  | CORR | GENE | 07:34 | 07:54 | 07:52 | 45 | 229 | 10.000000 | EXT | - |  | (c)
81164.083000 | 7.453000 | 7.210000 | -1.897000 | -2.140000 |  |  |  |  | 1482.000000 | 7432 |  | CORR | GENE | 04:31 | 04:33 | 04:41 | 658 | 131 | 11.000000 | EXT | - |  | (c)
81164.762000 | 8.132000 | 8.063000 | -1.218000 | -1.287000 |  |  |  |  | 1085.000000 | 7432 |  | CORR | AXGR | 06:49 | 06:52 | 06:52 | 202 | 37 | 10.000000 | EXT | - |  | (c)
81176.714000 | 10.734000 | 10.717000 | -0.126000 | -0.143000 |  |  |  |  | 106.000000 | 7433 |  | CORR | СIGR | 07:53 | 08:20 | 08:14 | 37 | 257 | 10.000000 | EXT | - |  | (c)
81182.252000 | 5.412000 | 5.382000 | -6.138000 | -6.168000 |  |  |  |  | 5382.000000 | 7434 |  | CORR | СIGR | 04:19 | 04:41 | 04:33 | 43 | 180 | 10.000000 | EXT | - |  | (c)
81182.265000 | 5.425000 | 5.379000 | -6.125000 | -6.171000 |  |  |  |  | 5379.000000 | 7434 |  | CORR | GENE | 07:23 | 07:51 | 07:55 | 114 | 404 | 10.000000 | EXT | - |  | (c)
81188.820000 | 0.430000 | 0.380000 | -9.075000 | -9.125000 |  |  |  |  | 380.000000 | 7435 |  | CORR | GENE | 03:57 | 04:29 | 04:40 | 77 | 534 | 11.000000 | EXT | - |  | (c)
81192.557000 | 4.167000 | 3.123000 | -5.338000 | -6.382000 |  |  |  |  | 3123.000000 | 7435 |  | CORR | GENE | 04:22 | 04:47 | 04:42 | 1287 | 252 | 10.000000 | EXT | - |  | (c)
81204.435000 | 6.540000 | 5.922000 | -4.990000 | -5.608000 |  |  |  |  | 4408.000000 | 7436 |  | CORR | GENE | 06:33 | 06:35 | 06:43 | 1200 | 131 | 10.000000 | EXT | - |  | (c)
81204.873000 | 6.978000 | 6.957000 | -4.552000 | -4.573000 |  |  |  |  | 4526.000000 | 7436 |  | CORR | GENE | 06:57 | 07:17 | 07:12 | 47 | 187 | 10.000000 | EXT | - |  | (c)
81204.896000 | 7.001000 | 6.981000 | -4.529000 | -4.549000 |  |  |  |  | 4510.000000 | 7436 |  | CORR | СIGR | 07:54 | 08:09 | 08:08 | 39 | 172 | 10.000000 | EXT | - |  | (c)
81206.681000 | 8.786000 | 8.760000 | -2.744000 | -2.770000 |  |  |  |  | 2713.000000 | 7436 |  | CORR | GENE | 04:26 | 04:45 | 04:47 | 57 | 255 | 11.000000 | EXT | - |  | (c)
81231.863000 | 10.893000 | 10.833000 | -0.632000 | -0.692000 |  |  |  |  | 577.000000 | 7438 |  | CORR | GENE | 06:21 | 06:26 | 06:25 | 115 | 54 | 14.000000 | EXT | - |  | (c)
81237.197000 | 4.702000 | 4.671000 | -6.808000 | -6.839000 |  |  |  |  | 4671.000000 | 7439 |  | CORR | GENE | 06:06 | 06:45 | 06:35 | 52 | 364 | 10.000000 | EXT | - |  | (c)
81245.567000 | 1.562000 | 0.921000 | -9.933000 | -10.574000 |  |  |  |  | 921.000000 | 7440 |  | CORR | GENE | 06:55 | 07:04 | 07:00 | 678 | 68 | 10.000000 | EXT | - |  | (c)
81258.479000 | 2.979000 | 2.676000 | -7.821000 | -8.124000 |  |  |  |  | 2676.000000 | 7441 |  | CORR | GENE | 07:05 | 07:12 | 07:12 | 431 | 81 | 11.000000 | EXT | - |  | (c)
81260.091000 | 4.591000 | 4.441000 | -6.209000 | -6.359000 |  |  |  |  | 4441.000000 | 7441 |  | CORR | GENE | 04:09 | 04:16 | 04:14 | 296 | 68 | 10.000000 | EXT | - |  | (c)
81260.732000 | 5.232000 | 5.190000 | -5.568000 | -5.610000 |  |  |  |  | 5168.000000 | 7441 |  | CORR | GENE | 06:46 | 06:59 | 06:54 | 442 | 103 | 12.000000 | EXT | - |  | (c)
81261.636000 | 6.136000 | 6.092000 | -4.664000 | -4.708000 |  |  |  |  | 4299.000000 | 7441 |  | CORR | GENE | 06:50 | 07:56 | 07:24 | 409 | 422 | 10.000000 | EXT | - |  | (c)
81289.967000 | 1.272000 | 1.254000 | -8.338000 | -8.356000 |  |  |  |  | 1254.000000 | 7444 |  | CORR | СIGR | 06:47 | 06:52 | 07:00 | 33 | 162 | 10.000000 | EXT | -. Аномалия находится на упругопластическом изгибе: R=344 Дн, максимальное растяжение на 0.5 час. |  | (c)
81293.234000 | 4.539000 | 4.489000 | -5.071000 | -5.121000 |  |  |  |  | 4489.000000 | 7444 |  | CORR | AXGR | 07:16 | 07:17 | 07:17 | 92 | 24 | 11.000000 | EXT | -. Аномалия находится на упругопластическом изгибе: R=369 Дн, максимальное растяжение на 0.3 час. |  | (c)
81293.356000 | 4.661000 | 4.443000 | -4.949000 | -5.167000 |  |  |  |  | 4443.000000 | 7444 |  | CORR | GENE | 04:31 | 04:46 | 04:40 | 297 | 111 | 10.000000 | EXT | -. Аномалия находится на упругопластическом изгибе: R=369 Дн, максимальное растяжение на 0.3 час. |  | (c)
81293.477000 | 4.782000 | 4.748000 | -4.828000 | -4.862000 |  |  |  |  | 4748.000000 | 7444 |  | CORR | GENE | 04:27 | 04:44 | 04:44 | 64 | 208 | 11.000000 | EXT | -. Аномалия находится на упругопластическом изгибе: R=372 Дн, максимальное растяжение на 0.3 час. |  | (c)
81298.305000 | 0.000000 | -0.021000 | -11.455000 | -11.476000 | [5 empty] | 7445 | Смещение кромок | GWAN |  | 06:17 | 06:33 | 06:56 | 0 | 491 | 2.468000 | EXT | Смещение кромок. Наружу. Величина смещения - 2.5 мм. Аномалия находится на упругопластическом изгибе: R=429 Дн, максимальное растяжение на 0 час. |  | (c)
81300.353000 | 2.048000 | 2.032000 | -9.407000 | -9.423000 |  |  |  |  | 2032.000000 | 7445 |  | CORR | СIGR | 07:14 | 07:23 | 07:22 | 31 | 102 | 11.000000 | EXT | -. Аномалия находится на упругопластическом изгибе: R=480 Дн, максимальное растяжение на 0 час. |  | (c)
81301.319000 | 3.014000 | 2.953000 | -8.441000 | -8.502000 |  |  |  |  | 2953.000000 | 7445 |  | CORR | AXGR | 04:57 | 05:01 | 05:00 | 112 | 41 | 14.000000 | EXT | -. Аномалия находится на упругопластическом изгибе: R=509 Дн, максимальное растяжение на 0.1 час. |  | (c)
81301.778000 | 3.473000 | 3.423000 | -7.982000 | -8.032000 |  |  |  |  | 3423.000000 | 7445 |  | CORR | AXGR | 05:02 | 05:05 | 05:05 | 103 | 32 | 11.000000 | EXT | -. Аномалия находится на упругопластическом изгибе: R=523 Дн, максимальное растяжение на 0.1 час. |  | (c)
81308.741000 | 10.436000 | 10.295000 | -1.019000 | -1.160000 |  |  |  |  | 736.000000 | 7445 |  | CORR | GENE | 06:50 | 07:01 | 07:00 | 424 | 119 | 11.000000 | EXT | -. Аномалия находится на упругопластическом изгибе: R=882 Дн, максимальное растяжение на 0.5 час. |  | (c)
81314.375000 | 4.615000 | 4.595000 | -6.855000 | -6.875000 |  |  |  |  | 4595.000000 | 7446 |  | CORR | GENE | 05:09 | 05:40 | 05:32 | 55 | 287 | 10.000000 | EXT | - |  | (c)
81317.402000 | 7.642000 | 7.557000 | -3.828000 | -3.913000 |  |  |  |  | 3795.000000 | 7446 |  | CORR | GENE | 03:33 | 03:56 | 04:23 | 118 | 620 | 11.000000 | EXT | - |  | (c)
81321.979000 | 0.749000 | 0.043000 | -10.741000 | -11.447000 |  |  |  |  | 43.000000 | 7447 |  | CORR | GENE | 04:43 | 05:15 | 05:02 | 799 | 236 | 13.000000 | EXT | - |  | (c)
81322.121000 | 0.891000 | 0.865000 | -10.599000 | -10.625000 |  |  |  |  | 865.000000 | 7447 |  | CORR | СIGR | 06:33 | 06:46 | 06:54 | 42 | 270 | 11.000000 | EXT | - |  | (c)
81322.438000 | 1.208000 | 1.104000 | -10.282000 | -10.386000 |  |  |  |  | 1104.000000 | 7447 |  | CORR | GENE | 06:14 | 06:37 | 06:43 | 125 | 359 | 11.000000 | EXT | - |  | (c)
81322.600000 | 1.370000 | 1.330000 | -10.120000 | -10.160000 |  |  |  |  | 1330.000000 | 7447 |  | CORR | GENE | 05:24 | 05:41 | 05:54 | 54 | 381 | 10.000000 | EXT | - |  | (c)
81326.309000 | 5.079000 | 5.030000 | -6.411000 | -6.460000 |  |  |  |  | 5030.000000 | 7447 |  | CORR | AXGR | 04:37 | 04:40 | 04:40 | 153 | 32 | 10.000000 | EXT | - |  | (c)
81328.882000 | 7.652000 | 7.633000 | -3.838000 | -3.857000 |  |  |  |  | 3823.000000 | 7447 |  | CORR | СIGR | 06:40 | 06:50 | 06:53 | 34 | 162 | 10.000000 | EXT | - |  | (c)
81332.720000 | 0.000000 | -0.011000 | -11.475000 | -11.486000 | [5 empty] | 7448 | Смещение кромок | GWAN |  | 04:56 | 06:27 | 05:56 | 0 | 746 | 2.492000 | EXT | Смещение кромок. Наружу. Величина смещения - 2.5 мм. |  | (c)
81341.073000 | 8.353000 | 8.326000 | -3.122000 | -3.149000 |  |  |  |  | 3096.000000 | 7448 |  | CORR | GENE | 04:13 | 04:40 | 04:38 | 53 | 303 | 11.000000 | EXT | - |  | (c)
81344.195000 | 0.000000 | -0.036000 | -11.510000 | -11.546000 | [5 empty] | 7449 | Смещение кромок | GWAN |  | 01:32 | 01:52 | 01:54 | 0 | 276 | 2.680000 | EXT | Смещение кромок. Наружу. Величина смещения - 2.7 мм. |  | (c)
81355.705000 | 0.000000 | -0.021000 | -11.130000 | -11.151000 | -1461.000000 | -1150.000000 | -1192.000000 | 924.000000 |  | 7450 | Смещение кромок | GWAN |  | 02:46 | 03:36 | 03:29 | 0 | 537 | 3.151000 | EXT | Смещение кромок. Вовнутрь. Величина смещения - 3.2 мм. |  | (c)
81355.705000 | 0.000000 | -0.021000 | -11.130000 | -11.151000 | -323.000000 | -180.000000 | -148.000000 | 0.000000 |  | 7450 | Смещение кромок | GWAN |  | 05:49 | 06:12 | 06:18 | 0 | 349 | 2.718000 | EXT | Смещение кромок. Вовнутрь. Величина смещения - 2.7 мм. |  | (c)
81363.122000 | 7.417000 | 7.405000 | -3.713000 | -3.725000 | -1130.000000 | -1071.000000 | -1058.000000 | 986.000000 | 3696.000000 | 7450 |  | CORR | СIGR | 03:39 | 03:49 | 03:51 | 29 | 144 | 14.000000 | EXT | - |  | (c)
81368.453000 | 1.618000 | 1.365000 | -10.037000 | -10.290000 | -21.000000 | 67.000000 | 47.000000 | 0.000000 | 1365.000000 | 7451 |  | CORR | GENE | 02:59 | 03:14 | 03:10 | 517 | 137 | 10.000000 | EXT | -. Аномалия находится на отводе. |  | (c)
81370.463000 | 3.628000 | 3.567000 | -8.027000 | -8.088000 | -45.000000 | 55.000000 | 381.000000 | 0.000000 | 3567.000000 | 7451 |  | CORR | GENE | 02:55 | 03:12 | 04:04 | 81 | 852 | 10.000000 | EXT | -. Аномалия находится на отводе. |  | (c)
81378.490000 | 0.000000 | -0.046000 | -11.270000 | -11.316000 | -404.000000 | -326.000000 | -285.000000 | 13.370285 |  | 7452 | Смещение кромок | GWAN |  | 11:45 | 11:57 | 00:04 | 0 | 238 | 2.562000 | EXT | Смещение кромок. Вовнутрь. Аномалия находится на отводе. Величина смещения - 2.6 мм. |  | (c)
81379.276000 | 0.786000 | 0.013000 | -10.484000 | -11.257000 | 1302.000000 | 1368.000000 | 1381.000000 | 55.760034 | 13.000000 | 7452 |  | CORR | GENE | 04:20 | 04:31 | 04:33 | 1015 | 159 | 10.000000 | EXT | - |  | (c)
81379.580000 | 1.090000 | 1.074000 | -10.180000 | -10.196000 | 999.000000 | 1112.000000 | 1106.000000 | 73.468112 | 1074.000000 | 7452 |  | CORR | GENE | 03:31 | 03:49 | 03:48 | 61 | 214 | 14.000000 | EXT | - |  | (c)
81382.813000 | 4.323000 | 4.270000 | -6.947000 | -7.000000 | 1552.000000 | 1900.000000 | 1894.000000 | 0.000000 | 4270.000000 | 7452 |  | CORR | GENE | 05:00 | 05:57 | 05:56 | 83 | 685 | 11.000000 | EXT | - |  | (c)
81389.760000 | 0.000000 | -0.041000 | -11.305000 | -11.346000 | -1736.000000 | -1312.000000 | -1241.000000 | 20.235897 |  | 7453 | Смещение кромок | GWAN |  | 07:08 | 08:17 | 08:28 | 0 | 990 | 2.995000 | EXT | Смещение кромок. Наружу. Величина смещения - 3 мм. Аномалия находится на упругопластическом изгибе: R=521 Дн, максимальное растяжение на 5.1 час. |  | (c)
81405.060000 | 3.995000 | 3.973000 | -7.315000 | -7.337000 | 1313.000000 | 1396.000000 | 1409.000000 | 50.761009 | 3973.000000 | 7454 |  | CORR | СIGR | 04:48 | 05:01 | 05:04 | 41 | 192 | 10.000000 | EXT | -. Аномалия находится на упругопластическом изгибе: R=494 Дн, максимальное растяжение на 5.7 час. |  | (c)
81429.047000 | 5.157000 | 5.077000 | -5.543000 | -5.623000 |  |  |  |  | 5077.000000 | 7456 |  | SWAN |  | 01:13 | 01:27 | 01:40 | 219 | 339 | 18.586062 | INT | -. Эквивалент потери металла 19%. |  | (b)
81429.755000 | 5.865000 | 5.802000 | -4.835000 | -4.898000 |  |  |  |  | 4812.000000 | 7456 |  | CORR | GENE | 07:10 | 07:29 | 07:34 | 86 | 304 | 20.000000 | EXT | - |  | (c)
81432.589000 | 8.699000 | 7.226000 | -2.001000 | -3.474000 |  |  |  |  | 1890.000000 | 7456 |  | CORR | GENE | 03:40 | 04:11 | 04:05 | 1584 | 317 | 12.000000 | EXT | - |  | (c)
81435.230000 | 0.640000 | 0.180000 | -10.650000 | -11.110000 |  |  |  |  | 180.000000 | 7457 |  | CORR | GENE | 04:32 | 04:45 | 04:44 | 531 | 142 | 15.000000 | EXT | - |  | (c)
81435.455000 | 0.865000 | 0.828000 | -10.425000 | -10.462000 |  |  |  |  | 828.000000 | 7457 |  | CORR | GENE | 05:02 | 05:31 | 05:56 | 50 | 664 | 19.000000 | EXT | - |  | (c)
81436.120000 | 1.530000 | 1.118000 | -9.760000 | -10.172000 |  |  |  |  | 1118.000000 | 7457 |  | CORR | GENE | 07:06 | 07:12 | 07:11 | 627 | 58 | 14.000000 | EXT | - |  | (c)
81446.251000 | 0.371000 | 0.289000 | -11.124000 | -11.206000 | 1015.000000 | 1353.000000 | 1219.000000 | 1015.000000 | 289.000000 | 7458 |  | CORR | GENE | 05:07 | 06:02 | 05:40 | 107 | 408 | 14.000000 | EXT | - |  | (c)
81447.412000 | 1.532000 | 1.106000 | -9.963000 | -10.389000 | 1794.000000 | 1820.000000 | 1824.000000 | 1794.000000 | 1106.000000 | 7458 |  | CORR | GENE | 07:13 | 07:17 | 07:18 | 835 | 60 | 12.000000 | EXT | - |  | (c)
81451.106000 | 5.226000 | 5.138000 | -6.269000 | -6.357000 | 1720.000000 | 1743.000000 | 1743.000000 | 1720.000000 | 5138.000000 | 7458 |  | CORR | GENE | 07:01 | 07:05 | 07:05 | 214 | 45 | 10.000000 | EXT | - |  | (c)
81455.659000 | 9.779000 | 9.739000 | -1.716000 | -1.756000 | 636.000000 | 981.000000 | 876.000000 | 636.000000 | 1644.000000 | 7458 |  | CORR | GENE | 04:06 | 05:02 | 04:45 | 112 | 479 | 13.000000 | EXT | - |  | (c)
81457.375000 | 0.000000 | -0.019000 | -11.240000 | -11.259000 | 1290.000000 | 1295.000000 | 1300.000000 | 1290.000000 |  | 7459 | Нарушение формы кольцевого шва | GWAN |  | 00:15 | 00:16 | 00:17 | 0 | 20 |  | EXT | Нарушение формы кольцевого шва. Аномалия находится на отводе. |  | (c)
81461.657000 | 4.282000 | 4.199000 | -6.958000 | -7.041000 | -1406.000000 | -1221.000000 | -1028.000000 | 651.000000 | 4199.000000 | 7459 |  | CORR | GENE | 05:00 | 05:30 | 06:01 | 237 | 755 | 15.000000 | EXT | -. Аномалия находится на отводе. |  | (c)
81462.493000 | 5.118000 | 5.025000 | -6.122000 | -6.215000 | -1127.000000 | -937.000000 | -846.000000 | 566.000000 | 5025.000000 | 7459 |  | CORR | GENE | 05:45 | 06:16 | 06:31 | 136 | 561 | 11.000000 | EXT | -. Аномалия находится на отводе. |  | (c)
81463.373000 | 5.998000 | 5.948000 | -5.242000 | -5.292000 | -1077.000000 | -928.000000 | -899.000000 | 722.000000 | 5226.000000 | 7459 |  | CORR | GENE | 05:53 | 06:17 | 06:22 | 66 | 355 | 15.000000 | EXT | -. Аномалия находится на отводе. |  | (c)
81464.700000 | 7.325000 | 7.284000 | -3.915000 | -3.956000 | -1432.000000 | -1241.000000 | -1273.000000 | 1115.000000 | 3912.000000 | 7459 |  | CORR | СIGR | 04:56 | 05:27 | 05:22 | 44 | 317 | 13.000000 | EXT | -. Аномалия находится на отводе. |  | (c)
81465.147000 | 7.772000 | 7.695000 | -3.468000 | -3.545000 | -1085.000000 | -952.000000 | -826.000000 | 567.000000 | 3449.000000 | 7459 |  | CORR | GENE | 05:52 | 06:14 | 06:34 | 96 | 518 | 14.000000 | EXT | -. Аномалия находится на отводе. |  | (c)
81466.967000 | 9.592000 | 9.499000 | -1.648000 | -1.741000 | -1350.000000 | -1192.000000 | -1118.000000 | 886.000000 | 1557.000000 | 7459 |  | CORR | GENE | 05:09 | 05:35 | 05:47 | 184 | 464 | 12.000000 | EXT | -. Аномалия находится на отводе. |  | (c)
81473.013000 | 4.398000 | 4.360000 | -7.122000 | -7.160000 | -654.000000 | -402.000000 | -341.000000 | 29.000000 | 4360.000000 | 7460 |  | CORR | GENE | 05:06 | 05:47 | 05:57 | 78 | 625 | 12.000000 | EXT | - |  | (c)
81479.136000 | 10.521000 | 10.492000 | -0.999000 | -1.028000 | -203.000000 | -111.000000 | -86.000000 | 0.000000 | 983.000000 | 7460 |  | CORR | GENE | 06:19 | 06:34 | 06:38 | 45 | 234 | 11.000000 | EXT | - |  | (c)
81480.932000 | 0.797000 | 0.751000 | -10.223000 | -10.269000 | 1249.000000 | 1403.000000 | 1448.000000 | 1249.000000 | 751.000000 | 7461 |  | CORR | GENE | 06:12 | 06:37 | 06:44 | 104 | 399 | 14.000000 | EXT | -. Аномалия находится на отводе. |  | (c)
81498.544000 | 7.389000 | 7.358000 | -4.136000 | -4.167000 | -2048.000000 | -1965.000000 | -1946.000000 | 1845.000000 | 4104.000000 | 7462 |  | CORR | GENE | 06:08 | 06:21 | 06:24 | 63 | 203 | 10.000000 | EXT | - |  | (c)
81502.540000 | 11.385000 | 11.363000 | -0.140000 | -0.162000 | -2060.000000 | -1669.000000 | -1832.000000 | 1604.000000 | 76.000000 | 7462 |  | CORR | GENE | 06:06 | 07:09 | 06:43 | 86 | 456 | 15.000000 | EXT | - |  | (c)
81512.186000 | 9.506000 | 8.490000 | -1.579000 | -2.595000 | 1092.000000 | 1195.000000 | 1192.000000 | 1092.000000 | 1004.000000 | 7463 |  | CORR | GENE | 05:58 | 06:15 | 06:14 | 1591 | 200 | 13.000000 | EXT | -. Аномалия находится на отводе. |  | (c)
81512.423000 | 9.743000 | 9.651000 | -1.342000 | -1.434000 | 822.000000 | 991.000000 | 932.000000 | 822.000000 | 1300.000000 | 7463 |  | CORR | GENE | 05:14 | 05:42 | 05:32 | 134 | 219 | 10.000000 | EXT | -. Аномалия находится на отводе. |  | (c)
81512.908000 | 10.228000 | 10.189000 | -0.857000 | -0.896000 | 823.000000 | 1157.000000 | 1132.000000 | 823.000000 | 502.000000 | 7463 |  | CORR | GENE | 05:15 | 06:08 | 06:04 | 394 | 617 | 11.000000 | EXT | -. Аномалия находится на отводе. |  | (c)
81515.807000 | 2.042000 | 2.008000 | -9.408000 | -9.442000 |  |  |  |  | 2008.000000 | 7464 |  | CORR | GENE | 03:36 | 03:46 | 03:48 | 58 | 142 | 10.000000 | EXT | - |  | (c)
81516.331000 | 2.566000 | 2.551000 | -8.884000 | -8.899000 |  |  |  |  | 2551.000000 | 7464 |  | CORR | СIGR | 05:25 | 05:37 | 05:36 | 33 | 141 | 11.000000 | EXT | - |  | (c)
81518.035000 | 4.270000 | 4.139000 | -7.180000 | -7.311000 |  |  |  |  | 4139.000000 | 7464 |  | CORR | GENE | 05:49 | 06:11 | 06:07 | 131 | 216 | 11.000000 | EXT | - |  | (c)
81519.136000 | 5.371000 | 4.291000 | -6.079000 | -7.159000 |  |  |  |  | 4291.000000 | 7464 |  | CORR | GENE | 08:02 | 08:37 | 08:26 | 1850 | 295 | 11.000000 | EXT | - |  | (c)
81521.571000 | 7.806000 | 7.778000 | -3.644000 | -3.672000 |  |  |  |  | 3640.000000 | 7464 |  | CORR | СIGR | 05:14 | 05:32 | 05:30 | 32 | 207 | 11.000000 | EXT | - |  | (c)
81521.633000 | 7.868000 | 7.796000 | -3.582000 | -3.654000 |  |  |  |  | 3476.000000 | 7464 |  | CORR | GENE | 06:21 | 06:26 | 06:25 | 178 | 48 | 10.000000 | EXT | - |  | (c)
81522.129000 | 8.364000 | 8.284000 | -3.086000 | -3.166000 |  |  |  |  | 3057.000000 | 7464 |  | CORR | GENE | 04:58 | 05:24 | 05:23 | 109 | 302 | 12.000000 | EXT | - |  | (c)
81524.808000 | 11.043000 | 11.031000 | -0.407000 | -0.419000 |  |  |  |  | 394.000000 | 7464 |  | CORR | СIGR | 03:39 | 03:47 | 03:47 | 25 | 99 | 11.000000 | EXT | - |  | (c)
81546.639000 | 10.634000 | 10.160000 | -0.141000 | -0.615000 |  |  |  |  | 71.000000 | 7466 |  | CORR | GENE | 04:29 | 04:44 | 04:39 | 544 | 115 | 14.000000 | EXT | -. Аномалия находится на упругопластическом изгибе: R=420 Дн, максимальное растяжение на 8.5 час. |  | (c)
81547.526000 | 0.746000 | 0.576000 | -1.484000 | -1.654000 | -1807.000000 | -1765.000000 | -1770.000000 | 1734.000000 | 576.000000 | 7467 |  | CORR | GENE | 04:42 | 04:49 | 04:48 | 303 | 73 | 10.000000 | EXT | -. Аномалия находится на упругопластическом изгибе: R=406 Дн, максимальное растяжение на 8.2 час. |  | (c)
81549.010000 | 0.000000 | -0.035000 | -9.835000 | -9.870000 | [5 empty] | 7468 | Смещение кромок | GWAN |  | 00:56 | 01:55 | 02:16 | 0 | 999 | 3.502000 | EXT | Смещение кромок. Наружу. Величина смещения - 3.5 мм. Аномалия находится на упругопластическом изгибе: R=408 Дн, максимальное растяжение на 7.8 час. |  | (c)
81553.292000 | 4.282000 | 4.233000 | -5.553000 | -5.602000 |  |  |  |  | 4233.000000 | 7468 |  | CORR | GENE | 03:47 | 04:00 | 04:16 | 77 | 355 | 10.000000 | EXT | -. Аномалия находится на упругопластическом изгибе: R=493 Дн, максимальное растяжение на 6.3 час. |  | (c)
81565.736000 | 6.891000 | 6.792000 | -4.579000 | -4.678000 |  |  |  |  | 4558.000000 | 7469 |  | CORR | GENE | 04:58 | 05:23 | 05:50 | 120 | 636 | 13.000000 | EXT | -. Аномалия находится на упругопластическом изгибе: R=313 Дн, максимальное растяжение на 6.1 час. |  | (c)
81567.176000 | 8.331000 | 8.302000 | -3.139000 | -3.168000 |  |  |  |  | 3120.000000 | 7469 |  | CORR | GENE | 06:05 | 06:35 | 06:23 | 48 | 224 | 12.000000 | EXT | -. Аномалия находится на упругопластическом изгибе: R=337 Дн, максимальное растяжение на 6.1 час. |  | (c)
81572.064000 | 1.749000 | 1.644000 | -9.721000 | -9.826000 |  |  |  |  | 1644.000000 | 7470 |  | CORR | GENE | 01:44 | 01:49 | 01:49 | 155 | 72 | 10.000000 | EXT | -. Аномалия находится на упругопластическом изгибе: R=544 Дн, максимальное растяжение на 6.1 час. |  | (c)
81604.191000 | 10.821000 | 10.527000 | -0.269000 | -0.563000 | -681.000000 | -582.000000 | -492.000000 | 303.000000 | 231.000000 | 7472 |  | CORR | GENE | 04:44 | 05:00 | 05:15 | 332 | 378 | 14.000000 | EXT | - |  | (c)
81604.620000 | 0.160000 | 0.119000 | -10.995000 | -11.036000 | 999.000000 | 1210.000000 | 1140.000000 | 65.156655 | 119.000000 | 7473 |  | CORR | GENE | 05:12 | 05:46 | 05:34 | 92 | 283 | 15.000000 | EXT | -. Аномалия находится на отводе. |  | (c)
81604.930000 | 0.470000 | 0.459000 | -10.685000 | -10.696000 | 826.000000 | 913.000000 | 1031.000000 | 63.623387 | 459.000000 | 7473 |  | CORR | GENE | 04:44 | 04:58 | 05:17 | 76 | 411 | 15.000000 | EXT | -. Аномалия находится на отводе. |  | (c)
81605.362000 | 0.902000 | 0.885000 | -10.253000 | -10.270000 | 1184.000000 | 1250.000000 | 1249.000000 | 68.708946 | 885.000000 | 7473 |  | CORR | СIGR | 05:42 | 05:52 | 05:52 | 33 | 130 | 11.000000 | EXT | -. Аномалия находится на отводе. |  | (c)
81607.401000 | 2.941000 | 2.778000 | -8.214000 | -8.377000 | 1390.000000 | 1423.000000 | 1441.000000 | 55.448035 | 2778.000000 | 7473 |  | CORR | GENE | 06:15 | 06:20 | 06:23 | 835 | 102 | 10.000000 | EXT | -. Аномалия находится на отводе. |  | (c)
81609.815000 | 5.355000 | 5.333000 | -5.800000 | -5.822000 | 1404.000000 | 1669.000000 | 1590.000000 | 21.780723 | 5333.000000 | 7473 |  | CORR | GENE | 06:17 | 07:00 | 06:47 | 54 | 371 | 11.000000 | EXT | -. Аномалия находится на отводе. |  | (c)
81626.955000 | 0.000000 | -0.031000 | -10.670000 | -10.701000 | [5 empty] | 7475 | Смещение кромок | GWAN |  | 01:07 | 01:54 | 01:46 | 0 | 491 | 3.107000 | EXT | Смещение кромок. Вовнутрь. Величина смещения - 3.1 мм. |  | (c)
81626.955000 | 0.000000 | -0.031000 | -10.670000 | -10.701000 | [5 empty] | 7475 | Смещение кромок | GWAN |  | 09:31 | 09:46 | 09:59 | 0 | 340 | 3.230000 | EXT | Смещение кромок. Вовнутрь. Величина смещения - 3.2 мм. |  | (c)
81630.862000 | 3.907000 | 3.885000 | -6.763000 | -6.785000 |  |  |  |  | 3885.000000 | 7475 |  | CORR | GENE | 07:30 | 08:24 | 08:08 | 87 | 469 | 13.000000 | EXT | - |  | (c)
81637.625000 | 0.000000 | -0.031000 | -11.440000 | -11.471000 | [5 empty] | 7476 | Смещение кромок | GWAN |  | 09:27 | 09:55 | 09:54 | 0 | 334 | 2.321000 | EXT | Смещение кромок. Наружу. Величина смещения - 2.3 мм. |  | (c)
81637.902000 | 0.277000 | 0.209000 | -11.163000 | -11.231000 |  |  |  |  | 209.000000 | 7476 |  | CORR | GENE | 03:09 | 03:15 | 03:14 | 249 | 62 | 15.000000 | EXT | - |  | (c)
81638.625000 | 1.000000 | 0.733000 | -10.440000 | -10.707000 |  |  |  |  | 733.000000 | 7476 |  | CORR | GENE | 04:02 | 04:05 | 04:09 | 331 | 84 | 15.000000 | EXT | - |  | (c)
81639.487000 | 1.862000 | 1.609000 | -9.578000 | -9.831000 |  |  |  |  | 1609.000000 | 7476 |  | CORR | GENE | 03:57 | 04:02 | 04:04 | 354 | 89 | 10.000000 | EXT | - |  | (c)
81639.987000 | 2.362000 | 2.339000 | -9.078000 | -9.101000 |  |  |  |  | 2339.000000 | 7476 |  | CORR | PITT | 04:10 | 04:17 | 04:15 | 43 | 53 | 13.000000 | EXT | - |  | (c)
81644.442000 | 6.817000 | 6.801000 | -4.623000 | -4.639000 |  |  |  |  | 4602.000000 | 7476 |  | CORR | СIGR | 07:40 | 07:49 | 07:50 | 37 | 124 | 10.000000 | EXT | - |  | (c)
81646.620000 | 8.995000 | 8.982000 | -2.445000 | -2.458000 |  |  |  |  | 2427.000000 | 7476 |  | CORR | СIGR | 04:24 | 04:31 | 04:33 | 31 | 112 | 10.000000 | EXT | - |  | (c)
81648.019000 | 10.394000 | 10.384000 | -1.046000 | -1.056000 |  |  |  |  | 1033.000000 | 7476 |  | CORR | СIGR | 04:15 | 04:20 | 04:21 | 23 | 75 | 10.000000 | EXT | - |  | (c)
81649.292000 | 0.227000 | 0.103000 | -10.993000 | -11.117000 |  |  |  |  | 103.000000 | 7477 |  | CORR | GENE | 05:49 | 05:54 | 05:53 | 245 | 57 | 15.000000 | EXT | - |  | (c)
81653.158000 | 4.093000 | 4.073000 | -7.127000 | -7.147000 |  |  |  |  | 4073.000000 | 7477 |  | CORR | GENE | 04:07 | 04:27 | 04:22 | 86 | 184 | 11.000000 | EXT | - |  | (c)
81657.855000 | 8.790000 | 8.694000 | -2.430000 | -2.526000 |  |  |  |  | 1821.000000 | 7477 |  | CORR | GENE | 05:47 | 06:00 | 05:58 | 705 | 138 | 10.000000 | EXT | - |  | (c)
81658.182000 | 9.117000 | 8.967000 | -2.103000 | -2.253000 |  |  |  |  | 2003.000000 | 7477 |  | CORR | GENE | 07:06 | 07:08 | 07:10 | 250 | 49 | 10.000000 | EXT | - |  | (c)
81679.902000 | 9.817000 | 9.514000 | -1.668000 | -1.971000 |  |  |  |  | 1584.000000 | 7479 |  | CORR | GENE | 08:34 | 08:54 | 08:45 | 387 | 148 | 15.000000 | EXT | -. Аномалия находится на упругопластическом изгибе: R=455 Дн, максимальное растяжение на 0.4 час. |  | (c)
81681.570000 | 0.000000 | -0.041000 | -10.920000 | -10.961000 | [5 empty] | 7480 | Нарушение формы кольцевого шва | GWAN |  | 05:11 | 05:51 | 05:41 | 0 | 365 |  | EXT | Нарушение формы кольцевого шва. Аномалия находится на упругопластическом изгибе: R=493 Дн, максимальное растяжение на 0.4 час. |  | (c)
81681.570000 | 0.000000 | -0.021000 | -10.920000 | -10.941000 | [5 empty] | 7480 | Смещение кромок | GWAN |  | 06:40 | 07:12 | 07:37 | 0 | 703 | 2.626000 | EXT | Смещение кромок. Наружу. Величина смещения - 2.6 мм. Аномалия находится на упругопластическом изгибе: R=493 Дн, максимальное растяжение на 0.4 час. |  | (c)
81684.388000 | 2.818000 | 2.733000 | -8.102000 | -8.187000 |  |  |  |  | 2733.000000 | 7480 |  | ARTD | GENE | 07:42 | 07:49 | 07:49 | 174 | 76 | 10.385439 | EXT | -. Эквивалент потери металла 10%. Аномалия находится на упругопластическом изгибе: R=518 Дн, максимальное растяжение на 0.5 час. |  | (c)
81687.386000 | 5.816000 | 5.748000 | -5.104000 | -5.172000 |  |  |  |  | 4998.000000 | 7480 |  | ARTD | GENE | 07:42 | 07:49 | 07:49 | 174 | 87 | 10.000000 | EXT | -. Эквивалент потери металла 10%. Аномалия находится на упругопластическом изгибе: R=451 Дн, максимальное растяжение на 0.4 час. |  | (c)
81695.760000 | 3.270000 | 3.214000 | -8.165000 | -8.221000 |  |  |  |  | 3214.000000 | 7481 |  | CORR | GENE | 04:06 | 04:27 | 04:28 | 124 | 272 | 10.000000 | EXT | -. Аномалия находится на упругопластическом изгибе: R=340 Дн, максимальное растяжение на 0.3 час. |  | (c)
81698.445000 | 5.955000 | 5.505000 | -5.480000 | -5.930000 |  |  |  |  | 4937.000000 | 7481 |  | CORR | GENE | 07:24 | 07:36 | 07:33 | 993 | 109 | 11.000000 | EXT | -. Аномалия находится на упругопластическом изгибе: R=356 Дн, максимальное растяжение на 0.3 час. |  | (c)
81699.694000 | 7.204000 | 7.028000 | -4.231000 | -4.407000 |  |  |  |  | 4182.000000 | 7481 |  | CORR | GENE | 07:24 | 07:28 | 07:29 | 225 | 53 | 12.000000 | EXT | -. Аномалия находится на упругопластическом изгибе: R=370 Дн, максимальное растяжение на 0.3 час. |  | (c)
81710.120000 | 6.195000 | 6.121000 | -5.280000 | -5.354000 |  |  |  |  | 5265.000000 | 7482 |  | CORR | GENE | 06:42 | 06:57 | 07:19 | 89 | 470 | 10.000000 | EXT | -. Аномалия находится на упругопластическом изгибе: R=755 Дн, максимальное растяжение на 0.5 час. |  | (c)
81748.307000 | 10.057000 | 10.037000 | -1.413000 | -1.433000 |  |  |  |  | 1369.000000 | 7485 |  | CORR | GENE | 03:53 | 04:05 | 04:10 | 64 | 206 | 10.000000 | EXT | - |  | (c)
81748.938000 | 10.688000 | 10.669000 | -0.782000 | -0.801000 |  |  |  |  | 769.000000 | 7485 |  | CORR | СIGR | 04:35 | 04:49 | 04:54 | 32 | 231 | 10.000000 | EXT | - |  | (c)
81749.263000 | 11.013000 | 10.972000 | -0.457000 | -0.498000 |  |  |  |  | 428.000000 | 7485 |  | CORR | GENE | 03:55 | 04:28 | 04:15 | 70 | 253 | 10.000000 | EXT | - |  | (c)
81749.350000 | 11.100000 | 11.100000 | -0.370000 | -0.370000 |  |  |  |  | 285.000000 | 7485 |  | CORR | GENE | 03:20 | 03:27 | 03:32 | 85 | 157 | 10.000000 | EXT | - |  | (c)
81752.263000 | 2.543000 | 2.494000 | -8.932000 | -8.981000 |  |  |  |  | 2494.000000 | 7486 |  | CORR | GENE | 06:07 | 06:31 | 06:21 | 75 | 181 | 10.000000 | EXT | - |  | (c)
81773.564000 | 1.279000 | 1.252000 | -10.266000 | -10.293000 |  |  |  |  | 1252.000000 | 7488 |  | CORR | GENE | 05:09 | 05:26 | 05:23 | 68 | 181 | 13.000000 | EXT | - |  | (c)
81773.613000 | 1.328000 | 1.298000 | -10.217000 | -10.247000 |  |  |  |  | 1298.000000 | 7488 |  | CORR | PITT | 03:58 | 04:00 | 04:00 | 50 | 30 | 18.000000 | EXT | - |  | (c)
81780.695000 | 8.410000 | 8.236000 | -3.135000 | -3.309000 |  |  |  |  | 3112.000000 | 7488 |  | CORR | GENE | 06:03 | 06:25 | 06:15 | 197 | 150 | 15.000000 | EXT | - |  | (c)
81781.072000 | 8.787000 | 8.746000 | -2.758000 | -2.799000 |  |  |  |  | 2753.000000 | 7488 |  | CORR | GENE | 04:00 | 04:11 | 04:18 | 46 | 226 | 12.000000 | EXT | - |  | (c)
81782.562000 | 10.277000 | 10.247000 | -1.268000 | -1.298000 |  |  |  |  | 1232.000000 | 7488 |  | ARTD | GENE | 05:00 | 05:16 | 05:13 | 66 | 159 | 10.392043 | EXT | -. Эквивалент потери металла 10%. |  | (c)
81816.098000 | 9.348000 | 9.322000 | -2.332000 | -2.358000 | -1307.000000 | -1205.000000 | -1209.000000 | 1111.000000 | 2308.000000 | 7491 |  | CORR | GENE | 05:25 | 05:41 | 05:41 | 50 | 196 | 12.000000 | EXT | -. Аномалия находится на отводе. |  | (c)
81827.356000 | 8.926000 | 8.906000 | -1.004000 | -1.024000 |  |  |  |  | 982.000000 | 7492 |  | CORR | СIGR | 04:40 | 05:02 | 04:57 | 42 | 205 | 10.000000 | EXT | - |  | (c)
81835.205000 | 6.845000 | 6.774000 | -3.750000 | -3.821000 |  |  |  |  | 3684.000000 | 7493 |  | GOUG | GENE | 00:08 | 00:21 | 00:27 | 137 | 239 | 6.000000 | EXT | -. Зона задиров. |  | (c)
81873.074000 | 0.384000 | 0.055000 | -11.126000 | -11.455000 |  |  |  |  | 55.000000 | 7497 |  | CORR | GENE | 04:56 | 05:02 | 05:03 | 727 | 93 | 10.000000 | EXT | - |  | (c)
81906.615000 | 0.000000 | -0.026000 | -11.600000 | -11.626000 | 716.000000 | 789.000000 | 809.000000 | 716.000000 |  | 7500 | Смещение кромок | GWAN |  | 02:09 | 02:21 | 02:24 | 0 | 186 | 2.617000 | EXT | Смещение кромок. Вовнутрь. Величина смещения - 2.6 мм. |  | (c)
81933.245000 | 3.905000 | 3.861000 | -7.030000 | -7.074000 | 1120.000000 | 1184.000000 | 1200.000000 | 1120.000000 | 3861.000000 | 7502 |  | CORR | GENE | 06:01 | 06:11 | 06:14 | 63 | 160 | 10.000000 | EXT | -. Аномалия находится на отводе. |  | (c)
81953.064000 | 1.119000 | 1.087000 | -10.521000 | -10.553000 | -1156.000000 | -890.000000 | -1023.000000 | 890.000000 | 1087.000000 | 7504 |  | CORR | СIGR | 04:59 | 05:42 | 05:21 | 40 | 266 | 11.000000 | EXT | - |  | (c)
81958.700000 | 6.755000 | 6.740000 | -4.885000 | -4.900000 | -1099.000000 | -957.000000 | -970.000000 | 841.000000 | 4858.000000 | 7504 |  | CORR | СIGR | 05:09 | 05:31 | 05:29 | 42 | 258 | 12.000000 | EXT | - |  | (c)
81959.784000 | 7.839000 | 7.816000 | -3.801000 | -3.824000 | -1004.000000 | -867.000000 | -933.000000 | 863.000000 | 3790.000000 | 7504 |  | CORR | СIGR | 05:24 | 05:46 | 05:35 | 34 | 141 | 13.000000 | EXT | - |  | (c)
82001.963000 | 3.933000 | 3.891000 | -7.242000 | -7.284000 | 1076.000000 | 1315.000000 | 1269.000000 | 46.476476 | 3891.000000 | 7508 |  | CORR | GENE | 05:18 | 05:56 | 05:49 | 66 | 386 | 12.000000 | EXT | - |  | (c)
82043.660000 | 0.000000 | -0.026000 | -11.615000 | -11.641000 | 852.000000 | 1053.000000 | 1025.000000 | 852.000000 |  | 7512 | Смещение кромок | GWAN |  | 02:56 | 03:28 | 03:24 | 0 | 346 | 2.801000 | EXT | Смещение кромок. Наружу. Величина смещения - 2.8 мм. |  | (c)
82043.660000 | 0.000000 | -0.011000 | -11.615000 | -11.626000 | 1938.000000 | 2089.000000 | 2068.000000 | 1938.000000 |  | 7512 | Смещение кромок | GWAN |  | 05:51 | 06:15 | 06:12 | 0 | 258 | 2.558000 | EXT | Смещение кромок. Наружу. Величина смещения - 2.6 мм. |  | (c)
82043.660000 | 0.000000 | -0.031000 | -11.615000 | -11.646000 | -1352.000000 | -1039.000000 | -1043.000000 | 733.000000 |  | 7512 | Смещение кромок | GWAN |  | 09:00 | 09:51 | 09:50 | 0 | 619 | 2.786000 | EXT | Смещение кромок. Наружу. Величина смещения - 2.8 мм. |  | (c)
82049.919000 | 6.259000 | 5.822000 | -5.356000 | -5.793000 | 1730.000000 | 1796.000000 | 1791.000000 | 1730.000000 | 4743.000000 | 7512 |  | CORR | GENE | 05:17 | 05:28 | 05:27 | 1050 | 123 | 14.000000 | EXT | - |  | (c)
82076.247000 | 9.357000 | 9.348000 | -2.293000 | -2.302000 | 2078.000000 | 2169.000000 | 2145.000000 | 2078.000000 | 2264.000000 | 7514 |  | CORR | СIGR | 07:25 | 07:40 | 07:36 | 38 | 135 | 8.000000 | EXT | - |  | (c)
82092.503000 | 2.833000 | 2.701000 | -8.607000 | -8.739000 | 379.000000 | 428.000000 | 421.000000 | 33.967269 | 2701.000000 | 7516 | Дефект проката | MIAN | GENE | 11:18 | 11:25 | 11:24 | 341 | 84 | 10.375944 | INT | Дефект проката. Эквивалент потери металла 10%. |  | (c)
82094.232000 | 4.562000 | 4.508000 | -6.878000 | -6.932000 | -2101.000000 | -1907.000000 | -1892.000000 | 10.469876 | 4508.000000 | 7516 |  | CORR | GENE | 04:37 | 05:09 | 05:11 | 85 | 418 | 12.000000 | EXT | - |  | (c)
82101.131000 | 0.021000 | 0.020000 | -11.054000 | -11.055000 | 1967.000000 | -1929.000000 | -1422.000000 | 0.000000 | 20.000000 | 7517 |  | CORR | GENE | 04:41 | 06:12 | 07:34 | 171 | 2144 | 13.000000 | EXT | - |  | (c)
82108.763000 | 7.653000 | 7.634000 | -3.422000 | -3.441000 | 1785.000000 | 1930.000000 | 1898.000000 | 17.762940 | 3397.000000 | 7517 |  | CORR | СIGR | 04:11 | 04:34 | 04:29 | 44 | 225 | 8.000000 | EXT | - |  | (c)
82112.145000 | 11.035000 | 10.874000 | -0.040000 | -0.201000 | 1531.000000 | 1597.000000 | 1858.000000 | 3.721439 | 34.000000 | 7517 |  | CORR | GENE | 03:30 | 03:41 | 04:23 | 167 | 653 | 12.000000 | EXT | - |  | (c)
82133.486000 | 11.231000 | 11.213000 | -0.309000 | -0.327000 | 1112.000000 | 1218.000000 | 1204.000000 | 1112.000000 | 278.000000 | 7519 |  | CORR | GENE | 05:07 | 05:24 | 05:22 | 49 | 183 | 12.000000 | EXT | - |  | (c)
82168.054000 | 0.044000 | 0.033000 | -9.741000 | -9.752000 | 754.000000 | 1256.000000 | 1326.000000 | 754.000000 | 33.000000 | 7523 |  | CORR | GENE | 02:15 | 03:36 | 03:47 | 82 | 1143 | 10.000000 | EXT | - |  | (c)
82200.543000 | 11.133000 | 11.087000 | -0.052000 | -0.098000 | 599.000000 | 722.000000 | 726.000000 | 599.000000 | 52.000000 | 7525 |  | CORR | GENE | 02:04 | 02:24 | 02:25 | 46 | 254 | 11.000000 | EXT | - |  | (c)
82200.595000 | 0.000000 | -0.016000 | -11.620000 | -11.636000 | 1064.000000 | 1180.000000 | 1404.000000 | 1064.000000 |  | 7526 | Смещение кромок | GWAN |  | 04:14 | 04:32 | 05:08 | 0 | 680 | 2.656000 | EXT | Смещение кромок. Вовнутрь. Величина смещения - 2.7 мм. |  | (c)
82200.595000 | 0.000000 | -0.031000 | -11.620000 | -11.651000 | -852.000000 | -748.000000 | -579.000000 | 306.000000 |  | 7526 | Смещение кромок | GWAN |  | 11:04 | 11:21 | 11:48 | 0 | 546 | 2.825000 | EXT | Смещение кромок. Вовнутрь. Величина смещения - 2.8 мм. |  | (c)
82206.799000 | 6.204000 | 6.136000 | -5.416000 | -5.484000 | 534.000000 | 562.000000 | 556.000000 | 534.000000 | 5263.000000 | 7526 |  | CORR | AXGR | 02:48 | 02:52 | 02:52 | 221 | 44 | 10.000000 | EXT | - |  | (c)
82207.129000 | 6.534000 | 6.517000 | -5.086000 | -5.103000 | 805.000000 | 862.000000 | 863.000000 | 805.000000 | 5066.000000 | 7526 |  | CORR | СIGR | 03:32 | 03:41 | 03:41 | 37 | 116 | 10.000000 | EXT | - |  | (c)
82217.963000 | 5.748000 | 5.674000 | -5.842000 | -5.916000 | -1048.000000 | -934.000000 | -867.000000 | 686.000000 | 5674.000000 | 7527 |  | CORR | GENE | 05:32 | 05:50 | 06:01 | 80 | 362 | 12.000000 | EXT | - |  | (c)
82221.468000 | 9.253000 | 9.242000 | -2.337000 | -2.348000 | -457.000000 | -406.000000 | -392.000000 | 328.000000 | 2321.000000 | 7527 |  | CORR | СIGR | 07:07 | 07:16 | 07:18 | 27 | 129 | 10.000000 | EXT | -. Аномалия находится на упругопластическом изгибе: R=521 Дн, максимальное растяжение на 0.8 час. |  | (c)
82235.468000 | 0.028000 | 0.015000 | -10.742000 | -10.755000 | -1708.000000 | -617.000000 | -813.000000 | 0.000000 | 15.000000 | 7529 |  | CORR | GENE | 03:18 | 06:14 | 05:42 | 141 | 1790 | 14.000000 | EXT | -. Аномалия находится на упругопластическом изгибе: R=384 Дн, максимальное растяжение на 0.6 час. |  | (c)
82257.505000 | 0.000000 | -0.031000 | -11.225000 | -11.256000 | 975.000000 | 1085.000000 | 1097.000000 | 81.643259 |  | 7531 | Смещение кромок | GWAN |  | 02:37 | 02:55 | 02:56 | 0 | 244 | 2.672000 | EXT | Смещение кромок. Наружу. Аномалия находится на отводе. Величина смещения - 2.7 мм. |  | (c)
82257.505000 | 0.000000 | -0.021000 | -11.225000 | -11.246000 | 2102.000000 | -2206.000000 | 2203.000000 | 0.000000 |  | 7531 | Смещение кромок | GWAN |  | 05:39 | 06:03 | 05:55 | 0 | 203 | 2.291000 | EXT | Смещение кромок. Наружу. Аномалия находится на отводе. Величина смещения - 2.3 мм. |  | (c)
82257.505000 | 0.000000 | -0.026000 | -11.225000 | -11.251000 | -1320.000000 | -1189.000000 | -1218.000000 | 73.513060 |  | 7531 | Смещение кромок | GWAN |  | 08:26 | 08:48 | 08:43 | 0 | 203 | 2.443000 | EXT | Смещение кромок. Наружу. Аномалия находится на отводе. Величина смещения - 2.4 мм. |  | (c)
82257.505000 | 0.000000 | -0.026000 | -11.225000 | -11.251000 | -233.000000 | -39.000000 | -58.000000 | 0.000000 |  | 7531 | Смещение кромок | GWAN |  | 11:22 | 11:53 | 11:50 | 0 | 351 | 2.788000 | EXT | Смещение кромок. Вовнутрь. Аномалия находится на отводе. Величина смещения - 2.8 мм. |  | (c)
82268.576000 | 11.071000 | 11.059000 | -0.154000 | -0.166000 | -2145.000000 | -2107.000000 | -2036.000000 | 6.926052 | 110.000000 | 7531 |  | CORR | GENE | 06:13 | 06:19 | 06:31 | 56 | 218 | 10.000000 | EXT | -. Аномалия находится на упругопластическом изгибе: R=476 Дн, максимальное растяжение на 6.2 час. |  | (c)
82290.785000 | 0.000000 | -0.011000 | -11.185000 | -11.196000 | -1558.000000 | -1418.000000 | -1430.000000 | 54.307676 |  | 7534 | Смещение кромок | GWAN |  | 06:05 | 06:27 | 06:25 | 0 | 256 | 2.482000 | EXT | Смещение кромок. Наружу. Величина смещения - 2.5 мм. |  | (c)
82290.785000 | 0.000000 | -0.031000 | -11.185000 | -11.216000 | 66.000000 | 112.000000 | 294.000000 | 23.732572 |  | 7534 | Смещение кромок | GWAN |  | 10:27 | 10:34 | 11:04 | 0 | 456 | 2.306000 | EXT | Смещение кромок. Вовнутрь. Величина смещения - 2.3 мм. |  | (c)
82290.817000 | 0.032000 | 0.016000 | -11.153000 | -11.169000 | -2156.000000 | -1457.000000 | -1387.000000 | 0.000000 | 16.000000 | 7534 |  | CORR | GENE | 04:28 | 06:21 | 06:32 | 53 | 1538 | 11.000000 | EXT | - |  | (c)
82290.889000 | 0.104000 | 0.084000 | -11.081000 | -11.101000 | -2082.000000 | -1760.000000 | -1875.000000 | 11.988748 | 84.000000 | 7534 |  | CORR | СIGR | 04:40 | 05:32 | 05:14 | 40 | 414 | 15.000000 | EXT | - |  | (c)
82290.966000 | 0.181000 | 0.145000 | -11.004000 | -11.040000 | -908.000000 | -830.000000 | -786.000000 | 43.653449 | 145.000000 | 7534 |  | CORR | СIGR | 07:50 | 08:02 | 08:09 | 42 | 245 | 8.000000 | EXT | - |  | (c)
82291.152000 | 0.367000 | 0.341000 | -10.818000 | -10.844000 | -2161.000000 | -1958.000000 | -2028.000000 | 5.574987 | 341.000000 | 7534 |  | CORR | GENE | 04:27 | 05:00 | 04:49 | 50 | 266 | 13.000000 | EXT | - |  | (c)
82295.204000 | 4.419000 | 4.400000 | -6.766000 | -6.785000 | -2191.000000 | -2082.000000 | -2092.000000 | 3.154039 | 4400.000000 | 7534 |  | CORR | СIGR | 04:22 | 04:40 | 04:38 | 32 | 199 | 8.000000 | EXT | - |  | (c)
82295.432000 | 4.647000 | 4.634000 | -6.538000 | -6.551000 | -2226.000000 | -2165.000000 | -2149.000000 | 0.354340 | 4634.000000 | 7534 |  | CORR | СIGR | 04:17 | 04:27 | 04:29 | 34 | 154 | 10.000000 | EXT | - |  | (c)
82296.393000 | 5.608000 | 5.598000 | -5.577000 | -5.587000 | -2144.000000 | -2072.000000 | -2079.000000 | 6.977714 | 5565.000000 | 7534 |  | CORR | СIGR | 04:30 | 04:42 | 04:41 | 22 | 130 | 10.000000 | EXT | - |  | (c)
82298.930000 | 8.145000 | 8.131000 | -3.040000 | -3.054000 | -2134.000000 | -2055.000000 | -2075.000000 | 7.756311 | 3031.000000 | 7534 |  | CORR | СIGR | 04:32 | 04:44 | 04:41 | 23 | 120 | 11.000000 | EXT | - |  | (c)
82299.591000 | 8.806000 | 8.769000 | -2.379000 | -2.416000 | 2127.000000 | -2029.000000 | -2136.000000 | 0.000000 | 2346.000000 | 7534 |  | CORR | GENE | 03:59 | 04:49 | 04:31 | 70 | 397 | 10.000000 | EXT | - |  | (c)
82301.771000 | 10.986000 | 10.924000 | -0.199000 | -0.261000 | 2195.000000 | -2196.000000 | -1972.000000 | 0.000000 | 171.000000 | 7534 |  | CORR | GENE | 04:10 | 04:22 | 04:58 | 90 | 589 | 13.000000 | EXT | - |  | (c)
82302.042000 | 0.072000 | 0.047000 | -11.328000 | -11.353000 | 1503.000000 | 1513.000000 | 2053.000000 | 0.000000 | 47.000000 | 7535 |  | CORR | GENE | 02:38 | 02:39 | 04:07 | 135 | 1099 | 10.000000 | EXT | - |  | (c)
82302.465000 | 0.495000 | 0.462000 | -10.905000 | -10.938000 | -1977.000000 | -1721.000000 | -1789.000000 | 20.471808 | 462.000000 | 7535 |  | CORR | GENE | 05:16 | 05:57 | 05:46 | 45 | 375 | 15.000000 | EXT | - |  | (c)
82303.310000 | 1.340000 | 1.340000 | -10.060000 | -10.060000 | -1201.000000 | -1078.000000 | -1083.000000 | 68.460181 | 1340.000000 | 7535 |  | CORR | СIGR | 07:21 | 07:41 | 07:40 | 37 | 235 | 13.000000 | EXT | - |  | (c)
82303.789000 | 1.819000 | 1.736000 | -9.581000 | -9.664000 | -1049.000000 | -1015.000000 | -939.000000 | 58.047201 | 1736.000000 | 7535 |  | CORR | GENE | 07:46 | 07:51 | 08:04 | 121 | 220 | 11.000000 | EXT | - |  | (c)
82305.877000 | 3.907000 | 3.848000 | -7.493000 | -7.552000 | -1543.000000 | -1409.000000 | -1409.000000 | 55.488322 | 3848.000000 | 7535 |  | CORR | GENE | 06:26 | 06:48 | 06:48 | 115 | 267 | 10.000000 | EXT | - |  | (c)
82309.754000 | 7.784000 | 7.655000 | -3.616000 | -3.745000 | -2017.000000 | -1720.000000 | -1387.000000 | 10.236372 | 3384.000000 | 7535 |  | CORR | GENE | 05:10 | 05:58 | 06:51 | 361 | 1260 | 11.000000 | EXT | - |  | (c)
82310.694000 | 8.724000 | 8.563000 | -2.676000 | -2.837000 | -1663.000000 | -1580.000000 | -1264.000000 | 37.714136 | 2674.000000 | 7535 |  | CORR | GENE | 06:07 | 06:20 | 07:11 | 163 | 797 | 10.000000 | EXT | - |  | (c)
82311.361000 | 9.391000 | 9.344000 | -2.009000 | -2.056000 | -1416.000000 | -1201.000000 | -1162.000000 | 52.885413 | 1987.000000 | 7535 |  | CORR | GENE | 06:47 | 07:21 | 07:28 | 69 | 507 | 14.000000 | EXT | - |  | (c)
82312.042000 | 10.072000 | 9.777000 | -1.328000 | -1.623000 | -1498.000000 | -1242.000000 | -1154.000000 | 37.714136 | 1263.000000 | 7535 |  | CORR | GENE | 06:33 | 07:15 | 07:29 | 360 | 687 | 11.000000 | EXT | - |  | (c)
82313.318000 | 11.348000 | 11.278000 | -0.052000 | -0.122000 | -1886.000000 | -447.000000 | -1093.000000 | 0.000000 | 37.000000 | 7535 |  | CORR | GENE | 05:31 | 09:23 | 07:39 | 85 | 1585 | 11.000000 | EXT | - |  | (c)
82313.702000 | 0.332000 | 0.299000 | -11.178000 | -11.211000 | 347.000000 | 589.000000 | 581.000000 | 27.993942 | 299.000000 | 7536 |  | CORR | GENE | 03:43 | 04:22 | 04:21 | 125 | 467 | 10.000000 | EXT | - |  | (c)
82314.451000 | 1.081000 | 0.983000 | -10.429000 | -10.527000 | 429.000000 | 728.000000 | 704.000000 | 34.634959 | 983.000000 | 7536 |  | CORR | GENE | 03:56 | 04:45 | 04:41 | 150 | 550 | 10.000000 | EXT | - |  | (c)
82315.166000 | 1.796000 | 1.447000 | -9.714000 | -10.063000 | 413.000000 | 852.000000 | 712.000000 | 33.361098 | 1447.000000 | 7536 |  | CORR | GENE | 03:54 | 05:05 | 04:42 | 426 | 597 | 11.000000 | EXT | - |  | (c)
82315.421000 | 2.051000 | 1.985000 | -9.459000 | -9.525000 | 1609.000000 | 1788.000000 | 1869.000000 | 0.000000 | 1985.000000 | 7536 |  | CORR | GENE | 07:07 | 07:36 | 07:49 | 134 | 519 | 10.000000 | EXT | - |  | (c)
82315.572000 | 2.202000 | 2.188000 | -9.308000 | -9.322000 | 863.000000 | 952.000000 | 945.000000 | 69.636576 | 2188.000000 | 7536 |  | CORR | СIGR | 05:06 | 05:21 | 05:20 | 38 | 165 | 9.000000 | EXT | - |  | (c)
82315.876000 | 2.506000 | 2.484000 | -9.004000 | -9.026000 | 677.000000 | 919.000000 | 832.000000 | 54.626695 | 2484.000000 | 7536 |  | CORR | СIGR | 04:36 | 05:16 | 05:01 | 34 | 310 | 14.000000 | EXT | - |  | (c)
82316.123000 | 2.753000 | 2.709000 | -8.757000 | -8.801000 | 1707.000000 | 1928.000000 | 1912.000000 | 0.000000 | 2709.000000 | 7536 |  | CORR | GENE | 07:23 | 07:58 | 07:56 | 118 | 410 | 10.000000 | EXT | - |  | (c)
82317.927000 | 4.557000 | 4.537000 | -6.953000 | -6.973000 | 368.000000 | 453.000000 | 497.000000 | 29.679125 | 4537.000000 | 7536 |  | CORR | GENE | 03:47 | 04:00 | 04:07 | 80 | 258 | 10.000000 | EXT | - |  | (c)
82320.016000 | 6.646000 | 6.631000 | -4.864000 | -4.879000 | 721.000000 | 960.000000 | 869.000000 | 58.182660 | 4814.000000 | 7536 |  | CORR | GENE | 04:44 | 05:22 | 05:07 | 65 | 296 | 10.000000 | EXT | - |  | (c)
82323.305000 | 9.935000 | 9.879000 | -1.575000 | -1.631000 | 192.000000 | 469.000000 | 500.000000 | 15.510353 | 1525.000000 | 7536 |  | CORR | GENE | 03:18 | 04:03 | 04:08 | 106 | 615 | 11.000000 | EXT | - |  | (c)
82324.196000 | 10.826000 | 10.714000 | -0.684000 | -0.796000 | 1896.000000 | 2099.000000 | 2168.000000 | 0.000000 | 362.000000 | 7536 |  | CORR | GENE | 07:53 | 08:26 | 08:37 | 434 | 544 | 10.000000 | EXT | - |  | (c)
82324.774000 | 11.404000 | 11.091000 | -0.106000 | -0.419000 | -78.000000 | -76.000000 | 306.000000 | 0.000000 | 78.000000 | 7536 |  | CORR | GENE | 02:35 | 02:35 | 03:37 | 341 | 768 | 9.000000 | EXT | - |  | (c)
82324.880000 | 0.000000 | -0.031000 | -11.335000 | -11.366000 | 1126.000000 | 1268.000000 | 1245.000000 | 60.330224 |  | 7537 | Смещение кромок | GWAN |  | 04:38 | 05:01 | 04:57 | 0 | 238 | 2.539000 | EXT | Смещение кромок. Наружу. Величина смещения - 2.5 мм. |  | (c)
82324.880000 | 0.000000 | -0.036000 | -11.335000 | -11.371000 | -1273.000000 | -1061.000000 | -1051.000000 | 66.891873 |  | 7537 | Смещение кромок | GWAN |  | 10:10 | 10:45 | 10:46 | 0 | 444 | 2.494000 | EXT | Смещение кромок. Наружу. Величина смещения - 2.5 мм. |  | (c)
82327.698000 | 2.818000 | 2.650000 | -8.517000 | -8.685000 | 755.000000 | 904.000000 | 878.000000 | 60.925393 | 2650.000000 | 7537 |  | CORR | GENE | 03:38 | 04:02 | 03:58 | 195 | 247 | 10.000000 | EXT | - |  | (c)
82329.534000 | 4.654000 | 4.621000 | -6.681000 | -6.714000 | 548.000000 | 763.000000 | 807.000000 | 44.217285 | 4621.000000 | 7537 |  | CORR | GENE | 03:04 | 03:39 | 03:46 | 82 | 518 | 10.000000 | EXT | - |  | (c)
82330.537000 | 5.657000 | 5.572000 | -5.678000 | -5.763000 | 881.000000 | 1108.000000 | 1056.000000 | 66.616889 | 5572.000000 | 7537 |  | CORR | GENE | 03:58 | 04:35 | 04:26 | 131 | 349 | 10.000000 | EXT | - |  | (c)
82343.822000 | 7.607000 | 7.428000 | -3.633000 | -3.812000 | 1739.000000 | 1777.000000 | 1806.000000 | 23.349951 | 3473.000000 | 7538 |  | CORR | GENE | 04:59 | 05:05 | 05:10 | 339 | 135 | 11.000000 | EXT | - |  | (c)
82358.794000 | 11.339000 | 11.203000 | -0.036000 | -0.172000 | 838.000000 | 985.000000 | 1482.000000 | 8.355993 | 36.000000 | 7539 |  | CORR | GENE | 02:08 | 02:32 | 03:52 | 136 | 1289 | 11.000000 | EXT | - |  | (c)
82358.800000 | 11.345000 | 11.281000 | -0.030000 | -0.094000 | -2133.000000 | -2076.000000 | -1598.000000 | 7.864362 | 22.000000 | 7539 |  | CORR | GENE | 06:08 | 06:17 | 07:35 | 72 | 1071 | 12.000000 | EXT | - |  | (c)
82370.404000 | 0.059000 | 0.040000 | -11.421000 | -11.440000 | 1829.000000 | -1624.000000 | -1537.000000 | 441.000000 | 40.000000 | 7541 |  | CORR | GENE | 03:34 | 06:16 | 06:31 | 137 | 2192 | 13.000000 | EXT | - |  | (c)
82393.524000 | 0.044000 | 0.040000 | -11.386000 | -11.390000 | -977.000000 | -364.000000 | -372.000000 | 0.000000 | 40.000000 | 7543 |  | CORR | GENE | 04:32 | 06:11 | 06:10 | 125 | 1210 | 14.000000 | EXT | - |  | (c)
82394.853000 | 1.373000 | 1.342000 | -10.057000 | -10.088000 | 203.000000 | 461.000000 | 369.000000 | 203.000000 | 1342.000000 | 7543 |  | CORR | СIGR | 07:42 | 08:24 | 08:09 | 41 | 332 | 11.000000 | EXT | - |  | (c)
82412.787000 | 7.877000 | 7.836000 | -3.763000 | -3.804000 | -2010.000000 | -1841.000000 | -1883.000000 | 1756.000000 | 3751.000000 | 7544 |  | CORR | GENE | 06:26 | 06:53 | 06:46 | 53 | 254 | 10.000000 | EXT | -. Аномалия находится на отводе. |  | (c)
82427.757000 | 0.037000 | 0.037000 | -11.313000 | -11.313000 | 1696.000000 | 1696.000000 | 2204.000000 | 0.000000 | 37.000000 | 7546 |  | CORR | GENE | 06:06 | 06:06 | 07:28 | 139 | 1016 | 10.000000 | EXT | - |  | (c)
82505.098000 | 9.978000 | 9.897000 | -1.127000 | -1.208000 | 1098.000000 | 1445.000000 | 1334.000000 | 1098.000000 | 1124.000000 | 7552 |  | CORR | GENE | 05:21 | 06:17 | 05:59 | 84 | 472 | 12.000000 | EXT | - |  | (c)
82507.226000 | 1.001000 | 1.001000 | -10.579000 | -10.579000 | 195.000000 | 481.000000 | 377.000000 | 195.000000 | 1001.000000 | 7553 |  | CORR | GENE | 05:30 | 06:16 | 05:59 | 45 | 364 | 12.000000 | EXT | - |  | (c)
82516.006000 | 9.781000 | 9.781000 | -1.799000 | -1.799000 | 136.000000 | 321.000000 | 251.000000 | 136.000000 | 1759.000000 | 7553 |  | CORR | СIGR | 05:20 | 05:50 | 05:39 | 40 | 230 | 10.000000 | EXT | - |  | (c)
82517.805000 | 0.000000 | -0.021000 | -11.625000 | -11.646000 | 905.000000 | -1962.000000 | 2137.000000 | 905.000000 |  | 7554 | Нарушение формы кольцевого шва | GWAN |  | 02:57 | 07:15 | 06:16 | 0 | 2464 |  | EXT | Нарушение формы кольцевого шва |  | (c)
82529.458000 | 0.028000 | 0.028000 | -11.572000 | -11.572000 | -101.000000 | 688.000000 | 740.000000 | 0.000000 | 28.000000 | 7555 |  | CORR | GENE | 04:09 | 06:17 | 06:25 | 576 | 1682 | 11.000000 | EXT | - |  | (c)
82548.759000 | 7.729000 | 7.507000 | -3.886000 | -4.108000 | 3.000000 | 17.000000 | 15.000000 | 3.000000 | 3725.000000 | 7556 |  | LWAN |  | 02:18 | 02:20 | 02:20 | 383 | 24 | 10.535718 | INT | -. Эквивалент потери металла 11%. |  | (c)
82562.275000 | 9.630000 | 8.691000 | -1.910000 | -2.849000 | 1302.000000 | 1322.000000 | 1340.000000 | 1302.000000 | 957.000000 | 7557 |  | CORR | GENE | 05:44 | 05:48 | 05:50 | 1892 | 76 | 10.000000 | EXT | - |  | (c)
82562.304000 | 9.659000 | 9.510000 | -1.881000 | -2.030000 | 1427.000000 | 1558.000000 | 1507.000000 | 1427.000000 | 1545.000000 | 7557 |  | CORR | GENE | 06:04 | 06:26 | 06:17 | 485 | 161 | 12.000000 | EXT | - |  | (c)
82586.695000 | 11.280000 | 11.230000 | -0.070000 | -0.120000 | -1343.000000 | -1093.000000 | -1202.000000 | 1060.000000 | 60.000000 | 7559 |  | CORR | GENE | 05:11 | 05:52 | 05:34 | 60 | 283 | 13.000000 | EXT | -. Аномалия находится на отводе. |  | (c)
82587.118000 | 0.353000 | 0.070000 | -11.077000 | -11.360000 | 1186.000000 | 1299.000000 | 1282.000000 | 1186.000000 | 70.000000 | 7560 |  | CORR | GENE | 05:40 | 05:59 | 05:56 | 849 | 192 | 10.000000 | EXT | - |  | (c)
82589.913000 | 3.148000 | 3.105000 | -8.282000 | -8.325000 | 1038.000000 | 1223.000000 | 1134.000000 | 1038.000000 | 3105.000000 | 7560 |  | CORR | GENE | 05:16 | 05:46 | 05:32 | 57 | 192 | 10.000000 | EXT | - |  | (c)
82590.246000 | 3.481000 | 3.361000 | -7.949000 | -8.069000 | 1148.000000 | 1181.000000 | 1182.000000 | 1148.000000 | 3361.000000 | 7560 |  | CORR | GENE | 05:34 | 05:39 | 05:39 | 258 | 67 | 13.000000 | EXT | - |  | (c)
82590.411000 | 3.646000 | 3.634000 | -7.784000 | -7.796000 | 1141.000000 | 1223.000000 | 1219.000000 | 1141.000000 | 3634.000000 | 7560 |  | CORR | СIGR | 05:33 | 05:46 | 05:46 | 33 | 156 | 15.000000 | EXT | - |  | (c)
82598.195000 | 0.000000 | -0.036000 | -11.255000 | -11.291000 | 683.000000 | 1218.000000 | 968.000000 | 683.000000 |  | 7561 | Нарушение формы кольцевого шва | GWAN |  | 07:39 | 09:06 | 08:26 | 0 | 571 |  | EXT | Нарушение формы кольцевого шва |  | (c)
82620.864000 | 11.414000 | 11.346000 | -0.061000 | -0.129000 | 325.000000 | 960.000000 | 745.000000 | 325.000000 | 50.000000 | 7562 |  | CORR | GENE | 07:22 | 09:05 | 08:30 | 79 | 839 | 14.000000 | EXT | - |  | (c)
82620.925000 | 0.000000 | -0.026000 | -11.460000 | -11.486000 | 1573.000000 | 1704.000000 | 1718.000000 | 1573.000000 |  | 7563 | Смещение кромок | GWAN |  | 02:05 | 02:27 | 02:29 | 0 | 290 | 4.226000 | EXT | Смещение кромок. Вовнутрь. Величина смещения - 4.2 мм. |  | (c)
82638.149000 | 5.764000 | 5.577000 | -5.891000 | -6.078000 | -53.000000 | -20.000000 | -1.000000 | 0.000000 | 5577.000000 | 7564 |  | LWAN |  | 10:36 | 10:41 | 10:44 | 377 | 104 | 10.000000 | EXT | -. Эквивалент потери металла 10%. |  | (c)
82638.177000 | 5.792000 | 5.776000 | -5.863000 | -5.879000 | -2126.000000 | -2062.000000 | -2063.000000 | 1999.000000 | 5776.000000 | 7564 |  | ARTD | СIGR | 05:01 | 05:11 | 05:11 | 33 | 127 | 14.424378 | EXT | -. Эквивалент потери металла 14%. |  | (c)
82639.443000 | 7.058000 | 6.620000 | -4.597000 | -5.035000 | -58.000000 | -13.000000 | 6.000000 | 0.000000 | 3547.000000 | 7564 |  | LWAN |  | 10:35 | 10:42 | 10:45 | 1488 | 128 | 11.921913 | EXT | -. Эквивалент потери металла 12%. |  | (c)
82642.034000 | 9.649000 | 8.892000 | -2.006000 | -2.763000 | -32.000000 | -7.000000 | -14.000000 | 0.000000 | 1280.000000 | 7564 |  | LWAN |  | 10:39 | 10:43 | 10:42 | 1483 | 36 | 14.000000 | EXT | -. Эквивалент потери металла 14%. |  | (c)
82650.593000 | 6.553000 | 6.519000 | -5.017000 | -5.051000 | 83.000000 | 214.000000 | 200.000000 | 83.000000 | 5003.000000 | 7565 |  | CORR | GENE | 07:32 | 07:53 | 07:50 | 48 | 234 | 14.000000 | EXT | - |  | (c)
82650.869000 | 6.829000 | 6.794000 | -4.741000 | -4.776000 | -234.000000 | -84.000000 | -137.000000 | 40.000000 | 4725.000000 | 7565 |  | CORR | GENE | 06:40 | 07:05 | 06:56 | 51 | 194 | 10.000000 | EXT | - |  | (c)
82655.610000 | 0.000000 | -0.036000 | -11.610000 | -11.646000 | -1943.000000 | -1687.000000 | -1606.000000 | 1269.000000 |  | 7566 | Смещение кромок | GWAN |  | 00:07 | 00:48 | 01:01 | 0 | 674 | 2.312000 | EXT | Смещение кромок. Наружу. Величина смещения - 2.3 мм. |  | (c)
82655.610000 | 0.000000 | -0.031000 | -11.610000 | -11.641000 | 1804.000000 | 2042.000000 | 2015.000000 | 1804.000000 |  | 7566 | Смещение кромок | GWAN |  | 10:12 | 10:50 | 10:46 | 0 | 421 | 2.281000 | EXT | Смещение кромок. Наружу. Величина смещения - 2.3 мм. |  | (c)
82655.659000 | 0.049000 | 0.049000 | -11.561000 | -11.561000 | -388.000000 | 122.000000 | -100.000000 | 0.000000 | 49.000000 | 7566 |  | CORR | GENE | 04:18 | 05:40 | 05:04 | 138 | 577 | 13.000000 | EXT | - |  | (c)
82656.810000 | 1.200000 | 1.096000 | -10.410000 | -10.514000 | -546.000000 | 208.000000 | -168.000000 | 0.000000 | 1096.000000 | 7566 |  | CORR | GENE | 03:52 | 05:54 | 04:53 | 164 | 757 | 10.000000 | EXT | - |  | (c)
82662.092000 | 6.482000 | 6.216000 | -5.128000 | -5.394000 | -122.000000 | -64.000000 | -78.000000 | 34.000000 | 4401.000000 | 7566 |  | CORR | GENE | 05:01 | 05:10 | 05:08 | 993 | 88 | 10.000000 | EXT | - |  | (c)
82691.487000 | 1.787000 | 1.763000 | -9.613000 | -9.637000 | -1720.000000 | -1595.000000 | -1616.000000 | 41.185454 | 1763.000000 | 7569 |  | CORR | GENE | 06:09 | 06:30 | 06:26 | 59 | 209 | 11.000000 | EXT | - |  | (c)
82693.778000 | 4.078000 | 4.059000 | -7.322000 | -7.341000 | -1720.000000 | -1603.000000 | -1605.000000 | 41.173039 | 4059.000000 | 7569 |  | CORR | СIGR | 06:09 | 06:28 | 06:28 | 44 | 230 | 10.000000 | EXT | - |  | (c)
82695.311000 | 5.611000 | 5.587000 | -5.789000 | -5.813000 | -1717.000000 | -1569.000000 | -1612.000000 | 41.446799 | 5587.000000 | 7569 |  | CORR | GENE | 06:10 | 06:34 | 06:27 | 64 | 210 | 10.000000 | EXT | - |  | (c)
82700.714000 | 11.014000 | 10.961000 | -0.386000 | -0.439000 | -1703.000000 | -1571.000000 | -1610.000000 | 42.606442 | 357.000000 | 7569 |  | CORR | GENE | 06:12 | 06:34 | 06:27 | 82 | 185 | 12.000000 | EXT | - |  | (c)
82701.100000 | 0.000000 | -0.031000 | -11.415000 | -11.446000 | 1786.000000 | 1905.000000 | 2094.000000 | 0.000000 |  | 7570 | Смещение кромок | GWAN |  | 06:49 | 07:08 | 07:38 | 0 | 616 | 2.556000 | EXT | Смещение кромок. Наружу. Величина смещения - 2.6 мм. |  | (c)
82701.118000 | 0.018000 | 0.014000 | -11.397000 | -11.401000 | 882.000000 | 1443.000000 | 1538.000000 | 0.000000 | 14.000000 | 7570 |  | CORR | GENE | 04:23 | 05:53 | 06:09 | 83 | 1313 | 11.000000 | EXT | - |  | (c)
82701.512000 | 0.412000 | 0.320000 | -11.003000 | -11.095000 | 1501.000000 | 1572.000000 | 1741.000000 | 0.923114 | 320.000000 | 7570 |  | CORR | GENE | 06:03 | 06:14 | 06:41 | 120 | 479 | 13.000000 | EXT | - |  | (c)
82711.423000 | 10.323000 | 10.247000 | -1.092000 | -1.168000 | 901.000000 | 946.000000 | 937.000000 | 72.675191 | 944.000000 | 7570 |  | CORR | GENE | 04:26 | 04:33 | 04:31 | 224 | 72 | 11.000000 | EXT | - |  | (c)
82731.627000 | 7.712000 | 7.701000 | -3.728000 | -3.739000 | -669.000000 | -600.000000 | -597.000000 | 525.000000 | 3713.000000 | 7572 |  | CORR | СIGR | 06:23 | 06:34 | 06:34 | 26 | 144 | 12.000000 | EXT | - |  | (c)
82732.438000 | 8.523000 | 8.500000 | -2.917000 | -2.940000 | -768.000000 | -690.000000 | -697.000000 | 626.000000 | 2875.000000 | 7572 |  | CORR | GENE | 06:07 | 06:19 | 06:18 | 65 | 142 | 11.000000 | EXT | - |  | (c)
82766.019000 | 7.439000 | 7.406000 | -4.091000 | -4.124000 | 1061.000000 | 1122.000000 | 1138.000000 | 1061.000000 | 4079.000000 | 7575 |  | CORR | GENE | 05:38 | 05:48 | 05:51 | 45 | 154 | 10.000000 | EXT | -. Аномалия находится на отводе. |  | (c)
82804.100000 | 0.000000 | -0.036000 | -11.315000 | -11.351000 | 124.000000 | 228.000000 | 247.000000 | 9.976349 |  | 7579 | Смещение кромок | GWAN |  | 01:25 | 01:42 | 01:45 | 0 | 247 | 2.902000 | EXT | Смещение кромок. Наружу. Величина смещения - 2.9 мм. |  | (c)
82804.100000 | 0.000000 | -0.011000 | -11.315000 | -11.326000 | 1457.000000 | 1669.000000 | 1638.000000 | 18.507355 |  | 7579 | Смещение кромок | GWAN |  | 05:00 | 05:34 | 05:29 | 0 | 363 | 3.033000 | EXT | Смещение кромок. Наружу. Величина смещения - 3 мм. |  | (c)
82804.100000 | 0.000000 | -0.031000 | -11.315000 | -11.346000 | -1453.000000 | -1308.000000 | -1304.000000 | 74.780482 |  | 7579 | Смещение кромок | GWAN |  | 09:10 | 09:34 | 09:34 | 0 | 299 | 2.773000 | EXT | Смещение кромок. Наружу. Величина смещения - 2.8 мм. |  | (c)
82822.608000 | 7.193000 | 7.185000 | -4.047000 | -4.055000 | -1696.000000 | -1573.000000 | -1597.000000 | 43.118489 | 4001.000000 | 7580 |  | CORR | GENE | 06:42 | 07:02 | 06:58 | 54 | 199 | 11.000000 | EXT | - |  | (c)
82832.222000 | 5.567000 | 5.546000 | -5.463000 | -5.484000 | 1853.000000 | 1931.000000 | 1921.000000 | 13.903693 | 5441.000000 | 7581 |  | CORR | СIGR | 06:56 | 07:09 | 07:07 | 43 | 137 | 9.000000 | EXT | - |  | (c)
82837.685000 | 0.000000 | -0.016000 | -11.110000 | -11.126000 | -2159.000000 | -1892.000000 | -1713.000000 | 5.750100 |  | 7582 | Смещение кромок | GWAN |  | 04:20 | 05:03 | 05:32 | 0 | 892 | 2.632000 | EXT | Смещение кромок. Вовнутрь. Величина смещения - 2.6 мм. |  | (c)
82837.685000 | 0.000000 | -0.031000 | -11.110000 | -11.141000 | 144.000000 | 211.000000 | 228.000000 | 18.412784 |  | 7582 | Смещение кромок | GWAN |  | 10:32 | 10:43 | 10:45 | 0 | 168 | 2.287000 | EXT | Смещение кромок. Вовнутрь. Величина смещения - 2.3 мм. |  | (c)
82848.795000 | 0.000000 | -0.091000 | -11.405000 | -11.496000 | -839.000000 | -717.000000 | -725.000000 | 49.393615 |  | 7583 | Смещение кромок | GWAN |  | 09:53 | 10:13 | 10:12 | 0 | 227 | 2.773000 | EXT | Смещение кромок. Наружу. Величина смещения - 2.8 мм. |  | (c)
82855.145000 | 6.350000 | 6.338000 | -5.055000 | -5.067000 | -2181.000000 | -2124.000000 | -2105.000000 | 10.152050 | 4945.000000 | 7583 |  | CORR | GENE | 06:17 | 06:26 | 06:29 | 122 | 152 | 10.000000 | EXT | - |  | (c)
82868.426000 | 8.226000 | 8.141000 | -3.179000 | -3.264000 | -1448.000000 | -1434.000000 | -1428.000000 | 63.135328 | 3130.000000 | 7584 |  | CORR | AXGR | 06:55 | 06:58 | 06:59 | 134 | 40 | 10.000000 | EXT | - |  | (c)
82875.198000 | 3.593000 | 3.489000 | -7.662000 | -7.766000 | 551.000000 | 692.000000 | 665.000000 | 44.477139 | 3489.000000 | 7585 |  | CORR | GENE | 04:27 | 04:50 | 04:45 | 247 | 227 | 10.000000 | EXT | - |  | (c)
82878.830000 | 7.225000 | 7.131000 | -4.030000 | -4.124000 | 1192.000000 | 1324.000000 | 1353.000000 | 44.809153 | 4019.000000 | 7585 |  | CORR | GENE | 06:10 | 06:32 | 06:36 | 105 | 322 | 10.000000 | EXT | - |  | (c)
82879.473000 | 7.868000 | 7.858000 | -3.387000 | -3.397000 | 1657.000000 | 1709.000000 | 1723.000000 | 30.243444 | 3369.000000 | 7585 |  | CORR | СIGR | 07:25 | 07:34 | 07:36 | 28 | 133 | 14.000000 | EXT | - |  | (c)
82899.071000 | 4.981000 | 4.966000 | -5.929000 | -5.944000 | -737.000000 | -617.000000 | -627.000000 | 32.897617 | 4966.000000 | 7587 |  | CORR | GENE | 07:13 | 07:32 | 07:31 | 50 | 220 | 11.000000 | EXT | - |  | (c)
82901.371000 | 7.281000 | 7.193000 | -3.629000 | -3.717000 | 1494.000000 | 1861.000000 | 1758.000000 | 16.905214 | 3625.000000 | 7587 |  | CORR | GENE | 01:13 | 02:12 | 01:56 | 92 | 527 | 10.000000 | EXT | - |  | (c)
82902.930000 | 8.840000 | 8.816000 | -2.070000 | -2.094000 | -550.000000 | -448.000000 | -452.000000 | 20.660168 | 2040.000000 | 7587 |  | CORR | GENE | 07:43 | 08:00 | 07:59 | 54 | 196 | 10.000000 | EXT | - |  | (c)
82904.604000 | 10.514000 | 10.180000 | -0.396000 | -0.730000 | -2135.000000 | -2088.000000 | -2098.000000 | 7.707762 | 176.000000 | 7587 |  | CORR | GENE | 03:27 | 03:35 | 03:33 | 554 | 75 | 11.000000 | EXT | - |  | (c)
82905.000000 | 0.000000 | -0.031000 | -10.740000 | -10.771000 | -217.000000 | -125.000000 | -79.000000 | 0.000000 |  | 7588 | Смещение кромок | GWAN |  | 04:01 | 04:16 | 04:23 | 0 | 276 | 2.679000 | EXT | Смещение кромок. Наружу. Величина смещения - 2.7 мм. |  | (c)
82912.560000 | 7.560000 | 7.098000 | -3.180000 | -3.642000 | 814.000000 | 904.000000 | 888.000000 | 814.000000 | 2629.000000 | 7588 |  | CORR | GENE | 06:47 | 07:02 | 06:59 | 1013 | 147 | 10.000000 | EXT | - |  | (c)
82913.554000 | 8.554000 | 8.270000 | -2.186000 | -2.470000 | 1056.000000 | 1064.000000 | 1085.000000 | 1056.000000 | 2114.000000 | 7588 |  | CORR | GENE | 07:26 | 07:27 | 07:31 | 356 | 58 | 12.000000 | EXT | - |  | (c)
82980.932000 | 7.917000 | 7.845000 | -3.058000 | -3.130000 | 1666.000000 | 1891.000000 | 1959.000000 | 1666.000000 | 3041.000000 | 7594 |  | CORR | GENE | 07:20 | 07:56 | 08:07 | 89 | 585 | 9.000000 | EXT | -. Аномалия находится на отводе. |  | (c)
83006.040000 | 10.700000 | 10.667000 | -0.045000 | -0.078000 | 897.000000 | 1120.000000 | 1361.000000 | 897.000000 | 37.000000 | 7596 |  | CORR | СIGR | 07:17 | 07:53 | 08:32 | 41 | 928 | 10.000000 | EXT | - |  | (c)
83009.516000 | 3.431000 | 3.399000 | -7.329000 | -7.361000 | 1910.000000 | 2069.000000 | 2057.000000 | 1910.000000 | 3399.000000 | 7597 |  | CORR | GENE | 08:37 | 09:03 | 09:01 | 68 | 294 | 10.000000 | EXT | - |  | (c)
83012.194000 | 6.109000 | 6.058000 | -4.651000 | -4.702000 | 1984.000000 | 2121.000000 | 2152.000000 | 1984.000000 | 4627.000000 | 7597 |  | CORR | GENE | 08:49 | 09:11 | 09:16 | 75 | 336 | 12.000000 | EXT | - |  | (c)
83012.450000 | 6.365000 | 6.330000 | -4.395000 | -4.430000 | 1898.000000 | 2086.000000 | 2051.000000 | 1898.000000 | 4308.000000 | 7597 |  | CORR | GENE | 08:35 | 09:06 | 09:00 | 122 | 305 | 15.000000 | EXT | - |  | (c)
83014.979000 | 8.894000 | 8.611000 | -1.866000 | -2.149000 | 1665.000000 | 1696.000000 | 1722.000000 | 1665.000000 | 1689.000000 | 7597 |  | CORR | GENE | 07:58 | 08:03 | 08:07 | 460 | 113 | 10.000000 | EXT | - |  | (c)
83016.763000 | 10.678000 | 10.306000 | -0.082000 | -0.454000 | 1866.000000 | 1884.000000 | 1925.000000 | 1866.000000 | 46.000000 | 7597 |  | CORR | GENE | 08:30 | 08:33 | 08:40 | 408 | 117 | 10.000000 | EXT | - |  | (c)
83027.021000 | 10.176000 | 10.135000 | -0.349000 | -0.390000 | -1671.000000 | -1445.000000 | -1438.000000 | 1205.000000 | 296.000000 | 7598 |  | CORR | GENE | 03:34 | 04:10 | 04:11 | 94 | 466 | 14.000000 | EXT | - |  | (c)
83046.239000 | 7.434000 | 7.363000 | -3.796000 | -3.867000 | -1375.000000 | -1209.000000 | -1129.000000 | 51.401561 | 3764.000000 | 7600 |  | CORR | GENE | 07:31 | 07:58 | 08:11 | 103 | 492 | 10.000000 | EXT | - |  | (c)
83050.035000 | 0.000000 | -0.031000 | -11.485000 | -11.516000 | 996.000000 | 1208.000000 | 1173.000000 | 71.009420 |  | 7601 | Смещение кромок | GWAN |  | 01:07 | 01:41 | 01:35 | 0 | 354 | 2.817000 | EXT | Смещение кромок. Вовнутрь. Величина смещения - 2.8 мм. |  | (c)
83061.480000 | 11.445000 | 11.346000 | -0.040000 | -0.139000 | 1945.000000 | -2026.000000 | -2052.000000 | 0.000000 | 16.000000 | 7601 |  | CORR | GENE | 03:40 | 04:59 | 04:55 | 123 | 927 | 12.000000 | EXT | - |  | (c)
83084.780000 | 0.000000 | -0.021000 | -11.610000 | -11.631000 | -718.000000 | -596.000000 | -607.000000 | 497.000000 |  | 7604 | Смещение кромок | GWAN |  | 06:44 | 07:04 | 07:02 | 0 | 221 | 3.118000 | EXT | Смещение кромок. Наружу. Аномалия находится на отводе. Величина смещения - 3.1 мм. |  | (c)
83085.460000 | 0.680000 | 0.176000 | -10.930000 | -11.434000 | -165.000000 | -90.000000 | -116.000000 | 67.000000 | 176.000000 | 7604 |  | CORR | GENE | 08:13 | 08:25 | 08:21 | 698 | 98 | 10.000000 | EXT | -. Аномалия находится на отводе. |  | (c)
83090.761000 | 5.981000 | 5.931000 | -5.629000 | -5.679000 | -654.000000 | -428.000000 | -435.000000 | 216.000000 | 5584.000000 | 7604 |  | CORR | GENE | 06:54 | 07:31 | 07:29 | 95 | 438 | 12.000000 | EXT | -. Аномалия находится на отводе. |  | (c)
83095.509000 | 10.729000 | 10.708000 | -0.881000 | -0.902000 | -310.000000 | -193.000000 | -162.000000 | 14.000000 | 864.000000 | 7604 |  | CORR | СIGR | 07:50 | 08:09 | 08:14 | 38 | 296 | 10.000000 | EXT | -. Аномалия находится на отводе. |  | (c)
83096.565000 | 0.175000 | 0.132000 | -11.100000 | -11.143000 | 201.000000 | 368.000000 | 402.000000 | 201.000000 | 132.000000 | 7605 |  | CORR | GENE | 07:42 | 08:09 | 08:14 | 80 | 402 | 11.000000 | EXT | - |  | (c)
83097.167000 | 0.777000 | 0.766000 | -10.498000 | -10.509000 | 176.000000 | 368.000000 | 439.000000 | 176.000000 | 766.000000 | 7605 |  | CORR | GENE | 07:38 | 08:09 | 08:20 | 428 | 526 | 11.000000 | EXT | - |  | (c)
83097.777000 | 1.387000 | 1.361000 | -9.888000 | -9.914000 | 267.000000 | 368.000000 | 470.000000 | 267.000000 | 1361.000000 | 7605 |  | CORR | GENE | 07:52 | 08:09 | 08:25 | 61 | 407 | 12.000000 | EXT | - |  | (c)
83098.169000 | 1.779000 | 1.758000 | -9.496000 | -9.517000 | 181.000000 | 581.000000 | 446.000000 | 181.000000 | 1758.000000 | 7605 |  | CORR | GENE | 07:38 | 08:43 | 08:21 | 195 | 530 | 11.000000 | EXT | - |  | (c)
83098.789000 | 2.399000 | 2.259000 | -8.876000 | -9.016000 | -1012.000000 | -991.000000 | -988.000000 | 964.000000 | 2259.000000 | 7605 |  | CORR | AXGR | 04:26 | 04:29 | 04:30 | 245 | 48 | 12.000000 | EXT | - |  | (c)
83104.023000 | 7.633000 | 7.611000 | -3.642000 | -3.664000 | -35.000000 | 145.000000 | 99.000000 | 0.000000 | 3623.000000 | 7605 |  | CORR | СIGR | 07:04 | 07:33 | 07:25 | 41 | 269 | 10.000000 | EXT | - |  | (c)
83106.068000 | 9.678000 | 9.675000 | -1.597000 | -1.600000 | -34.000000 | 347.000000 | 170.000000 | 0.000000 | 1531.000000 | 7605 |  | CORR | GENE | 07:04 | 08:05 | 07:37 | 69 | 409 | 10.000000 | EXT | - |  | (c)
83106.131000 | 9.741000 | 9.719000 | -1.534000 | -1.556000 | -2033.000000 | -1885.000000 | -1934.000000 | 1835.000000 | 1441.000000 | 7605 |  | GOUG | GENE | 01:41 | 02:05 | 01:57 | 115 | 198 | 12.000000 | EXT | -. Зона задиров. |  | (c)
83106.499000 | 10.109000 | 10.077000 | -1.166000 | -1.198000 | -33.000000 | 102.000000 | 111.000000 | 0.000000 | 1161.000000 | 7605 |  | CORR | СIGR | 07:04 | 07:26 | 07:27 | 37 | 288 | 11.000000 | EXT | - |  | (c)
83107.466000 | 11.076000 | 10.363000 | -0.199000 | -0.912000 | -1998.000000 | -1838.000000 | -1862.000000 | 1726.000000 | 63.000000 | 7605 |  | GOUG | GENE | 01:47 | 02:12 | 02:09 | 849 | 272 | 14.000000 | EXT | -. Зона задиров. |  | (b)
83107.665000 | 0.000000 | -0.026000 | -11.090000 | -11.116000 | -483.000000 | -430.000000 | -229.000000 | 0.000000 |  | 7606 | Нарушение формы кольцевого шва | GWAN |  | 04:33 | 04:41 | 05:14 | 0 | 508 |  | EXT | Нарушение формы кольцевого шва |  | (c)
83128.177000 | 9.422000 | 9.278000 | -1.763000 | -1.907000 | -283.000000 | -235.000000 | -247.000000 | 211.000000 | 1647.000000 | 7607 |  | CORR | GENE | 05:09 | 05:17 | 05:15 | 260 | 72 | 10.000000 | EXT | - |  | (c)
83129.917000 | 11.162000 | 11.001000 | -0.023000 | -0.184000 | -690.000000 | -436.000000 | -354.000000 | 19.000000 | 23.000000 | 7607 |  | CORR | GENE | 04:04 | 04:45 | 04:58 | 161 | 671 | 10.000000 | EXT | - |  | (c)
83139.351000 | 9.411000 | 9.298000 | -1.829000 | -1.942000 | -2007.000000 | -1749.000000 | -1751.000000 | 1495.000000 | 1812.000000 | 7608 |  | CORR | GENE | 04:01 | 04:43 | 04:42 | 130 | 512 | 12.000000 | EXT | -. Аномалия находится на упругопластическом изгибе: R=461 Дн, максимальное растяжение на 6.1 час. |  | (c)
83140.988000 | 11.048000 | 10.929000 | -0.192000 | -0.311000 | -2087.000000 | -1678.000000 | -1815.000000 | 1543.000000 | 143.000000 | 7608 |  | CORR | GENE | 03:48 | 04:54 | 04:32 | 168 | 544 | 15.000000 | EXT | -. Аномалия находится на упругопластическом изгибе: R=396 Дн, максимальное растяжение на 6.1 час. |  | (c)
83141.003000 | 11.063000 | 11.055000 | -0.177000 | -0.185000 | -892.000000 | -480.000000 | -676.000000 | 460.000000 | 138.000000 | 7608 |  | CORR | GENE | 07:01 | 08:08 | 07:36 | 47 | 432 | 12.000000 | EXT | -. Аномалия находится на упругопластическом изгибе: R=396 Дн, максимальное растяжение на 6.1 час. |  | (c)
83141.593000 | 0.413000 | 0.260000 | -10.632000 | -10.785000 | -1384.000000 | -1342.000000 | -1343.000000 | 1302.000000 | 260.000000 | 7609 |  | CORR | GENE | 07:31 | 07:38 | 07:38 | 262 | 82 | 10.000000 | EXT | -. Аномалия находится на упругопластическом изгибе: R=380 Дн, максимальное растяжение на 6.1 час. |  | (c)
83155.689000 | 3.464000 | 3.361000 | -8.066000 | -8.169000 | -2198.000000 | -2088.000000 | -2064.000000 | 1930.000000 | 3361.000000 | 7610 |  | GOUG | GENE | 02:52 | 03:10 | 03:14 | 442 | 268 | 9.000000 | EXT | -. Аномалия находится на отводе. Задир. |  | (c)
83157.678000 | 5.453000 | 5.116000 | -6.077000 | -6.414000 | 2110.000000 | -2135.000000 | -2192.000000 | 2032.000000 | 5116.000000 | 7610 |  | GOUG | GENE | 02:28 | 03:03 | 02:53 | 494 | 319 | 10.000000 | EXT | -. Аномалия находится на отводе. Задир. |  | (c)
83201.049000 | 2.994000 | 2.965000 | -8.576000 | -8.605000 | -512.000000 | -413.000000 | -439.000000 | 365.000000 | 2965.000000 | 7614а |  | CORR | СIGR | 07:11 | 07:27 | 07:23 | 36 | 147 | 10.000000 | EXT | -. Аномалия находится на отводе. |  | (c)
83206.042000 | 7.987000 | 7.957000 | -3.583000 | -3.613000 | -903.000000 | -756.000000 | -816.000000 | 728.000000 | 3576.000000 | 7614а |  | CORR | СIGR | 06:08 | 06:31 | 06:22 | 37 | 175 | 12.000000 | EXT | -. Аномалия находится на отводе. |  | (c)
83207.042000 | 8.987000 | 8.972000 | -2.583000 | -2.598000 | -1358.000000 | -1220.000000 | -998.000000 | 637.000000 | 2459.000000 | 7614а |  | CORR | GENE | 04:54 | 05:17 | 05:52 | 139 | 721 | 10.000000 | EXT | -. Аномалия находится на отводе. |  | (c)
83208.962000 | 10.907000 | 10.854000 | -0.663000 | -0.716000 | -996.000000 | -401.000000 | -567.000000 | 138.000000 | 516.000000 | 7614а |  | CORR | GENE | 05:53 | 07:29 | 07:02 | 200 | 858 | 10.000000 | EXT | -. Аномалия находится на отводе. |  | (c)
83231.882000 | 7.172000 | 7.137000 | -0.283000 | -0.318000 | 192.000000 | 570.000000 | 485.000000 | 192.000000 | 195.000000 | 7616а |  | CORR | GENE | 05:49 | 06:50 | 06:37 | 123 | 586 | 10.000000 | EXT | - |  | (c)
83232.165000 | 0.000000 | -0.036000 | -10.620000 | -10.656000 | -2027.000000 | -1543.000000 | -1663.000000 | 45.824398 |  | 7617а | Смещение кромок | GWAN |  | 07:28 | 08:46 | 08:27 | 0 | 729 | 2.864000 | EXT | Смещение кромок. Наружу. Величина смещения - 2.9 мм. |  | (c)
83236.024000 | 3.859000 | 3.830000 | -6.761000 | -6.790000 | 2226.000000 | -2130.000000 | -2153.000000 | 6.237648 | 3830.000000 | 7617а |  | CORR | СIGR | 06:54 | 07:11 | 07:07 | 43 | 164 | 11.000000 | EXT | - |  | (c)
83236.158000 | 3.993000 | 3.959000 | -6.627000 | -6.661000 | -2170.000000 | -2158.000000 | -2146.000000 | 6.802536 | 3959.000000 | 7617а |  | CORR | GENE | 07:05 | 07:07 | 07:09 | 166 | 48 | 10.000000 | EXT | - |  | (c)
83236.437000 | 4.272000 | 4.251000 | -6.348000 | -6.369000 | 1130.000000 | 1217.000000 | 1240.000000 | 62.194494 | 4251.000000 | 7617а |  | CORR | СIGR | 03:57 | 04:11 | 04:15 | 34 | 220 | 11.000000 | EXT | - |  | (c)
83237.728000 | 5.563000 | 5.525000 | -5.057000 | -5.095000 | 1358.000000 | 1630.000000 | 1697.000000 | 0.000000 | 5012.000000 | 7617а |  | CORR | GENE | 04:34 | 05:18 | 05:29 | 83 | 678 | 13.000000 | EXT | - |  | (c)
83241.468000 | 9.303000 | 9.049000 | -1.317000 | -1.571000 | 2112.000000 | 2151.000000 | 2146.000000 | 1.347990 | 1005.000000 | 7617а |  | CORR | GENE | 06:36 | 06:42 | 06:41 | 566 | 68 | 10.000000 | EXT | - |  | (c)
83241.917000 | 9.752000 | 9.729000 | -0.868000 | -0.891000 | 1868.000000 | 2004.000000 | 2027.000000 | 0.000000 | 843.000000 | 7617а |  | CORR | GENE | 05:56 | 06:18 | 06:22 | 48 | 318 | 13.000000 | EXT | - |  | (c)
83242.031000 | 9.866000 | 9.845000 | -0.754000 | -0.775000 | 1839.000000 | 2147.000000 | 2028.000000 | 0.000000 | 748.000000 | 7617а |  | CORR | СIGR | 05:52 | 06:41 | 06:22 | 27 | 379 | 13.000000 | EXT | - |  | (c)
83242.321000 | 10.156000 | 10.133000 | -0.464000 | -0.487000 | 1768.000000 | 2076.000000 | 1948.000000 | 0.000000 | 456.000000 | 7617а |  | CORR | СIGR | 05:40 | 06:30 | 06:09 | 31 | 361 | 11.000000 | EXT | - |  | (c)
83242.522000 | 10.357000 | 9.973000 | -0.263000 | -0.647000 | 2133.000000 | 2203.000000 | 2168.000000 | 0.000000 | 156.000000 | 7617а |  | CORR | GENE | 06:39 | 06:51 | 06:45 | 491 | 71 | 10.000000 | EXT | - |  | (c)
83242.646000 | 10.481000 | 10.455000 | -0.139000 | -0.165000 | 1517.000000 | 1629.000000 | 1851.000000 | 0.000000 | 86.000000 | 7617а |  | CORR | GENE | 05:00 | 05:18 | 05:54 | 79 | 668 | 14.000000 | EXT | - |  | (c)
83244.809000 | 0.049000 | 0.035000 | -10.581000 | -10.595000 | 1740.000000 | 1794.000000 | 2064.000000 | 1740.000000 | 35.000000 | 7619 |  | CORR | GENE | 05:12 | 05:20 | 06:04 | 136 | 649 | 10.000000 | EXT | - |  | (c)
83261.799000 | 6.409000 | 6.303000 | -5.176000 | -5.282000 | 502.000000 | 570.000000 | 939.000000 | 502.000000 | 5122.000000 | 7620 |  | CORR | GENE | 04:57 | 05:08 | 06:08 | 160 | 874 | 10.000000 | EXT | - |  | (c)
83264.298000 | 8.908000 | 8.837000 | -2.677000 | -2.748000 | 1143.000000 | 1152.000000 | 1162.000000 | 1143.000000 | 2639.000000 | 7620 |  | GOUG | AXGR | 06:41 | 06:42 | 06:44 | 109 | 39 | 11.000000 | EXT | -. Задир. |  | (c)
83282.971000 | 4.761000 | 4.149000 | -6.769000 | -7.381000 | -1422.000000 | -1404.000000 | -1384.000000 | 1345.000000 | 4149.000000 | 7622 |  | CORR | GENE | 05:07 | 05:10 | 05:13 | 672 | 77 | 10.000000 | EXT | -. Аномалия находится на отводе. |  | (c)
83284.110000 | 5.900000 | 5.766000 | -5.630000 | -5.764000 | -1432.000000 | -1370.000000 | -1389.000000 | 1345.000000 | 4657.000000 | 7622 |  | CORR | GENE | 05:06 | 05:16 | 05:13 | 1107 | 87 | 10.000000 | EXT | -. Аномалия находится на отводе. |  | (c)
83284.836000 | 6.626000 | 6.596000 | -4.904000 | -4.934000 | -926.000000 | -790.000000 | -684.000000 | 441.000000 | 4881.000000 | 7622 |  | CORR | GENE | 06:27 | 06:49 | 07:06 | 53 | 485 | 10.000000 | EXT | -. Аномалия находится на отводе. |  | (c)
83285.422000 | 7.212000 | 7.096000 | -4.318000 | -4.434000 | -1762.000000 | -1365.000000 | -1533.000000 | 1303.000000 | 4307.000000 | 7622 |  | CORR | GENE | 04:12 | 05:16 | 04:49 | 127 | 459 | 10.000000 | EXT | -. Аномалия находится на отводе. |  | (c)
83289.934000 | 0.194000 | 0.194000 | -11.286000 | -11.286000 | -1431.000000 | -1375.000000 | -1243.000000 | 1054.000000 | 194.000000 | 7623 |  | CORR | GENE | 05:10 | 05:19 | 05:40 | 85 | 377 | 10.000000 | EXT | - |  | (c)
83296.553000 | 6.813000 | 6.795000 | -4.667000 | -4.685000 | -1027.000000 | -953.000000 | -990.000000 | 953.000000 | 4667.000000 | 7623 |  | CORR | СIGR | 06:15 | 06:27 | 06:21 | 18 | 74 | 13.000000 | EXT | - |  | (c)
83296.721000 | 6.981000 | 6.957000 | -4.499000 | -4.523000 | -1008.000000 | -922.000000 | -951.000000 | 893.000000 | 4495.000000 | 7623 |  | CORR | СIGR | 06:18 | 06:32 | 06:28 | 28 | 115 | 11.000000 | EXT | - |  | (c)
83299.780000 | 10.040000 | 9.945000 | -1.440000 | -1.535000 | -1646.000000 | -1617.000000 | -1617.000000 | 1587.000000 | 1353.000000 | 7623 |  | CORR | GENE | 04:35 | 04:40 | 04:40 | 182 | 59 | 11.000000 | EXT | - |  | (c)
83301.130000 | 11.390000 | 11.368000 | -0.090000 | -0.112000 | -688.000000 | -600.000000 | -598.000000 | 508.000000 | 78.000000 | 7623 |  | CORR | СIGR | 07:10 | 07:24 | 07:24 | 34 | 180 | 11.000000 | EXT | - |  | (c)
83307.413000 | 6.193000 | 6.173000 | -5.327000 | -5.347000 | -1159.000000 | -1140.000000 | -913.000000 | 667.000000 | 5193.000000 | 7624 |  | CORR | GENE | 05:31 | 05:34 | 06:11 | 154 | 492 | 10.000000 | EXT | -. Аномалия находится на отводе. |  | (c)
83307.766000 | 6.546000 | 6.492000 | -4.974000 | -5.028000 | -1162.000000 | -1138.000000 | -994.000000 | 825.000000 | 4945.000000 | 7624 |  | CORR | GENE | 05:31 | 05:34 | 05:58 | 83 | 337 | 10.000000 | EXT | -. Аномалия находится на отводе. |  | (c)
83312.593000 | 11.373000 | 11.333000 | -0.147000 | -0.187000 | -1573.000000 | -1302.000000 | -1424.000000 | 1274.000000 | 112.000000 | 7624 |  | CORR | GENE | 04:24 | 05:08 | 04:48 | 75 | 299 | 11.000000 | EXT | -. Аномалия находится на отводе. |  | (c)
83313.015000 | 0.275000 | 0.260000 | -10.920000 | -10.935000 | -1594.000000 | -1431.000000 | -1411.000000 | 1228.000000 | 260.000000 | 7625 |  | CORR | СIGR | 07:22 | 07:49 | 07:52 | 36 | 366 | 11.000000 | EXT | - |  | (c)
83324.022000 | 0.087000 | 0.041000 | -11.053000 | -11.099000 | 2040.000000 | -1815.000000 | -1884.000000 | 1348.000000 | 41.000000 | 7626 |  | CORR | GENE | 06:59 | 08:37 | 08:26 | 94 | 1073 | 10.000000 | EXT | - |  | (c)
83331.463000 | 7.528000 | 7.504000 | -3.612000 | -3.636000 | 613.000000 | 758.000000 | 808.000000 | 613.000000 | 3591.000000 | 7626 |  | CORR | GENE | 03:09 | 03:32 | 03:40 | 45 | 389 | 12.000000 | EXT | - |  | (c)
83331.504000 | 7.569000 | 7.541000 | -3.571000 | -3.599000 | 1631.000000 | 1745.000000 | 1726.000000 | 1631.000000 | 3560.000000 | 7626 |  | CORR | СIGR | 05:53 | 06:11 | 06:08 | 39 | 190 | 11.000000 | EXT | - |  | (c)
83335.012000 | 11.077000 | 11.014000 | -0.063000 | -0.126000 | -2095.000000 | -1823.000000 | -1702.000000 | 1309.000000 | 63.000000 | 7626 |  | CORR | GENE | 07:52 | 08:36 | 08:55 | 63 | 786 | 11.000000 | EXT | - |  | (c)
83335.075000 | 0.000000 | -0.011000 | -11.620000 | -11.631000 | -1536.000000 | -1388.000000 | -1401.000000 | 1266.000000 |  | 7627 | Смещение кромок | GWAN |  | 05:57 | 06:21 | 06:19 | 0 | 270 | 2.514000 | EXT | Смещение кромок. Вовнутрь. Величина смещения - 2.5 мм. |  | (c)
83335.113000 | 0.038000 | 0.031000 | -11.582000 | -11.589000 | -1995.000000 | -1688.000000 | -1429.000000 | 864.000000 | 31.000000 | 7627 |  | CORR | GENE | 04:43 | 05:33 | 06:15 | 121 | 1131 | 10.000000 | EXT | - |  | (c)
83353.823000 | 7.128000 | 7.128000 | -3.517000 | -3.517000 | -2152.000000 | -1954.000000 | -1821.000000 | 6.301117 | 3408.000000 | 7628 |  | CORR | GENE | 04:48 | 05:20 | 05:42 | 109 | 663 | 10.000000 | EXT | - |  | (c)
83354.710000 | 8.015000 | 7.808000 | -2.630000 | -2.837000 | 2227.000000 | -2188.000000 | -2186.000000 | 0.000000 | 2497.000000 | 7628 |  | CORR | GENE | 04:35 | 04:43 | 04:43 | 340 | 97 | 11.000000 | EXT | - |  | (c)
83401.157000 | 0.097000 | 0.043000 | -11.278000 | -11.332000 | -566.000000 | -320.000000 | -397.000000 | 228.000000 | 43.000000 | 7633 |  | CORR | GENE | 07:59 | 08:39 | 08:26 | 71 | 338 | 10.000000 | EXT | -. Аномалия находится на упругопластическом изгибе: R=797 Дн, максимальное растяжение на 6.4 час. |  | (c)
83411.729000 | 10.669000 | 9.073000 | -0.706000 | -2.302000 | -651.000000 | -456.000000 | -536.000000 | 421.000000 | 134.000000 | 7633 |  | CORR | GENE | 07:45 | 08:17 | 08:04 | 2168 | 230 | 14.000000 | EXT | - |  | (c)
83412.450000 | 0.015000 | 0.015000 | -11.560000 | -11.560000 | 1800.000000 | -1705.000000 | -2160.000000 | 1660.000000 | 15.000000 | 7634 |  | CORR | GENE | 02:59 | 05:33 | 04:19 | 120 | 1001 | 11.000000 | EXT | - |  | (c)
83415.698000 | 3.263000 | 3.216000 | -8.312000 | -8.359000 | -876.000000 | -698.000000 | -646.000000 | 416.000000 | 3216.000000 | 7634 |  | CORR | GENE | 07:47 | 08:16 | 08:24 | 63 | 460 | 11.000000 | EXT | - |  | (c)
83422.666000 | 10.231000 | 10.211000 | -1.344000 | -1.364000 | 1655.000000 | 1875.000000 | 1901.000000 | 1655.000000 | 1248.000000 | 7634 |  | CORR | GENE | 02:35 | 03:11 | 03:15 | 116 | 491 | 11.000000 | EXT | - |  | (c)
83425.485000 | 1.475000 | 1.456000 | -9.850000 | -9.869000 | 1093.000000 | 1387.000000 | 1295.000000 | 1093.000000 | 1456.000000 | 7635 |  | CORR | GENE | 02:30 | 03:17 | 03:02 | 50 | 405 | 10.000000 | EXT | - |  | (c)
83457.655000 | 0.000000 | -0.026000 | -11.560000 | -11.586000 | 2146.000000 | -2170.000000 | -2198.000000 | 0.000000 |  | 7638 | Смещение кромок | GWAN |  | 04:25 | 04:48 | 04:44 | 0 | 235 | 2.468000 | EXT | Смещение кромок. Наружу. Величина смещения - 2.5 мм. |  | (c)
83461.965000 | 4.310000 | 4.250000 | -7.250000 | -7.310000 | -1685.000000 | -1559.000000 | -1430.000000 | 43.986489 | 4250.000000 | 7638 |  | CORR | GENE | 06:07 | 06:27 | 06:48 | 134 | 510 | 10.000000 | EXT | - |  | (c)
83464.294000 | 6.639000 | 6.499000 | -4.921000 | -5.061000 | 1764.000000 | -1996.000000 | -1771.000000 | 0.000000 | 4878.000000 | 7638 |  | CORR | GENE | 03:23 | 05:17 | 05:53 | 183 | 1852 | 11.000000 | EXT | - |  | (c)
83464.665000 | 7.010000 | 6.992000 | -4.550000 | -4.568000 | 1697.000000 | 2046.000000 | 1952.000000 | 1.850134 | 4521.000000 | 7638 |  | CORR | GENE | 03:13 | 04:09 | 03:54 | 47 | 511 | 11.000000 | EXT | - |  | (c)
83465.343000 | 7.688000 | 7.245000 | -3.872000 | -4.315000 | -2226.000000 | -2218.000000 | -2210.000000 | 0.328719 | 3411.000000 | 7638 |  | CORR | AXGR | 04:39 | 04:41 | 04:42 | 904 | 33 | 14.000000 | EXT | - |  | (c)
83466.036000 | 8.381000 | 8.347000 | -3.179000 | -3.213000 | -1909.000000 | -801.000000 | -1280.000000 | 1.812269 | 3068.000000 | 7638 |  | CORR | GENE | 05:31 | 08:29 | 07:12 | 145 | 1258 | 11.000000 | EXT | - |  | (c)
83466.562000 | 8.907000 | 8.745000 | -2.653000 | -2.815000 | 2102.000000 | -1997.000000 | -1466.000000 | 0.000000 | 2653.000000 | 7638 |  | CORR | GENE | 04:18 | 05:16 | 06:42 | 162 | 1786 | 10.000000 | EXT | - |  | (c)
83466.913000 | 9.258000 | 9.158000 | -2.302000 | -2.402000 | -2105.000000 | -1997.000000 | -1515.000000 | 10.093211 | 2280.000000 | 7638 |  | CORR | GENE | 04:59 | 05:16 | 06:34 | 122 | 1180 | 13.000000 | EXT | - |  | (c)
83467.559000 | 9.904000 | 9.690000 | -1.656000 | -1.870000 | -2224.000000 | -2218.000000 | -2212.000000 | 0.490116 | 1565.000000 | 7638 |  | CORR | AXGR | 04:40 | 04:41 | 04:42 | 305 | 24 | 10.000000 | EXT | - |  | (c)
83467.707000 | 10.052000 | 10.016000 | -1.508000 | -1.544000 | 1782.000000 | 2009.000000 | 2031.000000 | 0.000000 | 1478.000000 | 7638 |  | CORR | GENE | 03:26 | 04:03 | 04:07 | 66 | 499 | 12.000000 | EXT | - |  | (c)
83478.735000 | 9.520000 | 9.215000 | -1.970000 | -2.275000 | 1880.000000 | 1909.000000 | 1928.000000 | 16.706810 | 1675.000000 | 7639 |  | CORR | GENE | 05:06 | 05:10 | 05:13 | 600 | 96 | 10.000000 | EXT | - |  | (c)
83492.325000 | 0.000000 | -0.016000 | -10.980000 | -10.996000 | -1377.000000 | -1162.000000 | -1200.000000 | 1023.000000 |  | 7641 | Смещение кромок | GWAN |  | 04:55 | 05:29 | 05:23 | 0 | 354 | 3.717000 | EXT | Смещение кромок. Наружу. Величина смещения - 3.7 мм. |  | (c)
83537.645000 | 0.000000 | -0.031000 | -11.320000 | -11.351000 | 1148.000000 | 1871.000000 | 1638.000000 | 8.171464 |  | 7645 | Смещение кромок | GWAN |  | 01:55 | 03:52 | 03:14 | 0 | 982 | 2.865000 | EXT | Смещение кромок. Наружу. Аномалия находится на отводе. Величина смещения - 2.9 мм. |  | (c)
83545.360000 | 7.715000 | 7.640000 | -3.605000 | -3.680000 | 1951.000000 | 2107.000000 | 2087.000000 | 0.661809 | 3573.000000 | 7645 |  | CORR | GENE | 04:05 | 04:30 | 04:26 | 107 | 271 | 12.000000 | EXT | - |  | (c)
83550.804000 | 1.839000 | 1.304000 | -9.381000 | -9.916000 | 1600.000000 | 1664.000000 | 1681.000000 | 31.391155 | 1304.000000 | 7646 |  | CORR | GENE | 06:40 | 06:50 | 06:53 | 891 | 161 | 10.000000 | EXT | - |  | (c)
83560.873000 | 0.688000 | 0.281000 | -10.557000 | -10.964000 | 1119.000000 | 1182.000000 | 1163.000000 | 79.143077 | 281.000000 | 7647 |  | CORR | GENE | 04:22 | 04:32 | 04:29 | 832 | 87 | 10.000000 | EXT | - |  | (c)
83562.340000 | 2.155000 | 2.125000 | -9.090000 | -9.120000 | -1911.000000 | -1799.000000 | -1811.000000 | 33.824306 | 2125.000000 | 7647 |  | CORR | GENE | 08:13 | 08:31 | 08:29 | 55 | 200 | 11.000000 | EXT | - |  | (c)
83564.589000 | 4.404000 | 4.260000 | -6.841000 | -6.985000 | 2010.000000 | -1770.000000 | -1929.000000 | 24.352469 | 4260.000000 | 7647 |  | CORR | GENE | 06:46 | 08:36 | 08:10 | 190 | 1044 | 10.000000 | EXT | - |  | (c)
83567.446000 | 7.261000 | 7.108000 | -3.984000 | -4.137000 | 2113.000000 | 2219.000000 | 2166.000000 | 0.000000 | 3578.000000 | 7647 |  | CORR | GENE | 07:02 | 07:19 | 07:11 | 559 | 106 | 10.000000 | EXT | - |  | (c)
83571.196000 | 11.011000 | 10.603000 | -0.234000 | -0.642000 | 2105.000000 | 2222.000000 | 2165.000000 | 0.000000 | 80.000000 | 7647 |  | CORR | GENE | 07:01 | 07:20 | 07:11 | 562 | 119 | 11.000000 | EXT | - |  | (c)
83571.456000 | 0.026000 | 0.011000 | -11.289000 | -11.304000 | 1049.000000 | 2096.000000 | -2173.000000 | 0.000000 | 11.000000 | 7648 |  | CORR | GENE | 02:40 | 05:29 | 06:00 | 126 | 2479 | 11.000000 | EXT | - |  | (c)
83580.053000 | 8.623000 | 5.862000 | -2.692000 | -5.453000 | -2034.000000 | -1781.000000 | -1890.000000 | 15.854705 | 1587.000000 | 7648 |  | CORR | GENE | 06:23 | 07:04 | 06:46 | 3866 | 289 | 10.000000 | EXT | - |  | (c)
83582.800000 | 0.055000 | 0.028000 | -11.355000 | -11.382000 | -1590.000000 | -1400.000000 | -1346.000000 | 51.683784 | 28.000000 | 7649 |  | CORR | GENE | 07:14 | 07:45 | 07:54 | 68 | 488 | 11.000000 | EXT | - |  | (c)
83588.052000 | 5.307000 | 5.307000 | -6.103000 | -6.103000 | -1493.000000 | -1484.000000 | -1477.000000 | 59.511518 | 5307.000000 | 7649 |  | CORR | AXGR | 07:30 | 07:31 | 07:33 | 210 | 33 | 11.000000 | EXT | - |  | (c)
83594.056000 | 11.311000 | 11.199000 | -0.099000 | -0.211000 | -25.000000 | -8.000000 | -7.000000 | 0.000000 | 22.000000 | 7649 |  | ARTD | AXGR | 11:27 | 11:30 | 11:30 | 189 | 37 | 10.021708 | EXT | -. Эквивалент потери металла 10%. |  | (c)
83602.430000 | 8.275000 | 8.155000 | -3.095000 | -3.215000 | -1699.000000 | -1611.000000 | -1221.000000 | 21.492651 | 3032.000000 | 7650 |  | CORR | GENE | 05:17 | 05:31 | 06:34 | 183 | 955 | 10.000000 | EXT | - |  | (c)
83603.320000 | 9.165000 | 8.740000 | -2.205000 | -2.630000 | -1412.000000 | -1311.000000 | -1268.000000 | 66.067468 | 2034.000000 | 7650 |  | CORR | GENE | 06:03 | 06:20 | 06:27 | 596 | 288 | 11.000000 | EXT | - |  | (c)
83604.342000 | 10.187000 | 10.086000 | -1.183000 | -1.284000 | -1796.000000 | -1766.000000 | -1771.000000 | 35.079329 | 791.000000 | 7650 |  | CORR | GENE | 05:01 | 05:06 | 05:05 | 493 | 50 | 10.000000 | EXT | - |  | (c)
83604.467000 | 10.312000 | 10.304000 | -1.058000 | -1.066000 | -1957.000000 | -1892.000000 | -1905.000000 | 22.086905 | 1019.000000 | 7650 |  | CORR | GENE | 04:35 | 04:46 | 04:44 | 47 | 104 | 8.000000 | EXT | - |  | (c)
83605.205000 | 11.050000 | 10.530000 | -0.320000 | -0.840000 | -1269.000000 | -1113.000000 | -1183.000000 | 77.607323 | 76.000000 | 7650 |  | CORR | GENE | 06:26 | 06:52 | 06:40 | 764 | 171 | 12.000000 | EXT | - |  | (c)
83605.506000 | 11.351000 | 11.267000 | -0.019000 | -0.103000 | -2208.000000 | -1624.000000 | -1908.000000 | 1.831637 | 19.000000 | 7650 |  | CORR | GENE | 03:55 | 05:29 | 04:43 | 84 | 599 | 15.000000 | EXT | - |  | (c)
83616.154000 | 10.629000 | 10.606000 | -0.011000 | -0.034000 | 10.000000 | 46.000000 | 108.000000 | 10.000000 | 7.000000 | 7651 |  | CORR | СIGR | 05:26 | 05:32 | 05:42 | 27 | 197 | 14.000000 | EXT | - |  | (c)
83617.297000 | 1.132000 | 1.102000 | -10.468000 | -10.498000 | 107.000000 | 309.000000 | 257.000000 | 107.000000 | 1102.000000 | 7652 |  | CORR | GENE | 05:48 | 06:20 | 06:12 | 66 | 299 | 10.000000 | EXT | - |  | (c)
83621.655000 | 5.490000 | 5.435000 | -6.110000 | -6.165000 | 162.000000 | 321.000000 | 395.000000 | 162.000000 | 5435.000000 | 7652 |  | CORR | GENE | 05:57 | 06:22 | 06:34 | 61 | 465 | 11.000000 | EXT | - |  | (c)
83627.765000 | 0.000000 | -0.021000 | -10.900000 | -10.921000 | 1613.000000 | 1749.000000 | 1750.000000 | 1613.000000 |  | 7653 | Смещение кромок | GWAN |  | 06:23 | 06:45 | 06:45 | 0 | 273 | 2.383000 | EXT | Смещение кромок. Наружу. Величина смещения - 2.4 мм. |  | (c)
83631.706000 | 3.941000 | 3.928000 | -6.959000 | -6.972000 | 1854.000000 | 1889.000000 | 1911.000000 | 1854.000000 | 3928.000000 | 7653 |  | DENT |  | 07:02 | 07:07 | 07:11 | 42 | 115 | 0.352113 |  | - |  | (c)
83638.665000 | 0.000000 | -0.041000 | -11.655000 | -11.696000 | -356.000000 | -214.000000 | -214.000000 | 72.000000 |  | 7654 | Смещение кромок | GWAN |  | 00:54 | 01:17 | 01:17 | 0 | 285 | 2.433000 | EXT | Смещение кромок. Наружу. Величина смещения - 2.4 мм. |  | (c)
83638.665000 | 0.000000 | -0.031000 | -11.655000 | -11.686000 | 425.000000 | 605.000000 | 559.000000 | 425.000000 |  | 7654 | Смещение кромок | GWAN |  | 03:00 | 03:29 | 03:22 | 0 | 267 | 3.563000 | EXT | Смещение кромок. Наружу. Величина смещения - 3.6 мм. |  | (c)
83638.729000 | 0.064000 | 0.017000 | -11.591000 | -11.638000 | 1497.000000 | 1915.000000 | 1868.000000 | 1497.000000 | 17.000000 | 7654 |  | CORR | GENE | 05:53 | 07:01 | 06:53 | 102 | 741 | 12.000000 | EXT | - |  | (c)
83641.537000 | 2.872000 | 2.359000 | -8.783000 | -9.296000 | 1906.000000 | 2014.000000 | 2001.000000 | 1906.000000 | 2359.000000 | 7654 |  | CORR | GENE | 06:59 | 07:16 | 07:14 | 1893 | 189 | 13.000000 | EXT | - |  | (c)
83644.082000 | 5.417000 | 4.524000 | -6.238000 | -7.131000 | 1693.000000 | 1861.000000 | 1828.000000 | 1693.000000 | 4524.000000 | 7654 |  | CORR | GENE | 06:25 | 06:52 | 06:46 | 1642 | 269 | 12.000000 | EXT | - |  | (c)
83645.520000 | 6.855000 | 6.220000 | -4.800000 | -5.435000 | 1993.000000 | 2056.000000 | 2064.000000 | 1993.000000 | 4580.000000 | 7654 |  | CORR | GENE | 07:13 | 07:23 | 07:25 | 855 | 142 | 12.000000 | EXT | - |  | (c)
83645.818000 | 7.153000 | 7.125000 | -4.502000 | -4.530000 | 2074.000000 | -2226.000000 | 2170.000000 | 2074.000000 | 4468.000000 | 7654 |  | CORR | GENE | 07:26 | 07:52 | 07:42 | 62 | 192 | 10.000000 | EXT | - |  | (c)
83645.960000 | 7.295000 | 6.975000 | -4.360000 | -4.680000 | -2153.000000 | -2113.000000 | -2119.000000 | 2085.000000 | 4256.000000 | 7654 |  | CORR | GENE | 08:04 | 08:10 | 08:10 | 424 | 68 | 10.000000 | EXT | - |  | (c)
83646.092000 | 7.427000 | 7.396000 | -4.228000 | -4.259000 | -2175.000000 | -1899.000000 | -1956.000000 | 1738.000000 | 4183.000000 | 7654 |  | CORR | GENE | 08:00 | 08:45 | 08:36 | 76 | 437 | 13.000000 | EXT | - |  | (c)
83646.896000 | 8.231000 | 8.177000 | -3.424000 | -3.478000 | -2211.000000 | -1895.000000 | -2026.000000 | 1842.000000 | 3404.000000 | 7654 |  | CORR | GENE | 07:55 | 08:46 | 08:24 | 74 | 369 | 10.000000 | EXT | -. Аномалия находится на упругопластическом изгибе: R=829 Дн, максимальное растяжение на 6.2 час. |  | (c)
83650.188000 | 11.523000 | 11.501000 | -0.132000 | -0.154000 | 1387.000000 | 1582.000000 | 1552.000000 | 1387.000000 | 109.000000 | 7654 |  | CORR | GENE | 05:35 | 06:07 | 06:02 | 45 | 329 | 22.000000 | EXT | -. Аномалия находится на упругопластическом изгибе: R=493 Дн, максимальное растяжение на 6.1 час. |  | (c)
83650.394000 | 0.074000 | 0.057000 | -11.561000 | -11.578000 | -1098.000000 | -820.000000 | -862.000000 | 626.000000 | 57.000000 | 7655 |  | CORR | GENE | 05:00 | 05:44 | 05:38 | 56 | 472 | 11.000000 | EXT | -. Аномалия находится на упругопластическом изгибе: R=481 Дн, максимальное растяжение на 6.1 час. |  | (c)
83750.121000 | 8.611000 | 8.447000 | -2.414000 | -2.578000 | 868.000000 | 895.000000 | 894.000000 | 868.000000 | 2268.000000 | 7663 |  | CORR | GENE | 06:53 | 06:58 | 06:58 | 310 | 52 | 10.000000 | EXT | - |  | (c)
83760.605000 | 8.070000 | 7.883000 | -3.540000 | -3.727000 | -110.000000 | -64.000000 | -77.000000 | 43.000000 | 3412.000000 | 7664 |  | CORR | GENE | 01:47 | 01:54 | 01:52 | 315 | 67 | 12.000000 | EXT | - |  | (c)
83777.390000 | 2.340000 | 2.314000 | -9.260000 | -9.286000 | -661.000000 | -571.000000 | -540.000000 | 418.000000 | 2314.000000 | 7666 |  | CORR | GENE | 03:22 | 03:37 | 03:42 | 54 | 243 | 10.000000 | EXT | - |  | (c)
83778.279000 | 3.229000 | 3.195000 | -8.371000 | -8.405000 | -479.000000 | -387.000000 | -347.000000 | 214.000000 | 3195.000000 | 7666 |  | CORR | GENE | 03:51 | 04:06 | 04:13 | 67 | 266 | 10.000000 | EXT | - |  | (c)
83795.987000 | 9.337000 | 9.238000 | -1.858000 | -1.957000 | 240.000000 | 302.000000 | 464.000000 | 240.000000 | 1840.000000 | 7667 |  | CORR | GENE | 02:25 | 02:36 | 03:02 | 117 | 449 | 12.000000 | EXT | - |  | (c)
83797.879000 | 0.034000 | 0.031000 | -11.576000 | -11.579000 | 766.000000 | 1738.000000 | 1370.000000 | 766.000000 | 31.000000 | 7668 |  | CORR | GENE | 06:16 | 08:53 | 07:53 | 137 | 1207 | 14.000000 | EXT | - |  | (c)
83826.073000 | 5.083000 | 5.045000 | -5.277000 | -5.315000 | 116.000000 | 475.000000 | 442.000000 | 116.000000 | 5045.000000 | 7670 |  | CORR | GENE | 06:32 | 07:30 | 07:24 | 77 | 652 | 10.000000 | EXT | - |  | (c)
83829.740000 | 8.750000 | 8.599000 | -1.610000 | -1.761000 | 238.000000 | 282.000000 | 280.000000 | 238.000000 | 1426.000000 | 7670 |  | CORR | GENE | 06:51 | 06:59 | 06:58 | 335 | 85 | 10.000000 | EXT | - |  | (c)
83830.746000 | 9.756000 | 9.381000 | -0.604000 | -0.979000 | 475.000000 | 508.000000 | 505.000000 | 475.000000 | 422.000000 | 7670 |  | CORR | GENE | 07:30 | 07:35 | 07:35 | 557 | 61 | 15.000000 | EXT | - |  | (c)
83831.324000 | 10.334000 | 10.208000 | -0.026000 | -0.152000 | 211.000000 | 354.000000 | 504.000000 | 211.000000 | 18.000000 | 7670 |  | CORR | GENE | 06:47 | 07:10 | 07:34 | 134 | 586 | 13.000000 | EXT | - |  | (c)
83842.330000 | 0.000000 | -0.031000 | -11.315000 | -11.346000 | -899.000000 | -815.000000 | -808.000000 | 716.000000 |  | 7672 | Смещение кромок | GWAN |  | 08:45 | 08:59 | 09:00 | 0 | 183 | 2.346000 | EXT | Смещение кромок. Наружу. Величина смещения - 2.3 мм. |  | (c)
83842.330000 | 0.000000 | -0.031000 | -11.315000 | -11.346000 | -620.000000 | -525.000000 | -519.000000 | 417.000000 |  | 7672 | Смещение кромок | GWAN |  | 09:30 | 09:46 | 09:47 | 0 | 203 | 2.560000 | EXT | Смещение кромок. Вовнутрь. Величина смещения - 2.6 мм. |  | (c)
83842.330000 | 0.000000 | -0.026000 | -11.315000 | -11.341000 | 62.000000 | 451.000000 | 610.000000 | 62.000000 |  | 7672 | Нарушение формы кольцевого шва | GWAN |  | 11:20 | 00:23 | 00:49 | 0 | 1096 |  | EXT | Нарушение формы кольцевого шва |  | (c)
83862.974000 | 9.329000 | 9.304000 | -1.986000 | -2.011000 | 2201.000000 | -2228.000000 | -2158.000000 | 2055.000000 | 1982.000000 | 7673 |  | CORR | СIGR | 07:09 | 07:15 | 07:26 | 29 | 206 | 15.000000 | EXT | - |  | (c)
83864.985000 | 0.025000 | 0.013000 | -11.590000 | -11.602000 | -469.000000 | -406.000000 | -363.000000 | 258.000000 | 13.000000 | 7674 |  | ARTD | СIGR | 07:00 | 07:10 | 07:17 | 39 | 212 | 13.208349 | EXT | -. Эквивалент потери металла 13%. |  | (c)
83865.767000 | 0.807000 | 0.772000 | -10.808000 | -10.843000 | -1409.000000 | -1207.000000 | -1273.000000 | 1136.000000 | 772.000000 | 7674 |  | CORR | GENE | 04:28 | 05:01 | 04:50 | 115 | 273 | 10.000000 | EXT | - |  | (c)
83866.927000 | 1.967000 | 1.512000 | -9.648000 | -10.103000 | -1507.000000 | -1398.000000 | -1418.000000 | 1329.000000 | 1512.000000 | 7674 |  | CORR | GENE | 04:12 | 04:30 | 04:27 | 3177 | 177 | 12.000000 | EXT | - |  | (c)
83882.387000 | 5.812000 | 5.785000 | -5.803000 | -5.830000 | 1462.000000 | 1592.000000 | 1620.000000 | 1462.000000 | 5781.000000 | 7675 |  | CORR | GENE | 03:29 | 03:50 | 03:55 | 49 | 316 | 11.000000 | EXT | -. Аномалия находится на упругопластическом изгибе: R=646 Дн, максимальное растяжение на 6.5 час. |  | (c)
83888.066000 | 11.491000 | 11.491000 | -0.124000 | -0.124000 | 1779.000000 | 2099.000000 | 1939.000000 | 1779.000000 | 36.000000 | 7675 |  | CORR | GENE | 04:20 | 05:12 | 04:46 | 88 | 320 | 12.000000 | EXT | -. Аномалия находится на упругопластическом изгибе: R=508 Дн, максимальное растяжение на 6.9 час. |  | (c)
83890.742000 | 2.552000 | 2.360000 | -9.113000 | -9.305000 | -751.000000 | -632.000000 | -315.000000 | 0.000000 | 2360.000000 | 7676 |  | CORR | GENE | 05:21 | 05:41 | 06:32 | 226 | 873 | 11.000000 | EXT | -. Аномалия находится на упругопластическом изгибе: R=462 Дн, максимальное растяжение на 6.9 час. |  | (c)
83891.834000 | 3.644000 | 3.617000 | -8.021000 | -8.048000 | -109.000000 | 59.000000 | 19.000000 | 0.000000 | 3617.000000 | 7676 |  | CORR | GENE | 07:05 | 07:32 | 07:26 | 54 | 256 | 11.000000 | EXT | -. Аномалия находится на упругопластическом изгибе: R=452 Дн, максимальное растяжение на 6.8 час. |  | (c)
83897.483000 | 9.293000 | 9.255000 | -2.372000 | -2.410000 | -527.000000 | -218.000000 | -244.000000 | 0.000000 | 2285.000000 | 7676 |  | CORR | GENE | 05:57 | 06:47 | 06:43 | 125 | 566 | 10.000000 | EXT | -. Аномалия находится на упругопластическом изгибе: R=460 Дн, максимальное растяжение на 6.2 час. |  | (c)
83897.600000 | 9.410000 | 9.410000 | -2.255000 | -2.255000 | -107.000000 | -86.000000 | -74.000000 | 41.000000 | 1585.000000 | 7676 |  | CORR | GENE | 07:05 | 07:09 | 07:11 | 670 | 66 | 13.000000 | EXT | -. Аномалия находится на упругопластическом изгибе: R=460 Дн, максимальное растяжение на 6.2 час. |  | (c)
83898.666000 | 10.476000 | 10.430000 | -1.189000 | -1.235000 | -377.000000 | -127.000000 | -222.000000 | 67.000000 | 1173.000000 | 7676 |  | CORR | GENE | 06:22 | 07:02 | 06:47 | 62 | 310 | 10.000000 | EXT | - |  | (c)
83899.589000 | 11.399000 | 11.156000 | -0.266000 | -0.509000 | 46.000000 | 53.000000 | 72.000000 | 46.000000 | 265.000000 | 7676 |  | CORR | GENE | 07:30 | 07:31 | 07:34 | 244 | 53 | 12.000000 | EXT | - |  | (c)
83899.801000 | 11.611000 | 11.465000 | -0.054000 | -0.200000 | -508.000000 | -76.000000 | -58.000000 | 0.000000 | 35.000000 | 7676 |  | CORR | GENE | 06:01 | 07:10 | 07:13 | 165 | 900 | 15.000000 | EXT | - |  | (c)
83900.492000 | 0.637000 | 0.534000 | -10.753000 | -10.856000 | -681.000000 | -418.000000 | -461.000000 | 241.000000 | 534.000000 | 7677 |  | CORR | GENE | 07:18 | 08:00 | 07:54 | 107 | 440 | 12.000000 | EXT | -. Аномалия находится на отводе. |  | (c)
83911.328000 | 0.083000 | 0.032000 | -11.522000 | -11.573000 | -1315.000000 | -937.000000 | -1016.000000 | 717.000000 | 32.000000 | 7678 |  | CORR | GENE | 06:49 | 07:50 | 07:38 | 88 | 598 | 15.000000 | EXT | - |  | (c)
83922.850000 | 0.000000 | -0.036000 | -11.480000 | -11.516000 | 2087.000000 | 2189.000000 | 2209.000000 | 2087.000000 |  | 7679 | Смещение кромок | GWAN |  | 10:33 | 10:50 | 10:53 | 0 | 244 | 2.566000 | EXT | Смещение кромок. Наружу. Величина смещения - 2.6 мм. |  | (c)
83922.880000 | 0.030000 | 0.020000 | -11.450000 | -11.460000 | 466.000000 | 1455.000000 | 1394.000000 | 466.000000 | 20.000000 | 7679 |  | CORR | GENE | 06:12 | 08:51 | 08:41 | 91 | 1855 | 10.000000 | EXT | - |  | (c)
83934.267000 | 11.417000 | 11.359000 | -0.063000 | -0.121000 | -93.000000 | 234.000000 | 584.000000 | 0.000000 | 63.000000 | 7679 |  | CORR | GENE | 04:41 | 05:34 | 06:31 | 58 | 1354 | 10.000000 | EXT | - |  | (c)
83955.791000 | 10.041000 | 9.995000 | -1.604000 | -1.650000 | -637.000000 | -421.000000 | -383.000000 | 129.000000 | 1541.000000 | 7681 |  | CORR | GENE | 05:04 | 05:39 | 05:45 | 109 | 508 | 10.000000 | EXT | - |  | (c)
83955.954000 | 10.204000 | 10.170000 | -1.441000 | -1.475000 | -1456.000000 | -1204.000000 | -1280.000000 | 1103.000000 | 1437.000000 | 7681 |  | CORR | СIGR | 02:52 | 03:32 | 03:20 | 38 | 353 | 13.000000 | EXT | - |  | (c)
83956.620000 | 10.870000 | 10.794000 | -0.775000 | -0.851000 | -621.000000 | -421.000000 | -355.000000 | 88.000000 | 770.000000 | 7681 |  | CORR | GENE | 05:06 | 05:39 | 05:49 | 81 | 533 | 12.000000 | EXT | - |  | (c)
83957.043000 | 11.293000 | 11.209000 | -0.352000 | -0.436000 | 168.000000 | 762.000000 | 523.000000 | 168.000000 | 306.000000 | 7681 |  | CORR | GENE | 07:14 | 08:50 | 08:11 | 130 | 711 | 12.000000 | EXT | - |  | (c)
83957.313000 | 11.563000 | 11.421000 | -0.082000 | -0.224000 | -859.000000 | -422.000000 | -591.000000 | 322.000000 | 82.000000 | 7681 |  | CORR | GENE | 04:28 | 05:39 | 05:11 | 142 | 537 | 14.000000 | EXT | - |  | (c)
83962.584000 | 5.189000 | 5.133000 | -6.421000 | -6.477000 | 175.000000 | 429.000000 | 344.000000 | 175.000000 | 5133.000000 | 7682 |  | CORR | GENE | 03:21 | 04:02 | 03:49 | 185 | 338 | 10.000000 | EXT | - |  | (c)
83970.346000 | 1.341000 | 1.197000 | -10.259000 | -10.403000 | -1728.000000 | -1657.000000 | -1585.000000 | 1441.000000 | 1197.000000 | 7683 |  | CORR | GENE | 04:16 | 04:27 | 04:39 | 417 | 287 | 11.000000 | EXT | - |  | (c)
83975.810000 | 6.805000 | 6.778000 | -4.795000 | -4.822000 | -1845.000000 | -1619.000000 | -1699.000000 | 1552.000000 | 4776.000000 | 7683 |  | CORR | GENE | 03:57 | 04:33 | 04:20 | 46 | 293 | 10.000000 | EXT | - |  | (c)
83992.210000 | 11.605000 | 11.517000 | -0.030000 | -0.118000 | 1102.000000 | 1635.000000 | 1566.000000 | 1102.000000 | 27.000000 | 7684 |  | CORR | GENE | 02:42 | 04:08 | 03:57 | 91 | 929 | 11.000000 | EXT | - |  | (c)
83992.216000 | 11.611000 | 11.526000 | -0.024000 | -0.109000 | 2162.000000 | 2198.000000 | -1998.000000 | 1696.000000 | 24.000000 | 7684 |  | CORR | GENE | 05:33 | 05:39 | 06:22 | 85 | 604 | 11.000000 | EXT | - |  | (c)
83992.240000 | 0.000000 | -0.026000 | -11.485000 | -11.511000 | 1907.000000 | 2061.000000 | 2042.000000 | 1907.000000 |  | 7685 | Смещение кромок | GWAN |  | 02:34 | 02:59 | 02:56 | 0 | 270 | 2.544000 | EXT | Смещение кромок. Наружу. Величина смещения - 2.5 мм. |  | (c)
84003.651000 | 11.411000 | 11.321000 | -0.074000 | -0.164000 | -2104.000000 | -1376.000000 | -1434.000000 | 764.000000 | 55.000000 | 7685 |  | CORR | GENE | 03:47 | 05:45 | 05:35 | 109 | 1340 | 10.000000 | EXT | - |  | (c)
84007.380000 | 3.655000 | 3.586000 | -7.940000 | -8.009000 | -1276.000000 | -1124.000000 | -1100.000000 | 924.000000 | 3586.000000 | 7686 |  | CORR | GENE | 06:13 | 06:37 | 06:41 | 83 | 352 | 11.000000 | EXT | -. Аномалия находится на отводе. |  | (c)
84014.619000 | 10.894000 | 10.703000 | -0.701000 | -0.892000 | -525.000000 | -297.000000 | -385.000000 | 245.000000 | 296.000000 | 7686 |  | CORR | GENE | 08:14 | 08:51 | 08:37 | 596 | 280 | 10.000000 | EXT | -. Аномалия находится на отводе. |  | (c)
84027.363000 | 0.468000 | 0.399000 | -10.482000 | -10.551000 | 2220.000000 | -2136.000000 | -1942.000000 | 0.000000 | 399.000000 | 7688 |  | CORR | GENE | 03:33 | 03:50 | 04:21 | 116 | 598 | 10.000000 | EXT | - |  | (c)
84030.143000 | 3.248000 | 3.218000 | -7.702000 | -7.732000 | -1767.000000 | -1631.000000 | -1662.000000 | 37.395259 | 3218.000000 | 7688 |  | CORR | GENE | 04:50 | 05:12 | 05:06 | 56 | 210 | 10.000000 | EXT | - |  | (c)
84037.845000 | 0.000000 | -0.011000 | -11.270000 | -11.281000 | -991.000000 | -709.000000 | -525.000000 | 4.705648 |  | 7689 | Нарушение формы кольцевого шва | GWAN |  | 09:32 | 10:18 | 10:48 | 0 | 933 |  | EXT | Нарушение формы кольцевого шва |  | (c)
84050.910000 | 1.795000 | 1.765000 | -9.665000 | -9.695000 | 1483.000000 | 1577.000000 | 1608.000000 | 40.227665 | 1765.000000 | 7690 |  | CORR | GENE | 03:12 | 03:27 | 03:32 | 54 | 249 | 11.000000 | EXT | - |  | (c)
84051.267000 | 2.152000 | 2.125000 | -9.308000 | -9.335000 | 1181.000000 | 1499.000000 | 1413.000000 | 47.165618 | 2125.000000 | 7690 |  | CORR | GENE | 02:23 | 03:15 | 03:01 | 101 | 465 | 11.000000 | EXT | - |  | (c)
84054.191000 | 5.076000 | 5.048000 | -6.384000 | -6.412000 | -1835.000000 | -1710.000000 | -1725.000000 | 31.916422 | 5048.000000 | 7690 |  | CORR | GENE | 06:17 | 06:37 | 06:34 | 184 | 221 | 10.000000 | EXT | - |  | (c)
84055.723000 | 6.608000 | 6.291000 | -4.852000 | -5.169000 | -2190.000000 | -2178.000000 | -2138.000000 | 3.276224 | 4724.000000 | 7690 |  | CORR | GENE | 05:19 | 05:21 | 05:28 | 445 | 104 | 10.000000 | EXT | - |  | (c)
84056.018000 | 6.903000 | 6.870000 | -4.557000 | -4.590000 | 1931.000000 | 2153.000000 | 2084.000000 | 0.000000 | 4415.000000 | 7690 |  | CORR | GENE | 04:24 | 05:00 | 04:49 | 175 | 306 | 10.000000 | EXT | - |  | (c)
84056.834000 | 7.719000 | 7.713000 | -3.741000 | -3.747000 | -2174.000000 | -1930.000000 | -2052.000000 | 4.567396 | 3696.000000 | 7690 |  | CORR | GENE | 05:22 | 06:01 | 05:42 | 51 | 244 | 10.000000 | EXT | - |  | (c)
84057.295000 | 8.180000 | 7.972000 | -3.280000 | -3.488000 | -2175.000000 | -2123.000000 | -2143.000000 | 4.486698 | 2997.000000 | 7690 |  | CORR | GENE | 05:22 | 05:30 | 05:27 | 491 | 64 | 11.000000 | EXT | - |  | (c)
84069.356000 | 8.781000 | 8.755000 | -2.639000 | -2.665000 | -1828.000000 | -1727.000000 | -1722.000000 | 32.520748 | 2614.000000 | 7691 |  | CORR | GENE | 06:11 | 06:28 | 06:28 | 51 | 212 | 11.000000 | EXT | - |  | (c)
84070.063000 | 9.488000 | 9.424000 | -1.932000 | -1.996000 | -2205.000000 | -2204.000000 | -2189.000000 | 2.029877 | 1763.000000 | 7691 |  | CORR | AXGR | 05:10 | 05:11 | 05:13 | 233 | 32 | 11.000000 | EXT | - |  | (c)
84071.944000 | 11.369000 | 11.188000 | -0.051000 | -0.232000 | 2178.000000 | -1976.000000 | -1990.000000 | 0.000000 | 43.000000 | 7691 |  | CORR | GENE | 04:58 | 05:47 | 05:45 | 189 | 586 | 10.000000 | EXT | - |  | (c)
84072.051000 | 0.056000 | 0.032000 | -11.159000 | -11.183000 | -545.000000 | -486.000000 | 5.000000 | 0.405089 | 32.000000 | 7692 |  | CORR | GENE | 08:53 | 09:03 | 10:22 | 88 | 1100 | 11.000000 | EXT | - |  | (c)
84079.334000 | 7.339000 | 7.324000 | -3.876000 | -3.891000 | -1318.000000 | -1189.000000 | -1221.000000 | 73.656575 | 3840.000000 | 7692 |  | CORR | GENE | 06:48 | 07:09 | 07:04 | 51 | 193 | 11.000000 | EXT | - |  | (c)
84079.418000 | 7.423000 | 7.417000 | -3.792000 | -3.798000 | -2085.000000 | -1862.000000 | -1951.000000 | 11.745681 | 3715.000000 | 7692 |  | CORR | GENE | 04:45 | 05:21 | 05:06 | 83 | 267 | 11.000000 | EXT | - |  | (c)
84079.611000 | 7.616000 | 4.648000 | -3.599000 | -6.567000 | -2183.000000 | -2137.000000 | -2143.000000 | 3.837250 | 3308.000000 | 7692 |  | CORR | GENE | 04:29 | 04:36 | 04:35 | 3259 | 79 | 11.000000 | EXT | - |  | (c)
84080.156000 | 8.161000 | 8.138000 | -3.054000 | -3.077000 | -2009.000000 | -1948.000000 | -1948.000000 | 17.903666 | 3033.000000 | 7692 |  | CORR | СIGR | 04:57 | 05:07 | 05:07 | 44 | 122 | 11.000000 | EXT | - |  | (c)
84082.102000 | 10.107000 | 9.444000 | -1.108000 | -1.771000 | -1266.000000 | -1257.000000 | -1181.000000 | 77.837574 | 192.000000 | 7692 |  | CORR | GENE | 06:57 | 06:58 | 07:10 | 1579 | 169 | 11.000000 | EXT | - |  | (c)
84082.892000 | 10.897000 | 9.282000 | -0.318000 | -1.933000 | -2181.000000 | -2152.000000 | -2138.000000 | 3.998646 | 213.000000 | 7692 |  | CORR | GENE | 04:29 | 04:34 | 04:36 | 1720 | 86 | 10.000000 | EXT | - |  | (c)
84083.177000 | 11.182000 | 11.110000 | -0.033000 | -0.105000 | 1778.000000 | -1864.000000 | 2212.000000 | 0.000000 | 33.000000 | 7692 |  | CORR | GENE | 03:08 | 05:20 | 04:18 | 72 | 867 | 12.000000 | EXT | - |  | (c)
84105.689000 | 11.574000 | 11.480000 | -0.021000 | -0.115000 | 1196.000000 | 2019.000000 | 1754.000000 | 1196.000000 | 19.000000 | 7694 |  | CORR | GENE | 03:32 | 05:45 | 05:02 | 96 | 1115 | 13.000000 | EXT | - |  | (c)
84117.230000 | 0.000000 | -0.031000 | -11.635000 | -11.666000 | -1484.000000 | -1196.000000 | -1289.000000 | 1094.000000 |  | 7696 | Смещение кромок | GWAN |  | 01:47 | 02:34 | 02:19 | 0 | 389 | 3.075000 | EXT | Смещение кромок. Наружу. Величина смещения - 3.1 мм. |  | (c)
84117.230000 | 0.000000 | -0.036000 | -11.635000 | -11.671000 | 1438.000000 | 1946.000000 | 1849.000000 | 1438.000000 |  | 7696 | Смещение кромок | GWAN |  | 09:39 | 11:01 | 10:45 | 0 | 822 | 2.480000 | EXT | Смещение кромок. Наружу. Величина смещения - 2.5 мм. |  | (c)
84150.340000 | 9.870000 | 9.829000 | -1.730000 | -1.771000 | -2074.000000 | -1540.000000 | -1804.000000 | 1533.000000 | 1689.000000 | 7698 |  | CORR | GENE | 04:16 | 05:42 | 04:59 | 82 | 541 | 10.000000 | EXT | - |  | (c)
84152.404000 | 0.334000 | 0.200000 | -11.181000 | -11.315000 | 2016.000000 | 2065.000000 | 2059.000000 | 10.349467 | 200.000000 | 7699 |  | CORR | GENE | 04:39 | 04:47 | 04:46 | 1221 | 86 | 10.000000 | EXT | - |  | (c)
84163.585000 | 0.000000 | -0.041000 | -11.335000 | -11.376000 | -170.000000 | 25.000000 | 12.000000 | 0.945706 |  | 7700 | Смещение кромок | GWAN |  | 09:05 | 09:36 | 09:34 | 0 | 363 | 2.662000 | EXT | Смещение кромок. Наружу. Величина смещения - 2.7 мм. |  | (c)
84163.630000 | 0.045000 | 0.026000 | -11.290000 | -11.309000 | -986.000000 | -239.000000 | -232.000000 | 0.000000 | 26.000000 | 7700 |  | CORR | GENE | 06:53 | 08:54 | 08:55 | 103 | 1507 | 11.000000 | EXT | - |  | (c)
84167.548000 | 3.963000 | 3.905000 | -7.372000 | -7.430000 | -1650.000000 | -1479.000000 | -1505.000000 | 46.870054 | 3905.000000 | 7700 |  | CORR | GENE | 05:06 | 05:34 | 05:30 | 64 | 290 | 10.000000 | EXT | - |  | (c)
84173.467000 | 9.882000 | 9.807000 | -1.453000 | -1.528000 | 2097.000000 | 2121.000000 | 2122.000000 | 6.794303 | 1266.000000 | 7700 |  | CORR | GENE | 03:11 | 03:15 | 03:15 | 262 | 49 | 12.000000 | EXT | - |  | (c)
84184.173000 | 9.253000 | 9.247000 | -1.877000 | -1.883000 | 1780.000000 | 1921.000000 | 1879.000000 | 12.294180 | 1846.000000 | 7701 |  | CORR | СIGR | 07:14 | 07:37 | 07:30 | 37 | 199 | 8.000000 | EXT | - |  | (c)
84186.050000 | 0.000000 | -0.026000 | -11.630000 | -11.656000 | -2034.000000 | -1939.000000 | -1921.000000 | 1808.000000 |  | 7702 | Смещение кромок | GWAN |  | 01:45 | 02:01 | 02:04 | 0 | 227 | 2.949000 | EXT | Смещение кромок. Вовнутрь. Величина смещения - 2.9 мм. |  | (c)
84191.022000 | 4.972000 | 4.940000 | -6.658000 | -6.690000 | -434.000000 | -291.000000 | -305.000000 | 176.000000 | 4940.000000 | 7702 |  | CORR | GENE | 06:03 | 06:27 | 06:24 | 59 | 258 | 10.000000 | EXT | - |  | (c)
84209.300000 | 0.000000 | -0.031000 | -10.555000 | -10.586000 | -1130.000000 | -1034.000000 | -901.000000 | 671.000000 |  | 7704 | Смещение кромок | GWAN |  | 11:26 | 11:41 | 00:03 | 0 | 459 | 3.011000 | EXT | Смещение кромок. Наружу. Величина смещения - 3 мм. |  | (c)
84216.579000 | 7.279000 | 7.240000 | -3.276000 | -3.315000 | 1465.000000 | 1713.000000 | 1702.000000 | 1465.000000 | 3157.000000 | 7704 |  | CORR | GENE | 06:24 | 07:04 | 07:03 | 158 | 475 | 9.000000 | EXT | - |  | (c)
84219.855000 | 0.000000 | -0.036000 | -10.110000 | -10.146000 | 570.000000 | 654.000000 | 653.000000 | 52.711316 |  | 7705 | Смещение кромок | GWAN |  | 00:45 | 00:58 | 00:58 | 0 | 166 | 2.968000 | EXT | Смещение кромок. Наружу. Величина смещения - 3 мм. |  | (c)
84240.981000 | 11.016000 | 8.129000 | -0.394000 | -3.281000 | 2147.000000 | 2200.000000 | 2192.000000 | 0.000000 | 89.000000 | 7706 |  | CORR | GENE | 07:34 | 07:42 | 07:41 | 3192 | 90 | 11.000000 | EXT | - |  | (c)
84241.375000 | 0.000000 | -0.026000 | -11.365000 | -11.391000 | -1537.000000 | -1366.000000 | -1390.000000 | 67.816929 |  | 7707 | Смещение кромок | GWAN |  | 07:58 | 08:26 | 08:22 | 0 | 293 | 2.370000 | EXT | Смещение кромок. Наружу. Величина смещения - 2.4 мм. |  | (c)
84242.206000 | 0.831000 | 0.821000 | -10.534000 | -10.544000 | 1442.000000 | 1585.000000 | 1581.000000 | 30.116391 | 821.000000 | 7707 |  | CORR | GENE | 03:59 | 04:22 | 04:21 | 49 | 277 | 11.000000 | EXT | - |  | (c)
84252.690000 | 11.315000 | 11.224000 | -0.050000 | -0.141000 | -1775.000000 | -1169.000000 | -1419.000000 | 65.464949 | 39.000000 | 7707 |  | CORR | GENE | 07:19 | 08:57 | 08:17 | 102 | 711 | 11.000000 | EXT | - |  | (c)
84275.408000 | 0.073000 | 0.031000 | -11.172000 | -11.214000 | -1292.000000 | -315.000000 | -678.000000 | 0.000000 | 31.000000 | 7710 |  | CORR | GENE | 06:15 | 08:53 | 07:55 | 90 | 1229 | 10.000000 | EXT | - |  | (c)
84278.859000 | 3.524000 | 3.274000 | -7.721000 | -7.971000 | -748.000000 | -667.000000 | -686.000000 | 45.357260 | 3274.000000 | 7710 |  | CORR | GENE | 07:43 | 07:56 | 07:53 | 579 | 124 | 13.000000 | EXT | - |  | (c)
84281.239000 | 5.904000 | 5.827000 | -5.341000 | -5.418000 | -1337.000000 | -1239.000000 | -1243.000000 | 72.101572 | 5316.000000 | 7710 |  | CORR | GENE | 06:08 | 06:24 | 06:23 | 102 | 188 | 14.000000 | EXT | - |  | (c)
84282.394000 | 7.059000 | 5.603000 | -4.186000 | -5.642000 | -976.000000 | -944.000000 | -837.000000 | 45.115165 | 3723.000000 | 7710 |  | CORR | GENE | 07:06 | 07:12 | 07:29 | 1919 | 278 | 11.000000 | EXT | - |  | (c)
84295.593000 | 9.013000 | 7.507000 | -2.237000 | -3.743000 | -2202.000000 | -2173.000000 | -2166.000000 | 5.208201 | 1500.000000 | 7711 |  | CORR | GENE | 06:10 | 06:15 | 06:16 | 2243 | 72 | 11.000000 | EXT | - |  | (c)
84296.721000 | 10.141000 | 9.968000 | -1.109000 | -1.282000 | 1830.000000 | 2110.000000 | 2151.000000 | 0.000000 | 1104.000000 | 7711 |  | CORR | GENE | 05:01 | 05:46 | 05:53 | 178 | 642 | 12.000000 | EXT | - |  | (c)
84297.830000 | 0.000000 | -0.016000 | -10.950000 | -10.966000 | -2160.000000 | -2061.000000 | -1994.000000 | 5.729439 |  | 7712 | Смещение кромок | GWAN |  | 04:56 | 05:12 | 05:23 | 0 | 331 | 2.382000 | EXT | Смещение кромок. Наружу. Величина смещения - 2.4 мм. |  | (c)
84303.386000 | 5.556000 | 4.512000 | -5.394000 | -6.438000 | -1350.000000 | -1339.000000 | -1234.000000 | 71.018285 | 4512.000000 | 7712 |  | CORR | GENE | 07:07 | 07:09 | 07:26 | 1104 | 233 | 10.000000 | EXT | - |  | (c)
84304.757000 | 6.927000 | 6.906000 | -4.023000 | -4.044000 | 1513.000000 | -2194.000000 | 1924.000000 | 0.000000 | 3881.000000 | 7712 |  | CORR | GENE | 02:49 | 04:51 | 03:56 | 163 | 823 | 11.000000 | EXT | - |  | (c)
84305.369000 | 7.539000 | 7.476000 | -3.411000 | -3.474000 | -2218.000000 | -2211.000000 | -2209.000000 | 0.972177 | 3273.000000 | 7712 |  | CORR | AXGR | 04:47 | 04:48 | 04:48 | 201 | 19 | 10.000000 | EXT | - |  | (c)
84306.792000 | 8.962000 | 8.916000 | -1.988000 | -2.034000 | -1631.000000 | -1402.000000 | -1408.000000 | 48.342068 | 1941.000000 | 7712 |  | CORR | GENE | 06:22 | 06:59 | 06:58 | 93 | 447 | 10.000000 | EXT | - |  | (c)
84306.881000 | 9.051000 | 9.016000 | -1.899000 | -1.934000 | -2167.000000 | -2010.000000 | -2062.000000 | 5.087789 | 1882.000000 | 7712 |  | CORR | GENE | 04:55 | 05:21 | 05:12 | 52 | 210 | 11.000000 | EXT | - |  | (c)
84308.780000 | 0.000000 | -0.031000 | -10.875000 | -10.906000 | 1995.000000 | 2192.000000 | 2135.000000 | 1995.000000 |  | 7713 | Смещение кромок | GWAN |  | 00:54 | 01:26 | 01:17 | 0 | 282 | 2.960000 | EXT | Смещение кромок. Вовнутрь. Величина смещения - 3 мм. |  | (c)
84309.332000 | 0.552000 | 0.363000 | -10.323000 | -10.512000 | -363.000000 | -206.000000 | -244.000000 | 125.000000 | 363.000000 | 7713 |  | CORR | GENE | 06:34 | 06:59 | 06:53 | 216 | 238 | 10.000000 | EXT | - |  | (c)
84309.580000 | 0.800000 | 0.800000 | -10.075000 | -10.075000 | -557.000000 | 481.000000 | -18.000000 | 0.000000 | 800.000000 | 7713 |  | CORR | GENE | 06:03 | 08:50 | 07:30 | 604 | 1078 | 10.000000 | EXT | - |  | (c)
84342.290000 | 11.020000 | 10.091000 | -0.570000 | -1.499000 | -1976.000000 | -1916.000000 | -1854.000000 | 1731.000000 | 150.000000 | 7715 |  | CORR | GENE | 08:27 | 08:37 | 08:47 | 1349 | 245 | 13.000000 | EXT | - |  | (c)
84353.850000 | 10.990000 | 10.881000 | -0.180000 | -0.289000 | -1090.000000 | -969.000000 | -1026.000000 | 962.000000 | 123.000000 | 7716 |  | CORR | GENE | 05:11 | 05:30 | 05:21 | 166 | 128 | 10.000000 | EXT | - |  | (c)
84364.295000 | 10.265000 | 10.239000 | -0.915000 | -0.941000 | -1453.000000 | -1384.000000 | -1372.000000 | 1290.000000 | 910.000000 | 7717 |  | CORR | СIGR | 04:44 | 04:56 | 04:58 | 31 | 163 | 14.000000 | EXT | -. Аномалия находится на отводе. |  | (c)
84365.181000 | 11.151000 | 11.115000 | -0.029000 | -0.065000 | -920.000000 | -724.000000 | -772.000000 | 624.000000 | 29.000000 | 7717 |  | CORR | СIGR | 06:10 | 06:42 | 06:34 | 36 | 296 | 12.000000 | EXT | -. Аномалия находится на отводе. |  | (c)
84365.210000 | 0.000000 | -0.026000 | -11.580000 | -11.606000 | 2190.000000 | -2091.000000 | -2100.000000 | 1928.000000 |  | 7718 | Смещение кромок | GWAN |  | 03:16 | 03:45 | 03:43 | 0 | 343 | 2.881000 | EXT | Смещение кромок. Наружу. Аномалия находится на отводе. Величина смещения - 2.9 мм. |  | (c)
84365.210000 | 0.000000 | -0.026000 | -11.580000 | -11.606000 | -1737.000000 | -1623.000000 | -1607.000000 | 1478.000000 |  | 7718 | Смещение кромок | GWAN |  | 04:42 | 05:00 | 05:03 | 0 | 258 | 2.494000 | EXT | Смещение кромок. Наружу. Аномалия находится на отводе. Величина смещения - 2.5 мм. |  | (c)
84370.603000 | 5.393000 | 5.291000 | -6.187000 | -6.289000 | -1132.000000 | -994.000000 | -1021.000000 | 910.000000 | 5291.000000 | 7718 |  | CORR | GENE | 06:20 | 06:42 | 06:38 | 135 | 222 | 10.000000 | EXT | - |  | (c)
84372.337000 | 7.127000 | 7.098000 | -4.453000 | -4.482000 | 793.000000 | 899.000000 | 880.000000 | 793.000000 | 4438.000000 | 7718 |  | CORR | СIGR | 11:30 | 11:47 | 11:44 | 44 | 174 | 10.000000 | EXT | - |  | (c)
84376.790000 | 0.000000 | -0.036000 | -11.615000 | -11.651000 | 852.000000 | 1644.000000 | 1485.000000 | 852.000000 |  | 7719 | Смещение кромок | GWAN |  | 07:02 | 09:10 | 08:44 | 0 | 1266 | 3.528000 | EXT | Смещение кромок. Вовнутрь. Величина смещения - 3.5 мм. |  | (c)
84381.835000 | 5.045000 | 4.688000 | -6.570000 | -6.927000 | 60.000000 | 103.000000 | 105.000000 | 60.000000 | 4688.000000 | 7719 |  | CORR | GENE | 04:54 | 05:01 | 05:01 | 605 | 90 | 11.000000 | EXT | - |  | (c)
84381.911000 | 5.121000 | 5.062000 | -6.494000 | -6.553000 | 227.000000 | 408.000000 | 515.000000 | 227.000000 | 5062.000000 | 7719 |  | CORR | GENE | 05:21 | 05:50 | 06:07 | 133 | 576 | 10.000000 | EXT | - |  | (c)
84382.187000 | 5.397000 | 5.363000 | -6.218000 | -6.252000 | 1128.000000 | 1398.000000 | 1353.000000 | 1128.000000 | 5363.000000 | 7719 |  | CORR | GENE | 07:46 | 08:30 | 08:23 | 88 | 451 | 11.000000 | EXT | - |  | (c)
84388.363000 | 11.573000 | 11.498000 | -0.042000 | -0.117000 | -832.000000 | -45.000000 | -372.000000 | 0.000000 | 25.000000 | 7719 |  | CORR | GENE | 02:30 | 04:37 | 03:44 | 92 | 920 | 13.000000 | EXT | - |  | (c)
84391.045000 | 2.640000 | 2.621000 | -9.010000 | -9.029000 | 1761.000000 | 2006.000000 | 2106.000000 | 1761.000000 | 2621.000000 | 7720 |  | CORR | GENE | 04:58 | 05:38 | 05:54 | 67 | 690 | 10.000000 | EXT | - |  | (c)
84392.085000 | 3.680000 | 3.612000 | -7.970000 | -8.038000 | 1867.000000 | 2009.000000 | -2176.000000 | 1758.000000 | 3612.000000 | 7720 |  | CORR | GENE | 05:15 | 05:38 | 06:23 | 173 | 836 | 9.000000 | EXT | - |  | (c)
84392.538000 | 4.133000 | 4.116000 | -7.517000 | -7.534000 | -2208.000000 | -2117.000000 | -2106.000000 | 2004.000000 | 4116.000000 | 7720 |  | CORR | СIGR | 06:18 | 06:32 | 06:34 | 42 | 204 | 14.000000 | EXT | - |  | (c)
84392.954000 | 4.549000 | 4.492000 | -7.101000 | -7.158000 | 2135.000000 | -2137.000000 | -2115.000000 | 1903.000000 | 4492.000000 | 7720 |  | CORR | GENE | 05:59 | 06:29 | 06:33 | 115 | 423 | 12.000000 | EXT | - |  | (c)
84393.188000 | 4.783000 | 4.758000 | -6.867000 | -6.892000 | 1790.000000 | 1995.000000 | 2041.000000 | 1790.000000 | 4758.000000 | 7720 |  | CORR | GENE | 05:03 | 05:36 | 05:44 | 63 | 503 | 11.000000 | EXT | - |  | (c)
84393.394000 | 4.989000 | 4.968000 | -6.661000 | -6.682000 | 2158.000000 | -2165.000000 | -2173.000000 | 2043.000000 | 4968.000000 | 7720 |  | CORR | GENE | 06:02 | 06:25 | 06:23 | 103 | 261 | 10.000000 | EXT | - |  | (c)
84397.726000 | 9.321000 | 9.261000 | -2.329000 | -2.389000 | 1830.000000 | 1974.000000 | 1950.000000 | 1830.000000 | 2328.000000 | 7720 |  | CORR | GENE | 05:09 | 05:33 | 05:29 | 61 | 240 | 10.000000 | EXT | - |  | (c)
84397.998000 | 9.593000 | 9.511000 | -2.057000 | -2.139000 | 1860.000000 | 2009.000000 | 2160.000000 | 1860.000000 | 2036.000000 | 7720 |  | CORR | GENE | 05:14 | 05:38 | 06:03 | 103 | 601 | 10.000000 | EXT | - |  | (c)
84398.877000 | 10.472000 | 10.462000 | -1.178000 | -1.188000 | 1733.000000 | 2008.000000 | 1871.000000 | 1733.000000 | 1115.000000 | 7720 |  | CORR | GENE | 04:54 | 05:38 | 05:16 | 73 | 276 | 10.000000 | EXT | - |  | (c)
84399.813000 | 11.408000 | 10.954000 | -0.242000 | -0.696000 | 1740.000000 | 1816.000000 | 1818.000000 | 1740.000000 | 22.000000 | 7720 |  | CORR | GENE | 04:55 | 05:07 | 05:07 | 674 | 157 | 10.000000 | EXT | - |  | (c)
84400.088000 | 0.033000 | 0.025000 | -11.357000 | -11.365000 | 720.000000 | 2185.000000 | 1537.000000 | 0.000000 | 25.000000 | 7721 |  | CORR | GENE | 01:51 | 05:48 | 04:03 | 95 | 1634 | 13.000000 | EXT | - |  | (c)
84401.840000 | 1.785000 | 1.459000 | -9.605000 | -9.931000 | 2064.000000 | 2103.000000 | 2098.000000 | 7.914668 | 1459.000000 | 7721 |  | CORR | GENE | 05:28 | 05:34 | 05:34 | 572 | 68 | 10.000000 | EXT | - |  | (c)
84402.691000 | 2.636000 | 2.453000 | -8.754000 | -8.937000 | 1619.000000 | 2189.000000 | 1941.000000 | 0.000000 | 2453.000000 | 7721 |  | CORR | GENE | 04:16 | 05:48 | 05:08 | 239 | 643 | 10.000000 | EXT | - |  | (c)
84407.714000 | 7.659000 | 7.346000 | -3.731000 | -4.044000 | 1488.000000 | 1839.000000 | 1674.000000 | 29.833499 | 2138.000000 | 7721 |  | CORR | GENE | 03:55 | 04:52 | 04:25 | 1906 | 373 | 11.000000 | EXT | - |  | (c)
84411.682000 | 0.237000 | 0.071000 | -11.088000 | -11.254000 | 1975.000000 | 2208.000000 | 2109.000000 | 0.000000 | 71.000000 | 7722 |  | CORR | GENE | 04:19 | 04:57 | 04:41 | 2869 | 267 | 10.000000 | EXT | -. Аномалия находится на упругопластическом изгибе: R=722 Дн, максимальное растяжение на 12 час. |  | (c)
84414.140000 | 2.695000 | 2.680000 | -8.630000 | -8.645000 | -1899.000000 | -1708.000000 | -1745.000000 | 26.777514 | 2680.000000 | 7722 |  | CORR | GENE | 05:54 | 06:25 | 06:19 | 95 | 307 | 10.000000 | EXT | -. Аномалия находится на упругопластическом изгибе: R=520 Дн, максимальное растяжение на 0.4 час. |  | (c)
84414.818000 | 3.373000 | 3.315000 | -7.952000 | -8.010000 | 2156.000000 | -2063.000000 | -1935.000000 | 0.000000 | 3315.000000 | 7722 |  | CORR | GENE | 04:48 | 05:27 | 05:48 | 218 | 739 | 12.000000 | EXT | -. Аномалия находится на упругопластическом изгибе: R=485 Дн, максимальное растяжение на 0.4 час. |  | (c)
84415.414000 | 3.969000 | 3.691000 | -7.356000 | -7.634000 | 2145.000000 | 2155.000000 | 2183.000000 | 0.749173 | 3691.000000 | 7722 |  | CORR | GENE | 04:47 | 04:48 | 04:53 | 543 | 76 | 10.000000 | EXT | -. Аномалия находится на упругопластическом изгибе: R=437 Дн, максимальное растяжение на 0.5 час. |  | (c)
84417.896000 | 6.451000 | 5.178000 | -4.874000 | -6.147000 | 2082.000000 | 2147.000000 | 2142.000000 | 2.363138 | 4672.000000 | 7722 |  | CORR | GENE | 04:36 | 04:47 | 04:46 | 1475 | 119 | 11.000000 | EXT | -. Аномалия находится на упругопластическом изгибе: R=339 Дн, максимальное растяжение на 0.6 час. |  | (c)
84419.887000 | 8.442000 | 7.814000 | -2.883000 | -3.511000 | -2195.000000 | -2117.000000 | -2105.000000 | 2.860653 | 2267.000000 | 7722 |  | CORR | GENE | 05:06 | 05:19 | 05:21 | 1244 | 179 | 11.000000 | EXT | -. Аномалия находится на упругопластическом изгибе: R=341 Дн, максимальное растяжение на 0.5 час. |  | (c)
84422.770000 | 0.000000 | -0.026000 | -8.870000 | -8.896000 | -551.000000 | -336.000000 | -374.000000 | 15.903278 |  | 7723а | Смещение кромок | GWAN |  | 00:19 | 00:54 | 00:48 | 0 | 354 | 2.341000 | EXT | Смещение кромок. Вовнутрь. Величина смещения - 2.3 мм. Аномалия находится на упругопластическом изгибе: R=528 Дн, максимальное растяжение на 0.3 час. |  | (c)
84422.770000 | 0.000000 | -0.021000 | -8.870000 | -8.891000 | 79.000000 | 201.000000 | 255.000000 | 6.362288 |  | 7723а | Смещение кромок | GWAN |  | 02:01 | 02:21 | 02:30 | 0 | 351 | 2.895000 | EXT | Смещение кромок. Вовнутрь. Величина смещения - 2.9 мм. Аномалия находится на упругопластическом изгибе: R=528 Дн, максимальное растяжение на 0.3 час. |  | (c)
84422.770000 | 0.000000 | -0.021000 | -8.870000 | -8.891000 | 1836.000000 | 2144.000000 | -2214.000000 | 1.323239 |  | 7723а | Смещение кромок | GWAN |  | 06:45 | 07:34 | 07:51 | 0 | 822 | 2.765000 | EXT | Смещение кромок. Вовнутрь. Величина смещения - 2.8 мм. Аномалия находится на упругопластическом изгибе: R=528 Дн, максимальное растяжение на 0.3 час. |  | (c)
84423.592000 | 0.822000 | 0.769000 | -8.048000 | -8.101000 | 1838.000000 | 1959.000000 | 1929.000000 | 9.649081 | 769.000000 | 7723а |  | CORR | GENE | 06:45 | 07:05 | 07:00 | 72 | 182 | 15.000000 | EXT | -. Аномалия находится на упругопластическом изгибе: R=635 Дн, максимальное растяжение на 0.2 час. |  | (c)
84427.127000 | 4.357000 | 4.318000 | -4.513000 | -4.552000 | 1121.000000 | 1506.000000 | 1318.000000 | 41.847695 | 4318.000000 | 7723а |  | CORR | GENE | 04:49 | 05:52 | 05:21 | 50 | 394 | 11.000000 | EXT | - |  | (c)
84427.361000 | 4.591000 | 4.571000 | -4.279000 | -4.299000 | 1057.000000 | 1234.000000 | 1202.000000 | 59.480270 | 4260.000000 | 7723а |  | CORR | СIGR | 04:39 | 05:08 | 05:03 | 39 | 291 | 10.000000 | EXT | - |  | (c)
84456.136000 | 0.091000 | 0.085000 | -11.434000 | -11.440000 | 1401.000000 | 1889.000000 | 1698.000000 | 1401.000000 | 85.000000 | 7726а |  | CORR | GENE | 04:28 | 05:47 | 05:16 | 51 | 595 | 10.000000 | EXT | - |  | (c)
84460.258000 | 4.213000 | 3.947000 | -7.312000 | -7.578000 | 1917.000000 | -2208.000000 | 2226.000000 | 1917.000000 | 3947.000000 | 7726а |  | CORR | GENE | 05:51 | 06:45 | 06:41 | 861 | 617 | 11.000000 | EXT | - |  | (c)
84460.751000 | 4.706000 | 4.684000 | -6.819000 | -6.841000 | 1486.000000 | 1725.000000 | 1614.000000 | 1486.000000 | 4684.000000 | 7726а |  | CORR | СIGR | 04:42 | 05:20 | 05:02 | 40 | 256 | 10.000000 | EXT | -. Аномалия находится на упругопластическом изгибе: R=920 Дн, максимальное растяжение на 0.3 час. |  | (c)
84462.214000 | 6.169000 | 5.941000 | -5.356000 | -5.584000 | 2017.000000 | 2138.000000 | -2218.000000 | 1992.000000 | 5305.000000 | 7726а |  | CORR | GENE | 06:07 | 06:27 | 06:44 | 279 | 452 | 10.000000 | EXT | -. Аномалия находится на упругопластическом изгибе: R=542 Дн, максимальное растяжение на 0.2 час. |  | (c)
84462.436000 | 6.391000 | 6.041000 | -5.134000 | -5.484000 | 1745.000000 | 1811.000000 | 1797.000000 | 1745.000000 | 4834.000000 | 7726а |  | CORR | GENE | 05:23 | 05:34 | 05:32 | 650 | 104 | 11.000000 | EXT | -. Аномалия находится на упругопластическом изгибе: R=542 Дн, максимальное растяжение на 0.2 час. |  | (c)
84465.767000 | 9.722000 | 7.848000 | -1.803000 | -3.677000 | 1666.000000 | 1995.000000 | 1991.000000 | 1666.000000 | 1465.000000 | 7726а |  | CORR | GENE | 05:11 | 06:04 | 06:03 | 2212 | 650 | 10.000000 | EXT | -. Аномалия находится на упругопластическом изгибе: R=409 Дн, максимальное растяжение на 0.2 час. |  | (c)
84467.547000 | 11.502000 | 11.449000 | -0.023000 | -0.076000 | 1269.000000 | 1695.000000 | 1564.000000 | 1269.000000 | 23.000000 | 7726а |  | CORR | GENE | 04:07 | 05:15 | 04:54 | 53 | 591 | 14.000000 | EXT | -. Аномалия находится на упругопластическом изгибе: R=447 Дн, максимальное растяжение на 0.2 час. |  | (c)
84486.833000 | 7.723000 | 7.455000 | -3.802000 | -4.070000 | 1320.000000 | 1340.000000 | 1370.000000 | 1320.000000 | 3092.000000 | 7728 |  | CORR | GENE | 04:43 | 04:46 | 04:51 | 978 | 99 | 10.000000 | EXT | - |  | (c)
84491.340000 | 0.705000 | 0.641000 | -10.240000 | -10.304000 | -2113.000000 | -2098.000000 | -2095.000000 | 2078.000000 | 641.000000 | 7729 |  | CORR | AXGR | 02:58 | 03:01 | 03:01 | 120 | 35 | 11.000000 | EXT | - |  | (c)
84501.580000 | 0.000000 | -0.036000 | -10.855000 | -10.891000 | 240.000000 | 321.000000 | 299.000000 | 24.166180 |  | 7730 | Смещение кромок | GWAN |  | 10:57 | 11:10 | 11:06 | 0 | 119 | 2.618000 | EXT | Смещение кромок. Наружу. Величина смещения - 2.6 мм. |  | (c)
84501.614000 | 0.034000 | 0.016000 | -10.821000 | -10.839000 | 1397.000000 | -1715.000000 | -1817.000000 | 0.000000 | 16.000000 | 7730 |  | CORR | GENE | 02:04 | 05:41 | 05:25 | 114 | 2494 | 12.000000 | EXT | - |  | (c)
84504.121000 | 2.541000 | 0.668000 | -8.314000 | -10.187000 | 2097.000000 | 2169.000000 | 2139.000000 | 4.043357 | 668.000000 | 7730 |  | CORR | GENE | 03:57 | 04:08 | 04:03 | 1970 | 83 | 11.000000 | EXT | - |  | (c)
84504.785000 | 3.205000 | 2.994000 | -7.650000 | -7.861000 | 2047.000000 | 2104.000000 | 2089.000000 | 7.973561 | 2994.000000 | 7730 |  | CORR | GENE | 03:48 | 03:58 | 03:55 | 378 | 85 | 11.000000 | EXT | - |  | (c)
84505.143000 | 3.563000 | 3.246000 | -7.292000 | -7.609000 | -2180.000000 | -2170.000000 | -2160.000000 | 4.107169 | 3246.000000 | 7730 |  | CORR | AXGR | 04:26 | 04:28 | 04:29 | 410 | 39 | 13.000000 | EXT | - |  | (c)
84505.894000 | 4.314000 | 3.449000 | -6.541000 | -7.406000 | 2114.000000 | 2119.000000 | 2144.000000 | 4.527547 | 3449.000000 | 7730 |  | CORR | GENE | 03:59 | 04:00 | 04:04 | 1059 | 60 | 10.000000 | EXT | - |  | (c)
84506.629000 | 5.049000 | 4.983000 | -5.806000 | -5.872000 | -2022.000000 | -1870.000000 | -1902.000000 | 16.857498 | 4983.000000 | 7730 |  | CORR | GENE | 04:52 | 05:16 | 05:11 | 74 | 239 | 13.000000 | EXT | - |  | (c)
84507.136000 | 5.556000 | 5.484000 | -5.299000 | -5.371000 | -2117.000000 | -1870.000000 | -1888.000000 | 9.191161 | 5271.000000 | 7730 |  | CORR | GENE | 04:36 | 05:16 | 05:13 | 100 | 457 | 10.000000 | EXT | - |  | (c)
84509.969000 | 8.389000 | 8.389000 | -2.466000 | -2.466000 | -1895.000000 | -1721.000000 | -1793.000000 | 27.106179 | 2424.000000 | 7730 |  | CORR | СIGR | 05:12 | 05:40 | 05:29 | 42 | 204 | 10.000000 | EXT | - |  | (c)
84522.916000 | 10.481000 | 9.990000 | -0.829000 | -1.320000 | -1974.000000 | -1852.000000 | -1899.000000 | 26.772818 | 280.000000 | 7731 |  | CORR | GENE | 07:12 | 07:31 | 07:24 | 1040 | 151 | 10.000000 | EXT | - |  | (c)
84523.745000 | 0.000000 | -0.016000 | -10.840000 | -10.856000 | 1836.000000 | 1967.000000 | 1952.000000 | 13.064643 |  | 7732 | Смещение кромок | GWAN |  | 04:56 | 05:17 | 05:15 | 0 | 232 | 2.361000 | EXT | Смещение кромок. Наружу. Величина смещения - 2.4 мм. |  | (c)
84523.745000 | 0.000000 | -0.036000 | -10.840000 | -10.876000 | -255.000000 | -40.000000 | -120.000000 | 0.000000 |  | 7732 | Смещение кромок | GWAN |  | 11:18 | 11:53 | 11:40 | 0 | 270 | 3.588000 | EXT | Смещение кромок. Вовнутрь. Величина смещения - 3.6 мм. |  | (c)
84534.402000 | 10.657000 | 9.117000 | -0.183000 | -1.723000 | -1700.000000 | -1383.000000 | -1518.000000 | 42.833166 | 142.000000 | 7732 |  | CORR | GENE | 07:25 | 08:16 | 07:55 | 1581 | 364 | 12.000000 | EXT | - |  | (c)
84534.585000 | 0.000000 | -0.031000 | -11.165000 | -11.196000 | 982.000000 | 1095.000000 | 1143.000000 | 61.728463 |  | 7733 | Смещение кромок | GWAN |  | 03:17 | 03:35 | 03:43 | 0 | 322 | 2.455000 | EXT | Смещение кромок. Наружу. Величина смещения - 2.5 мм. |  | (c)
84534.977000 | 0.392000 | 0.314000 | -10.773000 | -10.851000 | 1569.000000 | 1683.000000 | 1652.000000 | 33.184178 | 314.000000 | 7733 |  | CORR | GENE | 04:51 | 05:10 | 05:05 | 199 | 167 | 10.000000 | EXT | - |  | (c)
84535.742000 | 1.157000 | 1.129000 | -10.008000 | -10.036000 | -2153.000000 | -1773.000000 | -1925.000000 | 24.674762 | 1129.000000 | 7733 |  | CORR | GENE | 06:51 | 07:52 | 07:28 | 98 | 457 | 11.000000 | EXT | - |  | (c)
84546.289000 | 0.539000 | 0.518000 | -9.941000 | -9.962000 | 2057.000000 | 2207.000000 | 2179.000000 | 2057.000000 | 518.000000 | 7734 |  | CORR | СIGR | 01:18 | 01:43 | 01:38 | 39 | 244 | 10.000000 | EXT | - |  | (c)
84556.304000 | 0.074000 | 0.035000 | -11.586000 | -11.625000 | -85.000000 | 1190.000000 | 574.000000 | 0.000000 | 35.000000 | 7735 |  | CORR | GENE | 01:37 | 05:02 | 03:23 | 95 | 1317 | 11.000000 | EXT | - |  | (c)
84567.834000 | 11.604000 | 11.485000 | -0.056000 | -0.175000 | 290.000000 | 607.000000 | 659.000000 | 290.000000 | 21.000000 | 7735 |  | CORR | GENE | 02:37 | 03:28 | 03:37 | 154 | 737 | 11.000000 | EXT | - |  | (c)
84603.827000 | 2.022000 | 1.989000 | -8.618000 | -8.651000 | -576.000000 | -429.000000 | -429.000000 | 283.000000 | 1989.000000 | 7739 |  | CORR | GENE | 06:01 | 06:25 | 06:24 | 58 | 293 | 10.000000 | EXT | - |  | (c)
84653.465000 | 6.345000 | 6.320000 | -4.855000 | -4.880000 | -1579.000000 | -1416.000000 | -1446.000000 | 63.276814 | 4821.000000 | 7743 |  | CORR | GENE | 07:59 | 08:26 | 08:21 | 59 | 265 | 11.000000 | EXT | - |  | (c)
84654.485000 | 7.365000 | 7.321000 | -3.835000 | -3.879000 | -1538.000000 | -1311.000000 | -1383.000000 | 68.429854 | 3797.000000 | 7743 |  | CORR | GENE | 08:06 | 08:43 | 08:31 | 82 | 311 | 10.000000 | EXT | - |  | (c)
84665.152000 | 6.832000 | 6.663000 | -4.433000 | -4.602000 | 14.000000 | 29.000000 | 28.000000 | 2.289229 | 4212.000000 | 7744 |  | LWAN |  | 11:58 | 00:01 | 00:01 | 390 | 29 | 15.745169 | INT | -. Эквивалент потери металла 16%. |  | (c)
84678.438000 | 8.853000 | 8.493000 | -2.737000 | -3.097000 | 658.000000 | 795.000000 | 1009.000000 | 658.000000 | 2712.000000 | 7745 |  | CORR | GENE | 05:05 | 05:27 | 06:02 | 385 | 702 | 14.000000 | EXT | -. Аномалия находится на отводе. |  | (c)
84702.256000 | 9.616000 | 9.405000 | -1.689000 | -1.900000 | 473.000000 | 495.000000 | 505.000000 | 38.160014 | 1491.000000 | 7747 |  | CORR | GENE | 03:15 | 03:19 | 03:20 | 409 | 65 | 11.000000 | EXT | - |  | (c)
84703.282000 | 10.642000 | 10.377000 | -0.663000 | -0.928000 | 311.000000 | 313.000000 | 356.000000 | 25.086892 | 554.000000 | 7747 |  | CORR | GENE | 02:49 | 02:49 | 02:56 | 374 | 91 | 11.000000 | EXT | - |  | (c)
84703.397000 | 10.757000 | 10.727000 | -0.548000 | -0.578000 | 103.000000 | 225.000000 | 199.000000 | 8.301650 | 512.000000 | 7747 |  | CORR | GENE | 02:15 | 02:35 | 02:31 | 66 | 193 | 11.000000 | EXT | - |  | (c)
84706.532000 | 2.587000 | 2.108000 | -8.478000 | -8.957000 | 228.000000 | 325.000000 | 290.000000 | 18.420455 | 2108.000000 | 7748 |  | CORR | GENE | 03:10 | 03:26 | 03:20 | 850 | 124 | 12.000000 | EXT | - |  | (c)
84771.840000 | 0.000000 | -0.013000 | -11.390000 | -11.403000 | -217.000000 | -58.000000 | 178.000000 | 0.000000 |  | 7754 | Нарушение формы кольцевого шва | GWAN |  | 00:04 | 00:29 | 01:07 | 0 | 791 |  | EXT | Нарушение формы кольцевого шва |  | (c)
84783.230000 | 0.000000 | -0.031000 | -11.165000 | -11.196000 | -1490.000000 | -1229.000000 | -1235.000000 | 981.000000 |  | 7755 | Нарушение формы кольцевого шва | GWAN |  | 11:45 | 00:27 | 00:26 | 0 | 509 |  | EXT | Нарушение формы кольцевого шва |  | (c)
84805.713000 | 11.318000 | 11.154000 | -0.022000 | -0.186000 | -3.000000 | 1312.000000 | 1327.000000 | 0.000000 | 22.000000 | 7756 |  | CORR | GENE | 02:09 | 05:42 | 05:44 | 164 | 2659 | 13.000000 | EXT | - |  | (c)
84811.944000 | 6.209000 | 6.197000 | -5.076000 | -5.088000 | -2093.000000 | -1983.000000 | -2005.000000 | 11.093276 | 5059.000000 | 7757 |  | CORR | СIGR | 03:41 | 03:59 | 03:55 | 29 | 175 | 11.000000 | EXT | - |  | (c)
84815.112000 | 9.377000 | 9.145000 | -1.908000 | -2.140000 | -122.000000 | -95.000000 | -85.000000 | 0.883472 | 913.000000 | 7757 |  | CORR | GENE | 08:59 | 09:04 | 09:05 | 1227 | 74 | 11.000000 | EXT | - |  | (c)
84815.227000 | 9.492000 | 9.478000 | -1.793000 | -1.807000 | -259.000000 | -219.000000 | -216.000000 | 10.321379 | 1777.000000 | 7757 |  | CORR | СIGR | 08:37 | 08:44 | 08:44 | 30 | 88 | 11.000000 | EXT | - |  | (c)
84816.270000 | 10.535000 | 10.433000 | -0.750000 | -0.852000 | -50.000000 | -26.000000 | -31.000000 | 0.000000 | 723.000000 | 7757 |  | CORR | AXGR | 09:11 | 09:15 | 09:14 | 129 | 37 | 10.000000 | EXT | - |  | (c)
84816.649000 | 10.914000 | 10.796000 | -0.371000 | -0.489000 | -80.000000 | -68.000000 | -59.000000 | 1.453668 | 231.000000 | 7757 |  | CORR | AXGR | 09:06 | 09:08 | 09:09 | 258 | 41 | 13.000000 | EXT | - |  | (c)
84851.252000 | 0.257000 | 0.121000 | -11.188000 | -11.324000 | 70.000000 | 111.000000 | 115.000000 | 5.664416 | 121.000000 | 7761 |  | CORR | GENE | 03:07 | 03:14 | 03:15 | 286 | 89 | 12.000000 | EXT | -. Аномалия находится на упругопластическом изгибе: R=671 Дн, максимальное растяжение на 5.1 час. |  | (c)
84852.028000 | 1.033000 | 0.902000 | -10.412000 | -10.543000 | 84.000000 | 126.000000 | 120.000000 | 6.738389 | 902.000000 | 7761 |  | CORR | GENE | 03:10 | 03:16 | 03:15 | 386 | 72 | 11.000000 | EXT | -. Аномалия находится на упругопластическом изгибе: R=726 Дн, максимальное растяжение на 5 час. |  | (c)
84853.594000 | 2.599000 | 2.374000 | -8.846000 | -9.071000 | 65.000000 | 156.000000 | 182.000000 | 5.260924 | 2374.000000 | 7761 |  | CORR | GENE | 03:07 | 03:21 | 03:25 | 633 | 233 | 10.000000 | EXT | -. Аномалия находится на упругопластическом изгибе: R=865 Дн, максимальное растяжение на 4.7 час. |  | (c)
84854.772000 | 3.777000 | 3.760000 | -7.668000 | -7.685000 | 22.000000 | 99.000000 | 95.000000 | 1.785603 | 3760.000000 | 7761 |  | CORR | СIGR | 03:00 | 03:12 | 03:11 | 34 | 146 | 10.000000 | EXT | -. Аномалия находится на упругопластическом изгибе: R=977 Дн, максимальное растяжение на 4.7 час. |  | (c)
84856.481000 | 5.486000 | 5.413000 | -5.959000 | -6.032000 | 6.000000 | 25.000000 | 32.000000 | 0.499726 | 5413.000000 | 7761 |  | CORR | GENE | 02:57 | 03:00 | 03:01 | 171 | 51 | 11.000000 | EXT | - |  | (c)
84857.318000 | 6.323000 | 6.272000 | -5.122000 | -5.173000 | 43.000000 | 55.000000 | 96.000000 | 3.485562 | 4913.000000 | 7761 |  | CORR | GENE | 03:03 | 03:05 | 03:12 | 260 | 106 | 10.000000 | EXT | - |  | (c)
84857.850000 | 6.855000 | 6.593000 | -4.590000 | -4.852000 | 146.000000 | 167.000000 | 180.000000 | 11.797485 | 4319.000000 | 7761 |  | CORR | GENE | 03:20 | 03:23 | 03:25 | 533 | 68 | 14.000000 | EXT | - |  | (c)
84858.397000 | 7.402000 | 7.351000 | -4.043000 | -4.094000 | 59.000000 | 147.000000 | 161.000000 | 4.776735 | 4022.000000 | 7761 |  | CORR | GENE | 03:06 | 03:20 | 03:22 | 72 | 203 | 10.000000 | EXT | - |  | (c)
84859.442000 | 8.447000 | 8.406000 | -2.998000 | -3.039000 | 116.000000 | 236.000000 | 237.000000 | 9.376537 | 2970.000000 | 7761 |  | CORR | GENE | 03:15 | 03:34 | 03:34 | 69 | 241 | 13.000000 | EXT | - |  | (c)
84860.222000 | 9.227000 | 8.767000 | -2.218000 | -2.678000 | 147.000000 | 163.000000 | 269.000000 | 11.878183 | 2152.000000 | 7761 |  | CORR | GENE | 03:20 | 03:22 | 03:39 | 526 | 244 | 13.000000 | EXT | - |  | (c)
84861.173000 | 10.178000 | 10.029000 | -1.267000 | -1.416000 | 257.000000 | 272.000000 | 285.000000 | 20.754994 | 1210.000000 | 7761 |  | CORR | GENE | 03:38 | 03:40 | 03:42 | 206 | 55 | 10.000000 | EXT | - |  | (c)
84862.141000 | 11.146000 | 10.897000 | -0.299000 | -0.548000 | 259.000000 | 323.000000 | 306.000000 | 20.916391 | 199.000000 | 7761 |  | CORR | GENE | 03:38 | 03:48 | 03:45 | 349 | 93 | 11.000000 | EXT | - |  | (c)
84862.440000 | 0.000000 | -0.023000 | -11.575000 | -11.598000 | -1554.000000 | -1116.000000 | -972.000000 | 31.581698 |  | 7762 | Нарушение формы кольцевого шва | GWAN |  | 10:25 | 11:36 | 11:59 | 0 | 1162 |  | EXT | Нарушение формы кольцевого шва |  | (c)
84868.949000 | 6.509000 | 6.490000 | -5.066000 | -5.085000 | 1586.000000 | 1727.000000 | 1712.000000 | 21.424187 | 5052.000000 | 7762 |  | CORR | СIGR | 06:52 | 07:15 | 07:12 | 33 | 253 | 9.000000 | EXT | - |  | (c)
84895.280000 | 0.000000 | -0.026000 | -11.245000 | -11.271000 | 1497.000000 | 1881.000000 | 1922.000000 | 0.000000 |  | 7765 | Смещение кромок | GWAN |  | 02:53 | 03:55 | 04:01 | 0 | 848 | 3.052000 | EXT | Смещение кромок. Наружу. Величина смещения - 3.1 мм. |  | (c)
84895.297000 | 0.017000 | 0.008000 | -11.228000 | -11.237000 | 1172.000000 | -1838.000000 | -1893.000000 | 0.000000 | 8.000000 | 7765 |  | CORR | GENE | 02:00 | 05:54 | 05:46 | 123 | 2793 | 14.000000 | EXT | - |  | (c)
84898.921000 | 3.641000 | 3.583000 | -7.604000 | -7.662000 | 1521.000000 | 1829.000000 | 1793.000000 | 13.268824 | 3583.000000 | 7765 |  | CORR | GENE | 02:57 | 03:46 | 03:41 | 111 | 545 | 10.000000 | EXT | - |  | (c)
84907.065000 | 0.540000 | 0.261000 | -9.950000 | -10.229000 | -2218.000000 | -2212.000000 | -2184.000000 | 0.978900 | 261.000000 | 7766 |  | CORR | GENE | 03:26 | 03:27 | 03:32 | 315 | 69 | 11.000000 | EXT | - |  | (c)
84907.813000 | 1.288000 | 0.965000 | -9.202000 | -9.525000 | -2208.000000 | -2208.000000 | -2184.000000 | 1.785883 | 965.000000 | 7766 |  | CORR | GENE | 03:28 | 03:28 | 03:32 | 365 | 48 | 14.000000 | EXT | - |  | (c)
84912.827000 | 6.302000 | 6.054000 | -4.188000 | -4.436000 | -2227.000000 | -2218.000000 | -2204.000000 | 0.252615 | 4025.000000 | 7766 |  | CORR | GENE | 03:25 | 03:27 | 03:29 | 411 | 47 | 11.000000 | EXT | - |  | (c)
84914.490000 | 7.965000 | 7.949000 | -2.525000 | -2.541000 | 2057.000000 | 2146.000000 | 2159.000000 | 0.000000 | 2502.000000 | 7766 |  | CORR | СIGR | 02:56 | 03:11 | 03:13 | 39 | 205 | 11.000000 | EXT | - |  | (c)
84925.574000 | 8.559000 | 8.541000 | -2.151000 | -2.169000 | 359.000000 | 433.000000 | 498.000000 | 28.931459 | 2131.000000 | 7767 |  | CORR | СIGR | 03:29 | 03:41 | 03:52 | 38 | 279 | 14.000000 | EXT | - |  | (c)
84926.271000 | 9.256000 | 9.231000 | -1.454000 | -1.479000 | 473.000000 | 643.000000 | 623.000000 | 38.152506 | 1416.000000 | 7767 |  | CORR | GENE | 03:48 | 04:15 | 04:12 | 63 | 300 | 14.000000 | EXT | - |  | (c)
84928.838000 | 1.113000 | 1.100000 | -7.412000 | -7.425000 | 1875.000000 | 2027.000000 | 1998.000000 | 8.752337 | 1100.000000 | 7768 |  | CORR | СIGR | 03:33 | 03:58 | 03:53 | 32 | 247 | 10.000000 | EXT | - |  | (c)
84955.008000 | 4.863000 | 4.833000 | -6.397000 | -6.427000 | 1502.000000 | 1885.000000 | 1697.000000 | 11.689035 | 4833.000000 | 7771 |  | CORR | GENE | 04:17 | 05:19 | 04:49 | 113 | 389 | 13.000000 | EXT | - |  | (c)
84955.605000 | 5.460000 | 5.300000 | -5.800000 | -5.960000 | 1830.000000 | 1874.000000 | 1883.000000 | 19.597466 | 5300.000000 | 7771 |  | CORR | GENE | 05:10 | 05:17 | 05:19 | 278 | 105 | 14.000000 | EXT | - |  | (c)
84955.769000 | 5.624000 | 5.603000 | -5.636000 | -5.657000 | 1521.000000 | 1723.000000 | 1684.000000 | 17.781755 | 5569.000000 | 7771 |  | CORR | GENE | 04:20 | 04:53 | 04:47 | 88 | 326 | 15.000000 | EXT | - |  | (c)
84956.304000 | 6.159000 | 6.151000 | -5.101000 | -5.109000 | 1575.000000 | 1642.000000 | 1635.000000 | 38.359816 | 5078.000000 | 7771 |  | CORR | СIGR | 04:29 | 04:40 | 04:39 | 31 | 120 | 14.000000 | EXT | - |  | (c)
84956.408000 | 6.263000 | 6.253000 | -4.997000 | -5.007000 | 1101.000000 | 1249.000000 | 1226.000000 | 60.874637 | 4963.000000 | 7771 |  | CORR | СIGR | 03:13 | 03:37 | 03:33 | 44 | 250 | 10.000000 | EXT | - |  | (c)
84956.990000 | 6.845000 | 6.369000 | -4.415000 | -4.891000 | 1483.000000 | 1747.000000 | 1659.000000 | 17.758165 | 4386.000000 | 7771 |  | CORR | GENE | 04:14 | 04:57 | 04:43 | 505 | 352 | 10.000000 | EXT | - |  | (c)
84959.467000 | 9.322000 | 6.998000 | -1.938000 | -4.262000 | 1486.000000 | 1570.000000 | 1617.000000 | 28.427856 | 58.000000 | 7771 |  | CORR | GENE | 04:15 | 04:28 | 04:36 | 4204 | 261 | 11.000000 | EXT | - |  | (c)
84964.370000 | 2.965000 | 0.708000 | -8.335000 | -10.592000 | 2077.000000 | 2164.000000 | 2135.000000 | 0.000000 | 708.000000 | 7772 |  | CORR | GENE | 08:05 | 08:19 | 08:15 | 7437 | 115 | 11.000000 | EXT | - |  | (c)
84971.858000 | 10.453000 | 10.416000 | -0.847000 | -0.884000 | 1929.000000 | 2091.000000 | 2065.000000 | 0.000000 | 807.000000 | 7772 |  | CORR | GENE | 07:41 | 08:07 | 08:03 | 77 | 271 | 10.000000 | EXT | - |  | (c)
84974.952000 | 2.247000 | 2.211000 | -9.113000 | -9.149000 | 1990.000000 | 2156.000000 | 2118.000000 | 0.000000 | 2211.000000 | 7773 |  | CORR | GENE | 02:54 | 03:21 | 03:15 | 66 | 258 | 11.000000 | EXT | - |  | (c)
84976.674000 | 3.969000 | 3.903000 | -7.391000 | -7.457000 | -2159.000000 | -2145.000000 | -2141.000000 | 5.803295 | 3903.000000 | 7773 |  | CORR | AXGR | 03:45 | 03:47 | 03:47 | 136 | 36 | 10.000000 | EXT | - |  | (c)
84978.531000 | 5.826000 | 5.805000 | -5.534000 | -5.555000 | 1937.000000 | 2089.000000 | 2078.000000 | 1.007622 | 5491.000000 | 7773 |  | CORR | GENE | 02:46 | 03:10 | 03:08 | 64 | 281 | 10.000000 | EXT | - |  | (c)
84992.479000 | 0.649000 | 0.620000 | -2.501000 | -2.530000 | 1295.000000 | 1396.000000 | 1414.000000 | 56.352546 | 620.000000 | 7775 |  | CORR | GENE | 03:20 | 03:37 | 03:40 | 54 | 237 | 11.000000 | EXT | - |  | (c)
84994.980000 | 0.000000 | -0.021000 | -11.145000 | -11.166000 | -1733.000000 | -1503.000000 | -1561.000000 | 1390.000000 |  | 7776 | Смещение кромок | GWAN |  | 05:59 | 06:36 | 06:26 | 0 | 343 | 2.569000 | EXT | Смещение кромок. Наружу. Величина смещения - 2.6 мм. |  | (c)
84999.628000 | 4.648000 | 4.381000 | -6.497000 | -6.764000 | -1657.000000 | -1548.000000 | -1592.000000 | 1528.000000 | 4381.000000 | 7776 |  | CORR | GENE | 06:11 | 06:28 | 06:21 | 922 | 129 | 13.000000 | EXT | - |  | (c)
85032.382000 | 2.947000 | 2.878000 | -8.733000 | -8.802000 | -1955.000000 | -1759.000000 | -1829.000000 | 1703.000000 | 2878.000000 | 7779 |  | CORR | GENE | 05:37 | 06:08 | 05:57 | 93 | 252 | 15.000000 | EXT | - |  | (c)
85078.264000 | 3.004000 | 2.778000 | -7.826000 | -8.052000 | -1252.000000 | -1245.000000 | -1122.000000 | 992.000000 | 2778.000000 | 7783 |  | CORR | GENE | 06:00 | 06:01 | 06:21 | 271 | 260 | 10.000000 | EXT | - |  | (c)
85086.789000 | 0.699000 | 0.644000 | -10.926000 | -10.981000 | 1836.000000 | 1914.000000 | 1990.000000 | 1836.000000 | 644.000000 | 7784 |  | CORR | GENE | 05:45 | 05:58 | 06:10 | 66 | 307 | 11.000000 | EXT | - |  | (c)
85097.699000 | 11.609000 | 11.513000 | -0.016000 | -0.112000 | 933.000000 | 1977.000000 | 2071.000000 | 933.000000 | 16.000000 | 7784 |  | CORR | GENE | 03:20 | 06:08 | 06:23 | 96 | 2275 | 12.000000 | EXT | - |  | (c)
85097.715000 | 0.000000 | -0.021000 | -11.520000 | -11.541000 | 428.000000 | 890.000000 | 758.000000 | 428.000000 |  | 7785 | Смещение кромок | GWAN |  | 05:20 | 06:35 | 06:13 | 0 | 659 | 3.710000 | EXT | Смещение кромок. Вовнутрь. Величина смещения - 3.7 мм. |  | (c)
85109.208000 | 11.493000 | 11.392000 | -0.027000 | -0.128000 | -68.000000 | 650.000000 | 474.000000 | 0.000000 | 27.000000 | 7785 |  | CORR | GENE | 04:00 | 05:56 | 05:28 | 101 | 1085 | 10.000000 | EXT | - |  | (c)
85110.229000 | 0.994000 | 0.963000 | -10.386000 | -10.417000 | 1783.000000 | 2048.000000 | 1984.000000 | 0.000000 | 963.000000 | 7786 |  | CORR | GENE | 04:59 | 05:42 | 05:32 | 57 | 402 | 12.000000 | EXT | - |  | (c)
85120.615000 | 0.000000 | -0.036000 | -10.705000 | -10.741000 | -96.000000 | 113.000000 | 335.000000 | 0.000000 |  | 7787 | Смещение кромок | GWAN |  | 09:38 | 10:12 | 10:48 | 0 | 863 | 4.451000 | EXT | Смещение кромок. Вовнутрь. Величина смещения - 4.5 мм. |  | (c)
85131.320000 | 0.000000 | -0.021000 | -11.225000 | -11.246000 | 1432.000000 | 1734.000000 | 1656.000000 | 10.278007 |  | 7788 | Смещение кромок | GWAN |  | 06:22 | 07:11 | 06:58 | 0 | 447 | 3.333000 | EXT | Смещение кромок. Наружу. Величина смещения - 3.3 мм. |  | (c)
85136.927000 | 5.607000 | 5.571000 | -5.618000 | -5.654000 | 1564.000000 | 1837.000000 | 1719.000000 | 16.301567 | 5571.000000 | 7788 |  | CORR | GENE | 06:43 | 07:27 | 07:08 | 48 | 310 | 11.000000 | EXT | - |  | (c)
85137.117000 | 5.797000 | 5.763000 | -5.428000 | -5.462000 | 756.000000 | 941.000000 | 903.000000 | 60.969522 | 5387.000000 | 7788 |  | CORR | GENE | 04:33 | 05:03 | 04:57 | 75 | 295 | 13.000000 | EXT | - |  | (c)
85142.545000 | 0.000000 | -0.016000 | -10.290000 | -10.306000 | -2216.000000 | -2155.000000 | -2152.000000 | 1.171014 |  | 7789 | Смещение кромок | GWAN |  | 04:50 | 05:00 | 05:01 | 0 | 128 | 2.958000 | EXT | Смещение кромок. Наружу. Величина смещения - 3 мм. |  | (c)
85143.662000 | 1.117000 | 1.052000 | -9.173000 | -9.238000 | -696.000000 | -667.000000 | -647.000000 | 44.172337 | 1052.000000 | 7789 | Металлургический дефект | MIAN | GENE | 08:56 | 09:01 | 09:04 | 201 | 99 | 11.472048 | INT | Металлургический дефект. Эквивалент потери металла 11%. |  | (c)
85149.750000 | 7.205000 | 7.188000 | -3.085000 | -3.102000 | -1486.000000 | -1387.000000 | -1422.000000 | 60.093378 | 3078.000000 | 7789 |  | CORR | СIGR | 06:48 | 07:04 | 06:59 | 24 | 128 | 12.000000 | EXT | - |  | (c)
85163.187000 | 10.352000 | 10.317000 | -0.878000 | -0.913000 | -2065.000000 | -1845.000000 | -1858.000000 | 13.365534 | 763.000000 | 7790 |  | CORR | GENE | 06:09 | 06:45 | 06:43 | 150 | 413 | 10.000000 | EXT | - |  | (c)
85175.732000 | 0.067000 | 0.048000 | -11.543000 | -11.562000 | -913.000000 | -882.000000 | -273.000000 | 0.000000 | 48.000000 | 7792 |  | CORR | GENE | 05:57 | 06:02 | 07:40 | 115 | 1280 | 9.000000 | EXT | - |  | (c)
85184.962000 | 9.297000 | 8.841000 | -2.313000 | -2.769000 | -504.000000 | -451.000000 | -454.000000 | 404.000000 | 1719.000000 | 7792 |  | CORR | GENE | 07:03 | 07:12 | 07:11 | 1050 | 100 | 12.000000 | EXT | - |  | (c)
85209.259000 | 0.039000 | 0.039000 | -11.551000 | -11.551000 | 185.000000 | 1279.000000 | 1370.000000 | 185.000000 | 39.000000 | 7795 |  | CORR | GENE | 03:12 | 06:09 | 06:24 | 141 | 2370 | 13.000000 | EXT | -. Аномалия находится на отводе. |  | (c)
85215.585000 | 6.365000 | 5.997000 | -5.225000 | -5.593000 | 1188.000000 | 1215.000000 | 1228.000000 | 1188.000000 | 4827.000000 | 7795 |  | CORR | GENE | 05:54 | 05:59 | 06:01 | 766 | 79 | 10.000000 | EXT | -. Аномалия находится на отводе. |  | (c)
85220.810000 | 0.000000 | -0.016000 | -11.390000 | -11.406000 | 948.000000 | 1044.000000 | 1036.000000 | 76.492388 |  | 7796 | Смещение кромок | GWAN |  | 03:16 | 03:31 | 03:30 | 0 | 177 | 2.315000 | EXT | Смещение кромок. Наружу. Аномалия находится на отводе. Величина смещения - 2.3 мм. |  | (c)
85224.137000 | 3.327000 | 2.499000 | -8.063000 | -8.891000 | 2155.000000 | 2191.000000 | 2189.000000 | 0.000000 | 2499.000000 | 7796 |  | CORR | GENE | 06:30 | 06:36 | 06:36 | 1215 | 68 | 10.000000 | EXT | - |  | (c)
85225.707000 | 4.897000 | 4.617000 | -6.493000 | -6.773000 | 2196.000000 | 2223.000000 | 2213.000000 | 0.000000 | 4617.000000 | 7796 |  | CORR | AXGR | 06:37 | 06:41 | 06:40 | 1400 | 35 | 9.000000 | EXT | - |  | (c)
85227.715000 | 6.905000 | 6.855000 | -4.485000 | -4.535000 | -2206.000000 | -2201.000000 | -2149.000000 | 6.545496 | 2971.000000 | 7796 |  | CORR | GENE | 06:47 | 06:47 | 06:56 | 1564 | 114 | 11.000000 | EXT | - |  | (c)
85231.159000 | 10.349000 | 9.000000 | -1.041000 | -2.390000 | -2217.000000 | -2210.000000 | -2165.000000 | 5.294672 | 728.000000 | 7796 |  | CORR | GENE | 06:45 | 06:46 | 06:53 | 1662 | 105 | 12.000000 | EXT | - |  | (c)
85232.897000 | 0.697000 | 0.509000 | -10.598000 | -10.786000 | -1069.000000 | -840.000000 | -913.000000 | 48.428404 | 509.000000 | 7797 |  | CORR | GENE | 06:24 | 07:01 | 06:49 | 220 | 313 | 12.000000 | EXT | - |  | (c)
85238.886000 | 6.686000 | 6.671000 | -4.609000 | -4.624000 | -995.000000 | -878.000000 | -907.000000 | 59.012530 | 4588.000000 | 7797 |  | CORR | СIGR | 06:36 | 06:55 | 06:50 | 36 | 176 | 10.000000 | EXT | - |  | (c)
85240.505000 | 8.305000 | 8.288000 | -2.990000 | -3.007000 | -1061.000000 | -976.000000 | -978.000000 | 65.428044 | 2944.000000 | 7797 |  | CORR | GENE | 06:25 | 06:39 | 06:39 | 63 | 167 | 10.000000 | EXT | - |  | (c)
85243.285000 | 11.085000 | 9.763000 | -0.210000 | -1.532000 | -936.000000 | -887.000000 | -877.000000 | 61.151035 | 96.000000 | 7797 |  | CORR | GENE | 06:45 | 06:53 | 06:55 | 1436 | 119 | 11.000000 | EXT | - |  | (c)
85244.155000 | 0.660000 | 0.295000 | -10.685000 | -11.050000 | -961.000000 | -860.000000 | -879.000000 | 57.737004 | 295.000000 | 7798 |  | CORR | GENE | 06:38 | 06:54 | 06:51 | 1420 | 164 | 10.000000 | EXT | - |  | (c)
85254.429000 | 10.934000 | 9.758000 | -0.411000 | -1.587000 | -196.000000 | -119.000000 | -149.000000 | 4.476138 | 411.000000 | 7798 |  | CORR | GENE | 08:41 | 08:54 | 08:49 | 1176 | 94 | 12.000000 | EXT | - |  | (c)
85285.354000 | 8.689000 | 8.487000 | -1.991000 | -2.193000 | -1080.000000 | -1044.000000 | -1027.000000 | 975.000000 | 1784.000000 | 7801 |  | CORR | GENE | 06:49 | 06:54 | 06:57 | 409 | 105 | 10.000000 | EXT | - |  | (c)
85298.915000 | 11.570000 | 11.452000 | -0.030000 | -0.148000 | 2139.000000 | -2225.000000 | -2080.000000 | 1839.000000 | 30.000000 | 7802 |  | CORR | GENE | 05:31 | 05:47 | 06:10 | 118 | 483 | 11.000000 | EXT | - |  | (c)
85304.523000 | 5.578000 | 5.546000 | -5.712000 | -5.744000 | -1208.000000 | -991.000000 | -945.000000 | 681.000000 | 5546.000000 | 7803 |  | CORR | GENE | 03:50 | 04:25 | 04:32 | 122 | 527 | 11.000000 | EXT | - |  | (c)
85321.717000 | 0.032000 | 0.032000 | -11.393000 | -11.393000 | -1491.000000 | -451.000000 | -900.000000 | 309.000000 | 32.000000 | 7805 |  | CORR | GENE | 03:16 | 06:04 | 04:51 | 102 | 1182 | 14.000000 | EXT | - |  | (c)
85344.837000 | 0.102000 | 0.094000 | -11.213000 | -11.221000 | -726.000000 | -559.000000 | -586.000000 | 446.000000 | 94.000000 | 7807 |  | CORR | СIGR | 07:00 | 07:27 | 07:23 | 43 | 280 | 11.000000 | EXT | - |  | (c)
85350.504000 | 5.769000 | 5.710000 | -5.546000 | -5.605000 | -1758.000000 | -1537.000000 | -1576.000000 | 1395.000000 | 5531.000000 | 7807 |  | CORR | GENE | 04:14 | 04:49 | 04:43 | 74 | 363 | 10.000000 | EXT | - |  | (c)
85350.685000 | 5.950000 | 5.923000 | -5.365000 | -5.392000 | -1822.000000 | -1676.000000 | -1701.000000 | 1581.000000 | 5346.000000 | 7807 |  | CORR | GENE | 04:03 | 04:27 | 04:23 | 46 | 241 | 12.000000 | EXT | - |  | (c)
85354.614000 | 9.879000 | 9.854000 | -1.436000 | -1.461000 | -1719.000000 | -1662.000000 | -1650.000000 | 1581.000000 | 1411.000000 | 7807 |  | CORR | GENE | 04:20 | 04:29 | 04:31 | 50 | 138 | 10.000000 | EXT | - |  | (c)
85355.935000 | 11.200000 | 11.170000 | -0.115000 | -0.145000 | -1850.000000 | -1656.000000 | -1570.000000 | 1291.000000 | 82.000000 | 7807 |  | CORR | GENE | 03:59 | 04:30 | 04:44 | 63 | 559 | 10.000000 | EXT | - |  | (c)
85362.829000 | 6.779000 | 6.441000 | -4.836000 | -5.174000 | -1952.000000 | -1854.000000 | -1888.000000 | 1823.000000 | 4665.000000 | 7808 |  | CORR | GENE | 05:15 | 05:31 | 05:26 | 509 | 129 | 10.000000 | EXT | - |  | (c)
85390.870000 | 0.055000 | 0.048000 | -10.905000 | -10.912000 | -2164.000000 | -1485.000000 | -1399.000000 | 0.000000 | 48.000000 | 7811 |  | CORR | GENE | 04:27 | 06:17 | 06:30 | 105 | 1530 | 15.000000 | EXT | - |  | (c)
85391.552000 | 0.737000 | 0.709000 | -10.223000 | -10.251000 | 1572.000000 | 1682.000000 | 1673.000000 | 36.793041 | 709.000000 | 7811 |  | CORR | GENE | 02:30 | 02:48 | 02:46 | 45 | 203 | 11.000000 | EXT | - |  | (c)
85401.837000 | 0.062000 | 0.048000 | -10.938000 | -10.952000 | -2215.000000 | -2141.000000 | -2091.000000 | 1.229378 | 48.000000 | 7812 |  | CORR | GENE | 04:14 | 04:26 | 04:34 | 49 | 248 | 12.000000 | EXT | - |  | (c)
85402.174000 | 0.399000 | 0.183000 | -10.601000 | -10.817000 | 2068.000000 | 2153.000000 | 2123.000000 | 4.177407 | 183.000000 | 7812 |  | CORR | GENE | 03:45 | 03:59 | 03:54 | 305 | 111 | 10.000000 | EXT | - |  | (c)
85407.287000 | 5.512000 | 5.443000 | -5.488000 | -5.557000 | 1582.000000 | 1752.000000 | 1903.000000 | 0.545985 | 5443.000000 | 7812 |  | CORR | GENE | 02:27 | 02:54 | 03:19 | 98 | 642 | 10.000000 | EXT | - |  | (c)
85410.465000 | 8.690000 | 8.664000 | -2.310000 | -2.336000 | -1455.000000 | -1246.000000 | -1302.000000 | 62.597937 | 2260.000000 | 7812 |  | CORR | GENE | 06:17 | 06:51 | 06:42 | 76 | 306 | 10.000000 | EXT | - |  | (c)
85415.663000 | 2.888000 | 2.873000 | -7.937000 | -7.952000 | 1820.000000 | 1912.000000 | 1906.000000 | 19.197115 | 2873.000000 | 7813 |  | CORR | GENE | 03:14 | 03:29 | 03:28 | 59 | 172 | 10.000000 | EXT | - |  | (c)
85421.964000 | 9.189000 | 9.163000 | -1.636000 | -1.662000 | 1602.000000 | 1768.000000 | 1748.000000 | 27.234492 | 1601.000000 | 7813 |  | CORR | GENE | 02:39 | 03:06 | 03:03 | 61 | 291 | 11.000000 | EXT | - |  | (c)
85423.630000 | 0.030000 | 0.011000 | -9.800000 | -9.819000 | -2208.000000 | -1448.000000 | -1160.000000 | 0.000000 | 11.000000 | 7814 |  | CORR | GENE | 04:09 | 06:11 | 06:58 | 205 | 2095 | 12.000000 | EXT | - |  | (c)
85426.574000 | 2.974000 | 2.937000 | -6.856000 | -6.893000 | -2117.000000 | -1867.000000 | -1916.000000 | 9.124171 | 2937.000000 | 7814 |  | CORR | GENE | 04:23 | 05:04 | 04:56 | 93 | 403 | 10.000000 | EXT | - |  | (c)
85427.378000 | 3.778000 | 3.748000 | -6.052000 | -6.082000 | 1645.000000 | 1876.000000 | 1934.000000 | 0.664781 | 3748.000000 | 7814 |  | CORR | GENE | 02:31 | 03:08 | 03:17 | 99 | 577 | 10.000000 | EXT | - |  | (c)
85435.650000 | 2.220000 | 2.191000 | -9.220000 | -9.249000 | 2218.000000 | -2093.000000 | -2101.000000 | 10.478576 | 2191.000000 | 7815 |  | CORR | GENE | 07:50 | 08:14 | 08:13 | 69 | 285 | 10.000000 | EXT | - |  | (c)
85435.963000 | 2.533000 | 2.498000 | -8.907000 | -8.942000 | 1660.000000 | 1762.000000 | 1826.000000 | 5.759985 | 2498.000000 | 7815 |  | CORR | GENE | 06:20 | 06:37 | 06:47 | 54 | 333 | 12.000000 | EXT | - |  | (c)
85437.039000 | 3.609000 | 3.584000 | -7.831000 | -7.856000 | 1544.000000 | 1702.000000 | 1678.000000 | 22.868020 | 3584.000000 | 7815 |  | CORR | GENE | 06:01 | 06:27 | 06:23 | 48 | 269 | 24.000000 | EXT | - |  | (c)
85439.612000 | 6.182000 | 6.122000 | -5.258000 | -5.318000 | 1197.000000 | 1484.000000 | 1432.000000 | 26.539792 | 5221.000000 | 7815 |  | CORR | GENE | 05:05 | 05:52 | 05:43 | 97 | 470 | 10.000000 | EXT | - |  | (c)
85440.030000 | 6.600000 | 6.554000 | -4.840000 | -4.886000 | 1640.000000 | 1803.000000 | 1791.000000 | 11.073068 | 4782.000000 | 7815 |  | CORR | GENE | 06:17 | 06:43 | 06:41 | 104 | 302 | 10.000000 | EXT | - |  | (c)
85444.713000 | 11.283000 | 11.236000 | -0.157000 | -0.204000 | 269.000000 | 509.000000 | 478.000000 | 21.671649 | 118.000000 | 7815 |  | CORR | GENE | 02:36 | 03:14 | 03:09 | 86 | 419 | 10.000000 | EXT | - |  | (c)
85445.032000 | 0.162000 | 0.108000 | -11.228000 | -11.282000 | 552.000000 | 614.000000 | 781.000000 | 44.565929 | 108.000000 | 7816 |  | CORR | GENE | 03:36 | 03:46 | 04:13 | 74 | 457 | 9.000000 | EXT | - |  | (c)
85445.220000 | 0.350000 | 0.331000 | -11.040000 | -11.059000 | -2098.000000 | -2039.000000 | -2011.000000 | 17.745859 | 331.000000 | 7816 |  | CORR | СIGR | 08:28 | 08:38 | 08:42 | 33 | 175 | 11.000000 | EXT | - |  | (c)
85445.518000 | 0.648000 | 0.629000 | -10.742000 | -10.761000 | -2215.000000 | -2009.000000 | -2056.000000 | 14.099844 | 629.000000 | 7816 |  | CORR | GENE | 08:10 | 08:43 | 08:35 | 65 | 318 | 12.000000 | EXT | - |  | (c)
85446.562000 | 1.692000 | 1.692000 | -9.698000 | -9.698000 | -2163.000000 | -1806.000000 | -1940.000000 | 23.420495 | 1692.000000 | 7816 |  | CORR | GENE | 08:18 | 09:15 | 08:54 | 93 | 445 | 11.000000 | EXT | - |  | (c)
85447.039000 | 2.169000 | 2.100000 | -9.221000 | -9.290000 | -2136.000000 | -1806.000000 | -1970.000000 | 21.039896 | 2100.000000 | 7816 |  | CORR | GENE | 08:22 | 09:16 | 08:49 | 70 | 332 | 11.000000 | EXT | - |  | (c)
85447.567000 | 2.697000 | 2.669000 | -8.693000 | -8.721000 | 614.000000 | 803.000000 | 732.000000 | 49.569222 | 2669.000000 | 7816 |  | CORR | GENE | 03:46 | 04:17 | 04:05 | 56 | 235 | 10.000000 | EXT | - |  | (c)
85447.758000 | 2.888000 | 2.769000 | -8.502000 | -8.621000 | 1833.000000 | 1899.000000 | -2214.000000 | 1.349515 | 2769.000000 | 7816 |  | CORR | GENE | 07:03 | 07:13 | 08:10 | 123 | 828 | 11.000000 | EXT | - |  | (c)
85448.024000 | 3.154000 | 3.135000 | -8.236000 | -8.255000 | -2207.000000 | -1783.000000 | -1956.000000 | 22.142470 | 3135.000000 | 7816 |  | CORR | GENE | 08:11 | 09:19 | 08:51 | 97 | 501 | 13.000000 | EXT | - |  | (c)
85448.383000 | 3.513000 | 3.504000 | -7.877000 | -7.886000 | -2087.000000 | -1794.000000 | -1903.000000 | 26.406331 | 3504.000000 | 7816 |  | CORR | GENE | 08:30 | 09:17 | 09:00 | 62 | 367 | 10.000000 | EXT | - |  | (c)
85448.775000 | 3.905000 | 3.888000 | -7.485000 | -7.502000 | -2185.000000 | -2013.000000 | -2061.000000 | 13.656003 | 3888.000000 | 7816 |  | CORR | СIGR | 08:14 | 08:42 | 08:34 | 38 | 247 | 10.000000 | EXT | - |  | (c)
85449.442000 | 4.572000 | 4.050000 | -6.818000 | -7.340000 | 2175.000000 | 2199.000000 | 2194.000000 | 0.000000 | 4050.000000 | 7816 |  | CORR | AXGR | 07:58 | 08:02 | 08:01 | 1079 | 37 | 12.000000 | EXT | - |  | (c)
85450.758000 | 5.888000 | 5.858000 | -5.502000 | -5.532000 | -1724.000000 | -1662.000000 | -1640.000000 | 47.645277 | 5486.000000 | 7816 |  | CORR | GENE | 09:29 | 09:39 | 09:42 | 46 | 167 | 10.000000 | EXT | - |  | (c)
85451.385000 | 6.515000 | 6.488000 | -4.875000 | -4.902000 | 220.000000 | 340.000000 | 320.000000 | 17.714473 | 4837.000000 | 7816 |  | CORR | GENE | 02:42 | 03:02 | 02:59 | 65 | 201 | 10.000000 | EXT | - |  | (c)
85452.570000 | 7.700000 | 7.623000 | -3.690000 | -3.767000 | 10.000000 | 82.000000 | 151.000000 | 0.829503 | 3654.000000 | 7816 |  | CORR | GENE | 02:09 | 02:20 | 02:31 | 113 | 282 | 11.000000 | EXT | - |  | (c)
85453.794000 | 8.924000 | 8.859000 | -2.466000 | -2.531000 | 400.000000 | 603.000000 | 677.000000 | 32.246146 | 2423.000000 | 7816 |  | CORR | GENE | 03:11 | 03:44 | 03:56 | 108 | 556 | 10.000000 | EXT | - |  | (c)
85453.889000 | 9.019000 | 8.186000 | -2.371000 | -3.204000 | 2186.000000 | 2201.000000 | 2200.000000 | 0.304800 | 2041.000000 | 7816 |  | CORR | AXGR | 08:00 | 08:02 | 08:02 | 1163 | 27 | 13.000000 | EXT | - |  | (c)
85454.263000 | 9.393000 | 9.348000 | -1.997000 | -2.042000 | -2186.000000 | -1982.000000 | -1860.000000 | 29.916707 | 1987.000000 | 7816 |  | CORR | GENE | 08:14 | 08:47 | 09:07 | 55 | 652 | 11.000000 | EXT | - |  | (c)
85454.594000 | 9.724000 | 9.637000 | -1.666000 | -1.753000 | -2117.000000 | -1816.000000 | -1900.000000 | 26.688775 | 1666.000000 | 7816 |  | CORR | GENE | 08:25 | 09:14 | 09:00 | 87 | 434 | 11.000000 | EXT | - |  | (c)
85454.979000 | 10.109000 | 10.091000 | -1.281000 | -1.299000 | 2206.000000 | -2016.000000 | -2099.000000 | 10.629818 | 1263.000000 | 7816 |  | CORR | СIGR | 08:03 | 08:42 | 08:28 | 36 | 312 | 11.000000 | EXT | - |  | (c)
85455.557000 | 10.687000 | 10.652000 | -0.703000 | -0.738000 | 2190.000000 | 2201.000000 | 2202.000000 | 0.466196 | 303.000000 | 7816 |  | CORR | AXGR | 08:00 | 08:02 | 08:02 | 435 | 23 | 12.000000 | EXT | - |  | (c)
85456.218000 | 11.348000 | 11.301000 | -0.042000 | -0.089000 | -2226.000000 | -1816.000000 | -1954.000000 | 22.331068 | 22.000000 | 7816 |  | CORR | GENE | 08:08 | 09:14 | 08:52 | 67 | 544 | 13.000000 | EXT | - |  | (c)
85456.223000 | 11.353000 | 11.313000 | -0.037000 | -0.077000 | 1859.000000 | 2032.000000 | 2034.000000 | 0.000000 | 14.000000 | 7816 |  | CORR | GENE | 07:07 | 07:35 | 07:35 | 63 | 350 | 15.000000 | EXT | - |  | (c)
85456.260000 | 0.000000 | -0.041000 | -11.610000 | -11.651000 | 642.000000 | 877.000000 | 841.000000 | 642.000000 |  | 7817 | Смещение кромок | GWAN |  | 00:27 | 01:05 | 00:59 | 0 | 398 | 2.677000 | EXT | Смещение кромок. Вовнутрь. Величина смещения - 2.7 мм. |  | (c)
85466.006000 | 9.746000 | 8.302000 | -1.864000 | -3.308000 | -1330.000000 | -1328.000000 | -1245.000000 | 1160.000000 | 1400.000000 | 7817 |  | CORR | GENE | 07:09 | 07:09 | 07:23 | 1908 | 170 | 10.000000 | EXT | - |  | (c)
85472.013000 | 4.143000 | 3.946000 | -7.062000 | -7.259000 | -1899.000000 | -1746.000000 | -1714.000000 | 1528.000000 | 3946.000000 | 7818 |  | CORR | GENE | 03:48 | 04:13 | 04:18 | 349 | 371 | 10.000000 | EXT | - |  | (c)
85472.538000 | 4.668000 | 4.578000 | -6.537000 | -6.627000 | -1830.000000 | -1459.000000 | -1605.000000 | 1380.000000 | 4578.000000 | 7818 |  | CORR | GENE | 03:59 | 04:59 | 04:36 | 261 | 450 | 11.000000 | EXT | - |  | (c)
85474.637000 | 6.767000 | 6.700000 | -4.438000 | -4.505000 | -996.000000 | -675.000000 | -649.000000 | 303.000000 | 4400.000000 | 7818 |  | CORR | GENE | 06:14 | 07:06 | 07:10 | 105 | 693 | 11.000000 | EXT | - |  | (c)
85490.705000 | 0.000000 | -0.036000 | -11.315000 | -11.351000 | -2063.000000 | -1843.000000 | -1873.000000 | 13.487447 |  | 7820 | Смещение кромок | GWAN |  | 03:53 | 04:29 | 04:24 | 0 | 380 | 3.387000 | EXT | Смещение кромок. Наружу. Величина смещения - 3.4 мм. |  | (c)
85490.705000 | 0.000000 | -0.026000 | -11.315000 | -11.341000 | -1137.000000 | -905.000000 | -870.000000 | 27.068585 |  | 7820 | Смещение кромок | GWAN |  | 06:23 | 07:00 | 07:06 | 0 | 534 | 2.805000 | EXT | Смещение кромок. Наружу. Величина смещения - 2.8 мм. |  | (c)
85490.730000 | 0.025000 | 0.024000 | -11.290000 | -11.291000 | -2222.000000 | -1224.000000 | -1595.000000 | 0.708668 | 24.000000 | 7820 |  | CORR | GENE | 03:28 | 06:09 | 05:09 | 83 | 1254 | 12.000000 | EXT | - |  | (c)
85508.005000 | 5.985000 | 5.956000 | -5.315000 | -5.344000 | 1654.000000 | 1756.000000 | 1900.000000 | 6.743093 | 5253.000000 | 7821 |  | CORR | GENE | 03:25 | 03:42 | 04:05 | 91 | 493 | 10.000000 | EXT | - |  | (c)
85524.358000 | 11.038000 | 10.884000 | -0.342000 | -0.496000 | 595.000000 | 1544.000000 | 1080.000000 | 14.473347 | 230.000000 | 7822 |  | CORR | GENE | 03:18 | 05:52 | 04:37 | 266 | 971 | 10.000000 | EXT | - |  | (c)
85524.662000 | 11.342000 | 11.326000 | -0.038000 | -0.054000 | 1089.000000 | 1217.000000 | 1223.000000 | 59.704733 | 22.000000 | 7822 |  | CORR | СIGR | 04:38 | 04:59 | 05:00 | 32 | 268 | 11.000000 | EXT | - |  | (c)
85524.730000 | 0.030000 | 0.009000 | -9.510000 | -9.531000 | 2188.000000 | -1256.000000 | -1126.000000 | 0.000000 | 9.000000 | 7823 |  | CORR | GENE | 03:23 | 06:07 | 06:28 | 105 | 2294 | 15.000000 | EXT | - |  | (c)
85525.716000 | 1.016000 | 0.195000 | -8.524000 | -9.345000 | -2208.000000 | -2172.000000 | -2165.000000 | 1.829893 | 195.000000 | 7823 |  | CORR | GENE | 03:33 | 03:39 | 03:40 | 1128 | 85 | 12.000000 | EXT | - |  | (c)
85533.844000 | 9.144000 | 9.084000 | -0.396000 | -0.456000 | -901.000000 | -769.000000 | -685.000000 | 20.404967 | 332.000000 | 7823 |  | CORR | GENE | 07:04 | 07:26 | 07:39 | 124 | 432 | 10.000000 | EXT | - |  | (c)
85541.949000 | 7.709000 | 7.673000 | -3.581000 | -3.617000 | 2067.000000 | 2181.000000 | 2145.000000 | 0.620627 | 3578.000000 | 7824 |  | CORR | СIGR | 05:10 | 05:29 | 05:23 | 39 | 156 | 10.000000 | EXT | - |  | (c)
85556.780000 | 11.250000 | 11.235000 | -0.180000 | -0.195000 | 2104.000000 | -2211.000000 | -2208.000000 | 1.808606 | 85.000000 | 7825 |  | CORR | GENE | 07:15 | 07:39 | 07:39 | 110 | 298 | 11.000000 | EXT | - |  | (c)
85557.037000 | 0.077000 | 0.043000 | -11.248000 | -11.282000 | 755.000000 | 1757.000000 | 1348.000000 | 0.000000 | 43.000000 | 7826 |  | CORR | GENE | 03:23 | 06:04 | 04:58 | 81 | 1186 | 11.000000 | EXT | - |  | (c)
85559.492000 | 2.532000 | 2.522000 | -8.793000 | -8.803000 | -984.000000 | -923.000000 | -904.000000 | 66.543106 | 2522.000000 | 7826 |  | CORR | СIGR | 10:42 | 10:52 | 10:55 | 26 | 160 | 11.000000 | EXT | - |  | (c)
85560.398000 | 3.438000 | 1.974000 | -7.887000 | -9.351000 | -2211.000000 | -2210.000000 | -2155.000000 | 6.080715 | 1974.000000 | 7826 |  | CORR | GENE | 07:24 | 07:24 | 07:33 | 2396 | 111 | 10.000000 | EXT | - |  | (c)
85567.072000 | 10.112000 | 10.102000 | -1.213000 | -1.223000 | 1231.000000 | 1280.000000 | 1278.000000 | 69.403077 | 1201.000000 | 7826 |  | CORR | СIGR | 04:40 | 04:47 | 04:47 | 22 | 93 | 13.000000 | EXT | - |  | (c)
85568.285000 | 0.000000 | -0.006000 | -11.325000 | -11.331000 | -1521.000000 | -1460.000000 | -1437.000000 | 57.245895 |  | 7827 | Смещение кромок | GWAN |  | 05:14 | 05:24 | 05:27 | 0 | 168 | 2.376000 | EXT | Смещение кромок. Наружу. Величина смещения - 2.4 мм. |  | (c)
85573.388000 | 5.103000 | 5.060000 | -6.222000 | -6.265000 | -876.000000 | -867.000000 | -860.000000 | 66.832183 | 5060.000000 | 7827 |  | CORR | AXGR | 06:58 | 06:59 | 07:00 | 79 | 32 | 11.000000 | EXT | - |  | (c)
85578.159000 | 9.874000 | 9.855000 | -1.451000 | -1.470000 | -522.000000 | -84.000000 | -298.000000 | 0.000000 | 1384.000000 | 7827 |  | CORR | GENE | 07:55 | 09:06 | 08:31 | 86 | 448 | 10.000000 | EXT | - |  | (c)
85606.048000 | 4.338000 | 4.325000 | -7.047000 | -7.060000 | 1685.000000 | 1717.000000 | 1724.000000 | 37.646166 | 4325.000000 | 7830 |  | GOUG | СIGR | 03:42 | 03:47 | 03:48 | 23 | 79 | 9.000000 | EXT | -. Задир. |  | (c)
85606.055000 | 4.345000 | 4.334000 | -7.040000 | -7.051000 | 1649.000000 | 1663.000000 | 1665.000000 | 44.373132 | 4334.000000 | 7830 |  | DENT |  | 03:36 | 03:38 | 03:39 | 24 | 31 | 0.352113 |  | -. Аномалия находится вблизи дефекта потери металла. |  | (c)
85610.851000 | 9.141000 | 8.472000 | -2.244000 | -2.913000 | -1618.000000 | -1571.000000 | -1558.000000 | 49.407533 | 1509.000000 | 7830 |  | CORR | GENE | 06:49 | 06:56 | 06:58 | 1404 | 120 | 10.000000 | EXT | - |  | (c)
85611.797000 | 10.087000 | 10.065000 | -1.298000 | -1.320000 | -1881.000000 | -1584.000000 | -1703.000000 | 28.173800 | 1250.000000 | 7830 |  | CORR | GENE | 06:06 | 06:54 | 06:35 | 70 | 356 | 10.000000 | EXT | - |  | (c)
85611.939000 | 10.229000 | 10.195000 | -1.156000 | -1.190000 | -1878.000000 | -1797.000000 | -1809.000000 | 28.417877 | 1122.000000 | 7830 |  | CORR | GENE | 06:07 | 06:20 | 06:18 | 68 | 138 | 10.000000 | EXT | - |  | (c)
85612.189000 | 10.479000 | 10.404000 | -0.906000 | -0.981000 | -1881.000000 | -1760.000000 | -1729.000000 | 28.173800 | 867.000000 | 7830 |  | CORR | GENE | 06:06 | 06:26 | 06:31 | 114 | 304 | 10.000000 | EXT | - |  | (c)
85612.809000 | 11.099000 | 10.976000 | -0.286000 | -0.409000 | -2188.000000 | -2169.000000 | -2157.000000 | 3.413629 | 93.000000 | 7830 |  | CORR | GENE | 05:17 | 05:20 | 05:22 | 316 | 62 | 13.000000 | EXT | - |  | (c)
85624.050000 | 10.955000 | 8.846000 | -0.310000 | -2.419000 | -1642.000000 | -1578.000000 | -1551.000000 | 47.511341 | 111.000000 | 7831 |  | CORR | GENE | 06:48 | 06:58 | 07:02 | 2308 | 182 | 11.000000 | EXT | - |  | (c)
85624.306000 | 11.211000 | 11.160000 | -0.054000 | -0.105000 | -1819.000000 | -1455.000000 | -1563.000000 | 33.181461 | 27.000000 | 7831 |  | CORR | GENE | 06:19 | 07:18 | 07:01 | 78 | 513 | 12.000000 | EXT | - |  | (c)
85625.122000 | 0.762000 | 0.688000 | -10.458000 | -10.532000 | -2153.000000 | -2137.000000 | -2025.000000 | 6.295726 | 688.000000 | 7832 |  | CORR | GENE | 04:28 | 04:31 | 04:49 | 135 | 254 | 11.000000 | EXT | - |  | (c)
85625.321000 | 0.961000 | 0.776000 | -10.259000 | -10.444000 | -2207.000000 | -2197.000000 | -2191.000000 | 1.918199 | 776.000000 | 7832 |  | CORR | AXGR | 04:19 | 04:21 | 04:22 | 358 | 31 | 10.000000 | EXT | - |  | (c)
85633.142000 | 8.782000 | 8.711000 | -2.438000 | -2.509000 | -1213.000000 | -1192.000000 | -1193.000000 | 82.132290 | 1857.000000 | 7832 |  | CORR | AXGR | 07:00 | 07:03 | 07:03 | 652 | 39 | 10.000000 | EXT | - |  | (c)
85635.580000 | 0.000000 | -0.001000 | -11.300000 | -11.301000 | 1420.000000 | 1806.000000 | 1698.000000 | 0.000000 |  | 7833 | Смещение кромок | GWAN |  | 05:42 | 06:44 | 06:27 | 0 | 558 | 2.608000 | EXT | Смещение кромок. Вовнутрь. Величина смещения - 2.6 мм. |  | (c)
85646.646000 | 11.066000 | 9.425000 | -0.234000 | -1.875000 | 2124.000000 | -2217.000000 | 2186.000000 | 0.000000 | 218.000000 | 7833 |  | CORR | GENE | 07:35 | 07:55 | 07:46 | 1657 | 125 | 14.000000 | EXT | - |  | (c)
85646.880000 | 0.000000 | -0.016000 | -11.060000 | -11.076000 | 2050.000000 | 2204.000000 | -2169.000000 | 4.974634 |  | 7834 | Смещение кромок | GWAN |  | 05:43 | 06:08 | 06:22 | 0 | 485 | 2.768000 | EXT | Смещение кромок. Наружу. Величина смещения - 2.8 мм. |  | (c)
85651.488000 | 4.608000 | 4.588000 | -6.452000 | -6.472000 | -1317.000000 | -1192.000000 | -1206.000000 | 82.672858 | 4588.000000 | 7834 |  | CORR | СIGR | 08:40 | 09:00 | 08:58 | 38 | 222 | 11.000000 | EXT | - |  | (c)
85653.191000 | 6.311000 | 6.287000 | -4.749000 | -4.773000 | 1438.000000 | 1644.000000 | 1602.000000 | 24.105947 | 4713.000000 | 7834 |  | CORR | GENE | 04:04 | 04:38 | 04:31 | 60 | 330 | 12.000000 | EXT | - |  | (c)
85657.258000 | 10.378000 | 10.157000 | -0.682000 | -0.903000 | 1578.000000 | 1625.000000 | 1639.000000 | 37.890374 | 295.000000 | 7834 |  | CORR | GENE | 04:27 | 04:35 | 04:37 | 608 | 122 | 13.000000 | EXT | - |  | (c)
85657.917000 | 11.037000 | 10.976000 | -0.023000 | -0.084000 | 1504.000000 | 2053.000000 | 1814.000000 | 0.000000 | 13.000000 | 7834 |  | CORR | GENE | 04:15 | 05:44 | 05:05 | 71 | 621 | 15.000000 | EXT | - |  | (c)
85658.454000 | 0.514000 | 0.457000 | -10.991000 | -11.048000 | 1595.000000 | 1697.000000 | 1731.000000 | 29.314373 | 457.000000 | 7835 |  | CORR | GENE | 02:02 | 02:18 | 02:24 | 101 | 272 | 11.000000 | EXT | - |  | (c)
85665.482000 | 7.542000 | 7.510000 | -3.963000 | -3.995000 | 1813.000000 | 1873.000000 | 1920.000000 | 16.458989 | 3940.000000 | 7835 |  | CORR | GENE | 02:37 | 02:47 | 02:54 | 55 | 214 | 11.000000 | EXT | - |  | (c)
85725.845000 | 0.000000 | -0.021000 | -10.590000 | -10.611000 | -800.000000 | -533.000000 | -421.000000 | 42.000000 |  | 7841 | Смещение кромок | GWAN |  | 04:42 | 05:25 | 05:44 | 0 | 758 | 2.738000 | EXT | Смещение кромок. Наружу. Величина смещения - 2.7 мм. |  | (c)
85727.838000 | 1.993000 | 1.626000 | -8.597000 | -8.964000 | -95.000000 | -36.000000 | -52.000000 | 9.000000 | 1626.000000 | 7841 | Дефект проката | MIAN | GENE | 06:36 | 06:46 | 06:43 | 678 | 85 | 10.000000 | INT | Дефект проката. Эквивалент потери металла 10%. |  | (c)
85748.060000 | 0.000000 | -0.019000 | -11.360000 | -11.379000 | -483.000000 | -291.000000 | -153.000000 | 0.000000 |  | 7843 | Нарушение формы кольцевого шва | GWAN |  | 09:26 | 09:57 | 10:19 | 0 | 659 |  | EXT | Нарушение формы кольцевого шва |  | (c)
85781.764000 | 0.049000 | 0.013000 | -11.241000 | -11.277000 | -1201.000000 | -1201.000000 | -530.000000 | 0.000000 | 13.000000 | 7846 |  | CORR | GENE | 06:08 | 06:08 | 07:56 | 90 | 1341 | 10.000000 | EXT | - |  | (c)
85806.993000 | 2.613000 | 2.074000 | -8.402000 | -8.941000 | 2147.000000 | 2195.000000 | 2172.000000 | 2.761612 | 2074.000000 | 7848 |  | CORR | GENE | 04:18 | 04:26 | 04:22 | 675 | 49 | 10.000000 | EXT | - |  | (c)
85815.423000 | 0.028000 | 0.028000 | -11.392000 | -11.392000 | 2179.000000 | -1881.000000 | -1322.000000 | 0.000000 | 28.000000 | 7849 |  | CORR | GENE | 04:58 | 06:03 | 07:33 | 72 | 1921 | 11.000000 | EXT | - |  | (c)
85821.660000 | 6.265000 | 6.068000 | -5.155000 | -5.352000 | -2133.000000 | -1957.000000 | -1881.000000 | 7.906368 | 4985.000000 | 7849 |  | CORR | GENE | 05:22 | 05:51 | 06:03 | 367 | 504 | 10.000000 | EXT | - |  | (c)
85823.582000 | 8.187000 | 8.120000 | -3.233000 | -3.300000 | 1284.000000 | 1427.000000 | 1529.000000 | 36.872485 | 3215.000000 | 7849 |  | CORR | GENE | 02:34 | 02:57 | 03:13 | 85 | 490 | 12.000000 | EXT | - |  | (c)
85831.725000 | 4.910000 | 4.860000 | -6.245000 | -6.295000 | -1548.000000 | -1427.000000 | -1410.000000 | 55.069139 | 4860.000000 | 7850 |  | CORR | GENE | 07:28 | 07:48 | 07:51 | 97 | 276 | 12.000000 | EXT | - |  | (c)
85849.070000 | 0.000000 | -0.026000 | -11.100000 | -11.126000 | -1697.000000 | -1415.000000 | -1432.000000 | 43.089076 |  | 7852 | Смещение кромок | GWAN |  | 06:25 | 07:10 | 07:08 | 0 | 529 | 2.380000 | EXT | Смещение кромок. Наружу. Величина смещения - 2.4 мм. |  | (c)
85852.408000 | 3.338000 | 3.306000 | -7.762000 | -7.794000 | 1278.000000 | 1493.000000 | 1481.000000 | 44.154040 | 3306.000000 | 7852 |  | CORR | GENE | 02:25 | 03:00 | 02:58 | 81 | 405 | 10.000000 | EXT | - |  | (c)
85877.153000 | 5.833000 | 5.800000 | -5.547000 | -5.580000 | 1935.000000 | 2040.000000 | 2065.000000 | 0.000000 | 5523.000000 | 7854 |  | CORR | GENE | 07:49 | 08:06 | 08:10 | 57 | 260 | 10.000000 | EXT | - |  | (c)
85877.174000 | 5.854000 | 5.845000 | -5.526000 | -5.535000 | 811.000000 | 896.000000 | 880.000000 | 65.461258 | 5495.000000 | 7854 |  | CORR | СIGR | 04:48 | 05:02 | 04:59 | 40 | 137 | 10.000000 | EXT | - |  | (c)
85904.218000 | 10.178000 | 10.142000 | -0.782000 | -0.818000 | 1005.000000 | 1163.000000 | 1161.000000 | 1005.000000 | 704.000000 | 7856 |  | CORR | GENE | 05:34 | 06:00 | 05:59 | 114 | 313 | 11.000000 | EXT | -. Аномалия находится на отводе. |  | (c)
85904.584000 | 10.544000 | 10.500000 | -0.416000 | -0.460000 | 1056.000000 | 1200.000000 | 1195.000000 | 1056.000000 | 394.000000 | 7856 |  | CORR | GENE | 05:43 | 06:06 | 06:05 | 66 | 277 | 12.000000 | EXT | -. Аномалия находится на отводе. |  | (c)
85905.047000 | 0.047000 | 0.040000 | -11.123000 | -11.130000 | -2029.000000 | -1874.000000 | -1829.000000 | 16.272883 | 40.000000 | 7857 |  | CORR | GENE | 06:07 | 06:32 | 06:39 | 47 | 399 | 15.000000 | EXT | - |  | (c)
85905.095000 | 0.095000 | 0.088000 | -11.075000 | -11.082000 | 1918.000000 | 2072.000000 | 2032.000000 | 6.887523 | 88.000000 | 7857 |  | CORR | GENE | 04:44 | 05:09 | 05:02 | 45 | 227 | 10.000000 | EXT | - |  | (c)
85905.532000 | 0.532000 | 0.219000 | -10.638000 | -10.951000 | 1548.000000 | 1604.000000 | 1594.000000 | 47.720853 | 219.000000 | 7857 |  | CORR | GENE | 03:44 | 03:53 | 03:52 | 571 | 91 | 11.000000 | EXT | - |  | (c)
85906.197000 | 1.197000 | 1.113000 | -9.973000 | -10.057000 | 1483.000000 | 1562.000000 | 1574.000000 | 45.703396 | 1113.000000 | 7857 |  | CORR | GENE | 03:34 | 03:46 | 03:48 | 544 | 181 | 11.000000 | EXT | - |  | (c)
85908.696000 | 3.696000 | 3.660000 | -7.474000 | -7.510000 | 1225.000000 | 1312.000000 | 1442.000000 | 46.106888 | 3660.000000 | 7857 |  | CORR | GENE | 02:52 | 03:06 | 03:27 | 88 | 434 | 11.000000 | EXT | - |  | (c)
85908.945000 | 3.945000 | 3.835000 | -7.225000 | -7.335000 | 1633.000000 | 1645.000000 | 1653.000000 | 45.057810 | 3835.000000 | 7857 |  | CORR | AXGR | 03:58 | 04:00 | 04:01 | 228 | 39 | 10.000000 | EXT | - |  | (c)
85912.386000 | 7.386000 | 7.356000 | -3.784000 | -3.814000 | 1461.000000 | 1603.000000 | 1619.000000 | 36.558708 | 3722.000000 | 7857 |  | CORR | GENE | 03:30 | 03:53 | 03:56 | 92 | 316 | 11.000000 | EXT | - |  | (c)
85920.105000 | 3.935000 | 3.828000 | -7.535000 | -7.642000 | -981.000000 | -945.000000 | -951.000000 | 72.007612 | 3828.000000 | 7858 |  | CORR | GENE | 07:16 | 07:22 | 07:21 | 353 | 59 | 14.000000 | EXT | - |  | (c)
85923.405000 | 7.235000 | 7.030000 | -4.235000 | -4.440000 | 2122.000000 | 2146.000000 | 2161.000000 | 2.443209 | 4082.000000 | 7858 |  | CORR | GENE | 03:37 | 03:41 | 03:43 | 358 | 78 | 10.000000 | EXT | - |  | (c)
85923.414000 | 7.244000 | 7.149000 | -4.226000 | -4.321000 | -2165.000000 | -2151.000000 | -2143.000000 | 5.303826 | 4138.000000 | 7858 |  | CORR | AXGR | 04:05 | 04:07 | 04:08 | 183 | 43 | 10.000000 | EXT | - |  | (c)
85925.569000 | 9.399000 | 9.374000 | -2.071000 | -2.096000 | -2204.000000 | -2023.000000 | -2073.000000 | 2.156593 | 2063.000000 | 7858 |  | CORR | СIGR | 03:59 | 04:28 | 04:20 | 33 | 262 | 10.000000 | EXT | - |  | (c)
85930.109000 | 2.469000 | 2.432000 | -8.741000 | -8.778000 | 1329.000000 | 1402.000000 | 1457.000000 | 52.114682 | 2432.000000 | 7859 |  | CORR | GENE | 03:16 | 03:28 | 03:37 | 62 | 256 | 12.000000 | EXT | - |  | (c)
85931.212000 | 3.572000 | 3.556000 | -7.638000 | -7.654000 | 1198.000000 | 1417.000000 | 1449.000000 | 42.834380 | 3556.000000 | 7859 |  | CORR | GENE | 02:55 | 03:30 | 03:35 | 112 | 502 | 11.000000 | EXT | - |  | (c)
85934.578000 | 6.938000 | 6.894000 | -4.272000 | -4.316000 | 1050.000000 | 1209.000000 | 1499.000000 | 22.830027 | 4189.000000 | 7859 |  | CORR | GENE | 02:31 | 02:57 | 03:43 | 127 | 898 | 10.000000 | EXT | - |  | (c)
85936.249000 | 8.609000 | 8.603000 | -2.601000 | -2.607000 | 1090.000000 | 1133.000000 | 1153.000000 | 81.811649 | 2568.000000 | 7859 |  | CORR | СIGR | 02:37 | 02:44 | 02:48 | 39 | 127 | 11.000000 | EXT | - |  | (c)
85937.053000 | 9.413000 | 9.395000 | -1.797000 | -1.815000 | 1024.000000 | 1122.000000 | 1168.000000 | 74.064614 | 1752.000000 | 7859 |  | CORR | GENE | 02:27 | 02:42 | 02:50 | 63 | 289 | 11.000000 | EXT | - |  | (c)
85938.397000 | 10.757000 | 10.726000 | -0.453000 | -0.484000 | 1615.000000 | 1908.000000 | 1827.000000 | 15.517663 | 387.000000 | 7859 |  | CORR | GENE | 04:02 | 04:49 | 04:36 | 97 | 423 | 12.000000 | EXT | - |  | (c)
85938.528000 | 10.888000 | 10.772000 | -0.322000 | -0.438000 | 981.000000 | 1077.000000 | 1228.000000 | 60.910795 | 286.000000 | 7859 |  | CORR | GENE | 02:20 | 02:35 | 03:00 | 152 | 495 | 10.000000 | EXT | - |  | (c)
85938.850000 | 0.000000 | -0.031000 | -10.910000 | -10.941000 | 1075.000000 | 1144.000000 | 1216.000000 | 1075.000000 |  | 7860 | Смещение кромок | GWAN |  | 01:36 | 01:47 | 01:58 | 0 | 282 | 2.883000 | EXT | Смещение кромок. Вовнутрь. Величина смещения - 2.9 мм. |  | (c)
85938.850000 | 0.000000 | -0.036000 | -10.910000 | -10.946000 | 163.000000 | 500.000000 | 404.000000 | 163.000000 |  | 7860 | Смещение кромок | GWAN |  | 11:08 | 00:03 | 11:47 | 0 | 482 | 3.144000 | EXT | Смещение кромок. Вовнутрь. Величина смещения - 3.1 мм. |  | (c)
85939.161000 | 0.311000 | 0.203000 | -10.599000 | -10.707000 | 1446.000000 | 1479.000000 | 1476.000000 | 1446.000000 | 203.000000 | 7860 |  | CORR | GENE | 02:35 | 02:41 | 02:40 | 190 | 61 | 10.000000 | EXT | - |  | (c)
85939.870000 | 1.020000 | 0.976000 | -9.890000 | -9.934000 | 2033.000000 | 2193.000000 | 2209.000000 | 2033.000000 | 976.000000 | 7860 |  | CORR | GENE | 04:10 | 04:36 | 04:39 | 77 | 352 | 10.000000 | EXT | - |  | (c)
85944.246000 | 5.396000 | 4.640000 | -5.514000 | -6.270000 | -1578.000000 | -1552.000000 | -1499.000000 | 1420.000000 | 4640.000000 | 7860 |  | CORR | GENE | 06:27 | 06:32 | 06:40 | 1175 | 158 | 11.000000 | EXT | - |  | (c)
85944.543000 | 5.693000 | 5.632000 | -5.217000 | -5.278000 | -1967.000000 | -1957.000000 | -1771.000000 | 1575.000000 | 5211.000000 | 7860 |  | CORR | GENE | 05:25 | 05:26 | 05:56 | 67 | 392 | 13.000000 | EXT | - |  | (c)
85961.956000 | 1.221000 | 1.182000 | -10.424000 | -10.463000 | 764.000000 | 889.000000 | 910.000000 | 764.000000 | 1182.000000 | 7862 |  | CORR | GENE | 04:32 | 04:53 | 04:56 | 72 | 292 | 10.000000 | EXT | - |  | (c)
85965.550000 | 4.815000 | 4.784000 | -6.830000 | -6.861000 | 64.000000 | 228.000000 | 188.000000 | 64.000000 | 4784.000000 | 7862 |  | CORR | GENE | 02:39 | 03:06 | 02:59 | 57 | 248 | 10.000000 | EXT | - |  | (c)
85994.049000 | 10.114000 | 10.106000 | -1.226000 | -1.234000 | 1759.000000 | 1878.000000 | 1838.000000 | 1759.000000 | 1209.000000 | 7864 |  | CORR | СIGR | 05:43 | 06:02 | 05:56 | 25 | 158 | 12.000000 | EXT | - |  | (c)
86022.628000 | 4.588000 | 4.566000 | -7.067000 | -7.089000 | 1762.000000 | 1890.000000 | 1872.000000 | 1762.000000 | 4566.000000 | 7867 |  | CORR | GENE | 04:48 | 05:09 | 05:06 | 48 | 221 | 13.000000 | EXT | - |  | (c)
86031.233000 | 1.538000 | 1.252000 | -10.012000 | -10.298000 | -1121.000000 | -915.000000 | -846.000000 | 571.000000 | 1252.000000 | 7868 |  | CORR | GENE | 06:13 | 06:46 | 06:57 | 587 | 550 | 11.000000 | EXT | - |  | (c)
86031.898000 | 2.203000 | 2.064000 | -9.347000 | -9.486000 | -1074.000000 | -799.000000 | -851.000000 | 628.000000 | 2064.000000 | 7868 |  | CORR | GENE | 06:21 | 07:05 | 06:57 | 223 | 446 | 13.000000 | EXT | - |  | (c)
86034.456000 | 4.761000 | 4.247000 | -6.789000 | -7.303000 | -798.000000 | -729.000000 | -740.000000 | 682.000000 | 4247.000000 | 7868 |  | CORR | GENE | 07:05 | 07:16 | 07:15 | 1181 | 116 | 10.000000 | EXT | - |  | (c)
86044.997000 | 3.752000 | 3.566000 | -4.508000 | -4.694000 | -2123.000000 | -2074.000000 | -2074.000000 | 8.663296 | 3566.000000 | 7869 |  | CORR | GENE | 04:57 | 05:05 | 05:05 | 834 | 99 | 11.000000 | EXT | - |  | (c)
86047.228000 | 5.983000 | 5.274000 | -2.277000 | -2.986000 | -2191.000000 | -2168.000000 | -2152.000000 | 3.173856 | 1861.000000 | 7869 |  | CORR | GENE | 04:46 | 04:49 | 04:52 | 1125 | 78 | 10.000000 | EXT | - |  | (c)
86051.198000 | 1.693000 | 1.569000 | -0.047000 | -0.171000 | 2013.000000 | -1676.000000 | -1612.000000 | 0.000000 | 36.000000 | 7870 |  | CORR | GENE | 04:01 | 06:05 | 06:16 | 135 | 1672 | 12.000000 | EXT | - |  | (c)
86052.470000 | 1.225000 | 1.212000 | -10.040000 | -10.053000 | 1681.000000 | 1807.000000 | 1769.000000 | 22.928735 | 1212.000000 | 7871 |  | CORR | СIGR | 06:48 | 07:08 | 07:02 | 31 | 177 | 13.000000 | EXT | - |  | (c)
86062.416000 | 11.171000 | 11.171000 | -0.094000 | -0.094000 | 1918.000000 | 2219.000000 | 2184.000000 | 0.000000 | 36.000000 | 7871 |  | CORR | GENE | 07:26 | 08:15 | 08:09 | 58 | 532 | 10.000000 | EXT | - |  | (c)
86082.251000 | 8.861000 | 8.861000 | -2.439000 | -2.439000 | 1891.000000 | 1925.000000 | 2026.000000 | 0.000000 | 2402.000000 | 7873 |  | CORR | СIGR | 05:47 | 05:53 | 06:09 | 37 | 270 | 10.000000 | EXT | - |  | (c)
86091.591000 | 6.901000 | 6.841000 | -4.504000 | -4.564000 | -1070.000000 | -877.000000 | -906.000000 | 46.738188 | 4471.000000 | 7874 |  | CORR | GENE | 06:27 | 06:58 | 06:53 | 93 | 327 | 11.000000 | EXT | - |  | (c)
86104.681000 | 8.586000 | 8.572000 | -2.774000 | -2.788000 | -8.000000 | 88.000000 | 81.000000 | 6.544358 | 2751.000000 | 7875 |  | CORR | СIGR | 09:38 | 09:54 | 09:52 | 37 | 178 | 15.000000 | EXT | - |  | (c)
86104.763000 | 8.668000 | 8.666000 | -2.692000 | -2.694000 | -1654.000000 | -1525.000000 | -1536.000000 | 46.532841 | 2645.000000 | 7875 |  | CORR | GENE | 05:12 | 05:33 | 05:31 | 49 | 235 | 10.000000 | EXT | - |  | (c)
86115.843000 | 8.388000 | 8.351000 | -3.022000 | -3.059000 | -1699.000000 | -1492.000000 | -1591.000000 | 42.898619 | 2983.000000 | 7876 |  | CORR | GENE | 05:00 | 05:33 | 05:17 | 76 | 215 | 13.000000 | EXT | -. Аномалия находится на упругопластическом изгибе: R=497 Дн, максимальное растяжение на 0.4 час. |  | (c)
86117.419000 | 9.964000 | 9.920000 | -1.446000 | -1.490000 | -2181.000000 | -2108.000000 | -2107.000000 | 3.993399 | 1434.000000 | 7876 |  | CORR | GENE | 03:42 | 03:54 | 03:54 | 56 | 148 | 12.000000 | EXT | -. Аномалия находится на упругопластическом изгибе: R=453 Дн, максимальное растяжение на 0.3 час. |  | (c)
86118.134000 | 10.679000 | 10.631000 | -0.731000 | -0.779000 | -2191.000000 | -2078.000000 | -2069.000000 | 3.195064 | 721.000000 | 7876 |  | CORR | GENE | 03:40 | 03:59 | 04:00 | 58 | 243 | 11.000000 | EXT | -. Аномалия находится на упругопластическом изгибе: R=441 Дн, максимальное растяжение на 0.2 час. |  | (c)
86154.632000 | 1.937000 | 1.636000 | -9.413000 | -9.714000 | 1223.000000 | 1244.000000 | 1259.000000 | 72.559442 | 1636.000000 | 7880 |  | CORR | GENE | 05:16 | 05:20 | 05:22 | 535 | 72 | 11.000000 | EXT | - |  | (c)
86171.295000 | 7.250000 | 7.219000 | -3.780000 | -3.811000 | -1750.000000 | -1505.000000 | -1574.000000 | 38.777260 | 3752.000000 | 7881 |  | CORR | GENE | 05:11 | 05:51 | 05:39 | 59 | 352 | 11.000000 | EXT | - |  | (c)
86178.245000 | 3.170000 | 2.259000 | -8.180000 | -9.091000 | 1844.000000 | 1900.000000 | 1896.000000 | 18.601758 | 2259.000000 | 7882 |  | CORR | GENE | 07:03 | 07:12 | 07:11 | 1295 | 104 | 11.000000 | EXT | - |  | (c)
86180.288000 | 5.213000 | 4.771000 | -6.137000 | -6.579000 | 862.000000 | 994.000000 | 978.000000 | 69.563598 | 4771.000000 | 7882 |  | CORR | GENE | 04:25 | 04:46 | 04:43 | 459 | 231 | 11.000000 | EXT | - |  | (c)
86185.072000 | 9.997000 | 9.977000 | -1.353000 | -1.373000 | 1564.000000 | 1685.000000 | 1691.000000 | 23.161211 | 1340.000000 | 7882 |  | CORR | СIGR | 06:18 | 06:37 | 06:38 | 33 | 253 | 10.000000 | EXT | - |  | (c)
86192.165000 | 5.740000 | 5.715000 | -4.955000 | -4.980000 | -1678.000000 | -1623.000000 | -1403.000000 | 44.586160 | 4899.000000 | 7883 |  | CORR | GENE | 05:26 | 05:35 | 06:11 | 81 | 551 | 10.000000 | EXT | - |  | (c)
86241.526000 | 0.111000 | 0.051000 | -10.964000 | -11.024000 | -463.000000 | 28.000000 | 29.000000 | 0.000000 | 51.000000 | 7888 |  | CORR | GENE | 04:25 | 05:44 | 05:45 | 98 | 985 | 13.000000 | EXT | - |  | (c)
86246.690000 | 5.275000 | 5.245000 | -5.800000 | -5.830000 | -722.000000 | -613.000000 | -609.000000 | 497.000000 | 5245.000000 | 7888 |  | CORR | GENE | 03:43 | 04:01 | 04:02 | 71 | 225 | 11.000000 | EXT | -. Аномалия находится на упругопластическом изгибе: R=488 Дн, максимальное растяжение на 6.4 час. |  | (c)
86253.881000 | 1.391000 | 1.274000 | -9.594000 | -9.711000 | 163.000000 | 181.000000 | 191.000000 | 13.128887 | 1274.000000 | 7889 |  | CORR | GENE | 01:48 | 01:51 | 01:53 | 266 | 56 | 11.000000 | EXT | -. Аномалия находится на упругопластическом изгибе: R=327 Дн, максимальное растяжение на 6 час. |  | (c)
86259.109000 | 6.619000 | 6.604000 | -4.366000 | -4.381000 | 1457.000000 | 1627.000000 | 1559.000000 | 37.753863 | 4346.000000 | 7889 |  | CORR | СIGR | 05:17 | 05:45 | 05:34 | 35 | 204 | 10.000000 | EXT | -. Аномалия находится на упругопластическом изгибе: R=475 Дн, максимальное растяжение на 6.7 час. |  | (c)
86259.449000 | 6.959000 | 6.855000 | -4.026000 | -4.130000 | 1400.000000 | 1627.000000 | 1740.000000 | 0.000000 | 3989.000000 | 7889 |  | CORR | GENE | 05:08 | 05:45 | 06:03 | 141 | 681 | 11.000000 | EXT | -. Аномалия находится на упругопластическом изгибе: R=506 Дн, максимальное растяжение на 6.9 час. |  | (c)
86271.823000 | 8.348000 | 8.291000 | -3.102000 | -3.159000 | 2009.000000 | 2057.000000 | 2049.000000 | 8.234635 | 3014.000000 | 7890 |  | DENT |  | 06:08 | 06:16 | 06:15 | 145 | 80 | 0.281690 |  | -. Аномалия находится вблизи продольного шва. |  | (c)
86290.748000 | 4.383000 | 4.342000 | -7.017000 | -7.058000 | -2048.000000 | -1822.000000 | -1833.000000 | 14.752574 | 4342.000000 | 7892 |  | CORR | GENE | 06:07 | 06:43 | 06:41 | 359 | 429 | 11.000000 | EXT | - |  | (c)
86295.330000 | 8.965000 | 8.839000 | -2.435000 | -2.561000 | -1789.000000 | -1622.000000 | -1659.000000 | 35.630569 | 2373.000000 | 7892 |  | CORR | GENE | 06:48 | 07:15 | 07:09 | 188 | 260 | 12.000000 | EXT | - |  | (c)
86297.069000 | 10.704000 | 10.193000 | -0.696000 | -1.207000 | -1476.000000 | -1382.000000 | -1403.000000 | 60.861329 | 494.000000 | 7892 |  | CORR | GENE | 07:39 | 07:54 | 07:51 | 713 | 146 | 11.000000 | EXT | - |  | (c)
86308.538000 | 10.773000 | 10.718000 | -0.577000 | -0.632000 | 1376.000000 | 1542.000000 | 1633.000000 | 6.749803 | 519.000000 | 7893 |  | CORR | GENE | 05:17 | 05:44 | 05:59 | 113 | 514 | 12.000000 | EXT | -. Аномалия находится на упругопластическом изгибе: R=512 Дн, максимальное растяжение на 6.2 час. |  | (c)
86309.115000 | 0.000000 | -0.021000 | -11.520000 | -11.541000 | -1482.000000 | -1369.000000 | -1119.000000 | 31.714311 |  | 7894 | Смещение кромок | GWAN |  | 07:10 | 07:28 | 08:08 | 0 | 726 | 3.728000 | EXT | Смещение кромок. Вовнутрь. Величина смещения - 3.7 мм. Аномалия находится на упругопластическом изгибе: R=478 Дн, максимальное растяжение на 6.3 час. |  | (c)
86309.115000 | 0.000000 | -0.036000 | -11.520000 | -11.556000 | 51.000000 | 162.000000 | 140.000000 | 11.304058 |  | 7894 | Смещение кромок | GWAN |  | 11:17 | 11:35 | 11:32 | 0 | 177 | 2.738000 | EXT | Смещение кромок. Вовнутрь. Величина смещения - 2.7 мм. Аномалия находится на упругопластическом изгибе: R=478 Дн, максимальное растяжение на 6.3 час. |  | (c)
86320.153000 | 11.038000 | 11.021000 | -0.482000 | -0.499000 | -1921.000000 | -1828.000000 | -1819.000000 | 25.000391 | 457.000000 | 7894 |  | ARTD | СIGR | 05:59 | 06:14 | 06:15 | 42 | 203 | 12.450238 | EXT | -. Эквивалент потери металла 12%. Аномалия находится на упругопластическом изгибе: R=294 Дн, максимальное растяжение на 6.3 час. |  | (c)
86320.635000 | 0.000000 | -0.031000 | -11.500000 | -11.531000 | -1052.000000 | -979.000000 | -898.000000 | 744.000000 |  | 7895 | Смещение кромок | GWAN |  | 00:07 | 00:19 | 00:32 | 0 | 308 | 2.531000 | EXT | Смещение кромок. Вовнутрь. Величина смещения - 2.5 мм. Аномалия находится на упругопластическом изгибе: R=302 Дн, максимальное растяжение на 6.3 час. |  | (c)
86326.089000 | 5.454000 | 5.296000 | -6.046000 | -6.204000 | 1053.000000 | 1096.000000 | 1095.000000 | 1053.000000 | 5296.000000 | 7895 |  | CORR | GENE | 05:47 | 05:54 | 05:54 | 344 | 83 | 14.000000 | EXT | -. Аномалия находится на упругопластическом изгибе: R=485 Дн, максимальное растяжение на 6.1 час. |  | (c)
86339.724000 | 7.589000 | 7.400000 | -3.946000 | -4.135000 | -1946.000000 | -1784.000000 | -1792.000000 | 1639.000000 | 3935.000000 | 7896 |  | CORR | GENE | 03:37 | 04:03 | 04:02 | 200 | 307 | 12.000000 | EXT | -. Аномалия находится на отводе. |  | (c)
86343.670000 | 0.000000 | -0.036000 | -11.240000 | -11.276000 | 668.000000 | 1321.000000 | 1175.000000 | 44.310739 |  | 7897 | Смещение кромок | GWAN |  | 00:56 | 02:42 | 02:18 | 0 | 1014 | 3.072000 | EXT | Смещение кромок. Наружу. Аномалия находится на отводе. Величина смещения - 3.1 мм. |  | (c)
86351.177000 | 7.507000 | 7.141000 | -3.733000 | -4.099000 | -2201.000000 | -2181.000000 | -2169.000000 | 2.368176 | 3240.000000 | 7897 |  | CORR | GENE | 05:13 | 05:16 | 05:18 | 859 | 64 | 11.000000 | EXT | -. Аномалия находится на упругопластическом изгибе: R=363 Дн, максимальное растяжение на 10.5 час. |  | (c)
86363.938000 | 9.028000 | 8.988000 | -2.042000 | -2.082000 | 1741.000000 | 1876.000000 | 1874.000000 | 7.336579 | 2029.000000 | 7898 |  | CORR | GENE | 06:06 | 06:28 | 06:28 | 53 | 266 | 10.000000 | EXT | - |  | (c)
86377.150000 | 0.000000 | -0.031000 | -11.410000 | -11.441000 | -1171.000000 | -779.000000 | -937.000000 | 37.894737 |  | 7900 | Смещение кромок | GWAN |  | 06:21 | 07:25 | 06:59 | 0 | 468 | 2.659000 | EXT | Смещение кромок. Наружу. Величина смещения - 2.7 мм. |  | (c)
86377.150000 | 0.000000 | -0.046000 | -11.410000 | -11.456000 | 232.000000 | 304.000000 | 322.000000 | 25.984177 |  | 7900 | Смещение кромок | GWAN |  | 10:08 | 10:20 | 10:22 | 0 | 180 | 2.347000 | EXT | Смещение кромок. Вовнутрь. Величина смещения - 2.3 мм. |  | (c)
86384.814000 | 7.664000 | 7.572000 | -3.746000 | -3.838000 | -901.000000 | -617.000000 | -719.000000 | 28.557252 | 2314.000000 | 7900 |  | CORR | GENE | 07:05 | 07:51 | 07:34 | 1524 | 365 | 10.000000 | EXT | -. Аномалия находится на упругопластическом изгибе: R=416 Дн, максимальное растяжение на 7.3 час. |  | (c)
86387.624000 | 10.474000 | 10.329000 | -0.936000 | -1.081000 | -2226.000000 | -2086.000000 | -2104.000000 | 0.342853 | 917.000000 | 7900 |  | CORR | GENE | 03:31 | 03:54 | 03:51 | 164 | 245 | 10.000000 | EXT | -. Аномалия находится на упругопластическом изгибе: R=469 Дн, максимальное растяжение на 7.2 час. |  | (c)
86389.089000 | 0.529000 | 0.388000 | -10.391000 | -10.532000 | 1023.000000 | 1041.000000 | 1040.000000 | 82.526693 | 388.000000 | 7901 |  | CORR | AXGR | 04:36 | 04:39 | 04:39 | 195 | 35 | 15.000000 | EXT | -. Аномалия находится на упругопластическом изгибе: R=496 Дн, максимальное растяжение на 7 час. |  | (c)
86389.314000 | 0.754000 | 0.741000 | -10.166000 | -10.179000 | 798.000000 | 861.000000 | 860.000000 | 64.400890 | 741.000000 | 7901 |  | CORR | СIGR | 04:00 | 04:10 | 04:10 | 27 | 125 | 10.000000 | EXT | -. Аномалия находится на упругопластическом изгибе: R=501 Дн, максимальное растяжение на 7 час. |  | (c)
86390.867000 | 2.307000 | 2.250000 | -8.613000 | -8.670000 | 1124.000000 | 1133.000000 | 1138.000000 | 85.812406 | 2250.000000 | 7901 |  | CORR | AXGR | 04:52 | 04:54 | 04:54 | 127 | 29 | 10.000000 | EXT | -. Аномалия находится на упругопластическом изгибе: R=522 Дн, максимальное растяжение на 6.6 час. |  | (c)
86392.185000 | 3.625000 | 3.607000 | -7.295000 | -7.313000 | 886.000000 | 1011.000000 | 983.000000 | 71.484382 | 3607.000000 | 7901 |  | CORR | GENE | 04:14 | 04:34 | 04:29 | 49 | 194 | 11.000000 | EXT | -. Аномалия находится на упругопластическом изгибе: R=520 Дн, максимальное растяжение на 6.3 час. |  | (c)
86396.155000 | 7.595000 | 7.568000 | -3.325000 | -3.352000 | 2050.000000 | 2121.000000 | 2129.000000 | 0.000000 | 3318.000000 | 7901 |  | CORR | СIGR | 07:22 | 07:33 | 07:34 | 34 | 159 | 10.000000 | EXT | -. Аномалия находится на упругопластическом изгибе: R=548 Дн, максимальное растяжение на 6 час. |  | (c)
86410.130000 | 0.000000 | -0.014000 | -2.540000 | -2.554000 | 1960.000000 | 2097.000000 | 2065.000000 | 4.929155 |  | 7903 | Нарушение формы кольцевого шва | GWAN |  | 04:05 | 04:27 | 04:22 | 0 | 209 |  | EXT | Нарушение формы кольцевого шва |  | (c)
86431.064000 | 8.754000 | 8.735000 | -2.561000 | -2.580000 | 1453.000000 | 1498.000000 | 1498.000000 | 55.465706 | 2542.000000 | 7905 |  | CORR | СIGR | 01:50 | 01:57 | 01:57 | 38 | 91 | 14.000000 | EXT | - |  | (c)
86435.919000 | 2.294000 | 1.877000 | -9.066000 | -9.483000 | -1551.000000 | -1496.000000 | -1485.000000 | 54.871656 | 1877.000000 | 7906 |  | CORR | GENE | 04:57 | 05:06 | 05:07 | 1156 | 131 | 10.000000 | EXT | - |  | (c)
86446.067000 | 1.082000 | 1.042000 | -9.003000 | -9.043000 | -434.000000 | -349.000000 | -268.000000 | 0.000000 | 1042.000000 | 7907а |  | CORR | GENE | 08:02 | 08:16 | 08:29 | 117 | 332 | 11.000000 | EXT | - |  | (c)
86492.449000 | 1.969000 | 1.913000 | -9.611000 | -9.667000 | 456.000000 | 639.000000 | 583.000000 | 456.000000 | 1913.000000 | 7911 |  | CORR | GENE | 06:12 | 06:42 | 06:33 | 78 | 253 | 10.000000 | EXT | - |  | (c)
86508.465000 | 6.405000 | 6.142000 | -5.235000 | -5.498000 | 37.000000 | 137.000000 | 107.000000 | 37.000000 | 5073.000000 | 7912 |  | CORR | GENE | 04:48 | 05:04 | 04:59 | 425 | 141 | 14.000000 | EXT | - |  | (c)
86524.885000 | 0.000000 | -0.023000 | -11.610000 | -11.633000 | -511.000000 | -238.000000 | -256.000000 | 1.000000 |  | 7914 | Нарушение формы кольцевого шва | GWAN |  | 03:25 | 04:09 | 04:06 | 0 | 510 |  | EXT | Нарушение формы кольцевого шва |  | (c)
86524.885000 | 0.000000 | -0.012000 | -11.610000 | -11.622000 | 1615.000000 | 1780.000000 | 1803.000000 | 1615.000000 |  | 7914 | Нарушение формы кольцевого шва | GWAN |  | 09:08 | 09:35 | 09:39 | 0 | 377 |  | EXT | Нарушение формы кольцевого шва |  | (c)
86529.252000 | 4.367000 | 4.326000 | -7.243000 | -7.284000 | 508.000000 | 591.000000 | 650.000000 | 508.000000 | 4326.000000 | 7914 |  | DENT |  | 06:09 | 06:23 | 06:32 | 101 | 285 | 0.281690 |  | - |  | (c)
86559.495000 | 0.000000 | -0.026000 | -11.390000 | -11.416000 | 1888.000000 | 2068.000000 | 2034.000000 | 3.984982 |  | 7917 | Смещение кромок | GWAN |  | 02:33 | 03:02 | 02:57 | 0 | 293 | 3.345000 | EXT | Смещение кромок. Наружу. Аномалия находится на отводе. Величина смещения - 3.3 мм. |  | (c)
86559.495000 | 0.000000 | -0.021000 | -11.390000 | -11.411000 | -999.000000 | -854.000000 | -834.000000 | 40.549438 |  | 7917 | Смещение кромок | GWAN |  | 06:47 | 07:10 | 07:14 | 0 | 331 | 3.002000 | EXT | Смещение кромок. Наружу. Аномалия находится на отводе. Величина смещения - 3 мм. |  | (c)
86559.752000 | 0.257000 | 0.143000 | -11.133000 | -11.247000 | 2224.000000 | -2067.000000 | -2139.000000 | 0.000000 | 143.000000 | 7917 |  | CORR | GENE | 03:27 | 03:55 | 03:43 | 1070 | 197 | 10.000000 | EXT | - |  | (c)
86562.944000 | 3.449000 | 3.395000 | -7.941000 | -7.995000 | -1187.000000 | -1138.000000 | -1053.000000 | 63.361133 | 3395.000000 | 7917 |  | DENT |  | 06:17 | 06:24 | 06:38 | 82 | 268 | 0.352113 |  | - |  | (c)
86582.334000 | 0.224000 | 0.210000 | -11.136000 | -11.150000 | 1383.000000 | 1531.000000 | 1488.000000 | 42.944738 | 210.000000 | 7919 |  | CORR | GENE | 04:39 | 05:03 | 04:56 | 62 | 210 | 10.000000 | EXT | - |  | (c)
86584.455000 | 2.345000 | 2.261000 | -9.015000 | -9.099000 | 1901.000000 | 1901.000000 | 2131.000000 | 0.000000 | 2261.000000 | 7919 |  | CORR | GENE | 06:03 | 06:03 | 06:40 | 110 | 461 | 11.000000 | EXT | - |  | (c)
86592.679000 | 10.569000 | 10.312000 | -0.791000 | -1.048000 | 689.000000 | 791.000000 | 740.000000 | 55.575052 | 244.000000 | 7919 |  | CORR | GENE | 02:47 | 03:04 | 02:56 | 804 | 103 | 10.000000 | EXT | - |  | (c)
86605.057000 | 1.002000 | 0.982000 | -10.273000 | -10.293000 | 1164.000000 | 1216.000000 | 1428.000000 | 22.235489 | 982.000000 | 7921 |  | CORR | GENE | 05:52 | 06:00 | 06:34 | 187 | 527 | 10.000000 | EXT | - |  | (c)
86605.509000 | 1.454000 | 1.368000 | -9.821000 | -9.907000 | 1151.000000 | 1215.000000 | 1254.000000 | 62.140789 | 1368.000000 | 7921 |  | CORR | GENE | 05:49 | 06:00 | 06:06 | 100 | 206 | 11.000000 | EXT | - |  | (c)
86621.716000 | 6.386000 | 6.259000 | -5.019000 | -5.146000 | -2149.000000 | -2137.000000 | -2116.000000 | 9.206597 | 4951.000000 | 7922 |  | CORR | GENE | 07:51 | 07:53 | 07:57 | 195 | 65 | 12.000000 | EXT | - |  | (c)
86634.383000 | 7.648000 | 7.603000 | -3.662000 | -3.707000 | -1763.000000 | -1678.000000 | -1587.000000 | 37.706465 | 3604.000000 | 7923 |  | DENT |  | 06:36 | 06:50 | 07:04 | 103 | 352 | 0.422535 |  | -. Аномалия находится на упругопластическом изгибе. |  | (c)
86661.005000 | 0.000000 | -0.026000 | -10.965000 | -10.991000 | -496.000000 | -375.000000 | -295.000000 | 7.481965 |  | 7926 | Смещение кромок | GWAN |  | 01:32 | 01:51 | 02:04 | 0 | 404 | 2.376000 | EXT | Смещение кромок. Вовнутрь. Величина смещения - 2.4 мм. |  | (c)
86663.414000 | 2.409000 | 1.661000 | -8.556000 | -9.304000 | -129.000000 | -67.000000 | -81.000000 | 2.725421 | 1661.000000 | 7926 |  | CORR | GENE | 02:31 | 02:41 | 02:39 | 1469 | 95 | 11.000000 | EXT | - |  | (c)
86666.143000 | 5.138000 | 5.118000 | -5.827000 | -5.847000 | 1751.000000 | 1805.000000 | 1823.000000 | 21.313843 | 5118.000000 | 7926 |  | CORR | СIGR | 07:34 | 07:43 | 07:46 | 38 | 144 | 12.000000 | EXT | - |  | (c)
86666.335000 | 5.330000 | 5.318000 | -5.635000 | -5.647000 | 1811.000000 | 1850.000000 | 1851.000000 | 24.027487 | 5318.000000 | 7926 |  | CORR | СIGR | 07:44 | 07:50 | 07:50 | 31 | 82 | 12.000000 | EXT | - |  | (c)
86692.469000 | 9.149000 | 9.109000 | -2.206000 | -2.246000 | 1815.000000 | 2014.000000 | 1977.000000 | 0.000000 | 2185.000000 | 7928 |  | CORR | GENE | 07:28 | 08:01 | 07:54 | 61 | 324 | 11.000000 | EXT | - |  | (c)
86724.654000 | 7.249000 | 6.806000 | -4.161000 | -4.604000 | 1527.000000 | 1647.000000 | 1621.000000 | 41.623822 | 4145.000000 | 7931 |  | CORR | GENE | 03:49 | 04:09 | 04:05 | 459 | 188 | 13.000000 | EXT | - |  | (c)
86730.751000 | 1.936000 | 1.840000 | -9.684000 | -9.780000 | 507.000000 | 528.000000 | 534.000000 | 507.000000 | 1840.000000 | 7932 |  | CORR | GENE | 04:25 | 04:29 | 04:30 | 210 | 54 | 10.000000 | EXT | -. Аномалия находится на отводе. |  | (c)
86740.259000 | 11.444000 | 11.431000 | -0.176000 | -0.189000 | 395.000000 | 476.000000 | 493.000000 | 395.000000 | 140.000000 | 7932 |  | CORR | GENE | 04:07 | 04:20 | 04:23 | 49 | 196 | 10.000000 | EXT | -. Аномалия находится на отводе. |  | (c)
86752.010000 | 0.000000 | -0.016000 | -11.090000 | -11.106000 | -1472.000000 | -967.000000 | -1187.000000 | 903.000000 |  | 7934 | Смещение кромок | GWAN |  | 05:01 | 06:22 | 05:47 | 0 | 569 | 2.826000 | EXT | Смещение кромок. Наружу. Аномалия находится на отводе. Величина смещения - 2.8 мм. |  | (c)
86756.678000 | 4.668000 | 4.618000 | -6.422000 | -6.472000 | -582.000000 | -352.000000 | -366.000000 | 150.000000 | 4618.000000 | 7934 |  | CORR | GENE | 07:24 | 08:02 | 07:59 | 72 | 432 | 10.000000 | EXT | -. Аномалия находится на отводе. |  | (c)
86765.124000 | 2.024000 | 1.966000 | -9.351000 | -9.409000 | 1071.000000 | 1304.000000 | 1288.000000 | 1071.000000 | 1966.000000 | 7935 |  | CORR | GENE | 07:09 | 07:47 | 07:44 | 87 | 434 | 10.000000 | EXT | - |  | (c)
86774.475000 | 0.000000 | -0.031000 | -11.425000 | -11.456000 | 1251.000000 | 1370.000000 | 1381.000000 | 47.430110 |  | 7936 | Смещение кромок | GWAN |  | 05:11 | 05:30 | 05:32 | 0 | 261 | 2.499000 | EXT | Смещение кромок. Наружу. Величина смещения - 2.5 мм. |  | (c)
86774.885000 | 0.410000 | 0.393000 | -11.015000 | -11.032000 | 196.000000 | 412.000000 | 437.000000 | 15.792814 | 393.000000 | 7936 |  | CORR | GENE | 02:20 | 02:55 | 02:59 | 146 | 482 | 12.000000 | EXT | - |  | (c)
86775.156000 | 0.681000 | 0.666000 | -10.744000 | -10.759000 | 1132.000000 | 1330.000000 | 1342.000000 | 37.821742 | 666.000000 | 7936 |  | CORR | GENE | 04:51 | 05:23 | 05:25 | 56 | 420 | 11.000000 | EXT | - |  | (c)
86777.120000 | 2.645000 | 2.550000 | -8.780000 | -8.875000 | 1456.000000 | 1573.000000 | 1565.000000 | 36.137806 | 2550.000000 | 7936 |  | CORR | GENE | 05:44 | 06:03 | 06:01 | 137 | 218 | 10.000000 | EXT | - |  | (c)
86778.217000 | 3.742000 | 3.330000 | -7.683000 | -8.095000 | 2128.000000 | -2122.000000 | -1691.000000 | 43.557567 | 3330.000000 | 7936 |  | CORR | GENE | 07:32 | 08:06 | 09:16 | 684 | 1284 | 12.000000 | EXT | - |  | (c)
86779.251000 | 4.776000 | 4.542000 | -6.649000 | -6.883000 | -2168.000000 | -1886.000000 | -1663.000000 | 45.781677 | 4542.000000 | 7936 |  | CORR | GENE | 07:59 | 08:44 | 09:20 | 345 | 1010 | 13.000000 | EXT | - |  | (c)
86779.573000 | 5.098000 | 4.540000 | -6.327000 | -6.885000 | 315.000000 | 789.000000 | 660.000000 | 25.439026 | 4540.000000 | 7936 |  | CORR | GENE | 02:40 | 03:56 | 03:35 | 790 | 690 | 10.000000 | EXT | - |  | (c)
86780.100000 | 5.625000 | 5.579000 | -5.800000 | -5.846000 | 1601.000000 | 1814.000000 | 1867.000000 | 0.000000 | 5579.000000 | 7936 |  | CORR | GENE | 06:07 | 06:42 | 06:50 | 144 | 532 | 11.000000 | EXT | - |  | (c)
86780.441000 | 5.966000 | 5.952000 | -5.459000 | -5.473000 | 380.000000 | 700.000000 | 608.000000 | 30.660848 | 5394.000000 | 7936 |  | CORR | GENE | 02:50 | 03:42 | 03:27 | 79 | 455 | 12.000000 | EXT | - |  | (c)
86780.542000 | 6.067000 | 6.037000 | -5.358000 | -5.388000 | 1055.000000 | 1113.000000 | 1152.000000 | 71.271179 | 5349.000000 | 7936 |  | CORR | СIGR | 04:39 | 04:48 | 04:55 | 39 | 195 | 11.000000 | EXT | - |  | (c)
86780.560000 | 6.085000 | 5.560000 | -5.340000 | -5.865000 | 2187.000000 | -1885.000000 | -1661.000000 | 45.943074 | 5176.000000 | 7936 |  | CORR | GENE | 07:42 | 08:45 | 09:21 | 689 | 1226 | 14.000000 | EXT | - |  | (c)
86780.785000 | 6.310000 | 6.217000 | -5.115000 | -5.208000 | 1159.000000 | 1439.000000 | 1662.000000 | 0.000000 | 5048.000000 | 7936 |  | CORR | GENE | 04:56 | 05:41 | 06:17 | 160 | 1007 | 10.000000 | EXT | - |  | (c)
86785.244000 | 10.769000 | 10.743000 | -0.656000 | -0.682000 | 65.000000 | 132.000000 | 154.000000 | 5.220860 | 624.000000 | 7936 |  | CORR | GENE | 01:59 | 02:10 | 02:14 | 58 | 178 | 10.000000 | EXT | - |  | (c)
86785.454000 | 10.979000 | 10.965000 | -0.446000 | -0.460000 | 1893.000000 | 2050.000000 | 2007.000000 | 0.000000 | 399.000000 | 7936 |  | CORR | GENE | 06:54 | 07:20 | 07:13 | 61 | 230 | 10.000000 | EXT | - |  | (c)
86786.393000 | 0.493000 | 0.480000 | -10.932000 | -10.945000 | -2159.000000 | -2094.000000 | -2066.000000 | 5.752842 | 480.000000 | 7937 |  | CORR | СIGR | 05:57 | 06:08 | 06:13 | 35 | 186 | 10.000000 | EXT | - |  | (c)
86787.172000 | 1.272000 | 1.227000 | -10.153000 | -10.198000 | -1707.000000 | -1382.000000 | -1510.000000 | 42.229216 | 1227.000000 | 7937 |  | CORR | GENE | 07:10 | 08:03 | 07:42 | 112 | 394 | 11.000000 | EXT | - |  | (c)
86787.877000 | 1.977000 | 1.951000 | -9.448000 | -9.474000 | -1251.000000 | -1078.000000 | -1118.000000 | 68.663635 | 1951.000000 | 7937 |  | CORR | GENE | 08:24 | 08:52 | 08:46 | 63 | 267 | 11.000000 | EXT | - |  | (c)
86792.417000 | 6.517000 | 6.491000 | -4.908000 | -4.934000 | 1453.000000 | 1539.000000 | 1581.000000 | 42.044588 | 4886.000000 | 7937 |  | CORR | GENE | 03:40 | 03:54 | 04:01 | 48 | 257 | 10.000000 | EXT | - |  | (c)
86797.114000 | 11.214000 | 11.163000 | -0.211000 | -0.262000 | 1509.000000 | 1617.000000 | 1629.000000 | 38.791858 | 211.000000 | 7937 |  | CORR | GENE | 03:50 | 04:07 | 04:09 | 51 | 241 | 11.000000 | EXT | - |  | (c)
86799.231000 | 1.906000 | 1.868000 | -9.544000 | -9.582000 | -2109.000000 | -1965.000000 | -1938.000000 | 23.609884 | 1868.000000 | 7938 |  | CORR | GENE | 07:59 | 08:22 | 08:27 | 72 | 342 | 11.000000 | EXT | - |  | (c)
86804.046000 | 6.721000 | 6.040000 | -4.729000 | -5.410000 | 2167.000000 | 2199.000000 | 2187.000000 | 0.274962 | 4051.000000 | 7938 |  | CORR | AXGR | 07:29 | 07:34 | 07:32 | 1359 | 40 | 11.000000 | EXT | - |  | (c)
86805.176000 | 7.851000 | 7.804000 | -3.599000 | -3.646000 | 383.000000 | 461.000000 | 531.000000 | 30.883407 | 3498.000000 | 7938 |  | CORR | GENE | 02:41 | 02:54 | 03:05 | 148 | 297 | 10.000000 | EXT | - |  | (c)
86806.437000 | 9.112000 | 8.992000 | -2.338000 | -2.458000 | -2149.000000 | -1823.000000 | -1822.000000 | 32.932380 | 2076.000000 | 7938 |  | CORR | GENE | 07:53 | 08:45 | 08:45 | 382 | 653 | 10.000000 | EXT | - |  | (c)
86806.932000 | 9.607000 | 9.537000 | -1.843000 | -1.913000 | 1714.000000 | 1837.000000 | 1833.000000 | 12.909739 | 1789.000000 | 7938 |  | DENT |  | 06:16 | 06:36 | 06:35 | 124 | 238 | 0.563380 |  | - |  | (c)
86830.452000 | 10.157000 | 10.127000 | -1.288000 | -1.318000 | -1232.000000 | -1123.000000 | -1130.000000 | 1027.000000 | 1256.000000 | 7940 |  | CORR | GENE | 03:23 | 03:41 | 03:40 | 62 | 205 | 10.000000 | EXT | - |  | (c)
86830.976000 | 10.681000 | 10.660000 | -0.764000 | -0.785000 | -1040.000000 | -897.000000 | -899.000000 | 758.000000 | 724.000000 | 7940 |  | CORR | GENE | 03:54 | 04:17 | 04:17 | 61 | 282 | 13.000000 | EXT | - |  | (c)
86834.519000 | 2.779000 | 2.700000 | -8.706000 | -8.785000 | -1794.000000 | -1428.000000 | -1365.000000 | 69.865186 | 2700.000000 | 7941 |  | CORR | GENE | 07:46 | 08:45 | 08:55 | 218 | 858 | 10.000000 | EXT | - |  | (c)
86835.394000 | 3.654000 | 3.480000 | -7.831000 | -8.005000 | -1430.000000 | -1428.000000 | -1015.000000 | 48.400629 | 3480.000000 | 7941 |  | CORR | GENE | 08:45 | 08:45 | 09:52 | 208 | 830 | 11.000000 | EXT | - |  | (c)
86836.305000 | 4.565000 | 4.531000 | -6.920000 | -6.954000 | -936.000000 | -688.000000 | -740.000000 | 43.986758 | 4531.000000 | 7941 |  | CORR | GENE | 10:05 | 10:45 | 10:36 | 74 | 391 | 12.000000 | EXT | - |  | (c)
86843.225000 | 0.000000 | -0.042000 | -11.315000 | -11.357000 | -29.000000 | 60.000000 | 97.000000 | 7.791426 |  | 7942 | Нарушение формы кольцевого шва | GWAN |  | 10:59 | 11:13 | 11:19 | 0 | 251 |  | EXT | Нарушение формы кольцевого шва |  | (c)
86849.027000 | 5.802000 | 5.780000 | -5.513000 | -5.535000 | -1547.000000 | -1342.000000 | -1348.000000 | 55.163801 | 5363.000000 | 7942 |  | CORR | GENE | 06:54 | 07:27 | 07:26 | 172 | 398 | 10.000000 | EXT | - |  | (c)
86852.324000 | 9.099000 | 9.068000 | -2.216000 | -2.247000 | 1134.000000 | 1390.000000 | 1322.000000 | 58.080420 | 2124.000000 | 7942 |  | CORR | GENE | 02:07 | 02:48 | 02:37 | 123 | 377 | 12.000000 | EXT | - |  | (c)
86854.540000 | 0.000000 | -0.071000 | -11.530000 | -11.601000 | 1641.000000 | -2132.000000 | 2018.000000 | 0.000000 |  | 7943 | Смещение кромок | GWAN |  | 03:34 | 05:25 | 04:35 | 0 | 755 | 3.004000 | EXT | Смещение кромок. Наружу. Величина смещения - 3 мм. |  | (c)
86857.799000 | 3.259000 | 3.242000 | -8.271000 | -8.288000 | -2103.000000 | -2073.000000 | -1688.000000 | 10.327704 | 3242.000000 | 7943 |  | CORR | GENE | 05:30 | 05:34 | 06:37 | 141 | 830 | 10.000000 | EXT | - |  | (c)
86864.242000 | 9.702000 | 9.676000 | -1.828000 | -1.854000 | -936.000000 | -449.000000 | -554.000000 | 0.000000 | 1808.000000 | 7943 |  | CORR | GENE | 08:38 | 09:57 | 09:40 | 46 | 764 | 10.000000 | EXT | - |  | (c)
86867.488000 | 1.418000 | 1.384000 | -9.742000 | -9.776000 | -1354.000000 | -1206.000000 | -1215.000000 | 1076.000000 | 1384.000000 | 7944 |  | CORR | GENE | 07:40 | 08:04 | 08:03 | 48 | 278 | 14.000000 | EXT | - |  | (c)
86868.726000 | 2.656000 | 2.225000 | -8.504000 | -8.935000 | -1507.000000 | -1474.000000 | -1457.000000 | 1406.000000 | 2225.000000 | 7944 |  | CORR | GENE | 07:15 | 07:21 | 07:24 | 463 | 101 | 12.000000 | EXT | - |  | (c)
86878.942000 | 1.712000 | 1.683000 | -9.748000 | -9.777000 | -1300.000000 | -1183.000000 | -1225.000000 | 1150.000000 | 1683.000000 | 7945 |  | CORR | GENE | 07:03 | 07:22 | 07:15 | 46 | 150 | 10.000000 | EXT | - |  | (c)
86883.283000 | 6.053000 | 6.025000 | -5.407000 | -5.435000 | -1311.000000 | -1179.000000 | -1130.000000 | 949.000000 | 5358.000000 | 7945 |  | CORR | GENE | 07:01 | 07:22 | 07:30 | 77 | 362 | 10.000000 | EXT | - |  | (c)
86883.653000 | 6.423000 | 6.118000 | -5.037000 | -5.342000 | -1286.000000 | -1244.000000 | -1255.000000 | 1224.000000 | 4696.000000 | 7945 |  | CORR | GENE | 07:05 | 07:12 | 07:10 | 646 | 62 | 13.000000 | EXT | - |  | (c)
86891.565000 | 2.875000 | 2.809000 | -8.255000 | -8.321000 | 1801.000000 | 1865.000000 | 1873.000000 | 1801.000000 | 2809.000000 | 7946 |  | DENT |  | 06:33 | 06:43 | 06:45 | 141 | 144 | 0.422535 |  | - |  | (c)
86893.289000 | 4.599000 | 4.535000 | -6.531000 | -6.595000 | 346.000000 | 453.000000 | 562.000000 | 346.000000 | 4535.000000 | 7946 |  | CORR | GENE | 02:38 | 02:55 | 03:13 | 118 | 432 | 11.000000 | EXT | - |  | (c)
86932.549000 | 9.514000 | 9.500000 | -1.581000 | -1.595000 | 1965.000000 | 2028.000000 | 2025.000000 | 1965.000000 | 1563.000000 | 7949 |  | CORR | СIGR | 08:06 | 08:17 | 08:16 | 32 | 121 | 10.000000 | EXT | -. Аномалия находится на отводе. |  | (c)
86934.224000 | 0.094000 | 0.090000 | -11.091000 | -11.095000 | 2173.000000 | -1701.000000 | -1791.000000 | 1294.000000 | 90.000000 | 7950 |  | CORR | GENE | 07:03 | 08:37 | 08:23 | 98 | 994 | 12.000000 | EXT | - |  | (c)
86935.087000 | 0.957000 | 0.935000 | -10.228000 | -10.250000 | -1933.000000 | -1689.000000 | -1695.000000 | 1458.000000 | 935.000000 | 7950 |  | CORR | GENE | 08:00 | 08:39 | 08:38 | 94 | 475 | 11.000000 | EXT | - |  | (c)
86944.615000 | 10.485000 | 10.065000 | -0.700000 | -1.120000 | -1689.000000 | -1636.000000 | -1640.000000 | 1592.000000 | 563.000000 | 7950 |  | CORR | GENE | 08:40 | 08:48 | 08:47 | 557 | 97 | 12.000000 | EXT | - |  | (c)
86956.417000 | 11.102000 | 11.024000 | -0.148000 | -0.226000 | 1818.000000 | 1961.000000 | 2173.000000 | 1818.000000 | 38.000000 | 7951 |  | CORR | GENE | 01:55 | 02:18 | 02:52 | 188 | 710 | 10.000000 | EXT | -. Аномалия находится на отводе. |  | (c)
86956.625000 | 0.060000 | 0.014000 | -11.460000 | -11.506000 | -1528.000000 | -1288.000000 | -1198.000000 | 868.000000 | 14.000000 | 7952 |  | CORR | GENE | 02:01 | 02:40 | 02:54 | 106 | 660 | 10.000000 | EXT | - |  | (c)
86968.085000 | 0.000000 | -0.026000 | -11.605000 | -11.631000 | 1397.000000 | 1672.000000 | 1594.000000 | 35.429644 |  | 7953 | Смещение кромок | GWAN |  | 03:26 | 04:11 | 03:58 | 0 | 395 | 2.711000 | EXT | Смещение кромок. Наружу. Величина смещения - 2.7 мм. |  | (c)
86973.144000 | 5.059000 | 4.984000 | -6.546000 | -6.621000 | -1560.000000 | -1233.000000 | -1220.000000 | 43.615921 | 4984.000000 | 7953 |  | CORR | GENE | 07:29 | 08:22 | 08:24 | 104 | 680 | 11.000000 | EXT | - |  | (c)
86974.408000 | 6.323000 | 6.282000 | -5.282000 | -5.323000 | 748.000000 | 909.000000 | 933.000000 | 75.328821 | 5234.000000 | 7953 |  | CORR | GENE | 01:42 | 02:08 | 02:12 | 89 | 371 | 10.000000 | EXT | - |  | (c)
86976.053000 | 7.968000 | 7.950000 | -3.637000 | -3.655000 | 889.000000 | 944.000000 | 958.000000 | 77.283504 | 3618.000000 | 7953 |  | CORR | СIGR | 02:05 | 02:13 | 02:16 | 37 | 137 | 11.000000 | EXT | - |  | (c)
86979.690000 | 0.000000 | -0.031000 | -11.580000 | -11.611000 | 787.000000 | 1463.000000 | 1208.000000 | 14.544840 |  | 7954 | Смещение кромок | GWAN |  | 03:12 | 05:01 | 04:20 | 0 | 842 | 2.814000 | EXT | Смещение кромок. Наружу. Величина смещения - 2.8 мм. |  | (c)
87002.935000 | 0.065000 | 0.042000 | -11.460000 | -11.483000 | 236.000000 | 479.000000 | 400.000000 | 236.000000 | 42.000000 | 7956 |  | CORR | GENE | 03:32 | 04:11 | 03:58 | 89 | 329 | 10.000000 | EXT | -. Аномалия находится на отводе. |  | (c)
87019.116000 | 4.721000 | 4.602000 | -6.794000 | -6.913000 | 1338.000000 | 1422.000000 | 1443.000000 | 1338.000000 | 4602.000000 | 7957 |  | DENT |  | 05:28 | 05:41 | 05:45 | 229 | 210 | 0.422535 |  | - |  | (c)
87019.502000 | 5.107000 | 4.976000 | -6.408000 | -6.539000 | 1298.000000 | 1512.000000 | 1503.000000 | 1298.000000 | 4976.000000 | 7957 |  | DENT |  | 05:21 | 05:56 | 05:54 | 261 | 411 | 0.633803 |  | - |  | (c)
87037.205000 | 0.000000 | -0.021000 | -10.785000 | -10.806000 | -2035.000000 | -1838.000000 | -1729.000000 | 1423.000000 |  | 7959 | Смещение кромок | GWAN |  | 01:54 | 02:26 | 02:44 | 0 | 613 | 3.042000 | EXT | Смещение кромок. Вовнутрь. Величина смещения - 3 мм. |  | (c)
87037.205000 | 0.000000 | -0.031000 | -10.785000 | -10.816000 | -908.000000 | -772.000000 | -765.000000 | 621.000000 |  | 7959 | Смещение кромок | GWAN |  | 04:56 | 05:18 | 05:19 | 0 | 288 | 2.336000 | EXT | Смещение кромок. Наружу. Величина смещения - 2.3 мм. |  | (c)
87037.205000 | 0.000000 | -0.026000 | -10.785000 | -10.811000 | 939.000000 | 1043.000000 | 1058.000000 | 939.000000 |  | 7959 | Смещение кромок | GWAN |  | 09:54 | 10:11 | 10:13 | 0 | 238 | 2.648000 | EXT | Смещение кромок. Вовнутрь. Величина смещения - 2.6 мм. |  | (c)
87063.818000 | 4.258000 | 4.236000 | -7.207000 | -7.229000 | 2005.000000 | 2027.000000 | 2037.000000 | 2005.000000 | 4236.000000 | 7961 |  | DENT |  | 01:15 | 01:19 | 01:21 | 44 | 65 | 0.281690 |  | - |  | (c)
87078.833000 | 7.808000 | 7.721000 | -3.407000 | -3.494000 | 1352.000000 | 1377.000000 | 1377.000000 | 1352.000000 | 3273.000000 | 7962 |  | CORR | GENE | 06:50 | 06:54 | 06:54 | 221 | 51 | 11.000000 | EXT | -. Аномалия находится на отводе. |  | (c)
87081.974000 | 10.949000 | 10.891000 | -0.266000 | -0.324000 | 1129.000000 | 1341.000000 | 1308.000000 | 1129.000000 | 180.000000 | 7962 |  | CORR | GENE | 06:14 | 06:48 | 06:43 | 144 | 359 | 12.000000 | EXT | -. Аномалия находится на отводе. |  | (c)
87082.240000 | 0.000000 | -0.020000 | -11.390000 | -11.410000 | -1622.000000 | -1442.000000 | -1349.000000 | 49.130736 |  | 7963 | Смещение кромок | GWAN |  | 06:14 | 06:43 | 06:58 | 0 | 546 | 2.652000 | EXT | Смещение кромок. Наружу. Аномалия находится на отводе. Величина смещения - 2.7 мм. |  | (c)
87100.390000 | 6.760000 | 6.702000 | -4.405000 | -4.463000 | 438.000000 | 582.000000 | 642.000000 | 35.322287 | 4367.000000 | 7964 |  | CORR | GENE | 02:40 | 03:04 | 03:13 | 96 | 409 | 12.000000 | EXT | - |  | (c)
87105.272000 | 0.477000 | 0.430000 | -10.983000 | -11.030000 | 697.000000 | 845.000000 | 902.000000 | 56.263873 | 430.000000 | 7965 |  | CORR | GENE | 02:06 | 02:30 | 02:39 | 91 | 409 | 11.000000 | EXT | - |  | (c)
87121.078000 | 4.823000 | 4.792000 | -6.487000 | -6.518000 | -1492.000000 | -1393.000000 | -1374.000000 | 59.567214 | 4792.000000 | 7966 |  | CORR | GENE | 07:35 | 07:51 | 07:54 | 74 | 236 | 12.000000 | EXT | - |  | (c)
87121.698000 | 5.443000 | 5.414000 | -5.867000 | -5.896000 | -1719.000000 | -1395.000000 | -1508.000000 | 41.281087 | 5414.000000 | 7966 |  | CORR | GENE | 06:59 | 07:51 | 07:33 | 100 | 422 | 10.000000 | EXT | - |  | (c)
87124.614000 | 8.359000 | 8.329000 | -2.951000 | -2.981000 | -1403.000000 | -1040.000000 | -1157.000000 | 53.609612 | 2875.000000 | 7966 |  | CORR | GENE | 07:50 | 08:48 | 08:29 | 106 | 493 | 10.000000 | EXT | - |  | (c)
87128.353000 | 0.788000 | 0.771000 | -10.612000 | -10.629000 | -1216.000000 | -1110.000000 | -1103.000000 | 70.761430 | 771.000000 | 7967 |  | CORR | GENE | 08:16 | 08:33 | 08:34 | 150 | 226 | 14.000000 | EXT | - |  | (c)
87150.425000 | 0.000000 | -0.036000 | -11.545000 | -11.581000 | -528.000000 | -195.000000 | -322.000000 | 9.363277 |  | 7969 | Смещение кромок | GWAN |  | 01:29 | 02:23 | 02:02 | 0 | 412 | 3.319000 | EXT | Смещение кромок. Вовнутрь. Величина смещения - 3.3 мм. |  | (c)
87150.425000 | 0.000000 | -0.031000 | -11.545000 | -11.576000 | -2120.000000 | -2065.000000 | -2030.000000 | 16.177899 |  | 7969 | Смещение кромок | GWAN |  | 09:12 | 09:21 | 09:27 | 0 | 180 | 2.683000 | EXT | Смещение кромок. Вовнутрь. Величина смещения - 2.7 мм. |  | (c)
87150.425000 | 0.000000 | -0.036000 | -11.545000 | -11.581000 | -1362.000000 | -1298.000000 | -1256.000000 | 78.644528 |  | 7969 | Смещение кромок | GWAN |  | 11:14 | 11:25 | 11:32 | 0 | 212 | 3.343000 | EXT | Смещение кромок. Вовнутрь. Величина смещения - 3.3 мм. |  | (c)
87153.472000 | 3.047000 | 2.950000 | -8.498000 | -8.595000 | -2166.000000 | -1935.000000 | -1927.000000 | 24.498519 | 2950.000000 | 7969 |  | CORR | GENE | 09:05 | 09:42 | 09:43 | 188 | 478 | 10.000000 | EXT | - |  | (c)
87192.028000 | 7.138000 | 7.121000 | -3.802000 | -3.819000 | 1831.000000 | 1907.000000 | 1934.000000 | 7.330055 | 3788.000000 | 7972 |  | CORR | СIGR | 06:42 | 06:54 | 06:59 | 31 | 206 | 10.000000 | EXT | - |  | (c)
87192.755000 | 7.865000 | 7.831000 | -3.075000 | -3.109000 | 1778.000000 | 1883.000000 | 1878.000000 | 12.354979 | 3039.000000 | 7972 |  | CORR | GENE | 06:34 | 06:51 | 06:50 | 70 | 200 | 13.000000 | EXT | - |  | (c)
87218.100000 | 0.000000 | -0.041000 | -11.150000 | -11.191000 | 1462.000000 | 1776.000000 | 1668.000000 | 1462.000000 |  | 7975 | Смещение кромок | GWAN |  | 03:12 | 04:02 | 03:45 | 0 | 412 | 2.775000 | EXT | Смещение кромок. Вовнутрь. Величина смещения - 2.8 мм. Аномалия находится на упругопластическом изгибе: R=521 Дн, максимальное растяжение на 6.8 час. |  | (c)
87218.100000 | 0.000000 | -0.041000 | -11.150000 | -11.191000 | 97.000000 | 196.000000 | 224.000000 | 97.000000 |  | 7975 | Смещение кромок | GWAN |  | 11:31 | 11:47 | 11:52 | 0 | 253 | 2.761000 | EXT | Смещение кромок. Вовнутрь. Величина смещения - 2.8 мм. Аномалия находится на упругопластическом изгибе: R=521 Дн, максимальное растяжение на 6.8 час. |  | (c)
87224.020000 | 5.920000 | 5.887000 | -5.230000 | -5.263000 | 1385.000000 | 1497.000000 | 1472.000000 | 1385.000000 | 5210.000000 | 7975 |  | CORR | GENE | 02:59 | 03:17 | 03:13 | 53 | 173 | 10.000000 | EXT | - |  | (c)
87228.882000 | 10.782000 | 10.707000 | -0.368000 | -0.443000 | 1291.000000 | 1382.000000 | 1415.000000 | 1291.000000 | 349.000000 | 7975 |  | CORR | GENE | 02:44 | 02:59 | 03:04 | 94 | 248 | 10.000000 | EXT | - |  | (c)
87232.478000 | 3.228000 | 3.194000 | -8.172000 | -8.206000 | 700.000000 | 847.000000 | 974.000000 | 700.000000 | 3194.000000 | 7976 |  | CORR | GENE | 05:01 | 05:24 | 05:45 | 69 | 548 | 10.000000 | EXT | -. Аномалия находится на отводе. |  | (c)
87233.599000 | 4.349000 | 3.653000 | -7.051000 | -7.747000 | 1854.000000 | 1971.000000 | 2129.000000 | 1854.000000 | 3653.000000 | 7976 |  | CORR | GENE | 08:07 | 08:26 | 08:51 | 1483 | 552 | 10.000000 | EXT | -. Аномалия находится на отводе. |  | (c)
87235.095000 | 5.845000 | 5.756000 | -5.555000 | -5.644000 | 1513.000000 | 1746.000000 | 1772.000000 | 1513.000000 | 5488.000000 | 7976 |  | CORR | GENE | 07:12 | 07:49 | 07:54 | 156 | 517 | 11.000000 | EXT | -. Аномалия находится на отводе. |  | (c)
87235.682000 | 6.432000 | 6.393000 | -4.968000 | -5.007000 | 1533.000000 | 1741.000000 | 1695.000000 | 1533.000000 | 4941.000000 | 7976 |  | CORR | GENE | 07:15 | 07:49 | 07:41 | 66 | 324 | 11.000000 | EXT | -. Аномалия находится на отводе. |  | (c)
87235.893000 | 6.643000 | 6.614000 | -4.757000 | -4.786000 | 1817.000000 | 1898.000000 | 1930.000000 | 1817.000000 | 4738.000000 | 7976 |  | CORR | GENE | 08:01 | 08:14 | 08:19 | 48 | 226 | 11.000000 | EXT | -. Аномалия находится на отводе. |  | (c)
87235.941000 | 6.691000 | 6.678000 | -4.709000 | -4.722000 | -197.000000 | -127.000000 | -138.000000 | 80.000000 | 4693.000000 | 7976 |  | CORR | СIGR | 02:36 | 02:47 | 02:45 | 29 | 117 | 10.000000 | EXT | -. Аномалия находится на отводе. |  | (c)
87240.650000 | 0.000000 | -0.031000 | -11.365000 | -11.396000 | 1538.000000 | 1694.000000 | 1694.000000 | 30.606345 |  | 7977 | Смещение кромок | GWAN |  | 02:07 | 02:32 | 02:32 | 0 | 314 | 2.688000 | EXT | Смещение кромок. Наружу. Аномалия находится на отводе. Величина смещения - 2.7 мм. |  | (c)
87240.650000 | 0.000000 | -0.026000 | -11.365000 | -11.391000 | 2174.000000 | -2157.000000 | -2058.000000 | 0.000000 |  | 7977 | Смещение кромок | GWAN |  | 03:50 | 04:11 | 04:27 | 0 | 459 | 2.493000 | EXT | Смещение кромок. Наружу. Аномалия находится на отводе. Величина смещения - 2.5 мм. |  | (c)
87242.718000 | 2.068000 | 2.047000 | -9.297000 | -9.318000 | -163.000000 | -45.000000 | -77.000000 | 0.000000 | 2047.000000 | 7977 |  | CORR | GENE | 09:32 | 09:51 | 09:46 | 48 | 172 | 11.000000 | EXT | - |  | (c)
87244.927000 | 4.277000 | 4.252000 | -7.088000 | -7.113000 | 1725.000000 | 1821.000000 | 1805.000000 | 27.948316 | 4252.000000 | 7977 |  | CORR | GENE | 02:37 | 02:53 | 02:50 | 53 | 159 | 10.000000 | EXT | - |  | (c)
87248.358000 | 7.708000 | 7.639000 | -3.657000 | -3.726000 | -1285.000000 | -1128.000000 | -1069.000000 | 51.487377 | 3640.000000 | 7977 |  | CORR | GENE | 06:31 | 06:57 | 07:06 | 86 | 431 | 10.000000 | EXT | - |  | (c)
87255.200000 | 3.185000 | 3.141000 | -4.505000 | -4.549000 | -2182.000000 | -2057.000000 | -2022.000000 | 16.819636 | 3141.000000 | 7978 |  | CORR | GENE | 07:57 | 08:17 | 08:23 | 49 | 319 | 11.000000 | EXT | - |  | (c)
87267.211000 | 4.521000 | 4.465000 | -6.874000 | -6.930000 | -1993.000000 | -1916.000000 | -1716.000000 | 19.153643 | 4465.000000 | 7980 |  | DENT |  | 05:47 | 06:00 | 06:32 | 107 | 554 | 0.352113 |  | - |  | (c)
87268.107000 | 5.417000 | 5.261000 | -5.978000 | -6.134000 | -1385.000000 | -1375.000000 | -1363.000000 | 68.196165 | 5261.000000 | 7980 |  | CORR | GENE | 07:25 | 07:27 | 07:29 | 235 | 45 | 10.000000 | EXT | - |  | (c)
87273.814000 | 11.124000 | 10.881000 | -0.271000 | -0.514000 | -1804.000000 | -1444.000000 | -1516.000000 | 34.383585 | 145.000000 | 7980 |  | DENT |  | 06:18 | 07:16 | 07:04 | 369 | 576 | 0.422535 |  | -. Аномалия находится вблизи кольцевого сварного шва. |  | (c)
87277.115000 | 3.030000 | 2.998000 | -8.165000 | -8.197000 | 481.000000 | 542.000000 | 589.000000 | 38.800887 | 2998.000000 | 7981 |  | CORR | GENE | 03:17 | 03:27 | 03:35 | 46 | 216 | 10.000000 | EXT | - |  | (c)
87278.808000 | 4.723000 | 4.380000 | -6.472000 | -6.815000 | 2069.000000 | 2182.000000 | 2153.000000 | 0.000000 | 4211.000000 | 7981 |  | CORR | GENE | 07:34 | 07:52 | 07:47 | 2604 | 168 | 10.000000 | EXT | - |  | (c)
87291.751000 | 6.471000 | 6.151000 | -4.724000 | -5.044000 | 523.000000 | 592.000000 | 566.000000 | 42.202933 | 4581.000000 | 7982 |  | CORR | GENE | 03:07 | 03:18 | 03:14 | 463 | 86 | 12.000000 | EXT | - |  | (c)
87295.301000 | 10.021000 | 9.972000 | -1.174000 | -1.223000 | 1337.000000 | 1447.000000 | 1467.000000 | 40.574414 | 1135.000000 | 7982 |  | CORR | GENE | 05:18 | 05:36 | 05:39 | 88 | 261 | 10.000000 | EXT | - |  | (c)
87307.835000 | 0.000000 | -0.006000 | -11.270000 | -11.276000 | -2126.000000 | -1917.000000 | -1971.000000 | 8.423131 |  | 7984 | Смещение кромок | GWAN |  | 04:54 | 05:28 | 05:19 | 0 | 311 | 2.457000 | EXT | Смещение кромок. Наружу. Величина смещения - 2.5 мм. |  | (c)
87307.835000 | 0.000000 | -0.016000 | -11.270000 | -11.286000 | -1673.000000 | -1357.000000 | -1473.000000 | 44.987483 |  | 7984 | Смещение кромок | GWAN |  | 06:07 | 06:59 | 06:40 | 0 | 401 | 2.349000 | EXT | Смещение кромок. Наружу. Величина смещения - 2.3 мм. |  | (c)
87310.482000 | 2.647000 | 2.584000 | -8.623000 | -8.686000 | -1207.000000 | -1108.000000 | -1005.000000 | 48.427407 | 2584.000000 | 7984 |  | CORR | GENE | 07:23 | 07:39 | 07:55 | 88 | 405 | 11.000000 | EXT | - |  | (c)
87313.486000 | 5.651000 | 5.221000 | -5.619000 | -6.049000 | -2215.000000 | -2168.000000 | -2167.000000 | 1.248217 | 5221.000000 | 7984 |  | CORR | GENE | 04:40 | 04:48 | 04:48 | 742 | 96 | 10.000000 | EXT | - |  | (c)
87321.595000 | 2.490000 | 2.476000 | -7.620000 | -7.634000 | 2199.000000 | -2085.000000 | -2129.000000 | 0.000000 | 2476.000000 | 7985 |  | CORR | GENE | 02:59 | 03:27 | 03:20 | 50 | 267 | 11.000000 | EXT | - |  | (c)
87322.144000 | 3.039000 | 2.855000 | -7.071000 | -7.255000 | -1678.000000 | -1256.000000 | -1197.000000 | 19.025470 | 2855.000000 | 7985 |  | WRIN |  | 04:33 | 05:41 | 05:51 | 370 | 961 | 1.000000 |  | - |  | (c)
87340.280000 | 0.000000 | -0.026000 | -11.400000 | -11.426000 | -892.000000 | -578.000000 | -702.000000 | 25.907809 |  | 7987 | Смещение кромок | GWAN |  | 06:50 | 07:41 | 07:21 | 0 | 380 | 2.756000 | EXT | Смещение кромок. Наружу. Величина смещения - 2.8 мм. |  | (c)
87348.934000 | 8.654000 | 8.542000 | -2.746000 | -2.858000 | -877.000000 | -802.000000 | -794.000000 | 50.583238 | 1165.000000 | 7987 |  | CORR | GENE | 06:53 | 07:05 | 07:06 | 1693 | 167 | 10.000000 | EXT | - |  | (c)
87353.455000 | 1.775000 | 1.753000 | -9.200000 | -9.222000 | -794.000000 | -755.000000 | -688.000000 | 38.301360 | 1753.000000 | 7988 |  | CORR | GENE | 07:05 | 07:12 | 07:23 | 53 | 213 | 11.000000 | EXT | -. Аномалия находится на отводе. |  | (c)
87359.043000 | 7.363000 | 7.327000 | -3.612000 | -3.648000 | 2060.000000 | 2159.000000 | 2164.000000 | 0.000000 | 3585.000000 | 7988 |  | CORR | GENE | 02:46 | 03:02 | 03:03 | 63 | 208 | 10.000000 | EXT | -. Аномалия находится на отводе. |  | (c)
87430.058000 | 11.223000 | 11.180000 | -0.027000 | -0.070000 | -1881.000000 | -1728.000000 | -1729.000000 | 28.202116 | 10.000000 | 7994 |  | CORR | GENE | 05:50 | 06:15 | 06:15 | 60 | 304 | 13.000000 | EXT | - |  | (c)
87430.249000 | 0.164000 | 0.104000 | -11.186000 | -11.246000 | 1186.000000 | 1210.000000 | 1209.000000 | 78.655929 | 104.000000 | 7995 |  | CORR | GENE | 05:52 | 05:55 | 05:55 | 131 | 47 | 10.000000 | EXT | -. Аномалия находится на отводе. |  | (c)
87433.204000 | 3.119000 | 3.087000 | -8.231000 | -8.263000 | 1433.000000 | 1485.000000 | 1504.000000 | 47.301047 | 3087.000000 | 7995 |  | CORR | GENE | 06:31 | 06:40 | 06:43 | 56 | 141 | 10.000000 | EXT | -. Аномалия находится на отводе. |  | (c)
87436.265000 | 6.180000 | 6.143000 | -5.170000 | -5.207000 | 1118.000000 | 1208.000000 | 1241.000000 | 59.953872 | 5151.000000 | 7995 |  | CORR | GENE | 05:40 | 05:55 | 06:00 | 56 | 247 | 12.000000 | EXT | -. Аномалия находится на отводе. |  | (c)
87436.905000 | 6.820000 | 6.773000 | -4.530000 | -4.577000 | 989.000000 | 1218.000000 | 1181.000000 | 53.783815 | 4038.000000 | 7995 |  | CORR | GENE | 05:20 | 05:57 | 05:51 | 539 | 383 | 12.000000 | EXT | -. Аномалия находится на отводе. |  | (c)
87437.783000 | 7.698000 | 7.629000 | -3.652000 | -3.721000 | 1161.000000 | 1176.000000 | 1272.000000 | 59.487500 | 3157.000000 | 7995 |  | CORR | GENE | 05:47 | 05:50 | 06:05 | 564 | 222 | 10.000000 | EXT | -. Аномалия находится на отводе. |  | (c)
87438.419000 | 8.334000 | 8.296000 | -3.016000 | -3.054000 | 1173.000000 | 1300.000000 | 1254.000000 | 65.743498 | 3004.000000 | 7995 |  | CORR | GENE | 05:49 | 06:10 | 06:02 | 50 | 162 | 12.000000 | EXT | -. Аномалия находится на отводе. |  | (c)
87441.435000 | 0.000000 | -0.031000 | -11.360000 | -11.391000 | -2226.000000 | -1883.000000 | -1991.000000 | 0.366721 |  | 7996 | Смещение кромок | GWAN |  | 04:57 | 05:52 | 05:35 | 0 | 471 | 2.591000 | EXT | Смещение кромок. Наружу. Аномалия находится на отводе. Величина смещения - 2.6 мм. |  | (c)
87441.435000 | 0.000000 | -0.021000 | -11.360000 | -11.381000 | -1639.000000 | -1398.000000 | -1469.000000 | 47.705396 |  | 7996 | Смещение кромок | GWAN |  | 06:31 | 07:10 | 06:59 | 0 | 340 | 2.315000 | EXT | Смещение кромок. Наружу. Аномалия находится на отводе. Величина смещения - 2.3 мм. |  | (c)
87447.229000 | 5.794000 | 5.723000 | -5.566000 | -5.637000 | -1551.000000 | -1451.000000 | -1470.000000 | 54.842843 | 5404.000000 | 7996 |  | CORR | GENE | 06:46 | 07:02 | 06:59 | 233 | 161 | 11.000000 | EXT | - |  | (c)
87448.689000 | 7.254000 | 7.128000 | -4.106000 | -4.232000 | -1425.000000 | -1386.000000 | -1384.000000 | 65.017962 | 4005.000000 | 7996 |  | CORR | GENE | 07:06 | 07:12 | 07:12 | 227 | 81 | 11.000000 | EXT | - |  | (c)
87448.894000 | 7.459000 | 7.374000 | -3.901000 | -3.986000 | -1360.000000 | -1344.000000 | -1321.000000 | 70.262683 | 3649.000000 | 7996 |  | CORR | GENE | 07:16 | 07:19 | 07:23 | 337 | 78 | 10.000000 | EXT | - |  | (c)
87463.702000 | 0.312000 | 0.205000 | -11.293000 | -11.400000 | 609.000000 | 627.000000 | 630.000000 | 609.000000 | 205.000000 | 7998 |  | CORR | AXGR | 06:40 | 06:43 | 06:43 | 222 | 42 | 10.000000 | EXT | - |  | (c)
87474.995000 | 0.000000 | -0.026000 | -11.510000 | -11.536000 | 377.000000 | 751.000000 | 634.000000 | 377.000000 |  | 7999 | Смещение кромок | GWAN |  | 04:00 | 05:01 | 04:42 | 0 | 514 | 2.487000 | EXT | Смещение кромок. Наружу. Аномалия находится на отводе. Величина смещения - 2.5 мм. |  | (c)
87474.995000 | 0.000000 | -0.036000 | -11.510000 | -11.546000 | 1155.000000 | 1710.000000 | 1530.000000 | 1155.000000 |  | 7999 | Смещение кромок | GWAN |  | 06:06 | 07:35 | 07:06 | 0 | 749 | 2.288000 | EXT | Смещение кромок. Наружу. Аномалия находится на отводе. Величина смещения - 2.3 мм. |  | (c)
87475.891000 | 0.896000 | 0.760000 | -10.614000 | -10.750000 | 1322.000000 | 1446.000000 | 1398.000000 | 1322.000000 | 760.000000 | 7999 |  | CORR | GENE | 06:33 | 06:53 | 06:45 | 549 | 151 | 10.000000 | EXT | -. Аномалия находится на отводе. |  | (c)
87478.013000 | 3.018000 | 2.996000 | -8.492000 | -8.514000 | 784.000000 | 826.000000 | 834.000000 | 784.000000 | 2996.000000 | 7999 |  | CORR | GENE | 05:06 | 05:13 | 05:14 | 47 | 100 | 10.000000 | EXT | -. Аномалия находится на отводе. |  | (c)
87485.711000 | 10.716000 | 10.524000 | -0.794000 | -0.986000 | 1184.000000 | 1362.000000 | 1432.000000 | 1184.000000 | 524.000000 | 7999 |  | CORR | GENE | 06:10 | 06:39 | 06:50 | 462 | 496 | 11.000000 | EXT | -. Аномалия находится на отводе. |  | (c)
87486.216000 | 11.221000 | 11.196000 | -0.289000 | -0.314000 | 1512.000000 | 1758.000000 | 1690.000000 | 1512.000000 | 224.000000 | 7999 |  | CORR | GENE | 07:03 | 07:43 | 07:32 | 90 | 356 | 12.000000 | EXT | -. Аномалия находится на отводе. |  | (c)
87486.456000 | 11.461000 | 11.344000 | -0.049000 | -0.166000 | 454.000000 | 997.000000 | 895.000000 | 454.000000 | 41.000000 | 7999 |  | CORR | GENE | 04:13 | 05:40 | 05:24 | 125 | 881 | 14.000000 | EXT | -. Аномалия находится на отводе. |  | (c)
87488.221000 | 1.716000 | 1.689000 | -9.674000 | -9.701000 | -1685.000000 | -1375.000000 | -1498.000000 | 1310.000000 | 1689.000000 | 8000 |  | CORR | GENE | 07:33 | 08:23 | 08:03 | 121 | 376 | 10.000000 | EXT | - |  | (c)
87497.895000 | 0.000000 | -0.027000 | -10.995000 | -11.022000 | -1558.000000 | -1176.000000 | -1167.000000 | 30.943649 |  | 8001 | Нарушение формы кольцевого шва | GWAN |  | 05:29 | 06:31 | 06:33 | 0 | 783 |  | EXT | Нарушение формы кольцевого шва. Аномалия находится на упругопластическом изгибе: R=713 Дн, максимальное растяжение на 6.2 час. |  | (c)
87498.034000 | 0.139000 | 0.041000 | -10.856000 | -10.954000 | -1040.000000 | -1004.000000 | -984.000000 | 70.337403 | 41.000000 | 8001 |  | CORR | GENE | 06:53 | 06:59 | 07:02 | 227 | 112 | 10.000000 | EXT | -. Аномалия находится на упругопластическом изгибе: R=738 Дн, максимальное растяжение на 6.2 час. |  | (c)
87501.591000 | 3.696000 | 3.661000 | -7.299000 | -7.334000 | -904.000000 | -843.000000 | -776.000000 | 42.013624 | 3661.000000 | 8001 |  | CORR | GENE | 07:15 | 07:25 | 07:36 | 65 | 255 | 11.000000 | EXT | - |  | (c)
87501.925000 | 4.030000 | 3.999000 | -6.965000 | -6.996000 | -918.000000 | -786.000000 | -816.000000 | 49.498847 | 3999.000000 | 8001 |  | CORR | СIGR | 07:13 | 07:34 | 07:29 | 43 | 203 | 10.000000 | EXT | - |  | (c)
87504.169000 | 6.274000 | 6.249000 | -4.721000 | -4.746000 | -997.000000 | -877.000000 | -890.000000 | 54.467193 | 4678.000000 | 8001 |  | CORR | GENE | 07:00 | 07:19 | 07:17 | 68 | 215 | 12.000000 | EXT | - |  | (c)
87504.718000 | 6.823000 | 6.780000 | -4.172000 | -4.215000 | -977.000000 | -878.000000 | -900.000000 | 60.139056 | 4155.000000 | 8001 |  | CORR | GENE | 07:03 | 07:19 | 07:16 | 60 | 155 | 10.000000 | EXT | - |  | (c)
87504.892000 | 6.997000 | 6.961000 | -3.998000 | -4.034000 | -949.000000 | -879.000000 | -855.000000 | 53.803290 | 3978.000000 | 8001 |  | CORR | GENE | 07:08 | 07:19 | 07:23 | 56 | 188 | 13.000000 | EXT | - |  | (c)
87505.234000 | 7.339000 | 7.312000 | -3.656000 | -3.683000 | 26.000000 | 48.000000 | 44.000000 | 3.579568 | 3614.000000 | 8001 |  | CORR | PITT | 09:45 | 09:49 | 09:48 | 69 | 36 | 15.000000 | EXT | - |  | (c)
87505.617000 | 7.722000 | 7.674000 | -3.273000 | -3.321000 | -945.000000 | -837.000000 | -813.000000 | 44.414855 | 3273.000000 | 8001 |  | CORR | GENE | 07:08 | 07:26 | 07:30 | 48 | 263 | 10.000000 | EXT | - |  | (c)
87505.763000 | 7.868000 | 7.846000 | -3.127000 | -3.149000 | -1997.000000 | -1933.000000 | -1886.000000 | 18.840674 | 3104.000000 | 8001 |  | CORR | GENE | 04:19 | 04:29 | 04:37 | 45 | 223 | 9.000000 | EXT | - |  | (c)
87506.008000 | 8.113000 | 8.042000 | -2.882000 | -2.953000 | -990.000000 | -843.000000 | -877.000000 | 52.595239 | 2868.000000 | 8001 |  | CORR | GENE | 07:01 | 07:25 | 07:19 | 85 | 225 | 12.000000 | EXT | - |  | (c)
87506.723000 | 8.828000 | 8.782000 | -2.167000 | -2.213000 | -1014.000000 | -788.000000 | -800.000000 | 30.010212 | 2138.000000 | 8001 |  | CORR | GENE | 06:57 | 07:34 | 07:32 | 75 | 428 | 11.000000 | EXT | - |  | (c)
87508.000000 | 10.105000 | 10.068000 | -0.890000 | -0.927000 | -976.000000 | -828.000000 | -787.000000 | 33.056902 | 779.000000 | 8001 |  | CORR | GENE | 07:03 | 07:27 | 07:34 | 148 | 377 | 8.000000 | EXT | - |  | (c)
87508.610000 | 10.715000 | 10.695000 | -0.280000 | -0.300000 | 2025.000000 | 2204.000000 | -1301.000000 | 0.000000 | 126.000000 | 8001 |  | CORR | GENE | 03:08 | 03:37 | 06:11 | 174 | 2269 | 11.000000 | EXT | - |  | (c)
87508.890000 | 0.000000 | -0.037000 | -11.280000 | -11.317000 | -469.000000 | -400.000000 | -389.000000 | 24.959597 |  | 8002 | Внутришовный дефект | GWAN |  | 00:03 | 00:14 | 00:15 | 0 | 159 | 10.000000 | INT | Внутришовный дефект |  | (c)
87509.222000 | 0.332000 | 0.252000 | -10.948000 | -11.028000 | -1990.000000 | -1678.000000 | -1694.000000 | 43.315226 | 252.000000 | 8002 |  | CORR | GENE | 07:57 | 08:47 | 08:45 | 119 | 592 | 11.000000 | EXT | - |  | (c)
87509.969000 | 1.079000 | 0.735000 | -10.201000 | -10.545000 | 2117.000000 | 2142.000000 | 2162.000000 | 0.000000 | 735.000000 | 8002 |  | CORR | GENE | 07:00 | 07:04 | 07:07 | 525 | 90 | 13.000000 | EXT | - |  | (c)
87511.317000 | 2.427000 | 2.136000 | -8.853000 | -9.144000 | 2135.000000 | 2180.000000 | 2172.000000 | 0.000000 | 2136.000000 | 8002 |  | CORR | GENE | 07:03 | 07:10 | 07:09 | 486 | 73 | 10.000000 | EXT | - |  | (c)
87518.253000 | 9.363000 | 9.280000 | -1.917000 | -2.000000 | 2172.000000 | 2204.000000 | 2188.000000 | 0.744301 | 1774.000000 | 8002 |  | CORR | AXGR | 07:09 | 07:14 | 07:11 | 226 | 33 | 11.000000 | EXT | - |  | (c)
87518.684000 | 9.794000 | 9.772000 | -1.486000 | -1.508000 | 2155.000000 | 2189.000000 | 2188.000000 | 0.000000 | 1462.000000 | 8002 |  | CORR | GENE | 07:06 | 07:12 | 07:11 | 46 | 68 | 11.000000 | EXT | - |  | (c)
87519.983000 | 11.093000 | 11.085000 | -0.187000 | -0.195000 | 1313.000000 | 1341.000000 | 1335.000000 | 68.545132 | 171.000000 | 8002 | Металлургический дефект | MIAN | PITT | 04:50 | 04:55 | 04:54 | 24 | 46 | 10.561184 | INT | Металлургический дефект. Эквивалент потери металла 11%. |  | (c)
87520.273000 | 0.103000 | 0.061000 | -11.232000 | -11.274000 | 1482.000000 | 1567.000000 | 1578.000000 | 37.155467 | 61.000000 | 8003 |  | CORR | GENE | 04:29 | 04:42 | 04:44 | 114 | 192 | 12.000000 | EXT | - |  | (c)
87520.293000 | 0.123000 | 0.070000 | -11.212000 | -11.265000 | -2094.000000 | -1954.000000 | -1981.000000 | 20.130718 | 70.000000 | 8003 |  | CORR | GENE | 06:52 | 07:14 | 07:10 | 67 | 225 | 14.000000 | EXT | - |  | (c)
87520.496000 | 0.326000 | 0.207000 | -11.009000 | -11.128000 | -2226.000000 | -2219.000000 | -2217.000000 | 1.059825 | 207.000000 | 8003 |  | LWAN |  | 06:30 | 06:31 | 06:32 | 176 | 18 | 10.000000 | INT | -. Эквивалент потери металла 10%. |  | (c)
87521.122000 | 0.952000 | 0.921000 | -10.383000 | -10.414000 | 2218.000000 | -2091.000000 | -1982.000000 | 20.030660 | 921.000000 | 8003 |  | CORR | GENE | 06:27 | 06:52 | 07:10 | 63 | 522 | 9.000000 | EXT | - |  | (c)
87521.464000 | 1.294000 | 1.271000 | -10.041000 | -10.064000 | 2152.000000 | 2197.000000 | 2187.000000 | 0.000000 | 1271.000000 | 8003 |  | CORR | GENE | 06:17 | 06:24 | 06:22 | 919 | 70 | 12.000000 | EXT | - |  | (c)
87521.632000 | 1.462000 | 1.442000 | -9.873000 | -9.893000 | 1943.000000 | 2073.000000 | 2095.000000 | 0.000000 | 1442.000000 | 8003 |  | CORR | GENE | 05:43 | 06:04 | 06:08 | 48 | 305 | 10.000000 | EXT | - |  | (c)
87525.368000 | 5.198000 | 4.941000 | -6.137000 | -6.394000 | -2078.000000 | -2062.000000 | -2038.000000 | 15.503812 | 4941.000000 | 8003 |  | CORR | GENE | 06:54 | 06:57 | 07:01 | 1015 | 79 | 11.000000 | EXT | - |  | (c)
87529.852000 | 9.682000 | 9.629000 | -1.653000 | -1.706000 | 1515.000000 | 1666.000000 | 1701.000000 | 12.843920 | 1604.000000 | 8003 |  | CORR | GENE | 04:34 | 04:58 | 05:04 | 102 | 371 | 14.000000 | EXT | - |  | (c)
87533.937000 | 2.432000 | 2.266000 | -8.348000 | -8.514000 | 2140.000000 | 2168.000000 | 2167.000000 | 0.840653 | 2266.000000 | 8004 |  | CORR | GENE | 07:08 | 07:12 | 07:12 | 429 | 53 | 11.000000 | EXT | - |  | (c)
87535.752000 | 4.247000 | 4.151000 | -6.533000 | -6.629000 | 1064.000000 | 1144.000000 | 1117.000000 | 81.165455 | 4151.000000 | 8004 |  | CORR | GENE | 04:14 | 04:27 | 04:23 | 281 | 107 | 10.000000 | EXT | - |  | (c)
87536.299000 | 4.794000 | 4.765000 | -5.986000 | -6.015000 | 1036.000000 | 1138.000000 | 1190.000000 | 59.213805 | 4765.000000 | 8004 |  | CORR | GENE | 04:10 | 04:26 | 04:34 | 73 | 307 | 11.000000 | EXT | - |  | (c)
87539.627000 | 8.122000 | 8.054000 | -2.658000 | -2.726000 | -2194.000000 | -2072.000000 | -2045.000000 | 15.009369 | 2632.000000 | 8004 |  | CORR | GENE | 07:28 | 07:48 | 07:52 | 94 | 299 | 10.000000 | EXT | - |  | (c)
87546.416000 | 4.131000 | 4.081000 | -7.119000 | -7.169000 | 567.000000 | 967.000000 | 773.000000 | 45.717766 | 4081.000000 | 8005 |  | CORR | GENE | 03:53 | 04:57 | 04:26 | 50 | 413 | 9.000000 | EXT | - |  | (c)
87546.993000 | 4.708000 | 4.656000 | -6.542000 | -6.594000 | 1638.000000 | 1755.000000 | 1816.000000 | 4.761493 | 4656.000000 | 8005 |  | CORR | GENE | 06:45 | 07:04 | 07:14 | 68 | 356 | 11.000000 | EXT | - |  | (c)
87547.713000 | 5.428000 | 5.412000 | -5.822000 | -5.838000 | 1686.000000 | 1801.000000 | 1806.000000 | 14.991403 | 5412.000000 | 8005 |  | CORR | СIGR | 06:53 | 07:12 | 07:13 | 33 | 239 | 11.000000 | EXT | - |  | (c)
87549.146000 | 6.861000 | 6.740000 | -4.389000 | -4.510000 | 1712.000000 | 1866.000000 | 1937.000000 | 0.000000 | 4372.000000 | 8005 |  | CORR | GENE | 06:57 | 07:22 | 07:34 | 138 | 451 | 8.000000 | EXT | - |  | (c)
87550.289000 | 8.004000 | 7.962000 | -3.246000 | -3.288000 | 1719.000000 | 1865.000000 | 1847.000000 | 10.330074 | 3212.000000 | 8005 |  | CORR | GENE | 06:59 | 07:22 | 07:19 | 76 | 256 | 11.000000 | EXT | - |  | (c)
87551.402000 | 9.117000 | 9.081000 | -2.133000 | -2.169000 | 1727.000000 | 1826.000000 | 1830.000000 | 15.615412 | 2133.000000 | 8005 |  | CORR | СIGR | 07:00 | 07:16 | 07:16 | 36 | 207 | 12.000000 | EXT | - |  | (c)
87551.740000 | 9.455000 | 9.416000 | -1.795000 | -1.834000 | 1894.000000 | 1972.000000 | 2046.000000 | 0.000000 | 1781.000000 | 8005 |  | CORR | GENE | 07:27 | 07:39 | 07:51 | 53 | 304 | 13.000000 | EXT | - |  | (c)
87554.320000 | 0.785000 | 0.757000 | -10.645000 | -10.673000 | -1581.000000 | -1465.000000 | -1394.000000 | 52.400361 | 757.000000 | 8006 |  | CORR | GENE | 07:02 | 07:21 | 07:33 | 59 | 375 | 11.000000 | EXT | - |  | (c)
87554.706000 | 1.171000 | 1.101000 | -10.259000 | -10.329000 | -1566.000000 | -1485.000000 | -1362.000000 | 53.621511 | 1101.000000 | 8006 |  | CORR | GENE | 07:05 | 07:18 | 07:38 | 81 | 408 | 12.000000 | EXT | - |  | (c)
87556.514000 | 2.979000 | 2.948000 | -8.451000 | -8.482000 | -1481.000000 | -1328.000000 | -1287.000000 | 60.446613 | 2948.000000 | 8006 |  | CORR | GENE | 07:18 | 07:43 | 07:50 | 53 | 389 | 11.000000 | EXT | - |  | (c)
87557.286000 | 3.751000 | 3.700000 | -7.679000 | -7.730000 | -1490.000000 | -1457.000000 | -1315.000000 | 59.773537 | 3700.000000 | 8006 |  | CORR | GENE | 07:17 | 07:22 | 07:45 | 60 | 349 | 9.000000 | EXT | - |  | (c)
87560.801000 | 7.266000 | 7.040000 | -4.164000 | -4.390000 | 2200.000000 | 2212.000000 | 2212.000000 | 0.516396 | 4081.000000 | 8006 |  | CORR | AXGR | 05:13 | 05:14 | 05:15 | 309 | 24 | 9.000000 | EXT | - |  | (c)
87565.321000 | 0.356000 | 0.328000 | -11.099000 | -11.127000 | 1042.000000 | 1113.000000 | 1113.000000 | 78.704958 | 328.000000 | 8007 |  | CORR | GENE | 05:17 | 05:29 | 05:29 | 59 | 142 | 12.000000 | EXT | - |  | (c)
87572.490000 | 7.525000 | 7.183000 | -3.930000 | -4.272000 | 1021.000000 | 1094.000000 | 1091.000000 | 80.518462 | 3651.000000 | 8007 |  | CORR | GENE | 05:14 | 05:26 | 05:25 | 621 | 141 | 12.000000 | EXT | - |  | (c)
87572.958000 | 7.993000 | 7.949000 | -3.462000 | -3.506000 | 1358.000000 | 1455.000000 | 1500.000000 | 36.092447 | 3431.000000 | 8007 |  | CORR | GENE | 06:08 | 06:24 | 06:31 | 75 | 284 | 9.000000 | EXT | - |  | (c)
87576.420000 | 0.000000 | -0.036000 | -11.255000 | -11.291000 | -159.000000 | 82.000000 | 42.000000 | 0.000000 |  | 8008 | Нарушение формы кольцевого шва | GWAN |  | 02:13 | 02:52 | 02:45 | 0 | 402 |  | EXT | Нарушение формы кольцевого шва |  | (c)
87576.420000 | 0.000000 | -0.026000 | -11.255000 | -11.281000 | 963.000000 | 1070.000000 | 1069.000000 | 76.654340 |  | 8008 | Смещение кромок | GWAN |  | 05:14 | 05:31 | 05:31 | 0 | 212 | 2.576000 | EXT | Смещение кромок. Наружу. Величина смещения - 2.6 мм. |  | (c)
87576.420000 | 0.000000 | -0.016000 | -11.255000 | -11.271000 | 1270.000000 | 1294.000000 | 1477.000000 | 27.552384 |  | 8008 | Смещение кромок | GWAN |  | 06:04 | 06:07 | 06:37 | 0 | 412 | 3.019000 | EXT | Смещение кромок. Вовнутрь. Величина смещения - 3 мм. |  | (c)
87576.576000 | 0.156000 | 0.053000 | -11.099000 | -11.202000 | -1487.000000 | -1463.000000 | -1467.000000 | 61.597701 | 53.000000 | 8008 |  | ARTD | AXGR | 10:38 | 10:42 | 10:42 | 412 | 40 | 13.000000 | EXT | -. Эквивалент потери металла 13%. |  | (c)
87598.894000 | 0.044000 | 0.025000 | -11.241000 | -11.260000 | -1783.000000 | -1761.000000 | -1754.000000 | 36.111149 | 25.000000 | 8010 |  | ARTD | GENE | 04:18 | 04:21 | 04:22 | 132 | 58 | 10.000000 | INT | -. Эквивалент потери металла 10%. |  | (c)
87605.578000 | 6.728000 | 6.597000 | -4.557000 | -4.688000 | -2181.000000 | -2164.000000 | -2156.000000 | 4.010792 | 4398.000000 | 8010 |  | CORR | GENE | 03:14 | 03:16 | 03:18 | 290 | 49 | 9.000000 | EXT | - |  | (c)
87610.073000 | 11.223000 | 11.122000 | -0.062000 | -0.163000 | -1692.000000 | -1672.000000 | -1666.000000 | 43.470930 | 22.000000 | 8010 |  | ARTD | GENE | 04:32 | 04:36 | 04:37 | 141 | 52 | 10.000000 | INT | -. Эквивалент потери металла 10%. |  | (c)
87610.135000 | 0.000000 | -0.046000 | -11.185000 | -11.231000 | -221.000000 | -137.000000 | -66.000000 | 0.000000 |  | 8011а | Смещение кромок | GWAN |  | 01:02 | 01:15 | 01:27 | 0 | 311 | 2.861000 | EXT | Смещение кромок. Наружу. Величина смещения - 2.9 мм. |  | (c)
87610.135000 | 0.000000 | -0.036000 | -11.185000 | -11.221000 | 1821.000000 | 1946.000000 | 2169.000000 | 0.000000 |  | 8011а | Смещение кромок | GWAN |  | 06:31 | 06:51 | 07:27 | 0 | 697 | 2.463000 | EXT | Смещение кромок. Наружу. Величина смещения - 2.5 мм. |  | (c)
87621.476000 | 0.156000 | 0.111000 | -1.289000 | -1.334000 | 725.000000 | 871.000000 | 880.000000 | 725.000000 | 111.000000 | 8011б |  | CORR | GENE | 08:00 | 08:23 | 08:25 | 205 | 311 | 13.000000 | EXT | - |  | (c)
87622.234000 | 0.914000 | 0.845000 | -0.531000 | -0.600000 | 1997.000000 | -2151.000000 | -2100.000000 | 1737.000000 | 376.000000 | 8011б |  | CORR | GENE | 11:25 | 00:15 | 00:24 | 224 | 727 | 11.000000 | EXT | - |  | (c)
87622.765000 | 0.000000 | -0.037000 | -6.305000 | -6.342000 | -96.000000 | 43.000000 | 80.000000 | 0.000000 |  | 8012а | Нарушение формы кольцевого шва | GWAN |  | 09:00 | 09:22 | 09:28 | 0 | 353 |  | EXT | Нарушение формы кольцевого шва |  | (c)
87624.701000 | 1.936000 | 1.910000 | -4.369000 | -4.395000 | -1950.000000 | -1875.000000 | -1825.000000 | 1699.000000 | 1910.000000 | 8012а |  | CORR | СIGR | 04:00 | 04:12 | 04:21 | 52 | 251 | 16.000000 | EXT | - |  | (c)
87624.916000 | 2.151000 | 2.110000 | -4.154000 | -4.195000 | 1684.000000 | 1831.000000 | 1896.000000 | 1684.000000 | 2110.000000 | 8012а |  | CORR | GENE | 01:47 | 02:11 | 02:21 | 142 | 423 | 12.000000 | EXT | - |  | (c)
87624.983000 | 2.218000 | 2.161000 | -4.087000 | -4.144000 | -1340.000000 | -1097.000000 | -1165.000000 | 989.000000 | 2161.000000 | 8012а |  | CORR | GENE | 05:39 | 06:18 | 06:07 | 121 | 350 | 11.000000 | EXT | - |  | (c)
87625.212000 | 2.447000 | 2.407000 | -3.858000 | -3.898000 | 1681.000000 | 1744.000000 | 1922.000000 | 1681.000000 | 2407.000000 | 8012а |  | CORR | GENE | 01:47 | 01:57 | 02:25 | 108 | 481 | 13.000000 | EXT | - |  | (c)
87625.517000 | 2.752000 | 2.732000 | -3.553000 | -3.573000 | 1569.000000 | 1773.000000 | 1777.000000 | 1569.000000 | 2732.000000 | 8012а |  | CORR | GENE | 01:28 | 02:01 | 02:02 | 145 | 417 | 9.000000 | EXT | - |  | (c)
87627.064000 | 4.299000 | 4.222000 | -2.006000 | -2.083000 | 1800.000000 | 1917.000000 | 1934.000000 | 1800.000000 | 1979.000000 | 8012а |  | CORR | GENE | 02:06 | 02:25 | 02:27 | 104 | 267 | 15.000000 | EXT | - |  | (c)
87628.357000 | 5.592000 | 5.516000 | -0.713000 | -0.789000 | 1735.000000 | 1846.000000 | 1861.000000 | 1735.000000 | 637.000000 | 8012а |  | CORR | GENE | 01:55 | 02:13 | 02:15 | 152 | 251 | 12.000000 | EXT | - |  | (c)
87628.863000 | 6.098000 | 5.963000 | -0.207000 | -0.342000 | 1707.000000 | 1869.000000 | 1901.000000 | 1707.000000 | 173.000000 | 8012а |  | CORR | GENE | 01:51 | 02:17 | 02:22 | 169 | 387 | 16.000000 | EXT | - |  | (c)
87629.190000 | 0.120000 | 0.066000 | -1.590000 | -1.644000 | 1313.000000 | 1484.000000 | 1588.000000 | 1313.000000 | 66.000000 | 8012б |  | CORR | GENE | 02:04 | 02:32 | 02:48 | 75 | 550 | 10.000000 | EXT | - |  | (c)
87629.529000 | 0.459000 | 0.425000 | -1.251000 | -1.285000 | 1316.000000 | 1792.000000 | 1607.000000 | 1316.000000 | 425.000000 | 8012б |  | CORR | GENE | 02:05 | 03:21 | 02:51 | 95 | 582 | 11.000000 | EXT | - |  | (c)
87630.557000 | 1.487000 | 1.461000 | -0.223000 | -0.249000 | -1514.000000 | -1445.000000 | -1425.000000 | 1336.000000 | 201.000000 | 8012б |  | CORR | СIGR | 06:28 | 06:39 | 06:42 | 48 | 179 | 13.000000 | EXT | - |  | (c)
87630.780000 | 0.000000 | -0.016000 | -2.055000 | -2.071000 | -176.000000 | -8.000000 | 22.000000 | 0.000000 |  | 8012в | Нарушение формы кольцевого шва | GWAN |  | 02:57 | 03:24 | 03:29 | 0 | 396 |  | EXT | Нарушение формы кольцевого шва |  | (c)
87632.224000 | 1.444000 | 1.403000 | -0.611000 | -0.652000 | -1681.000000 | -1447.000000 | -1515.000000 | 1348.000000 | 573.000000 | 8012в |  | CORR | GENE | 10:54 | 11:32 | 11:21 | 79 | 333 | 13.000000 | EXT | - |  | (c)
87632.835000 | 0.000000 | -0.058000 | -11.365000 | -11.423000 | -296.000000 | 625.000000 | 780.000000 | 30.302080 |  | 8013а | Нарушение формы кольцевого шва | GWAN |  | 09:35 | 00:04 | 00:29 | 0 | 2151 |  | EXT | Нарушение формы кольцевого шва |  | (c)
87634.288000 | 1.453000 | 1.427000 | -9.912000 | -9.938000 | -1144.000000 | -1109.000000 | -1083.000000 | 77.668174 | 1427.000000 | 8013а | Металлургический дефект | MIAN | GENE | 07:18 | 07:24 | 07:28 | 78 | 121 | 10.000000 | INT | Металлургический дефект. Эквивалент потери металла 10%. |  | (c)
87636.262000 | 3.427000 | 3.244000 | -7.938000 | -8.121000 | 2196.000000 | 2218.000000 | -2227.000000 | 0.000000 | 3244.000000 | 8013а |  | CORR | GENE | 04:17 | 04:21 | 04:24 | 373 | 75 | 12.000000 | EXT | - |  | (c)
87668.510000 | 1.635000 | 1.600000 | -9.880000 | -9.915000 | -740.000000 | -578.000000 | -565.000000 | 17.433273 | 1600.000000 | 8016 |  | CORR | GENE | 07:28 | 07:54 | 07:56 | 70 | 349 | 9.000000 | EXT | - |  | (c)
87670.325000 | 3.450000 | 3.439000 | -8.065000 | -8.076000 | -590.000000 | -567.000000 | -570.000000 | 42.783202 | 3439.000000 | 8016 |  | CORR | PITT | 07:52 | 07:56 | 07:55 | 22 | 40 | 12.000000 | EXT | - |  | (c)
87678.390000 | 0.000000 | -0.029000 | -11.410000 | -11.439000 | 1501.000000 | 1607.000000 | 1652.000000 | 34.476614 |  | 8017 | Нарушение формы кольцевого шва | GWAN |  | 01:57 | 02:14 | 02:22 | 0 | 302 |  | EXT | Нарушение формы кольцевого шва |  | (c)
87678.936000 | 0.546000 | 0.095000 | -10.864000 | -11.315000 | -2187.000000 | -2163.000000 | -2158.000000 | 3.483731 | 95.000000 | 8017 |  | CORR | GENE | 04:02 | 04:06 | 04:07 | 604 | 59 | 13.000000 | EXT | - |  | (c)
87681.051000 | 2.661000 | 2.556000 | -8.749000 | -8.854000 | -231.000000 | -193.000000 | -195.000000 | 9.972835 | 2556.000000 | 8017 | Дефект проката | MIAN | GENE | 09:18 | 09:24 | 09:24 | 361 | 72 | 10.682815 | EXT | Дефект проката. Эквивалент потери металла 11%. |  | (c)
87689.800000 | 0.000000 | -0.026000 | -11.365000 | -11.391000 | 633.000000 | 882.000000 | 961.000000 | 75.985662 |  | 8018 | Смещение кромок | GWAN |  | 01:08 | 01:49 | 02:01 | 0 | 656 | 3.573000 | EXT | Смещение кромок. Вовнутрь. Величина смещения - 3.6 мм. |  | (c)
87701.165000 | 0.000000 | -0.042000 | -11.675000 | -11.717000 | -591.000000 | -505.000000 | -468.000000 | 346.000000 |  | 8019 | Нарушение формы кольцевого шва | GWAN |  | 10:47 | 11:00 | 11:06 | 0 | 245 |  | EXT | Нарушение формы кольцевого шва |  | (c)
87701.529000 | 0.364000 | 0.319000 | -11.311000 | -11.356000 | -1749.000000 | -1629.000000 | -1600.000000 | 1451.000000 | 319.000000 | 8019 |  | CORR | GENE | 07:40 | 07:59 | 08:04 | 80 | 298 | 9.000000 | EXT | - |  | (c)
87712.840000 | 0.000000 | -0.028000 | -11.640000 | -11.668000 | 1653.000000 | 2016.000000 | -2228.000000 | 1648.000000 |  | 8020 | Нарушение формы кольцевого шва | GWAN |  | 02:01 | 03:00 | 03:35 | 0 | 1159 |  | EXT | Нарушение формы кольцевого шва |  | (c)
87726.310000 | 1.830000 | 1.295000 | -9.425000 | -9.960000 | 15.000000 | 29.000000 | 39.000000 | 15.000000 | 1295.000000 | 8021 | Металлургический дефект | MIAN | GENE | 04:45 | 04:47 | 04:49 | 784 | 48 | 10.000000 | INT | Металлургический дефект. Эквивалент потери металла 10%. Аномалия находится в зоне сварного шва. |  | (c)
87728.171000 | 3.691000 | 3.671000 | -7.564000 | -7.584000 | 604.000000 | 616.000000 | 616.000000 | 604.000000 | 3671.000000 | 8021 |  | CORR | PITT | 06:20 | 06:22 | 06:22 | 39 | 23 | 12.000000 | EXT | - |  | (c)
87746.018000 | 10.283000 | 10.265000 | -0.377000 | -0.395000 | -262.000000 | -163.000000 | -172.000000 | 83.000000 | 345.000000 | 8022 |  | CORR | GENE | 07:16 | 07:32 | 07:31 | 50 | 179 | 10.000000 | EXT | - |  | (c)
87746.441000 | 0.046000 | 0.034000 | -11.319000 | -11.331000 | -284.000000 | -126.000000 | -136.000000 | 0.000000 | 34.000000 | 8023 |  | CORR | СIGR | 07:18 | 07:43 | 07:42 | 38 | 296 | 10.000000 | EXT | - |  | (c)
87747.057000 | 0.662000 | 0.651000 | -10.703000 | -10.714000 | -274.000000 | -192.000000 | -189.000000 | 105.000000 | 651.000000 | 8023 |  | CORR | GENE | 07:19 | 07:33 | 07:33 | 54 | 168 | 8.000000 | EXT | - |  | (c)
87759.556000 | 1.796000 | 1.766000 | -9.854000 | -9.884000 | -1866.000000 | -1746.000000 | -1664.000000 | 1463.000000 | 1766.000000 | 8024 |  | CORR | GENE | 02:16 | 02:35 | 02:48 | 81 | 403 | 10.000000 | EXT | - |  | (c)
87761.590000 | 3.830000 | 3.729000 | -7.820000 | -7.921000 | -984.000000 | -768.000000 | -806.000000 | 628.000000 | 3729.000000 | 8024 |  | CORR | GENE | 04:38 | 05:13 | 05:07 | 137 | 357 | 8.000000 | EXT | - |  | (c)
87762.942000 | 5.182000 | 5.121000 | -6.468000 | -6.529000 | -1033.000000 | -836.000000 | -848.000000 | 663.000000 | 5121.000000 | 8024 |  | CORR | GENE | 04:30 | 05:02 | 05:00 | 80 | 370 | 10.000000 | EXT | - |  | (c)
87764.837000 | 7.077000 | 7.037000 | -4.573000 | -4.613000 | 500.000000 | 580.000000 | 602.000000 | 500.000000 | 4533.000000 | 8024 |  | CORR | GENE | 08:38 | 08:51 | 08:54 | 80 | 204 | 9.000000 | EXT | - |  | (c)
87765.285000 | 7.525000 | 7.504000 | -4.125000 | -4.146000 | 665.000000 | 748.000000 | 755.000000 | 665.000000 | 4103.000000 | 8024 |  | CORR | СIGR | 09:04 | 09:18 | 09:19 | 43 | 180 | 12.000000 | EXT | - |  | (c)
87765.328000 | 7.568000 | 7.518000 | -4.082000 | -4.132000 | -1174.000000 | -918.000000 | -894.000000 | 613.000000 | 4057.000000 | 8024 |  | CORR | GENE | 04:08 | 04:49 | 04:53 | 75 | 561 | 22.000000 | EXT | - |  | (c)
87766.194000 | 8.434000 | 8.191000 | -3.216000 | -3.459000 | -1237.000000 | -1231.000000 | -923.000000 | 609.000000 | 2646.000000 | 8024 |  | CORR | GENE | 03:57 | 03:58 | 04:48 | 813 | 628 | 10.000000 | EXT | - |  | (c)
87766.721000 | 8.961000 | 8.936000 | -2.689000 | -2.714000 | 766.000000 | 817.000000 | 884.000000 | 766.000000 | 2649.000000 | 8024 |  | CORR | GENE | 09:21 | 09:29 | 09:40 | 65 | 235 | 9.000000 | EXT | - |  | (c)
87774.322000 | 4.912000 | 4.895000 | -5.823000 | -5.840000 | -724.000000 | -553.000000 | -591.000000 | 458.000000 | 4895.000000 | 8025 |  | CORR | GENE | 04:23 | 04:51 | 04:44 | 57 | 266 | 9.000000 | EXT | - |  | (c)
87776.695000 | 7.285000 | 7.051000 | -3.450000 | -3.684000 | 500.000000 | 517.000000 | 538.000000 | 500.000000 | 3121.000000 | 8025 |  | CORR | GENE | 07:41 | 07:43 | 07:47 | 563 | 77 | 12.000000 | EXT | - |  | (c)
87777.703000 | 8.293000 | 8.261000 | -2.442000 | -2.474000 | 15.000000 | 295.000000 | 200.000000 | 15.000000 | 2379.000000 | 8025 |  | CORR | GENE | 06:22 | 07:08 | 06:52 | 95 | 369 | 12.000000 | EXT | - |  | (c)
87778.214000 | 8.804000 | 8.784000 | -1.931000 | -1.951000 | 71.000000 | 224.000000 | 220.000000 | 71.000000 | 1900.000000 | 8025 |  | CORR | GENE | 06:31 | 06:56 | 06:55 | 51 | 297 | 12.000000 | EXT | - |  | (c)
87779.344000 | 9.934000 | 9.485000 | -0.801000 | -1.250000 | 229.000000 | 278.000000 | 263.000000 | 229.000000 | 694.000000 | 8025 |  | CORR | GENE | 06:57 | 07:05 | 07:02 | 556 | 69 | 9.000000 | EXT | - |  | (c)
87779.715000 | 10.305000 | 10.260000 | -0.430000 | -0.475000 | -707.000000 | -578.000000 | -577.000000 | 448.000000 | 428.000000 | 8025 |  | CORR | GENE | 04:26 | 04:47 | 04:47 | 47 | 259 | 11.000000 | EXT | - |  | (c)
87780.055000 | 10.645000 | 10.610000 | -0.090000 | -0.125000 | 340.000000 | 419.000000 | 473.000000 | 340.000000 | 70.000000 | 8025 |  | CORR | GENE | 07:15 | 07:27 | 07:36 | 55 | 268 | 11.000000 | EXT | - |  | (c)
87813.635000 | 0.000000 | -0.034000 | -11.460000 | -11.494000 | 1813.000000 | 2100.000000 | 2002.000000 | 3.136646 |  | 8029 | Нарушение формы кольцевого шва | GWAN |  | 02:25 | 03:11 | 02:56 | 0 | 379 |  | EXT | Нарушение формы кольцевого шва |  | (c)
87813.635000 | 0.000000 | -0.022000 | -11.460000 | -11.482000 | -2099.000000 | -1973.000000 | -2015.000000 | 10.604079 |  | 8029 | Нарушение формы кольцевого шва | GWAN |  | 03:54 | 04:14 | 04:07 | 0 | 169 |  | EXT | Нарушение формы кольцевого шва |  | (c)
87813.635000 | 0.000000 | -0.031000 | -11.460000 | -11.491000 | -769.000000 | -577.000000 | -208.000000 | 0.000000 |  | 8029 | Нарушение формы кольцевого шва | GWAN |  | 07:28 | 07:59 | 08:59 | 0 | 1121 |  | EXT | Нарушение формы кольцевого шва |  | (c)
87825.939000 | 0.844000 | 0.814000 | -10.506000 | -10.536000 | -1200.000000 | -1111.000000 | -1104.000000 | 73.580019 | 814.000000 | 8030 |  | CORR | GENE | 07:29 | 07:43 | 07:45 | 52 | 192 | 10.000000 | EXT | - |  | (c)
87826.306000 | 1.211000 | 1.092000 | -10.139000 | -10.258000 | 2085.000000 | 2109.000000 | 2107.000000 | 8.136972 | 1092.000000 | 8030 |  | CORR | GENE | 04:19 | 04:23 | 04:23 | 188 | 45 | 10.000000 | EXT | - |  | (c)
87827.626000 | 2.531000 | 2.505000 | -8.819000 | -8.845000 | -1226.000000 | -1169.000000 | -1120.000000 | 73.283826 | 2505.000000 | 8030 |  | CORR | СIGR | 07:25 | 07:34 | 07:42 | 44 | 212 | 8.000000 | EXT | - |  | (c)
87828.582000 | 3.487000 | 3.473000 | -7.863000 | -7.877000 | 2107.000000 | 2142.000000 | 2164.000000 | 0.797671 | 3473.000000 | 8030 |  | CORR | СIGR | 04:23 | 04:28 | 04:32 | 29 | 114 | 10.000000 | EXT | - |  | (c)
87828.997000 | 3.902000 | 3.754000 | -7.448000 | -7.596000 | -1112.000000 | -974.000000 | -911.000000 | 41.019622 | 3754.000000 | 8030 |  | CORR | GENE | 07:43 | 08:06 | 08:16 | 171 | 402 | 10.000000 | EXT | - |  | (c)
87833.029000 | 7.934000 | 7.742000 | -3.416000 | -3.608000 | 2116.000000 | 2135.000000 | 2143.000000 | 4.828128 | 2535.000000 | 8030 |  | CORR | GENE | 04:24 | 04:27 | 04:29 | 1073 | 55 | 9.000000 | EXT | - |  | (c)
87835.132000 | 10.037000 | 10.008000 | -1.313000 | -1.342000 | -1154.000000 | -952.000000 | -926.000000 | 37.845342 | 1268.000000 | 8030 |  | CORR | GENE | 07:36 | 08:09 | 08:13 | 74 | 457 | 9.000000 | EXT | - |  | (c)
87835.548000 | 10.453000 | 10.408000 | -0.897000 | -0.942000 | -1233.000000 | -1131.000000 | -1078.000000 | 62.011347 | 877.000000 | 8030 |  | CORR | GENE | 07:24 | 07:40 | 07:49 | 65 | 310 | 12.000000 | EXT | - |  | (c)
87836.371000 | 11.276000 | 11.261000 | -0.074000 | -0.089000 | -1552.000000 | -1419.000000 | -1461.000000 | 54.769515 | 65.000000 | 8030 |  | CORR | СIGR | 06:32 | 06:54 | 06:47 | 24 | 182 | 11.000000 | EXT | - |  | (c)
87836.424000 | 11.329000 | 11.258000 | -0.021000 | -0.092000 | -1193.000000 | -819.000000 | -796.000000 | 0.069628 | 16.000000 | 8030 |  | CORR | GENE | 07:30 | 08:31 | 08:34 | 76 | 795 | 14.000000 | EXT | - |  | (c)
87840.489000 | 4.044000 | 3.958000 | -7.286000 | -7.372000 | -678.000000 | -634.000000 | -651.000000 | 624.000000 | 3958.000000 | 8031 |  | CORR | GENE | 07:36 | 07:43 | 07:40 | 161 | 54 | 11.000000 | EXT | - |  | (c)
87840.624000 | 4.179000 | 4.168000 | -7.151000 | -7.162000 | -1202.000000 | -479.000000 | -787.000000 | 372.000000 | 4168.000000 | 8031 |  | CORR | GENE | 06:11 | 08:08 | 07:18 | 125 | 830 | 11.000000 | EXT | - |  | (c)
87840.977000 | 4.532000 | 4.501000 | -6.798000 | -6.829000 | -694.000000 | -488.000000 | -520.000000 | 346.000000 | 4501.000000 | 8031 |  | CORR | GENE | 07:33 | 08:07 | 08:01 | 77 | 348 | 8.000000 | EXT | - |  | (c)
87841.458000 | 5.013000 | 4.996000 | -6.317000 | -6.334000 | -1290.000000 | -1165.000000 | -1177.000000 | 1064.000000 | 4996.000000 | 8031 |  | CORR | СIGR | 05:57 | 06:17 | 06:15 | 34 | 226 | 10.000000 | EXT | - |  | (c)
87842.188000 | 5.743000 | 5.695000 | -5.587000 | -5.635000 | -1283.000000 | -1169.000000 | -1074.000000 | 866.000000 | 5563.000000 | 8031 |  | CORR | GENE | 05:58 | 06:17 | 06:32 | 72 | 417 | 10.000000 | EXT | - |  | (c)
87842.607000 | 6.162000 | 6.120000 | -5.168000 | -5.210000 | -734.000000 | -711.000000 | -607.000000 | 479.000000 | 5144.000000 | 8031 |  | CORR | GENE | 07:27 | 07:31 | 07:48 | 66 | 255 | 10.000000 | EXT | - |  | (c)
87865.874000 | 6.649000 | 6.635000 | -4.951000 | -4.965000 | 1097.000000 | 1193.000000 | 1209.000000 | 1097.000000 | 4920.000000 | 8033 |  | CORR | GENE | 05:46 | 06:01 | 06:04 | 45 | 225 | 10.000000 | EXT | - |  | (c)
87870.777000 | 11.552000 | 11.488000 | -0.048000 | -0.112000 | 1616.000000 | 1762.000000 | 1784.000000 | 1616.000000 | 27.000000 | 8033 |  | CORR | GENE | 07:10 | 07:33 | 07:37 | 85 | 336 | 13.000000 | EXT | - |  | (c)
87870.825000 | 0.000000 | -0.031000 | -11.625000 | -11.656000 | 72.000000 | 255.000000 | 203.000000 | 72.000000 |  | 8034 | Смещение кромок | GWAN |  | 01:06 | 01:35 | 01:27 | 0 | 261 | 3.168000 | EXT | Смещение кромок. Вовнутрь. Величина смещения - 3.2 мм. |  | (c)
87870.825000 | 0.000000 | -0.031000 | -11.625000 | -11.656000 | 482.000000 | 638.000000 | 769.000000 | 482.000000 |  | 8034 | Смещение кромок | GWAN |  | 02:12 | 02:37 | 02:58 | 0 | 575 | 2.734000 | EXT | Смещение кромок. Вовнутрь. Величина смещения - 2.7 мм. |  | (c)
87893.478000 | 11.028000 | 10.993000 | -0.077000 | -0.112000 | -143.000000 | 15.000000 | 14.000000 | 0.000000 | 29.000000 | 8035 |  | CORR | GENE | 07:09 | 07:34 | 07:34 | 83 | 313 | 13.000000 | EXT | - |  | (c)
87940.500000 | 2.935000 | 2.898000 | -8.270000 | -8.307000 | -1299.000000 | -912.000000 | -1082.000000 | 52.267374 | 2898.000000 | 8040 |  | CORR | GENE | 08:16 | 09:19 | 08:51 | 82 | 434 | 9.000000 | EXT | - |  | (c)
87944.522000 | 6.957000 | 6.947000 | -4.248000 | -4.258000 | -1450.000000 | -1418.000000 | -1425.000000 | 63.026307 | 4238.000000 | 8040 |  | CORR | СIGR | 07:52 | 07:57 | 07:56 | 20 | 48 | 11.000000 | EXT | - |  | (c)
87948.335000 | 10.770000 | 10.738000 | -0.435000 | -0.467000 | 2023.000000 | 2115.000000 | 2114.000000 | 2.030210 | 435.000000 | 8040 |  | CORR | СIGR | 05:13 | 05:27 | 05:27 | 32 | 182 | 12.000000 | EXT | - |  | (c)
87948.600000 | 11.035000 | 10.975000 | -0.170000 | -0.230000 | -1731.000000 | -1559.000000 | -1546.000000 | 40.343606 | 154.000000 | 8040 |  | CORR | GENE | 07:07 | 07:34 | 07:37 | 76 | 370 | 10.000000 | EXT | - |  | (c)
87948.927000 | 0.157000 | 0.139000 | -10.988000 | -11.006000 | -1119.000000 | -850.000000 | -972.000000 | 54.585481 | 139.000000 | 8041 |  | CORR | GENE | 07:07 | 07:51 | 07:31 | 69 | 295 | 8.000000 | EXT | - |  | (c)
87949.315000 | 0.545000 | 0.522000 | -10.600000 | -10.623000 | -1040.000000 | -890.000000 | -910.000000 | 52.367657 | 522.000000 | 8041 |  | CORR | СIGR | 07:20 | 07:44 | 07:41 | 36 | 261 | 10.000000 | EXT | - |  | (c)
87949.632000 | 0.862000 | 0.593000 | -10.283000 | -10.552000 | -1345.000000 | -1330.000000 | -1331.000000 | 71.452589 | 593.000000 | 8041 |  | CORR | AXGR | 06:31 | 06:33 | 06:33 | 307 | 28 | 8.000000 | EXT | - |  | (c)
87950.397000 | 1.627000 | 1.586000 | -9.518000 | -9.559000 | -1109.000000 | -942.000000 | -954.000000 | 51.907408 | 1586.000000 | 8041 |  | CORR | GENE | 07:09 | 07:36 | 07:34 | 84 | 311 | 10.000000 | EXT | - |  | (c)
87950.485000 | 1.715000 | 1.707000 | -9.430000 | -9.438000 | -1504.000000 | -1481.000000 | -1482.000000 | 58.609567 | 1707.000000 | 8041 |  | CORR | СIGR | 06:05 | 06:09 | 06:09 | 18 | 44 | 10.000000 | EXT | - |  | (c)
87950.773000 | 2.003000 | 1.967000 | -9.142000 | -9.178000 | -1073.000000 | -894.000000 | -907.000000 | 46.307195 | 1967.000000 | 8041 |  | CORR | GENE | 07:15 | 07:44 | 07:42 | 90 | 333 | 9.000000 | EXT | - |  | (c)
87951.231000 | 2.461000 | 2.450000 | -8.684000 | -8.695000 | -2101.000000 | -2084.000000 | -2083.000000 | 10.481388 | 2450.000000 | 8041 |  | CORR | PITT | 04:29 | 04:32 | 04:32 | 19 | 36 | 25.000000 | EXT | - |  | (c)
87951.581000 | 2.811000 | 2.771000 | -8.334000 | -8.374000 | -1532.000000 | -1393.000000 | -1420.000000 | 56.398490 | 2771.000000 | 8041 |  | CORR | GENE | 06:01 | 06:23 | 06:19 | 65 | 223 | 13.000000 | EXT | - |  | (c)
87951.830000 | 3.060000 | 3.025000 | -8.085000 | -8.120000 | -1059.000000 | -804.000000 | -883.000000 | 43.035584 | 3025.000000 | 8041 |  | CORR | GENE | 07:17 | 07:58 | 07:45 | 68 | 350 | 12.000000 | EXT | - |  | (c)
87953.037000 | 4.267000 | 4.238000 | -6.878000 | -6.907000 | -1479.000000 | -1355.000000 | -1397.000000 | 60.675499 | 4238.000000 | 8041 |  | CORR | СIGR | 06:09 | 06:29 | 06:22 | 29 | 163 | 15.000000 | EXT | - |  | (c)
87953.314000 | 4.544000 | 4.505000 | -6.601000 | -6.640000 | -1055.000000 | -940.000000 | -899.000000 | 47.373600 | 4505.000000 | 8041 |  | CORR | GENE | 07:18 | 07:36 | 07:43 | 60 | 312 | 13.000000 | EXT | - |  | (c)
87956.206000 | 7.436000 | 7.394000 | -3.709000 | -3.751000 | -1086.000000 | -973.000000 | -912.000000 | 45.469628 | 3678.000000 | 8041 |  | CORR | GENE | 07:13 | 07:31 | 07:41 | 73 | 348 | 9.000000 | EXT | - |  | (c)
87957.260000 | 8.490000 | 8.359000 | -2.655000 | -2.786000 | -811.000000 | -557.000000 | -555.000000 | 3.441770 | 2596.000000 | 8041 |  | CORR | GENE | 07:57 | 08:38 | 08:38 | 190 | 512 | 10.000000 | EXT | - |  | (c)
87957.677000 | 8.907000 | 8.849000 | -2.238000 | -2.296000 | -1282.000000 | -1229.000000 | -1202.000000 | 76.525103 | 2214.000000 | 8041 |  | CORR | GENE | 06:41 | 06:49 | 06:54 | 82 | 161 | 9.000000 | EXT | - |  | (c)
87960.019000 | 0.104000 | 0.064000 | -11.281000 | -11.321000 | 960.000000 | 1092.000000 | 1070.000000 | 75.888171 | 64.000000 | 8042 |  | CORR | GENE | 03:54 | 04:16 | 04:12 | 73 | 220 | 11.000000 | EXT | - |  | (c)
87960.302000 | 0.387000 | 0.268000 | -10.998000 | -11.117000 | 45.000000 | 45.000000 | 62.000000 | 3.599003 | 268.000000 | 8042 |  | CORR | AXGR | 01:27 | 01:27 | 01:29 | 330 | 35 | 9.000000 | EXT | - |  | (c)
87962.290000 | 2.375000 | 2.317000 | -9.010000 | -9.068000 | 1063.000000 | 1104.000000 | 1268.000000 | 44.440698 | 2317.000000 | 8042 |  | CORR | GENE | 04:11 | 04:17 | 04:44 | 103 | 411 | 10.000000 | EXT | - |  | (c)
87967.130000 | 7.215000 | 7.162000 | -4.170000 | -4.223000 | -2082.000000 | -2062.000000 | -2047.000000 | 14.788457 | 4108.000000 | 8042 |  | CORR | GENE | 07:43 | 07:47 | 07:49 | 115 | 70 | 9.000000 | EXT | - |  | (c)
87969.339000 | 9.424000 | 9.211000 | -1.961000 | -2.174000 | -2124.000000 | -1989.000000 | -2041.000000 | 15.314081 | 382.000000 | 8042 |  | CORR | GENE | 07:37 | 07:58 | 07:50 | 1792 | 166 | 10.000000 | EXT | - |  | (c)
87971.366000 | 0.066000 | 0.032000 | -11.239000 | -11.273000 | -1212.000000 | -897.000000 | -1020.000000 | 51.411431 | 32.000000 | 8043 |  | CORR | GENE | 07:09 | 07:59 | 07:40 | 65 | 383 | 12.000000 | EXT | - |  | (c)
87972.542000 | 1.242000 | 0.443000 | -10.063000 | -10.862000 | 2164.000000 | 2186.000000 | 2193.000000 | 0.762503 | 443.000000 | 8043 |  | CORR | GENE | 04:14 | 04:17 | 04:18 | 1660 | 57 | 11.000000 | EXT | - |  | (c)
87973.526000 | 2.226000 | 2.140000 | -9.079000 | -9.165000 | -762.000000 | -515.000000 | -592.000000 | 20.307679 | 2140.000000 | 8043 |  | CORR | GENE | 08:21 | 09:01 | 08:49 | 186 | 340 | 9.000000 | EXT | - |  | (c)
87973.786000 | 2.486000 | 2.458000 | -8.819000 | -8.847000 | -607.000000 | -365.000000 | -404.000000 | 0.000000 | 2458.000000 | 8043 |  | CORR | GENE | 08:46 | 09:25 | 09:19 | 72 | 406 | 10.000000 | EXT | - |  | (c)
87974.895000 | 3.595000 | 3.532000 | -7.710000 | -7.773000 | -634.000000 | -506.000000 | -372.000000 | 0.000000 | 3532.000000 | 8043 |  | CORR | GENE | 08:42 | 09:03 | 09:24 | 93 | 524 | 9.000000 | EXT | - |  | (c)
87975.264000 | 3.964000 | 3.936000 | -7.341000 | -7.369000 | -863.000000 | -493.000000 | -626.000000 | 12.321441 | 3936.000000 | 8043 |  | CORR | GENE | 08:05 | 09:05 | 08:43 | 105 | 473 | 13.000000 | EXT | - |  | (c)
87976.044000 | 4.744000 | 4.710000 | -6.561000 | -6.595000 | -1115.000000 | -959.000000 | -947.000000 | 49.261226 | 4710.000000 | 8043 |  | CORR | GENE | 07:24 | 07:49 | 07:51 | 61 | 336 | 10.000000 | EXT | - |  | (c)
87976.406000 | 5.106000 | 5.067000 | -6.199000 | -6.238000 | -1165.000000 | -830.000000 | -941.000000 | 39.685196 | 5067.000000 | 8043 |  | CORR | GENE | 07:16 | 08:10 | 07:52 | 101 | 449 | 10.000000 | EXT | - |  | (c)
87977.124000 | 5.824000 | 5.791000 | -5.481000 | -5.514000 | -1314.000000 | -1012.000000 | -1067.000000 | 46.287864 | 5407.000000 | 8043 |  | CORR | GENE | 06:52 | 07:41 | 07:32 | 107 | 493 | 11.000000 | EXT | - |  | (c)
87977.533000 | 6.233000 | 6.190000 | -5.072000 | -5.115000 | -1173.000000 | -1010.000000 | -977.000000 | 47.028363 | 5037.000000 | 8043 |  | CORR | GENE | 07:15 | 07:41 | 07:47 | 78 | 394 | 10.000000 | EXT | - |  | (c)
87978.643000 | 7.343000 | 7.309000 | -3.962000 | -3.996000 | -1255.000000 | -1125.000000 | -1073.000000 | 57.278167 | 3923.000000 | 8043 |  | CORR | GENE | 07:02 | 07:23 | 07:31 | 73 | 364 | 9.000000 | EXT | - |  | (c)
87979.359000 | 8.059000 | 8.016000 | -3.246000 | -3.289000 | -1237.000000 | -1011.000000 | -1036.000000 | 51.083766 | 3206.000000 | 8043 |  | CORR | GENE | 07:04 | 07:41 | 07:37 | 83 | 403 | 11.000000 | EXT | - |  | (c)
87980.065000 | 8.765000 | 8.612000 | -2.540000 | -2.693000 | -1202.000000 | -902.000000 | -902.000000 | 24.361304 | 2479.000000 | 8043 |  | CORR | GENE | 07:10 | 07:59 | 07:59 | 214 | 600 | 12.000000 | EXT | - |  | (c)
87981.968000 | 10.668000 | 10.057000 | -0.637000 | -1.248000 | -2162.000000 | -2125.000000 | -2131.000000 | 5.564040 | 83.000000 | 8043 |  | CORR | GENE | 04:35 | 04:41 | 04:40 | 1165 | 61 | 10.000000 | EXT | - |  | (c)
87982.314000 | 11.014000 | 10.976000 | -0.291000 | -0.329000 | -1196.000000 | -1130.000000 | -1081.000000 | 68.587674 | 272.000000 | 8043 |  | CORR | GENE | 07:11 | 07:22 | 07:30 | 57 | 231 | 10.000000 | EXT | - |  | (c)
87986.596000 | 3.991000 | 3.972000 | -6.969000 | -6.988000 | -1306.000000 | -1157.000000 | -1178.000000 | 74.460048 | 3972.000000 | 8044а |  | CORR | GENE | 07:27 | 07:51 | 07:48 | 50 | 255 | 9.000000 | EXT | - |  | (c)
87989.780000 | 7.175000 | 7.144000 | -3.785000 | -3.816000 | -1405.000000 | -1288.000000 | -1235.000000 | 66.595535 | 3725.000000 | 8044а |  | CORR | GENE | 07:11 | 07:30 | 07:38 | 91 | 340 | 9.000000 | EXT | - |  | (c)
87993.565000 | 0.000000 | -0.026000 | -4.270000 | -4.296000 | 1513.000000 | 1789.000000 | 1673.000000 | 1513.000000 |  | 8044б | Смещение кромок | GWAN |  | 02:02 | 02:46 | 02:28 | 0 | 319 | 2.641000 | EXT | Смещение кромок. Вовнутрь. Величина смещения - 2.6 мм. |  | (c)
87994.027000 | 0.462000 | 0.305000 | -3.808000 | -3.965000 | -1620.000000 | -1497.000000 | -1552.000000 | 1484.000000 | 305.000000 | 8044б |  | CORR | GENE | 05:36 | 05:56 | 05:47 | 856 | 135 | 14.000000 | EXT | - |  | (c)
87997.835000 | 0.000000 | -0.021000 | -6.290000 | -6.311000 | 414.000000 | 1073.000000 | 927.000000 | 414.000000 |  | 8045а | Нарушение формы кольцевого шва | GWAN |  | 04:18 | 06:05 | 05:41 | 0 | 1027 |  | EXT | Нарушение формы кольцевого шва. Аномалия находится на упругопластическом изгибе: R=543 Дн, максимальное растяжение на 6.5 час. |  | (c)
87998.292000 | 0.457000 | 0.250000 | -5.833000 | -6.040000 | 2126.000000 | -2015.000000 | -2122.000000 | 1909.000000 | 250.000000 | 8045а |  | CORR | GENE | 08:55 | 09:46 | 09:29 | 321 | 426 | 12.000000 | EXT | -. Аномалия находится на упругопластическом изгибе: R=483 Дн, максимальное растяжение на 6.4 час. |  | (c)
87999.362000 | 1.527000 | 1.441000 | -4.763000 | -4.849000 | 2041.000000 | 2091.000000 | 2223.000000 | 2041.000000 | 1441.000000 | 8045а |  | CORR | GENE | 08:41 | 08:49 | 09:10 | 115 | 364 | 10.000000 | EXT | -. Аномалия находится на упругопластическом изгибе: R=403 Дн, максимальное растяжение на 6.2 час. |  | (c)
88000.129000 | 2.294000 | 2.266000 | -3.996000 | -4.024000 | -816.000000 | -728.000000 | -716.000000 | 615.000000 | 2266.000000 | 8045а |  | CORR | GENE | 01:00 | 01:14 | 01:16 | 63 | 202 | 13.000000 | EXT | -. Аномалия находится на упругопластическом изгибе: R=366 Дн, максимальное растяжение на 6.1 час. |  | (c)
88000.258000 | 2.423000 | 2.406000 | -3.867000 | -3.884000 | -810.000000 | -652.000000 | -664.000000 | 518.000000 | 2406.000000 | 8045а |  | CORR | GENE | 01:01 | 01:26 | 01:24 | 120 | 292 | 11.000000 | EXT | -. Аномалия находится на упругопластическом изгибе: R=366 Дн, максимальное растяжение на 6.1 час. |  | (c)
88000.354000 | 2.519000 | 2.474000 | -3.771000 | -3.816000 | 2105.000000 | -2177.000000 | -2114.000000 | 1871.000000 | 2474.000000 | 8045а |  | CORR | GENE | 08:51 | 09:20 | 09:30 | 199 | 485 | 15.000000 | EXT | -. Аномалия находится на упругопластическом изгибе: R=356 Дн, максимальное растяжение на 6.1 час. |  | (c)
88000.582000 | 2.747000 | 2.694000 | -3.543000 | -3.596000 | -808.000000 | -648.000000 | -633.000000 | 459.000000 | 2694.000000 | 8045а |  | CORR | GENE | 01:01 | 01:27 | 01:29 | 150 | 349 | 11.000000 | EXT | -. Аномалия находится на упругопластическом изгибе: R=347 Дн, максимальное растяжение на 6.1 час. |  | (c)
88001.150000 | 3.315000 | 3.284000 | -2.975000 | -3.006000 | -951.000000 | -814.000000 | -795.000000 | 638.000000 | 2911.000000 | 8045а |  | CORR | GENE | 00:38 | 01:00 | 01:03 | 95 | 312 | 11.000000 | EXT | -. Аномалия находится на упругопластическом изгибе: R=334 Дн, максимальное растяжение на 6.1 час. |  | (c)
88001.200000 | 3.365000 | 3.012000 | -2.925000 | -3.278000 | 1755.000000 | 2218.000000 | 2100.000000 | 1755.000000 | 2873.000000 | 8045а |  | CORR | GENE | 07:55 | 09:10 | 08:50 | 405 | 690 | 11.000000 | EXT | -. Аномалия находится на упругопластическом изгибе: R=334 Дн, максимальное растяжение на 6.1 час. |  | (c)
88001.942000 | 4.107000 | 3.773000 | -2.183000 | -2.517000 | 1997.000000 | -2017.000000 | -2139.000000 | 1813.000000 | 1920.000000 | 8045а |  | CORR | GENE | 08:34 | 09:46 | 09:26 | 597 | 651 | 13.000000 | EXT | -. Аномалия находится на упругопластическом изгибе: R=322 Дн, максимальное растяжение на 6 час. |  | (c)
88002.630000 | 4.795000 | 4.511000 | -1.495000 | -1.779000 | -2206.000000 | -2096.000000 | -2143.000000 | 2080.000000 | 1465.000000 | 8045а |  | CORR | GENE | 09:16 | 09:33 | 09:26 | 314 | 126 | 11.000000 | EXT | -. Аномалия находится на упругопластическом изгибе: R=320 Дн, максимальное растяжение на 6 час. |  | (c)
88003.504000 | 5.669000 | 5.640000 | -0.621000 | -0.650000 | 2142.000000 | 2206.000000 | 2215.000000 | 2142.000000 | 586.000000 | 8045а |  | CORR | GENE | 08:57 | 09:08 | 09:09 | 64 | 146 | 14.000000 | EXT | -. Аномалия находится на упругопластическом изгибе: R=319 Дн, максимальное растяжение на 6 час. |  | (c)
88003.946000 | 6.111000 | 5.608000 | -0.179000 | -0.682000 | -540.000000 | -511.000000 | -492.000000 | 444.000000 | 119.000000 | 8045а |  | CORR | GENE | 01:44 | 01:49 | 01:52 | 563 | 95 | 12.000000 | EXT | -. Аномалия находится на упругопластическом изгибе: R=319 Дн, максимальное растяжение на 6 час. |  | (c)
88003.946000 | 6.111000 | 6.022000 | -0.179000 | -0.268000 | 2019.000000 | 2110.000000 | 2191.000000 | 2019.000000 | 134.000000 | 8045а |  | CORR | GENE | 08:37 | 08:52 | 09:05 | 134 | 344 | 11.000000 | EXT | -. Аномалия находится на упругопластическом изгибе: R=319 Дн, максимальное растяжение на 6 час. |  | (c)
88004.103000 | 6.268000 | 6.248000 | -0.022000 | -0.042000 | 2096.000000 | -2154.000000 | -2151.000000 | 1937.000000 | 13.000000 | 8045а |  | CORR | СIGR | 08:50 | 09:24 | 09:24 | 29 | 428 | 14.000000 | EXT | -. Аномалия находится на упругопластическом изгибе: R=319 Дн, максимальное растяжение на 6 час. |  | (c)
88004.284000 | 0.159000 | 0.089000 | -11.096000 | -11.166000 | 1575.000000 | 1969.000000 | 1993.000000 | 1575.000000 | 89.000000 | 8046а |  | CORR | GENE | 05:19 | 06:22 | 06:26 | 114 | 837 | 17.000000 | EXT | -. Аномалия находится на упругопластическом изгибе: R=319 Дн, максимальное растяжение на 6 час. |  | (c)
88004.821000 | 0.696000 | 0.355000 | -10.559000 | -10.900000 | 1509.000000 | 2057.000000 | 1900.000000 | 1509.000000 | 355.000000 | 8046а |  | CORR | GENE | 05:08 | 06:37 | 06:11 | 567 | 782 | 16.000000 | EXT | -. Аномалия находится на упругопластическом изгибе: R=323 Дн, максимальное растяжение на 5.9 час. |  | (c)
88005.701000 | 1.576000 | 1.131000 | -9.679000 | -10.124000 | 1697.000000 | 2005.000000 | 1945.000000 | 1697.000000 | 1131.000000 | 8046а |  | CORR | GENE | 05:39 | 06:28 | 06:19 | 719 | 496 | 16.000000 | EXT | -. Аномалия находится на упругопластическом изгибе: R=337 Дн, максимальное растяжение на 5.9 час. |  | (c)
88006.932000 | 2.807000 | 2.765000 | -8.448000 | -8.490000 | 1907.000000 | 1993.000000 | 2095.000000 | 1907.000000 | 2765.000000 | 8046а |  | CORR | GENE | 06:12 | 06:26 | 06:43 | 105 | 375 | 10.000000 | EXT | -. Аномалия находится на упругопластическом изгибе: R=365 Дн, максимальное растяжение на 5.9 час. |  | (c)
88007.274000 | 3.149000 | 3.119000 | -8.106000 | -8.136000 | 1565.000000 | 1774.000000 | 1728.000000 | 1565.000000 | 3119.000000 | 8046а |  | CORR | GENE | 05:17 | 05:51 | 05:44 | 66 | 327 | 9.000000 | EXT | -. Аномалия находится на упругопластическом изгибе: R=371 Дн, максимальное растяжение на 5.9 час. |  | (c)
88007.556000 | 3.431000 | 3.381000 | -7.824000 | -7.874000 | 1597.000000 | 1782.000000 | 1856.000000 | 1597.000000 | 3381.000000 | 8046а |  | CORR | GENE | 05:23 | 05:52 | 06:04 | 73 | 517 | 14.000000 | EXT | -. Аномалия находится на упругопластическом изгибе: R=378 Дн, максимальное растяжение на 5.9 час. |  | (c)
88009.025000 | 4.900000 | 4.825000 | -6.355000 | -6.430000 | 1342.000000 | 1439.000000 | 1574.000000 | 1342.000000 | 4825.000000 | 8046а |  | CORR | GENE | 04:41 | 04:57 | 05:19 | 199 | 465 | 13.000000 | EXT | -. Аномалия находится на упругопластическом изгибе: R=447 Дн, максимальное растяжение на 5.8 час. |  | (c)
88010.125000 | 6.000000 | 5.931000 | -5.255000 | -5.324000 | 1141.000000 | 1234.000000 | 1488.000000 | 1141.000000 | 5205.000000 | 8046а |  | CORR | GENE | 04:09 | 04:24 | 05:05 | 119 | 693 | 11.000000 | EXT | -. Аномалия находится на упругопластическом изгибе: R=534 Дн, максимальное растяжение на 5.4 час. |  | (c)
88015.380000 | 0.000000 | -0.024000 | -11.100000 | -11.124000 | -2121.000000 | -1905.000000 | -1726.000000 | 8.823471 |  | 8047а | Нарушение формы кольцевого шва | GWAN |  | 04:20 | 04:55 | 05:24 | 0 | 790 |  | INT | Нарушение формы кольцевого шва. Аномалия находится на упругопластическом изгибе: R=751 Дн, максимальное растяжение на 4.3 час. |  | (c)
88015.603000 | 0.223000 | 0.189000 | -10.877000 | -10.911000 | -992.000000 | -910.000000 | -894.000000 | 56.202562 | 189.000000 | 8047а |  | CORR | GENE | 07:22 | 07:35 | 07:38 | 46 | 197 | 11.000000 | EXT | -. Аномалия находится на упругопластическом изгибе: R=751 Дн, максимальное растяжение на 4.3 час. |  | (c)
88016.623000 | 1.243000 | 1.223000 | -9.857000 | -9.877000 | -679.000000 | -560.000000 | -578.000000 | 30.413130 | 1223.000000 | 8047а |  | CORR | GENE | 08:13 | 08:32 | 08:29 | 58 | 201 | 8.000000 | EXT | -. Аномалия находится на упругопластическом изгибе: R=900 Дн, максимальное растяжение на 4.2 час. |  | (c)
88016.887000 | 1.507000 | 0.997000 | -9.593000 | -10.103000 | -2149.000000 | -2123.000000 | -2109.000000 | 6.548769 | 997.000000 | 8047а |  | CORR | GENE | 04:15 | 04:19 | 04:22 | 1897 | 81 | 10.000000 | EXT | -. Аномалия находится на упругопластическом изгибе: R=946 Дн, максимальное растяжение на 4.2 час. |  | (c)
88016.964000 | 1.584000 | 0.997000 | -9.516000 | -10.103000 | -2154.000000 | -2124.000000 | -2128.000000 | 6.159821 | 997.000000 | 8047а |  | SCC | GENE | 04:14 | 04:19 | 04:19 | 1633 | 53 | 15.000000 | EXT | -. Аномалия находится в зоне сварного шва. Аномалия находится на упругопластическом изгибе: R=946 Дн, максимальное растяжение на 4.2 час. |  | (c)
88018.168000 | 2.788000 | 2.700000 | -8.312000 | -8.400000 | -1585.000000 | -1377.000000 | -1171.000000 | 27.689792 | 2700.000000 | 8047а |  | CORR | GENE | 05:46 | 06:20 | 06:53 | 134 | 828 | 10.000000 | EXT | - |  | (c)
88018.313000 | 2.933000 | 2.900000 | -8.167000 | -8.200000 | -1208.000000 | -1111.000000 | -1034.000000 | 55.393555 | 2900.000000 | 8047а |  | CORR | GENE | 06:47 | 07:03 | 07:15 | 50 | 347 | 12.000000 | EXT | - |  | (c)
88024.191000 | 8.811000 | 8.399000 | -2.289000 | -2.701000 | -2107.000000 | -2084.000000 | -2082.000000 | 9.943012 | 1911.000000 | 8047а |  | CORR | GENE | 04:22 | 04:26 | 04:26 | 790 | 51 | 13.000000 | EXT | - |  | (c)
88025.650000 | 10.270000 | 10.153000 | -0.830000 | -0.947000 | -860.000000 | -545.000000 | -584.000000 | 2.488959 | 793.000000 | 8047а |  | CORR | GENE | 07:43 | 08:34 | 08:28 | 154 | 553 | 10.000000 | EXT | - |  | (c)
88027.018000 | 0.538000 | 0.363000 | -10.812000 | -10.987000 | -2129.000000 | -2099.000000 | -2100.000000 | 8.165971 | 363.000000 | 8048 |  | CORR | GENE | 03:38 | 03:43 | 03:43 | 299 | 58 | 10.000000 | EXT | - |  | (c)
88040.037000 | 2.207000 | 2.139000 | -9.063000 | -9.131000 | -1308.000000 | -1046.000000 | -968.000000 | 23.219106 | 2139.000000 | 8049 |  | CORR | GENE | 07:43 | 08:25 | 08:38 | 137 | 680 | 10.000000 | EXT | - |  | (c)
88041.462000 | 3.632000 | 3.575000 | -7.638000 | -7.695000 | -999.000000 | -858.000000 | -836.000000 | 41.119299 | 3575.000000 | 8049 |  | CORR | GENE | 08:33 | 08:55 | 08:59 | 71 | 326 | 10.000000 | EXT | - |  | (c)
88042.338000 | 4.508000 | 4.481000 | -6.762000 | -6.789000 | -761.000000 | -536.000000 | -555.000000 | 11.548638 | 4481.000000 | 8049 |  | CORR | GENE | 09:11 | 09:47 | 09:44 | 55 | 412 | 9.000000 | EXT | - |  | (c)
88042.590000 | 4.760000 | 4.388000 | -6.510000 | -6.882000 | -2185.000000 | -2149.000000 | -2135.000000 | 3.651706 | 4388.000000 | 8049 |  | SCC | GENE | 05:21 | 05:27 | 05:29 | 1286 | 100 | 15.000000 | EXT | -. Аномалия находится в зоне сварного шва. |  | (b)
88043.118000 | 5.288000 | 5.170000 | -5.982000 | -6.100000 | -1400.000000 | -954.000000 | -1076.000000 | 34.580369 | 5170.000000 | 8049 |  | CORR | GENE | 07:28 | 08:40 | 08:20 | 143 | 648 | 9.000000 | EXT | - |  | (c)
88043.153000 | 5.323000 | 4.504000 | -5.947000 | -6.766000 | -2175.000000 | -2121.000000 | -2126.000000 | 4.518063 | 4504.000000 | 8049 |  | CORR | GENE | 05:23 | 05:31 | 05:31 | 1084 | 98 | 11.000000 | EXT | - |  | (c)
88044.602000 | 6.772000 | 6.674000 | -4.498000 | -4.596000 | 2128.000000 | 2161.000000 | 2149.000000 | 4.923636 | 4456.000000 | 8049 |  | CORR | AXGR | 04:57 | 05:03 | 05:01 | 140 | 42 | 9.000000 | EXT | - |  | (c)
88044.945000 | 7.115000 | 7.115000 | -4.155000 | -4.155000 | 1444.000000 | 1682.000000 | 1680.000000 | 25.340301 | 4093.000000 | 8049 |  | CORR | GENE | 03:07 | 03:45 | 03:45 | 62 | 473 | 10.000000 | EXT | - |  | (c)
88046.508000 | 8.678000 | 8.661000 | -2.592000 | -2.609000 | -1331.000000 | -1029.000000 | -1138.000000 | 60.753312 | 2524.000000 | 8049 |  | CORR | GENE | 07:39 | 08:28 | 08:10 | 85 | 385 | 9.000000 | EXT | - |  | (c)
88048.692000 | 10.862000 | 10.844000 | -0.408000 | -0.426000 | -1476.000000 | -1272.000000 | -1320.000000 | 60.871970 | 363.000000 | 8049 |  | CORR | GENE | 07:16 | 07:48 | 07:41 | 63 | 313 | 13.000000 | EXT | - |  | (c)
88049.033000 | 11.203000 | 11.128000 | -0.067000 | -0.142000 | -1247.000000 | -1091.000000 | -950.000000 | 28.693009 | 49.000000 | 8049 |  | CORR | GENE | 07:53 | 08:18 | 08:40 | 93 | 594 | 12.000000 | EXT | - |  | (c)
88049.141000 | 0.041000 | 0.024000 | -11.274000 | -11.291000 | 1446.000000 | 1660.000000 | 2040.000000 | 0.000000 | 24.000000 | 8050 |  | CORR | GENE | 03:11 | 03:46 | 04:47 | 165 | 1188 | 12.000000 | EXT | - |  | (c)
88051.852000 | 2.752000 | 2.733000 | -8.563000 | -8.582000 | -1022.000000 | -961.000000 | -945.000000 | 63.854585 | 2733.000000 | 8050 |  | CORR | СIGR | 08:33 | 08:43 | 08:45 | 44 | 154 | 8.000000 | EXT | - |  | (c)
88052.174000 | 3.074000 | 3.048000 | -8.241000 | -8.267000 | -997.000000 | -959.000000 | -822.000000 | 37.922132 | 3048.000000 | 8050 |  | CORR | СIGR | 08:37 | 08:43 | 09:05 | 42 | 352 | 8.000000 | EXT | - |  | (c)
88052.996000 | 3.896000 | 3.869000 | -7.419000 | -7.446000 | -1429.000000 | -1316.000000 | -1305.000000 | 64.669960 | 3869.000000 | 8050 |  | CORR | GENE | 07:27 | 07:45 | 07:47 | 56 | 249 | 9.000000 | EXT | - |  | (c)
88054.379000 | 5.279000 | 5.242000 | -6.036000 | -6.073000 | -1234.000000 | -961.000000 | -1008.000000 | 44.882530 | 5242.000000 | 8050 |  | CORR | GENE | 07:59 | 08:43 | 08:35 | 94 | 452 | 10.000000 | EXT | - |  | (c)
88062.228000 | 1.813000 | 1.774000 | -9.502000 | -9.541000 | 1618.000000 | 1700.000000 | 1690.000000 | 31.991125 | 1774.000000 | 8051 |  | CORR | GENE | 06:25 | 06:38 | 06:37 | 73 | 144 | 12.000000 | EXT | - |  | (c)
88063.592000 | 3.177000 | 2.681000 | -8.138000 | -8.634000 | 2131.000000 | 2161.000000 | 2157.000000 | 1.929522 | 2681.000000 | 8051 |  | CORR | GENE | 07:48 | 07:53 | 07:52 | 1382 | 50 | 9.000000 | EXT | - |  | (c)
88065.328000 | 4.913000 | 4.609000 | -6.402000 | -6.706000 | 2119.000000 | 2157.000000 | 2147.000000 | 2.191000 | 4609.000000 | 8051 |  | CORR | GENE | 07:46 | 07:52 | 07:51 | 888 | 56 | 11.000000 | EXT | - |  | (c)
88068.291000 | 7.876000 | 7.824000 | -3.439000 | -3.491000 | 434.000000 | 594.000000 | 595.000000 | 35.055173 | 3369.000000 | 8051 |  | CORR | GENE | 03:14 | 03:40 | 03:40 | 122 | 321 | 12.000000 | EXT | - |  | (c)
88074.351000 | 2.621000 | 2.588000 | -8.774000 | -8.807000 | -847.000000 | -601.000000 | -694.000000 | 31.253394 | 2588.000000 | 8052 |  | CORR | GENE | 08:47 | 09:26 | 09:11 | 73 | 306 | 8.000000 | EXT | - |  | (c)
88076.140000 | 4.410000 | 4.369000 | -6.985000 | -7.026000 | -2138.000000 | -2091.000000 | -2046.000000 | 7.446065 | 4369.000000 | 8052 |  | CORR | GENE | 05:18 | 05:26 | 05:33 | 68 | 184 | 9.000000 | EXT | - |  | (c)
88076.144000 | 4.414000 | 4.333000 | -6.981000 | -7.062000 | -1507.000000 | -1258.000000 | -959.000000 | 0.000000 | 4333.000000 | 8052 |  | CORR | GENE | 07:00 | 07:40 | 08:29 | 187 | 1095 | 8.000000 | EXT | - |  | (c)
88076.524000 | 4.794000 | 4.339000 | -6.601000 | -7.056000 | 2107.000000 | 2145.000000 | 2138.000000 | 4.904908 | 4339.000000 | 8052 |  | CORR | GENE | 04:43 | 04:50 | 04:48 | 1089 | 63 | 10.000000 | EXT | - |  | (c)
88076.666000 | 4.936000 | 4.918000 | -6.459000 | -6.477000 | -2200.000000 | -2144.000000 | -2112.000000 | 2.471753 | 4918.000000 | 8052 |  | CORR | СIGR | 05:08 | 05:17 | 05:23 | 43 | 176 | 9.000000 | EXT | - |  | (c)
88094.629000 | 0.109000 | 0.057000 | -10.881000 | -10.933000 | -2148.000000 | -1969.000000 | -1822.000000 | 32.990306 | 57.000000 | 8054 |  | CORR | GENE | 07:58 | 08:27 | 08:50 | 102 | 652 | 14.000000 | EXT | -. Аномалия находится на упругопластическом изгибе: R=683 Дн, максимальное растяжение на 11.3 час. |  | (c)
88096.483000 | 1.963000 | 1.694000 | -9.027000 | -9.296000 | -2230.000000 | -2227.000000 | -2195.000000 | 2.890637 | 1694.000000 | 8054 |  | CORR | GENE | 07:45 | 07:45 | 07:50 | 422 | 71 | 12.000000 | EXT | -. Аномалия находится на упругопластическом изгибе: R=533 Дн, максимальное растяжение на 11.2 час. |  | (c)
88098.619000 | 4.099000 | 3.732000 | -6.891000 | -7.258000 | -2185.000000 | -2144.000000 | -2145.000000 | 6.904193 | 3732.000000 | 8054 |  | CORR | GENE | 07:52 | 07:58 | 07:58 | 646 | 80 | 10.000000 | EXT | -. Аномалия находится на упругопластическом изгибе: R=441 Дн, максимальное растяжение на 11.3 час. |  | (c)
88105.510000 | 0.000000 | -0.036000 | -11.625000 | -11.661000 | 708.000000 | 966.000000 | 952.000000 | 708.000000 |  | 8055 | Смещение кромок | GWAN |  | 07:45 | 08:27 | 08:25 | 0 | 488 | 2.574000 | EXT | Смещение кромок. Вовнутрь. Величина смещения - 2.6 мм. Аномалия находится на упругопластическом изгибе: R=864 Дн, максимальное растяжение на 0.1 час. |  | (c)
88105.655000 | 0.145000 | 0.083000 | -11.480000 | -11.542000 | -1030.000000 | -818.000000 | -765.000000 | 499.000000 | 83.000000 | 8055 |  | CORR | GENE | 03:05 | 03:39 | 03:48 | 101 | 531 | 10.000000 | EXT | -. Аномалия находится на упругопластическом изгибе: R=899 Дн, максимальное растяжение на 0.1 час. |  | (c)
88117.057000 | 11.547000 | 11.497000 | -0.078000 | -0.128000 | 461.000000 | 719.000000 | 707.000000 | 461.000000 | 44.000000 | 8055 |  | CORR | GENE | 07:06 | 07:47 | 07:45 | 84 | 491 | 12.000000 | EXT | - |  | (c)
88117.091000 | 11.581000 | 11.522000 | -0.044000 | -0.103000 | -940.000000 | -490.000000 | -630.000000 | 319.000000 | 13.000000 | 8055 |  | CORR | GENE | 03:19 | 04:32 | 04:09 | 90 | 622 | 12.000000 | EXT | - |  | (c)
88117.234000 | 0.099000 | 0.045000 | -11.301000 | -11.355000 | 1625.000000 | 1724.000000 | 1793.000000 | 1625.000000 | 45.000000 | 8056 |  | CORR | GENE | 07:21 | 07:37 | 07:48 | 85 | 336 | 10.000000 | EXT | -. Аномалия находится на отводе. |  | (c)
88117.688000 | 0.553000 | 0.485000 | -10.847000 | -10.915000 | 444.000000 | 631.000000 | 694.000000 | 444.000000 | 485.000000 | 8056 |  | CORR | GENE | 04:10 | 04:40 | 04:50 | 190 | 500 | 9.000000 | EXT | -. Аномалия находится на отводе. |  | (c)
88129.495000 | 0.960000 | 0.893000 | -10.275000 | -10.342000 | -1773.000000 | -1492.000000 | -1504.000000 | 36.887025 | 893.000000 | 8057а |  | CORR | GENE | 05:28 | 06:13 | 06:11 | 154 | 539 | 11.000000 | EXT | - |  | (c)
88133.270000 | 4.735000 | 4.710000 | -6.500000 | -6.525000 | -1983.000000 | -1894.000000 | -1805.000000 | 19.980432 | 4710.000000 | 8057а |  | CORR | GENE | 04:54 | 05:08 | 05:23 | 128 | 356 | 10.000000 | EXT | - |  | (c)
88133.594000 | 5.059000 | 4.966000 | -6.176000 | -6.269000 | -1047.000000 | -934.000000 | -869.000000 | 41.416229 | 4966.000000 | 8057а |  | CORR | GENE | 07:25 | 07:43 | 07:54 | 124 | 356 | 8.000000 | EXT | - |  | (c)
88138.841000 | 10.306000 | 10.260000 | -0.929000 | -0.975000 | -504.000000 | -423.000000 | -376.000000 | 9.657906 | 906.000000 | 8057а |  | CORR | GENE | 08:53 | 09:06 | 09:13 | 69 | 256 | 9.000000 | EXT | -. Аномалия находится на упругопластическом изгибе: R=413 Дн, максимальное растяжение на 5.2 час. |  | (c)
88141.166000 | 1.396000 | 1.369000 | -0.684000 | -0.711000 | -1516.000000 | -1391.000000 | -1374.000000 | 1232.000000 | 607.000000 | 8057б |  | CORR | GENE | 09:39 | 09:59 | 10:02 | 104 | 284 | 9.000000 | EXT | -. Аномалия находится на упругопластическом изгибе: R=330 Дн, максимальное растяжение на 5.3 час. |  | (c)
88141.569000 | 1.799000 | 1.772000 | -0.281000 | -0.308000 | -1549.000000 | -1282.000000 | -1362.000000 | 1175.000000 | 249.000000 | 8057б |  | CORR | GENE | 09:34 | 10:17 | 10:04 | 59 | 375 | 9.000000 | EXT | -. Аномалия находится на упругопластическом изгибе: R=320 Дн, максимальное растяжение на 5.3 час. |  | (c)
88141.850000 | 0.000000 | -0.032000 | -7.400000 | -7.432000 | 2131.000000 | -2086.000000 | -2147.000000 | 1963.000000 |  | 8058а | Нарушение формы кольцевого шва | GWAN |  | 05:13 | 05:52 | 05:42 | 0 | 368 |  | INT | Нарушение формы кольцевого шва. Аномалия находится на упругопластическом изгибе: R=315 Дн, максимальное растяжение на 5.4 час. |  | (c)
88150.827000 | 1.577000 | 1.258000 | -0.518000 | -0.837000 | 1415.000000 | 1479.000000 | 1537.000000 | 1415.000000 | 212.000000 | 8058б |  | CORR | GENE | 02:09 | 02:19 | 02:28 | 625 | 245 | 12.000000 | EXT | -. Аномалия находится на упругопластическом изгибе: R=217 Дн, максимальное растяжение на 6.5 час. |  | (c)
88151.252000 | 2.002000 | 1.715000 | -0.093000 | -0.380000 | 2.000000 | 12.000000 | 14.000000 | 2.000000 | 36.000000 | 8058б |  | LWAN |  | 10:21 | 10:22 | 10:23 | 344 | 24 | 15.828122 | INT | -. Эквивалент потери металла 16%. Аномалия находится на упругопластическом изгибе: R=224 Дн, максимальное растяжение на 6.4 час. |  | (c)
88152.429000 | 1.084000 | 1.005000 | -9.816000 | -9.895000 | -1650.000000 | -1492.000000 | -1367.000000 | 69.688786 | 1005.000000 | 8059а |  | CORR | GENE | 08:30 | 08:56 | 09:16 | 135 | 566 | 11.000000 | EXT | -. Аномалия находится на упругопластическом изгибе: R=250 Дн, максимальное растяжение на 6.4 час. |  | (c)
88153.859000 | 2.514000 | 2.471000 | -8.386000 | -8.429000 | 580.000000 | 671.000000 | 815.000000 | 46.834627 | 2471.000000 | 8059а |  | CORR | GENE | 02:30 | 02:45 | 03:08 | 78 | 470 | 12.000000 | EXT | -. Аномалия находится на упругопластическом изгибе: R=321 Дн, максимальное растяжение на 6.4 час. |  | (c)
88156.203000 | 4.858000 | 4.671000 | -6.042000 | -6.229000 | 1047.000000 | 1206.000000 | 1230.000000 | 51.224098 | 4671.000000 | 8059а |  | CORR | GENE | 03:46 | 04:11 | 04:15 | 470 | 366 | 11.000000 | EXT | -. Аномалия находится на упругопластическом изгибе: R=705 Дн, максимальное растяжение на 5.6 час. |  | (c)
88162.245000 | 0.000000 | -0.038000 | -11.570000 | -11.608000 | -1318.000000 | -1162.000000 | -1083.000000 | 848.000000 |  | 8060 | Нарушение формы кольцевого шва | GWAN |  | 02:48 | 03:13 | 03:26 | 0 | 470 |  | EXT | Нарушение формы кольцевого шва |  | (c)
88162.245000 | 0.000000 | -0.031000 | -11.570000 | -11.601000 | 944.000000 | 1243.000000 | 1313.000000 | 944.000000 |  | 8060 | Смещение кромок | GWAN |  | 08:53 | 09:41 | 09:53 | 0 | 738 | 2.714000 | EXT | Смещение кромок. Вовнутрь. Величина смещения - 2.7 мм. |  | (c)
88162.245000 | 0.000000 | -0.036000 | -11.570000 | -11.606000 | 1841.000000 | 1957.000000 | 1934.000000 | 1841.000000 |  | 8060 | Смещение кромок | GWAN |  | 11:18 | 11:37 | 11:33 | 0 | 186 | 2.557000 | EXT | Смещение кромок. Наружу. Величина смещения - 2.6 мм. |  | (c)
88180.612000 | 6.797000 | 6.783000 | -4.233000 | -4.247000 | 1809.000000 | 2091.000000 | 2023.000000 | 0.000000 | 4102.000000 | 8061 |  | CORR | GENE | 07:32 | 08:18 | 08:07 | 145 | 428 | 10.000000 | EXT | - |  | (c)
88193.069000 | 8.224000 | 8.195000 | -3.396000 | -3.425000 | -1626.000000 | -1525.000000 | -1493.000000 | 1359.000000 | 3344.000000 | 8062 |  | CORR | GENE | 08:27 | 08:43 | 08:49 | 81 | 267 | 8.000000 | EXT | - |  | (c)
88196.441000 | 11.596000 | 11.516000 | -0.024000 | -0.104000 | 1668.000000 | 1921.000000 | 1873.000000 | 1668.000000 | 24.000000 | 8062 |  | CORR | GENE | 05:19 | 06:00 | 05:52 | 80 | 410 | 9.000000 | EXT | - |  | (c)
88198.503000 | 2.038000 | 1.294000 | -9.477000 | -10.221000 | -1983.000000 | -1946.000000 | -1911.000000 | 1839.000000 | 1294.000000 | 8063 |  | CORR | GENE | 03:34 | 03:40 | 03:46 | 1054 | 144 | 12.000000 | EXT | -. Аномалия находится на отводе. |  | (c)
88207.917000 | 11.452000 | 11.416000 | -0.063000 | -0.099000 | 2181.000000 | -2117.000000 | -1946.000000 | 1611.000000 | 49.000000 | 8063 |  | CORR | GENE | 02:46 | 03:12 | 03:40 | 50 | 669 | 10.000000 | EXT | -. Аномалия находится на отводе. |  | (c)
88208.049000 | 0.069000 | 0.069000 | -11.196000 | -11.196000 | -104.000000 | 187.000000 | 100.000000 | 0.000000 | 69.000000 | 8064 |  | CORR | GENE | 02:58 | 03:45 | 03:31 | 91 | 409 | 10.000000 | EXT | - |  | (c)
88210.395000 | 2.415000 | 2.406000 | -8.850000 | -8.859000 | 850.000000 | 872.000000 | 872.000000 | 850.000000 | 2406.000000 | 8064 |  | CORR | PITT | 05:32 | 05:36 | 05:36 | 26 | 43 | 11.000000 | EXT | - |  | (c)
88210.495000 | 2.515000 | 2.476000 | -8.750000 | -8.789000 | 30.000000 | 373.000000 | 272.000000 | 30.000000 | 2476.000000 | 8064 |  | CORR | GENE | 03:20 | 04:15 | 03:59 | 81 | 485 | 8.000000 | EXT | - |  | (c)
88241.743000 | 11.283000 | 11.198000 | -0.097000 | -0.182000 | -1854.000000 | -1663.000000 | -1610.000000 | 1366.000000 | 69.000000 | 8066 |  | CORR | GENE | 07:17 | 07:48 | 07:56 | 113 | 488 | 9.000000 | EXT | - |  | (c)
88253.330000 | 11.490000 | 11.455000 | -0.125000 | -0.160000 | 1572.000000 | 1810.000000 | 1711.000000 | 1572.000000 | 105.000000 | 8067 |  | CORR | GENE | 05:12 | 05:51 | 05:35 | 55 | 278 | 12.000000 | EXT | - |  | (c)
88260.325000 | 6.870000 | 6.816000 | -4.555000 | -4.609000 | 1300.000000 | 1377.000000 | 1441.000000 | 1300.000000 | 4490.000000 | 8068 |  | CORR | GENE | 06:37 | 06:50 | 07:00 | 119 | 282 | 10.000000 | EXT | -. Аномалия находится на отводе. |  | (c)
88264.794000 | 11.339000 | 11.236000 | -0.086000 | -0.189000 | 1543.000000 | 1564.000000 | 1568.000000 | 1543.000000 | 31.000000 | 8068 |  | CORR | GENE | 07:17 | 07:20 | 07:21 | 158 | 50 | 12.000000 | EXT | -. Аномалия находится на отводе. |  | (c)
88266.267000 | 1.387000 | 1.193000 | -9.533000 | -9.727000 | 2170.000000 | -2078.000000 | -2025.000000 | 1759.000000 | 1193.000000 | 8069 |  | CORR | GENE | 01:34 | 02:08 | 02:17 | 302 | 532 | 10.000000 | EXT | - |  | (c)
88277.569000 | 1.769000 | 1.746000 | -9.491000 | -9.514000 | -889.000000 | -719.000000 | -627.000000 | 8.452195 | 1746.000000 | 8070 |  | CORR | GENE | 06:57 | 07:25 | 07:40 | 124 | 523 | 8.000000 | EXT | - |  | (c)
88284.086000 | 8.286000 | 8.252000 | -2.974000 | -3.008000 | -518.000000 | -445.000000 | -424.000000 | 18.974904 | 2943.000000 | 8070 |  | CORR | GENE | 07:57 | 08:09 | 08:13 | 65 | 188 | 8.000000 | EXT | -. Аномалия находится на упругопластическом изгибе: R=729 Дн, максимальное растяжение на 5.3 час. |  | (c)
88309.087000 | 0.032000 | 0.015000 | -11.138000 | -11.155000 | -43.000000 | 112.000000 | 130.000000 | 0.000000 | 15.000000 | 8073 | Дефект проката | MIAN | СIGR | 01:27 | 01:52 | 01:55 | 41 | 345 | 13.628420 | EXT | Дефект проката. Эквивалент потери металла 14%. |  | (c)
88309.260000 | 0.205000 | 0.159000 | -10.965000 | -11.011000 | 2003.000000 | 2150.000000 | 2092.000000 | 0.000000 | 159.000000 | 8073 |  | CORR | GENE | 06:57 | 07:21 | 07:12 | 62 | 177 | 8.000000 | EXT | - |  | (c)
88310.332000 | 1.277000 | 0.605000 | -9.893000 | -10.565000 | 1969.000000 | 2018.000000 | 2067.000000 | 0.000000 | 605.000000 | 8073 |  | CORR | GENE | 06:52 | 07:00 | 07:08 | 923 | 196 | 13.000000 | EXT | - |  | (c)
88311.991000 | 2.936000 | 2.280000 | -8.234000 | -8.890000 | 1812.000000 | 1845.000000 | 1929.000000 | 5.358769 | 2280.000000 | 8073 |  | CORR | GENE | 06:26 | 06:32 | 06:45 | 1319 | 235 | 11.000000 | EXT | - |  | (c)
88314.119000 | 5.064000 | 4.901000 | -6.106000 | -6.269000 | 2104.000000 | 2130.000000 | 2145.000000 | 0.360805 | 4901.000000 | 8073 |  | CORR | GENE | 07:14 | 07:18 | 07:20 | 406 | 81 | 11.000000 | EXT | - |  | (c)
88315.461000 | 6.406000 | 6.359000 | -4.764000 | -4.811000 | 2036.000000 | 2151.000000 | 2113.000000 | 0.000000 | 4751.000000 | 8073 |  | CORR | GENE | 07:03 | 07:21 | 07:15 | 60 | 154 | 8.000000 | EXT | - |  | (c)
88316.188000 | 7.133000 | 6.814000 | -4.037000 | -4.356000 | 2120.000000 | 2168.000000 | 2159.000000 | 0.000000 | 3648.000000 | 8073 |  | CORR | GENE | 07:16 | 07:24 | 07:23 | 708 | 78 | 12.000000 | EXT | - |  | (c)
88316.640000 | 7.585000 | 7.549000 | -3.585000 | -3.621000 | 1914.000000 | 2089.000000 | 2052.000000 | 0.000000 | 3560.000000 | 8073 |  | CORR | GENE | 06:43 | 07:11 | 07:05 | 61 | 277 | 9.000000 | EXT | - |  | (c)
88319.229000 | 10.174000 | 9.980000 | -0.996000 | -1.190000 | 2222.000000 | 2222.000000 | -2219.000000 | 0.921949 | 261.000000 | 8073 |  | CORR | AXGR | 07:33 | 07:33 | 07:36 | 929 | 40 | 9.000000 | EXT | - |  | (c)
88319.642000 | 10.587000 | 10.358000 | -0.583000 | -0.812000 | 1865.000000 | 1905.000000 | 1920.000000 | 16.176337 | 451.000000 | 8073 |  | CORR | GENE | 06:35 | 06:42 | 06:44 | 361 | 110 | 8.000000 | EXT | - |  | (c)
88320.098000 | 11.043000 | 11.018000 | -0.127000 | -0.152000 | 1837.000000 | 2069.000000 | 1988.000000 | 0.000000 | 118.000000 | 8073 |  | CORR | СIGR | 06:31 | 07:08 | 06:55 | 34 | 303 | 8.000000 | EXT | - |  | (c)
88324.083000 | 3.858000 | 3.640000 | -7.297000 | -7.515000 | -1588.000000 | -1539.000000 | -1540.000000 | 51.843047 | 3640.000000 | 8074 |  | CORR | GENE | 06:55 | 07:03 | 07:02 | 345 | 97 | 8.000000 | EXT | - |  | (c)
88328.570000 | 8.345000 | 8.291000 | -2.810000 | -2.864000 | -1643.000000 | -1485.000000 | -1437.000000 | 47.426326 | 2773.000000 | 8074 |  | CORR | GENE | 06:46 | 07:11 | 07:19 | 91 | 411 | 15.000000 | EXT | - |  | (c)
88329.587000 | 9.362000 | 9.107000 | -1.793000 | -2.048000 | -1914.000000 | -1856.000000 | -1691.000000 | 25.511706 | 1773.000000 | 8074 |  | CORR | GENE | 06:02 | 06:11 | 06:38 | 275 | 446 | 10.000000 | EXT | - |  | (c)
88330.529000 | 10.304000 | 10.216000 | -0.851000 | -0.939000 | -1736.000000 | -1638.000000 | -1506.000000 | 39.895208 | 827.000000 | 8074 |  | CORR | GENE | 06:31 | 06:47 | 07:08 | 112 | 461 | 8.000000 | EXT | - |  | (c)
88331.263000 | 11.038000 | 10.975000 | -0.117000 | -0.180000 | -1605.000000 | -1425.000000 | -1429.000000 | 50.484452 | 111.000000 | 8074 |  | CORR | GENE | 06:52 | 07:21 | 07:20 | 69 | 351 | 12.000000 | EXT | - |  | (c)
88332.776000 | 1.396000 | 1.356000 | -9.954000 | -9.994000 | -1421.000000 | -1152.000000 | -1251.000000 | 65.349544 | 1356.000000 | 8075 |  | CORR | GENE | 06:46 | 07:29 | 07:13 | 75 | 340 | 11.000000 | EXT | - |  | (c)
88334.019000 | 2.639000 | 2.433000 | -8.711000 | -8.917000 | -1263.000000 | -1206.000000 | -1219.000000 | 78.099872 | 2433.000000 | 8075 |  | CORR | GENE | 07:11 | 07:20 | 07:18 | 461 | 88 | 10.000000 | EXT | - |  | (c)
88335.948000 | 4.568000 | 3.705000 | -6.782000 | -7.645000 | -1457.000000 | -1370.000000 | -1318.000000 | 62.444406 | 3705.000000 | 8075 |  | CORR | GENE | 06:40 | 06:54 | 07:02 | 1029 | 277 | 10.000000 | EXT | - |  | (c)
88336.635000 | 5.255000 | 5.234000 | -6.095000 | -6.116000 | -1493.000000 | -1186.000000 | -1291.000000 | 59.539268 | 5234.000000 | 8075 |  | CORR | GENE | 06:34 | 07:24 | 07:07 | 86 | 403 | 11.000000 | EXT | - |  | (c)
88336.984000 | 5.604000 | 5.547000 | -5.746000 | -5.803000 | -1130.000000 | -1029.000000 | -954.000000 | 48.647331 | 5547.000000 | 8075 |  | CORR | GENE | 07:33 | 07:49 | 08:01 | 77 | 352 | 13.000000 | EXT | - |  | (c)
88338.238000 | 6.858000 | 6.831000 | -4.492000 | -4.519000 | -1513.000000 | -1421.000000 | -1356.000000 | 57.892400 | 4430.000000 | 8075 |  | CORR | GENE | 06:31 | 06:46 | 06:56 | 89 | 314 | 11.000000 | EXT | - |  | (c)
88338.967000 | 7.587000 | 7.525000 | -3.763000 | -3.825000 | -1443.000000 | -1192.000000 | -1146.000000 | 44.559624 | 3662.000000 | 8075 |  | CORR | GENE | 06:42 | 07:23 | 07:30 | 163 | 594 | 14.000000 | EXT | - |  | (c)
88341.612000 | 10.232000 | 10.197000 | -1.118000 | -1.153000 | -1335.000000 | -1161.000000 | -1120.000000 | 55.497097 | 1067.000000 | 8075 |  | CORR | GENE | 07:00 | 07:28 | 07:34 | 86 | 432 | 9.000000 | EXT | - |  | (c)
88342.671000 | 11.291000 | 11.192000 | -0.059000 | -0.158000 | -1467.000000 | -1267.000000 | -1333.000000 | 61.624793 | 18.000000 | 8075 |  | CORR | GENE | 06:38 | 07:11 | 07:00 | 140 | 268 | 15.000000 | EXT | - |  | (c)
88350.702000 | 7.972000 | 7.933000 | -3.478000 | -3.517000 | -1412.000000 | -1266.000000 | -1243.000000 | 66.048076 | 3442.000000 | 8076 |  | CORR | GENE | 07:09 | 07:32 | 07:36 | 75 | 337 | 9.000000 | EXT | - |  | (c)
88352.040000 | 9.310000 | 9.267000 | -2.140000 | -2.183000 | 2215.000000 | -2146.000000 | -2136.000000 | 0.000000 | 2113.000000 | 8076 |  | CORR | GENE | 04:54 | 05:10 | 05:12 | 70 | 221 | 9.000000 | EXT | - |  | (c)
88354.255000 | 0.075000 | 0.045000 | -11.115000 | -11.145000 | -2173.000000 | -2144.000000 | -2046.000000 | 14.868787 | 45.000000 | 8077 |  | CORR | GENE | 07:26 | 07:31 | 07:47 | 53 | 254 | 16.000000 | EXT | - |  | (c)
88365.169000 | 10.989000 | 10.810000 | -0.201000 | -0.380000 | -2226.000000 | -2202.000000 | -2181.000000 | 4.016154 | 63.000000 | 8077 |  | CORR | GENE | 07:18 | 07:21 | 07:25 | 317 | 90 | 13.000000 | EXT | - |  | (c)
88367.872000 | 2.502000 | 2.453000 | -8.798000 | -8.847000 | -1986.000000 | -1864.000000 | -1751.000000 | 38.660220 | 2453.000000 | 8078 |  | CORR | GENE | 07:13 | 07:33 | 07:51 | 114 | 469 | 8.000000 | EXT | - |  | (c)
88368.643000 | 3.273000 | 3.237000 | -8.027000 | -8.063000 | -1929.000000 | -1762.000000 | -1777.000000 | 36.623208 | 3237.000000 | 8078 |  | CORR | GENE | 07:22 | 07:49 | 07:47 | 79 | 304 | 11.000000 | EXT | - |  | (c)
88369.050000 | 3.680000 | 3.598000 | -7.620000 | -7.702000 | -2019.000000 | -1903.000000 | -1759.000000 | 38.012768 | 3598.000000 | 8078 |  | CORR | GENE | 07:07 | 07:26 | 07:49 | 128 | 520 | 10.000000 | EXT | - |  | (c)
88370.166000 | 4.796000 | 4.766000 | -6.504000 | -6.534000 | -1913.000000 | -1620.000000 | -1688.000000 | 43.791171 | 4766.000000 | 8078 |  | CORR | GENE | 07:25 | 08:12 | 08:01 | 83 | 449 | 11.000000 | EXT | - |  | (c)
88370.557000 | 5.187000 | 5.161000 | -6.113000 | -6.139000 | -1754.000000 | -1618.000000 | -1597.000000 | 51.164554 | 5161.000000 | 8078 |  | CORR | GENE | 07:50 | 08:12 | 08:16 | 50 | 316 | 11.000000 | EXT | - |  | (c)
88371.770000 | 6.400000 | 6.345000 | -4.900000 | -4.955000 | -1966.000000 | -1897.000000 | -1877.000000 | 28.553046 | 4844.000000 | 8078 |  | CORR | GENE | 07:16 | 07:27 | 07:30 | 111 | 179 | 10.000000 | EXT | - |  | (c)
88373.714000 | 8.344000 | 8.284000 | -2.956000 | -3.016000 | -2038.000000 | -1863.000000 | -1765.000000 | 37.581342 | 2928.000000 | 8078 |  | CORR | GENE | 07:04 | 07:33 | 07:49 | 88 | 547 | 9.000000 | EXT | - |  | (c)
88375.672000 | 10.302000 | 10.225000 | -0.998000 | -1.075000 | -2073.000000 | -1941.000000 | -1810.000000 | 33.917177 | 977.000000 | 8078 |  | CORR | GENE | 06:59 | 07:20 | 07:41 | 98 | 526 | 8.000000 | EXT | - |  | (c)
88376.519000 | 11.149000 | 11.117000 | -0.151000 | -0.183000 | 2147.000000 | -2006.000000 | -2091.000000 | 11.239042 | 108.000000 | 8078 |  | CORR | GENE | 06:20 | 07:10 | 06:56 | 75 | 445 | 10.000000 | EXT | - |  | (c)
88378.482000 | 1.812000 | 1.790000 | -9.728000 | -9.750000 | 1940.000000 | 2039.000000 | 2067.000000 | 1940.000000 | 1790.000000 | 8079 |  | CORR | GENE | 07:43 | 07:59 | 08:04 | 55 | 255 | 9.000000 | EXT | -. Аномалия находится на отводе. |  | (c)
88381.910000 | 5.240000 | 5.233000 | -6.300000 | -6.307000 | -2019.000000 | -1894.000000 | -1900.000000 | 1782.000000 | 5233.000000 | 8079 |  | CORR | СIGR | 09:04 | 09:24 | 09:23 | 34 | 237 | 10.000000 | EXT | -. Аномалия находится на отводе. |  | (c)
88388.119000 | 11.449000 | 11.391000 | -0.091000 | -0.149000 | 1369.000000 | 1875.000000 | 1679.000000 | 1369.000000 | 61.000000 | 8079 |  | CORR | GENE | 06:11 | 07:32 | 07:01 | 88 | 620 | 14.000000 | EXT | -. Аномалия находится на отводе. |  | (c)
88388.314000 | 0.104000 | 0.046000 | -11.391000 | -11.449000 | 1692.000000 | 1916.000000 | 1948.000000 | 1692.000000 | 46.000000 | 8080 |  | CORR | GENE | 05:22 | 05:58 | 06:03 | 101 | 511 | 10.000000 | EXT | - |  | (c)
88398.997000 | 10.787000 | 10.763000 | -0.708000 | -0.732000 | 2115.000000 | -2106.000000 | -2147.000000 | 1947.000000 | 646.000000 | 8080 |  | CORR | GENE | 06:30 | 07:09 | 07:02 | 86 | 399 | 12.000000 | EXT | - |  | (c)
88399.705000 | 0.000000 | -0.016000 | -11.475000 | -11.491000 | 739.000000 | 910.000000 | 855.000000 | 739.000000 |  | 8081 | Смещение кромок | GWAN |  | 04:53 | 05:21 | 05:12 | 0 | 232 | 2.586000 | EXT | Смещение кромок. Наружу. Аномалия находится на отводе. Величина смещения - 2.6 мм. |  | (c)
88399.785000 | 0.080000 | 0.072000 | -11.395000 | -11.403000 | 1438.000000 | 1513.000000 | 1526.000000 | 1438.000000 | 72.000000 | 8081 |  | CORR | СIGR | 06:46 | 06:58 | 07:00 | 42 | 177 | 13.000000 | EXT | -. Аномалия находится на отводе. |  | (c)
88399.854000 | 0.149000 | 0.051000 | -11.326000 | -11.424000 | 503.000000 | 788.000000 | 939.000000 | 503.000000 | 51.000000 | 8081 |  | CORR | GENE | 04:15 | 05:01 | 05:26 | 135 | 873 | 15.000000 | EXT | -. Аномалия находится на отводе. |  | (c)
88400.083000 | 0.378000 | 0.290000 | -11.097000 | -11.185000 | 741.000000 | 1408.000000 | 1217.000000 | 741.000000 | 290.000000 | 8081 |  | CORR | GENE | 04:54 | 06:41 | 06:11 | 181 | 954 | 12.000000 | EXT | -. Аномалия находится на отводе. |  | (c)
88409.673000 | 9.968000 | 9.934000 | -1.507000 | -1.541000 | 1620.000000 | 1633.000000 | 1641.000000 | 1620.000000 | 1482.000000 | 8081 |  | CORR | PITT | 07:16 | 07:18 | 07:19 | 59 | 42 | 11.000000 | EXT | -. Аномалия находится на отводе. |  | (c)
88409.908000 | 10.203000 | 9.974000 | -1.272000 | -1.501000 | 354.000000 | 439.000000 | 424.000000 | 354.000000 | 1022.000000 | 8081 |  | CORR | GENE | 03:51 | 04:05 | 04:03 | 479 | 140 | 10.000000 | EXT | -. Аномалия находится на отводе. |  | (c)
88410.982000 | 11.277000 | 11.186000 | -0.198000 | -0.289000 | 888.000000 | 952.000000 | 925.000000 | 888.000000 | 135.000000 | 8081 |  | CORR | GENE | 05:17 | 05:28 | 05:24 | 154 | 75 | 10.000000 | EXT | -. Аномалия находится на отводе. |  | (c)
88411.075000 | 11.370000 | 11.358000 | -0.105000 | -0.117000 | 827.000000 | 861.000000 | 969.000000 | 827.000000 | 64.000000 | 8081 |  | CORR | GENE | 05:08 | 05:13 | 05:31 | 53 | 284 | 14.000000 | EXT | -. Аномалия находится на отводе. |  | (c)
88411.294000 | 0.114000 | 0.055000 | -11.361000 | -11.420000 | 1765.000000 | 2034.000000 | 2056.000000 | 1765.000000 | 55.000000 | 8082 |  | CORR | GENE | 04:26 | 05:09 | 05:13 | 103 | 582 | 13.000000 | EXT | - |  | (c)
88414.179000 | 2.999000 | 2.902000 | -8.476000 | -8.573000 | 1633.000000 | 1667.000000 | 1676.000000 | 1633.000000 | 2902.000000 | 8082 |  | CORR | GENE | 04:05 | 04:10 | 04:12 | 433 | 85 | 9.000000 | EXT | - |  | (c)
88422.291000 | 11.111000 | 10.941000 | -0.364000 | -0.534000 | -1633.000000 | -1603.000000 | -1599.000000 | 1565.000000 | 215.000000 | 8082 |  | CORR | GENE | 07:18 | 07:22 | 07:23 | 319 | 68 | 8.000000 | EXT | - |  | (c)
88422.655000 | 0.000000 | -0.041000 | -11.320000 | -11.361000 | -1201.000000 | -786.000000 | -760.000000 | 0.000000 |  | 8083 | Смещение кромок | GWAN |  | 06:53 | 08:00 | 08:04 | 0 | 883 | 3.002000 | EXT | Смещение кромок. Наружу. Величина смещения - 3 мм. |  | (c)
88423.803000 | 1.148000 | 0.881000 | -10.172000 | -10.439000 | 2119.000000 | 2163.000000 | 2141.000000 | 5.419554 | 881.000000 | 8083 |  | CORR | AXGR | 03:49 | 03:56 | 03:52 | 480 | 44 | 11.000000 | EXT | - |  | (c)
88423.858000 | 1.203000 | 1.183000 | -10.117000 | -10.137000 | -2227.000000 | -2060.000000 | -2125.000000 | 0.310024 | 1183.000000 | 8083 |  | CORR | GENE | 04:07 | 04:34 | 04:24 | 56 | 203 | 9.000000 | EXT | - |  | (c)
88424.962000 | 2.307000 | 2.233000 | -9.013000 | -9.087000 | -1180.000000 | -1007.000000 | -881.000000 | 22.812518 | 2233.000000 | 8083 |  | CORR | GENE | 06:56 | 07:24 | 07:44 | 99 | 598 | 11.000000 | EXT | - |  | (c)
88425.486000 | 2.831000 | 2.712000 | -8.489000 | -8.608000 | -1236.000000 | -1138.000000 | -974.000000 | 36.251400 | 2712.000000 | 8083 |  | CORR | GENE | 06:47 | 07:03 | 07:29 | 457 | 525 | 11.000000 | EXT | - |  | (c)
88425.913000 | 3.258000 | 3.027000 | -8.062000 | -8.293000 | 1871.000000 | -2150.000000 | 2208.000000 | 0.000000 | 3027.000000 | 8083 |  | CORR | GENE | 03:09 | 04:20 | 04:03 | 307 | 674 | 9.000000 | EXT | - |  | (c)
88430.309000 | 7.654000 | 7.635000 | -3.666000 | -3.685000 | -1005.000000 | -900.000000 | -908.000000 | 57.593477 | 3637.000000 | 8083 |  | CORR | GENE | 07:24 | 07:41 | 07:40 | 48 | 194 | 11.000000 | EXT | - |  | (c)
88430.503000 | 7.848000 | 7.827000 | -3.472000 | -3.493000 | -1089.000000 | -976.000000 | -1007.000000 | 68.124602 | 3460.000000 | 8083 |  | CORR | СIGR | 07:11 | 07:29 | 07:24 | 33 | 163 | 10.000000 | EXT | - |  | (c)
88433.004000 | 10.349000 | 10.092000 | -0.971000 | -1.228000 | -1590.000000 | -1585.000000 | -1569.000000 | 51.714829 | 886.000000 | 8083 |  | CORR | AXGR | 05:50 | 05:51 | 05:53 | 342 | 42 | 10.000000 | EXT | - |  | (c)
88433.884000 | 11.229000 | 11.224000 | -0.091000 | -0.096000 | -1816.000000 | -1767.000000 | -1754.000000 | 33.448608 | 79.000000 | 8083 |  | CORR | СIGR | 05:14 | 05:21 | 05:24 | 17 | 125 | 20.000000 | EXT | - |  | (c)
88434.007000 | 0.032000 | 0.031000 | -10.438000 | -10.439000 | 182.000000 | 581.000000 | 783.000000 | 14.648309 | 31.000000 | 8084 |  | CORR | GENE | 02:49 | 03:54 | 04:26 | 157 | 1203 | 11.000000 | EXT | - |  | (c)
88434.367000 | 0.392000 | 0.347000 | -10.078000 | -10.123000 | 1568.000000 | 1717.000000 | 1700.000000 | 21.485170 | 347.000000 | 8084 |  | CORR | GENE | 06:33 | 06:57 | 06:54 | 83 | 264 | 10.000000 | EXT | - |  | (c)
88434.577000 | 0.602000 | 0.586000 | -9.868000 | -9.884000 | -1895.000000 | -1849.000000 | -1815.000000 | 33.565540 | 586.000000 | 8084 |  | CORR | СIGR | 09:14 | 09:21 | 09:27 | 28 | 162 | 10.000000 | EXT | - |  | (c)
88435.219000 | 1.244000 | 1.195000 | -9.226000 | -9.275000 | 1759.000000 | 1911.000000 | 1944.000000 | 0.000000 | 1195.000000 | 8084 |  | CORR | GENE | 07:04 | 07:28 | 07:34 | 92 | 369 | 8.000000 | EXT | - |  | (c)
88438.480000 | 4.505000 | 4.456000 | -5.965000 | -6.014000 | 1856.000000 | 2117.000000 | 2081.000000 | 0.000000 | 4456.000000 | 8084 |  | CORR | GENE | 07:19 | 08:01 | 07:56 | 90 | 450 | 9.000000 | EXT | - |  | (c)
88440.979000 | 7.004000 | 6.834000 | -3.466000 | -3.636000 | 1953.000000 | 2120.000000 | 2071.000000 | 0.000000 | 3455.000000 | 8084 |  | CORR | GENE | 07:35 | 08:02 | 07:54 | 181 | 237 | 10.000000 | EXT | - |  | (c)
88441.204000 | 7.229000 | 7.160000 | -3.241000 | -3.310000 | 1721.000000 | 1959.000000 | 1933.000000 | 0.000000 | 3230.000000 | 8084 |  | CORR | GENE | 06:58 | 07:36 | 07:32 | 80 | 424 | 10.000000 | EXT | - |  | (c)
88441.534000 | 7.559000 | 7.477000 | -2.911000 | -2.993000 | 1774.000000 | 1884.000000 | 1939.000000 | 0.000000 | 2903.000000 | 8084 |  | CORR | GENE | 07:06 | 07:24 | 07:33 | 90 | 331 | 10.000000 | EXT | - |  | (c)
88441.644000 | 7.669000 | 7.647000 | -2.801000 | -2.823000 | 947.000000 | 1018.000000 | 1026.000000 | 76.444411 | 2772.000000 | 8084 |  | CORR | GENE | 04:53 | 05:04 | 05:05 | 51 | 158 | 13.000000 | EXT | - |  | (c)
88441.831000 | 7.856000 | 7.787000 | -2.614000 | -2.683000 | 1935.000000 | 2089.000000 | 2086.000000 | 0.000000 | 2582.000000 | 8084 |  | CORR | GENE | 07:32 | 07:57 | 07:57 | 101 | 303 | 11.000000 | EXT | - |  | (c)
88442.226000 | 8.251000 | 8.219000 | -2.219000 | -2.251000 | 1627.000000 | 1716.000000 | 1776.000000 | 12.488587 | 2197.000000 | 8084 |  | CORR | GENE | 06:42 | 06:57 | 07:07 | 54 | 299 | 11.000000 | EXT | - |  | (c)
88442.786000 | 8.811000 | 8.743000 | -1.659000 | -1.727000 | 1102.000000 | 1198.000000 | 1357.000000 | 29.361457 | 1635.000000 | 8084 |  | CORR | GENE | 05:18 | 05:33 | 05:59 | 92 | 510 | 11.000000 | EXT | - |  | (c)
88444.237000 | 10.262000 | 10.236000 | -0.208000 | -0.234000 | -1909.000000 | -1855.000000 | -1785.000000 | 35.947638 | 195.000000 | 8084 |  | CORR | СIGR | 09:12 | 09:20 | 09:32 | 39 | 249 | 9.000000 | EXT | - |  | (c)
88446.175000 | 1.730000 | 1.657000 | -9.295000 | -9.368000 | -2151.000000 | -2091.000000 | -1999.000000 | 18.712511 | 1657.000000 | 8085 |  | CORR | GENE | 08:31 | 08:41 | 08:56 | 97 | 305 | 12.000000 | EXT | - |  | (c)
88452.573000 | 8.128000 | 8.104000 | -2.897000 | -2.921000 | 1983.000000 | 2075.000000 | 2114.000000 | 0.000000 | 2867.000000 | 8085 |  | CORR | GENE | 07:38 | 07:53 | 08:00 | 54 | 262 | 10.000000 | EXT | - |  | (c)
88454.615000 | 10.170000 | 9.393000 | -0.855000 | -1.632000 | 2195.000000 | 2225.000000 | 2225.000000 | 0.000000 | 746.000000 | 8085 |  | CORR | GENE | 08:13 | 08:18 | 08:18 | 886 | 60 | 10.000000 | EXT | - |  | (c)
88454.931000 | 10.486000 | 10.440000 | -0.539000 | -0.585000 | 1986.000000 | 2148.000000 | 2107.000000 | 0.000000 | 527.000000 | 8085 |  | CORR | GENE | 07:39 | 08:05 | 07:59 | 58 | 242 | 10.000000 | EXT | - |  | (c)
88455.651000 | 0.181000 | 0.053000 | -10.829000 | -10.957000 | -2039.000000 | -1651.000000 | -1741.000000 | 39.489780 | 53.000000 | 8086 |  | CORR | GENE | 07:27 | 08:29 | 08:15 | 174 | 596 | 9.000000 | EXT | - |  | (c)
88460.450000 | 4.980000 | 4.977000 | -6.030000 | -6.033000 | -1828.000000 | -1419.000000 | -1589.000000 | 51.740706 | 4977.000000 | 8086 |  | CORR | GENE | 08:01 | 09:07 | 08:39 | 95 | 478 | 11.000000 | EXT | - |  | (c)
88464.802000 | 9.332000 | 8.669000 | -1.678000 | -2.341000 | -1953.000000 | -1928.000000 | -1915.000000 | 25.496038 | 1278.000000 | 8086 |  | CORR | GENE | 07:41 | 07:45 | 07:47 | 1063 | 77 | 12.000000 | EXT | - |  | (c)
88466.565000 | 0.085000 | 0.066000 | -11.105000 | -11.124000 | 1820.000000 | 2054.000000 | 1996.000000 | 4.743460 | 66.000000 | 8087 |  | CORR | GENE | 04:03 | 04:40 | 04:31 | 92 | 351 | 14.000000 | EXT | - |  | (c)
88468.187000 | 1.707000 | 1.688000 | -9.483000 | -9.502000 | 1951.000000 | 2055.000000 | 2064.000000 | 4.323375 | 1688.000000 | 8087 |  | CORR | GENE | 04:24 | 04:41 | 04:42 | 54 | 226 | 13.000000 | EXT | - |  | (c)
88489.455000 | 1.170000 | 1.055000 | -10.025000 | -10.140000 | -78.000000 | 99.000000 | 300.000000 | 0.000000 | 1055.000000 | 8089 |  | CORR | GENE | 06:51 | 07:19 | 07:52 | 143 | 755 | 10.000000 | EXT | - |  | (c)
88490.845000 | 2.560000 | 2.465000 | -8.635000 | -8.730000 | -142.000000 | -8.000000 | -9.000000 | 0.000000 | 2465.000000 | 8089 |  | CORR | GENE | 06:40 | 07:02 | 07:02 | 112 | 266 | 10.000000 | EXT | - |  | (c)
88495.241000 | 6.956000 | 6.903000 | -4.239000 | -4.292000 | -154.000000 | 140.000000 | 41.000000 | 0.000000 | 4216.000000 | 8089 |  | CORR | GENE | 06:38 | 07:26 | 07:10 | 76 | 389 | 10.000000 | EXT | - |  | (c)
88510.965000 | 0.415000 | 0.388000 | -10.710000 | -10.737000 | 1554.000000 | 1685.000000 | 1670.000000 | 26.622367 | 388.000000 | 8091 |  | CORR | GENE | 06:24 | 06:45 | 06:43 | 68 | 231 | 12.000000 | EXT | - |  | (c)
88511.597000 | 1.047000 | 1.024000 | -10.078000 | -10.101000 | 2106.000000 | 2126.000000 | 2131.000000 | 3.852012 | 1024.000000 | 8091 |  | CORR | PITT | 07:53 | 07:56 | 07:57 | 35 | 51 | 13.000000 | EXT | - |  | (c)
88512.998000 | 2.448000 | 2.386000 | -8.677000 | -8.739000 | 1140.000000 | 1288.000000 | 1407.000000 | 23.342426 | 2386.000000 | 8091 |  | CORR | GENE | 05:17 | 05:41 | 06:00 | 83 | 534 | 11.000000 | EXT | - |  | (c)
88515.271000 | 4.721000 | 4.444000 | -6.404000 | -6.681000 | 2151.000000 | 2194.000000 | 2179.000000 | 0.000000 | 4444.000000 | 8091 |  | CORR | GENE | 08:00 | 08:07 | 08:05 | 799 | 55 | 13.000000 | EXT | - |  | (c)
88522.348000 | 0.673000 | 0.571000 | -10.567000 | -10.669000 | 1213.000000 | 1297.000000 | 1612.000000 | 17.703930 | 571.000000 | 8092 |  | CORR | GENE | 02:24 | 02:37 | 03:28 | 151 | 798 | 11.000000 | EXT | - |  | (c)
88522.382000 | 0.707000 | 0.692000 | -10.533000 | -10.548000 | -125.000000 | -116.000000 | -105.000000 | 5.404968 | 692.000000 | 8092 |  | CORR | PITT | 10:48 | 10:49 | 10:51 | 28 | 38 | 13.000000 | EXT | - |  | (c)
88530.199000 | 8.524000 | 8.491000 | -2.716000 | -2.749000 | -949.000000 | -819.000000 | -763.000000 | 31.502716 | 2660.000000 | 8092 |  | CORR | GENE | 08:35 | 08:56 | 09:05 | 89 | 372 | 10.000000 | EXT | - |  | (c)
88531.039000 | 9.364000 | 9.344000 | -1.876000 | -1.896000 | -1234.000000 | -1107.000000 | -1090.000000 | 64.680655 | 1841.000000 | 8092 |  | CORR | GENE | 07:49 | 08:09 | 08:12 | 55 | 288 | 12.000000 | EXT | - |  | (c)
88531.413000 | 9.738000 | 9.721000 | -1.502000 | -1.519000 | -1101.000000 | -1018.000000 | -998.000000 | 63.938305 | 1484.000000 | 8092 |  | CORR | СIGR | 08:10 | 08:24 | 08:27 | 35 | 206 | 8.000000 | EXT | - |  | (c)
88532.510000 | 10.835000 | 10.794000 | -0.405000 | -0.446000 | -1238.000000 | -1130.000000 | -1128.000000 | 73.356132 | 375.000000 | 8092 |  | CORR | GENE | 07:48 | 08:05 | 08:06 | 71 | 219 | 10.000000 | EXT | - |  | (c)
88532.736000 | 11.061000 | 10.920000 | -0.179000 | -0.320000 | -1012.000000 | -929.000000 | -965.000000 | 70.169197 | 123.000000 | 8092 |  | CORR | GENE | 08:25 | 08:38 | 08:32 | 197 | 95 | 10.000000 | EXT | - |  | (c)
88532.806000 | 11.131000 | 11.093000 | -0.109000 | -0.147000 | -1957.000000 | -1872.000000 | -1858.000000 | 22.071423 | 109.000000 | 8092 |  | CORR | СIGR | 05:52 | 06:06 | 06:08 | 38 | 199 | 11.000000 | EXT | - |  | (c)
88532.841000 | 11.166000 | 11.131000 | -0.074000 | -0.109000 | -1206.000000 | -1127.000000 | -1017.000000 | 51.568243 | 71.000000 | 8092 |  | CORR | СIGR | 07:53 | 08:06 | 08:24 | 38 | 378 | 12.000000 | EXT | - |  | (c)
88537.380000 | 4.465000 | 4.438000 | -6.710000 | -6.737000 | -1466.000000 | -1323.000000 | -1389.000000 | 61.660080 | 4438.000000 | 8093 |  | CORR | СIGR | 06:43 | 07:06 | 06:55 | 27 | 154 | 14.000000 | EXT | - |  | (c)
88538.293000 | 5.378000 | 5.321000 | -5.797000 | -5.854000 | -2060.000000 | -1969.000000 | -1862.000000 | 13.788919 | 5321.000000 | 8093 |  | CORR | GENE | 05:07 | 05:21 | 05:39 | 96 | 396 | 8.000000 | EXT | - |  | (c)
88539.557000 | 6.642000 | 6.517000 | -4.533000 | -4.658000 | -2185.000000 | -2159.000000 | -2154.000000 | 3.652910 | 4317.000000 | 8093 |  | CORR | GENE | 04:47 | 04:51 | 04:51 | 341 | 62 | 8.000000 | EXT | - |  | (c)
88539.831000 | 6.916000 | 6.674000 | -4.259000 | -4.501000 | -2017.000000 | -2017.000000 | -1963.000000 | 17.195327 | 3972.000000 | 8093 |  | CORR | GENE | 05:14 | 05:14 | 05:22 | 529 | 108 | 15.000000 | EXT | - |  | (c)
88540.165000 | 7.250000 | 7.201000 | -3.925000 | -3.974000 | -1571.000000 | -1450.000000 | -1470.000000 | 53.186761 | 3919.000000 | 8093 |  | CORR | GENE | 06:26 | 06:45 | 06:42 | 55 | 203 | 14.000000 | EXT | - |  | (c)
88547.741000 | 3.651000 | 3.564000 | -7.609000 | -7.696000 | -1386.000000 | -1260.000000 | -1162.000000 | 57.555848 | 3564.000000 | 8094 |  | CORR | GENE | 05:27 | 05:48 | 06:03 | 123 | 449 | 8.000000 | EXT | - |  | (c)
88556.696000 | 1.346000 | 1.304000 | -9.914000 | -9.956000 | 1228.000000 | 1536.000000 | 1443.000000 | 28.867871 | 1304.000000 | 8095 |  | CORR | GENE | 05:30 | 06:19 | 06:04 | 101 | 430 | 10.000000 | EXT | - |  | (c)
88557.843000 | 2.493000 | 2.458000 | -8.767000 | -8.802000 | 1383.000000 | 1724.000000 | 1622.000000 | 10.591585 | 2458.000000 | 8095 |  | CORR | GENE | 05:55 | 06:50 | 06:33 | 102 | 477 | 8.000000 | EXT | - |  | (c)
88558.657000 | 3.307000 | 3.240000 | -7.953000 | -8.020000 | 1533.000000 | 1872.000000 | 1802.000000 | 0.000000 | 3240.000000 | 8095 |  | CORR | GENE | 06:19 | 07:14 | 07:02 | 104 | 538 | 12.000000 | EXT | - |  | (c)
88559.019000 | 3.669000 | 3.643000 | -7.591000 | -7.617000 | 1511.000000 | 1626.000000 | 1623.000000 | 30.921283 | 3643.000000 | 8095 |  | CORR | GENE | 06:15 | 06:34 | 06:33 | 50 | 224 | 10.000000 | EXT | - |  | (c)
88559.354000 | 4.004000 | 3.975000 | -7.256000 | -7.285000 | 1378.000000 | 1982.000000 | 1735.000000 | 0.000000 | 3975.000000 | 8095 |  | CORR | GENE | 05:54 | 07:31 | 06:52 | 136 | 714 | 14.000000 | EXT | - |  | (c)
88560.220000 | 4.870000 | 4.847000 | -6.390000 | -6.413000 | 1369.000000 | 1451.000000 | 1467.000000 | 45.916316 | 4847.000000 | 8095 |  | CORR | СIGR | 05:52 | 06:06 | 06:08 | 41 | 195 | 10.000000 | EXT | - |  | (c)
88564.923000 | 9.573000 | 9.302000 | -1.687000 | -1.958000 | 1942.000000 | 1990.000000 | 2029.000000 | 2.279177 | 619.000000 | 8095 |  | CORR | GENE | 07:25 | 07:33 | 07:39 | 1339 | 174 | 13.000000 | EXT | - |  | (c)
88577.910000 | 0.000000 | -0.026000 | -11.350000 | -11.376000 | 1575.000000 | 1758.000000 | 1744.000000 | 25.674130 |  | 8097 | Смещение кромок | GWAN |  | 03:14 | 03:43 | 03:41 | 0 | 337 | 2.778000 | EXT | Смещение кромок. Вовнутрь. Величина смещения - 2.8 мм. |  | (c)
88579.911000 | 2.001000 | 1.984000 | -9.349000 | -9.366000 | -1640.000000 | -1545.000000 | -1508.000000 | 47.618346 | 1984.000000 | 8097 |  | CORR | GENE | 06:34 | 06:50 | 06:56 | 62 | 265 | 11.000000 | EXT | - |  | (c)
88581.440000 | 3.530000 | 3.509000 | -7.820000 | -7.841000 | -1355.000000 | -1224.000000 | -1198.000000 | 70.633810 | 3509.000000 | 8097 |  | CORR | GENE | 07:21 | 07:42 | 07:46 | 91 | 315 | 8.000000 | EXT | - |  | (c)
88638.237000 | 4.202000 | 4.126000 | -6.898000 | -6.974000 | 1346.000000 | 1510.000000 | 1527.000000 | 27.572266 | 4126.000000 | 8102 |  | CORR | GENE | 06:03 | 06:29 | 06:32 | 121 | 362 | 9.000000 | EXT | - |  | (c)
88655.279000 | 10.144000 | 10.038000 | -0.671000 | -0.777000 | -1300.000000 | -1271.000000 | -1260.000000 | 75.090221 | 217.000000 | 8103 |  | CORR | GENE | 07:20 | 07:25 | 07:27 | 560 | 80 | 13.000000 | EXT | - |  | (c)
88664.058000 | 8.108000 | 8.079000 | -3.227000 | -3.256000 | -848.000000 | -736.000000 | -737.000000 | 41.544026 | 3195.000000 | 8104 |  | CORR | GENE | 07:14 | 07:32 | 07:32 | 61 | 222 | 8.000000 | EXT | - |  | (c)
88666.876000 | 10.926000 | 10.829000 | -0.409000 | -0.506000 | -1185.000000 | -1126.000000 | -1006.000000 | 52.315144 | 399.000000 | 8104 |  | CORR | GENE | 06:19 | 06:29 | 06:48 | 107 | 358 | 9.000000 | EXT | - |  | (c)
88667.341000 | 0.056000 | 0.048000 | -11.024000 | -11.032000 | -1895.000000 | -1325.000000 | -1574.000000 | 52.948837 | 48.000000 | 8105 |  | CORR | GENE | 07:24 | 08:56 | 08:15 | 96 | 642 | 10.000000 | EXT | - |  | (c)
88667.927000 | 0.642000 | 0.615000 | -10.438000 | -10.465000 | -1863.000000 | -1789.000000 | -1631.000000 | 48.369987 | 615.000000 | 8105 |  | CORR | GENE | 07:29 | 07:41 | 08:06 | 91 | 463 | 10.000000 | EXT | - |  | (c)
88676.628000 | 9.343000 | 9.290000 | -1.737000 | -1.790000 | -1620.000000 | -1512.000000 | -1411.000000 | 66.123689 | 1670.000000 | 8105 |  | CORR | GENE | 08:08 | 08:26 | 08:42 | 120 | 418 | 8.000000 | EXT | - |  | (c)
88676.987000 | 9.702000 | 9.696000 | -1.378000 | -1.384000 | 1797.000000 | 1943.000000 | 1917.000000 | 6.046896 | 1338.000000 | 8105 |  | CORR | GENE | 05:20 | 05:43 | 05:39 | 46 | 239 | 8.000000 | EXT | - |  | (c)
88678.365000 | 0.000000 | -0.037000 | -11.610000 | -11.647000 | 436.000000 | 530.000000 | 554.000000 | 436.000000 |  | 8106 | Нарушение формы кольцевого шва | GWAN |  | 11:05 | 11:20 | 11:24 | 0 | 235 |  | EXT | Нарушение формы кольцевого шва |  | (c)
88678.410000 | 0.045000 | 0.025000 | -11.565000 | -11.585000 | -2109.000000 | -1883.000000 | -1976.000000 | 1844.000000 | 25.000000 | 8106 |  | CORR | СIGR | 04:14 | 04:51 | 04:35 | 44 | 265 | 10.000000 | EXT | - |  | (c)
88692.252000 | 2.277000 | 2.230000 | -9.128000 | -9.175000 | -481.000000 | -180.000000 | -282.000000 | 82.000000 | 2230.000000 | 8107 |  | CORR | GENE | 07:29 | 08:17 | 08:01 | 116 | 399 | 9.000000 | EXT | - |  | (c)
88713.341000 | 0.636000 | 0.439000 | -10.494000 | -10.691000 | -77.000000 | -41.000000 | -47.000000 | 17.000000 | 439.000000 | 8109 |  | LWAN |  | 05:21 | 05:27 | 05:26 | 387 | 61 | 16.474766 | INT | -. Эквивалент потери металла 16%. |  | (c)
88715.726000 | 3.021000 | 2.422000 | -8.109000 | -8.708000 | -35.000000 | -20.000000 | -15.000000 | 0.000000 | 2422.000000 | 8109 |  | LWAN |  | 05:28 | 05:30 | 05:31 | 5672 | 41 | 15.372456 | INT | -. Эквивалент потери металла 15%. |  | (c)
88722.883000 | 10.178000 | 8.563000 | -0.952000 | -2.567000 | -44.000000 | -26.000000 | -26.000000 | 8.000000 | 499.000000 | 8109 |  | LWAN |  | 05:26 | 05:29 | 05:29 | 2068 | 35 | 12.663108 | INT | -. Эквивалент потери металла 13%. |  | (c)
88723.835000 | 0.000000 | -0.016000 | -11.625000 | -11.641000 | 363.000000 | 610.000000 | 592.000000 | 363.000000 |  | 8110 | Смещение кромок | GWAN |  | 06:36 | 07:15 | 07:13 | 0 | 459 | 2.357000 | EXT | Смещение кромок. Наружу. Величина смещения - 2.4 мм. |  | (c)
88723.835000 | 0.000000 | -0.031000 | -11.625000 | -11.656000 | 970.000000 | 1068.000000 | 1195.000000 | 970.000000 |  | 8110 | Смещение кромок | GWAN |  | 08:14 | 08:29 | 08:50 | 0 | 450 | 3.717000 | EXT | Смещение кромок. Наружу. Величина смещения - 3.7 мм. |  | (c)
88749.886000 | 2.816000 | 2.810000 | -8.559000 | -8.565000 | -1087.000000 | -1024.000000 | -982.000000 | 62.311561 | 2810.000000 | 8112 |  | CORR | GENE | 07:50 | 08:00 | 08:07 | 53 | 210 | 9.000000 | EXT | - |  | (c)
88750.160000 | 3.090000 | 3.058000 | -8.285000 | -8.317000 | -1088.000000 | -1023.000000 | -1007.000000 | 68.180826 | 3058.000000 | 8112 |  | CORR | СIGR | 07:50 | 08:00 | 08:03 | 35 | 162 | 10.000000 | EXT | - |  | (c)
88750.382000 | 3.312000 | 3.284000 | -8.063000 | -8.091000 | -1116.000000 | -1059.000000 | -1004.000000 | 62.828113 | 3284.000000 | 8112 |  | CORR | GENE | 07:45 | 07:55 | 08:03 | 48 | 225 | 8.000000 | EXT | - |  | (c)
88752.667000 | 5.597000 | 5.545000 | -5.778000 | -5.830000 | -1750.000000 | -1481.000000 | -1534.000000 | 38.764186 | 5545.000000 | 8112 |  | CORR | GENE | 06:03 | 06:46 | 06:38 | 99 | 432 | 10.000000 | EXT | - |  | (c)
88752.902000 | 5.832000 | 5.821000 | -5.543000 | -5.554000 | -1519.000000 | -708.000000 | -1037.000000 | 6.002800 | 5422.000000 | 8112 |  | CORR | GENE | 06:40 | 08:51 | 07:58 | 132 | 963 | 12.000000 | EXT | - |  | (c)
88753.423000 | 6.353000 | 6.333000 | -5.022000 | -5.042000 | -1555.000000 | -1403.000000 | -1429.000000 | 54.523395 | 5002.000000 | 8112 |  | CORR | СIGR | 06:34 | 06:59 | 06:55 | 40 | 251 | 13.000000 | EXT | - |  | (c)
88754.190000 | 7.120000 | 7.102000 | -4.255000 | -4.273000 | -1880.000000 | -1308.000000 | -1560.000000 | 28.296453 | 4170.000000 | 8112 |  | CORR | GENE | 05:42 | 07:14 | 06:34 | 103 | 640 | 12.000000 | EXT | - |  | (c)
88754.588000 | 7.518000 | 7.432000 | -3.857000 | -3.943000 | -1826.000000 | -1450.000000 | -1608.000000 | 32.625050 | 3819.000000 | 8112 |  | CORR | GENE | 05:51 | 06:51 | 06:26 | 124 | 436 | 10.000000 | EXT | - |  | (c)
88754.994000 | 7.924000 | 7.904000 | -3.451000 | -3.471000 | -1969.000000 | -1451.000000 | -1692.000000 | 21.114306 | 3363.000000 | 8112 |  | CORR | GENE | 05:28 | 06:51 | 06:12 | 108 | 553 | 10.000000 | EXT | - |  | (c)
88755.775000 | 8.705000 | 8.667000 | -2.670000 | -2.708000 | -1511.000000 | -1428.000000 | -1397.000000 | 58.074119 | 2655.000000 | 8112 |  | CORR | GENE | 06:42 | 06:55 | 07:00 | 53 | 227 | 10.000000 | EXT | - |  | (c)
88756.213000 | 9.143000 | 9.049000 | -2.232000 | -2.326000 | -2046.000000 | -1825.000000 | -1668.000000 | 14.900539 | 2201.000000 | 8112 |  | CORR | GENE | 05:15 | 05:51 | 06:16 | 125 | 755 | 10.000000 | EXT | - |  | (c)
88756.968000 | 9.898000 | 9.869000 | -1.477000 | -1.506000 | -2005.000000 | -1701.000000 | -1785.000000 | 18.216370 | 1408.000000 | 8112 |  | CORR | GENE | 05:22 | 06:11 | 05:57 | 98 | 440 | 10.000000 | EXT | - |  | (c)
88757.764000 | 10.694000 | 10.652000 | -0.681000 | -0.723000 | -1862.000000 | -1738.000000 | -1721.000000 | 29.749022 | 664.000000 | 8112 |  | CORR | GENE | 05:45 | 06:05 | 06:08 | 59 | 281 | 9.000000 | EXT | - |  | (c)
88758.502000 | 0.057000 | 0.057000 | -11.133000 | -11.133000 | 1899.000000 | 2156.000000 | 2059.000000 | 0.000000 | 57.000000 | 8113 |  | CORR | GENE | 05:12 | 05:53 | 05:38 | 46 | 320 | 13.000000 | EXT | - |  | (c)
88761.184000 | 2.739000 | 2.709000 | -8.451000 | -8.481000 | -1927.000000 | -1830.000000 | -1815.000000 | 33.527399 | 2709.000000 | 8113 |  | CORR | GENE | 06:54 | 07:10 | 07:12 | 55 | 223 | 12.000000 | EXT | - |  | (c)
88761.979000 | 3.534000 | 3.433000 | -7.656000 | -7.757000 | -2092.000000 | -1936.000000 | -1816.000000 | 33.487050 | 3433.000000 | 8113 |  | CORR | GENE | 06:28 | 06:53 | 07:12 | 113 | 552 | 9.000000 | EXT | - |  | (c)
88764.245000 | 5.800000 | 5.756000 | -5.390000 | -5.434000 | -1956.000000 | -1719.000000 | -1787.000000 | 35.828545 | 5364.000000 | 8113 |  | CORR | GENE | 06:50 | 07:28 | 07:17 | 70 | 339 | 9.000000 | EXT | - |  | (c)
88765.026000 | 6.581000 | 6.492000 | -4.609000 | -4.698000 | -2065.000000 | -1776.000000 | -1851.000000 | 30.651902 | 4530.000000 | 8113 |  | CORR | GENE | 06:32 | 07:19 | 07:07 | 168 | 428 | 9.000000 | EXT | - |  | (c)
88766.583000 | 8.138000 | 8.101000 | -3.052000 | -3.089000 | -1913.000000 | -1712.000000 | -1733.000000 | 40.144658 | 3011.000000 | 8113 |  | CORR | GENE | 06:57 | 07:29 | 07:26 | 78 | 359 | 12.000000 | EXT | - |  | (c)
88775.038000 | 5.403000 | 5.356000 | -5.802000 | -5.849000 | -859.000000 | -410.000000 | -523.000000 | 0.000000 | 5356.000000 | 8114 |  | CORR | GENE | 06:45 | 07:57 | 07:39 | 116 | 670 | 11.000000 | EXT | - |  | (c)
88815.655000 | 0.000000 | -0.036000 | -11.280000 | -11.316000 | 22.000000 | 355.000000 | 264.000000 | 1.741836 |  | 8118 | Смещение кромок | GWAN |  | 01:08 | 02:01 | 01:47 | 0 | 485 | 2.907000 | EXT | Смещение кромок. Вовнутрь. Величина смещения - 2.9 мм. |  | (c)
88816.523000 | 0.868000 | 0.272000 | -10.412000 | -11.008000 | -2184.000000 | -2160.000000 | -2151.000000 | 6.434347 | 272.000000 | 8118 |  | CORR | GENE | 07:12 | 07:15 | 07:17 | 1035 | 66 | 13.000000 | EXT | - |  | (c)
88818.293000 | 2.638000 | 2.611000 | -8.642000 | -8.669000 | -1930.000000 | -1744.000000 | -1786.000000 | 35.896250 | 2611.000000 | 8118 |  | CORR | GENE | 07:53 | 08:23 | 08:16 | 57 | 289 | 13.000000 | EXT | - |  | (c)
88834.736000 | 7.801000 | 7.761000 | -3.084000 | -3.124000 | 1800.000000 | 1865.000000 | 1920.000000 | 5.708205 | 3066.000000 | 8119 |  | CORR | GENE | 07:11 | 07:22 | 07:31 | 58 | 240 | 9.000000 | EXT | - |  | (c)
88841.680000 | 3.860000 | 3.838000 | -7.500000 | -7.522000 | 2051.000000 | 2134.000000 | 2125.000000 | 0.000000 | 3838.000000 | 8120 |  | CORR | СIGR | 07:02 | 07:15 | 07:14 | 31 | 147 | 13.000000 | EXT | - |  | (c)
88842.117000 | 4.297000 | 4.283000 | -7.063000 | -7.077000 | 2169.000000 | 2199.000000 | 2199.000000 | 0.000000 | 4283.000000 | 8120 |  | CORR | СIGR | 07:21 | 07:26 | 07:26 | 29 | 60 | 23.000000 | EXT | - |  | (c)
88845.577000 | 7.757000 | 7.726000 | -3.603000 | -3.634000 | 1973.000000 | 2111.000000 | 2131.000000 | 0.000000 | 3565.000000 | 8120 |  | CORR | GENE | 06:49 | 07:12 | 07:15 | 69 | 317 | 10.000000 | EXT | - |  | (c)
88846.375000 | 8.555000 | 8.509000 | -2.805000 | -2.851000 | 1914.000000 | 2014.000000 | 2051.000000 | 0.000000 | 2795.000000 | 8120 |  | CORR | GENE | 06:40 | 06:56 | 07:02 | 56 | 274 | 11.000000 | EXT | - |  | (c)
88846.385000 | 8.565000 | 8.556000 | -2.795000 | -2.804000 | 2186.000000 | 2186.000000 | 2206.000000 | 0.000000 | 2240.000000 | 8120 |  | CORR | AXGR | 07:24 | 07:24 | 07:27 | 564 | 40 | 9.000000 | EXT | - |  | (c)
88847.770000 | 9.950000 | 9.929000 | -1.410000 | -1.431000 | -1648.000000 | -1612.000000 | -1570.000000 | 53.278695 | 1386.000000 | 8120 |  | CORR | GENE | 09:05 | 09:11 | 09:17 | 45 | 156 | 10.000000 | EXT | - |  | (c)
88848.930000 | 11.110000 | 10.807000 | -0.250000 | -0.553000 | 2165.000000 | 2207.000000 | 2211.000000 | 0.000000 | 128.000000 | 8120 |  | CORR | GENE | 07:20 | 07:27 | 07:28 | 425 | 92 | 17.000000 | EXT | - |  | (c)
88849.288000 | 0.108000 | 0.079000 | -11.197000 | -11.226000 | -1682.000000 | -1385.000000 | -1447.000000 | 44.295259 | 79.000000 | 8121 |  | CORR | GENE | 07:27 | 08:14 | 08:04 | 65 | 469 | 11.000000 | EXT | - |  | (c)
88852.417000 | 3.237000 | 3.201000 | -8.068000 | -8.104000 | -1233.000000 | -1065.000000 | -1091.000000 | 65.159407 | 3201.000000 | 8121 |  | CORR | GENE | 08:39 | 09:06 | 09:02 | 72 | 284 | 9.000000 | EXT | - |  | (c)
88852.648000 | 3.468000 | 3.379000 | -7.837000 | -7.926000 | 1938.000000 | 2143.000000 | -2215.000000 | 0.000000 | 3379.000000 | 8121 |  | CORR | GENE | 05:11 | 05:44 | 06:01 | 132 | 617 | 8.000000 | EXT | - |  | (c)
88857.309000 | 8.129000 | 8.104000 | -3.176000 | -3.201000 | 2093.000000 | 2159.000000 | 2215.000000 | 0.000000 | 3152.000000 | 8121 |  | CORR | GENE | 05:36 | 05:46 | 05:55 | 49 | 244 | 10.000000 | EXT | - |  | (c)
88857.815000 | 8.635000 | 8.608000 | -2.670000 | -2.697000 | -959.000000 | -846.000000 | -856.000000 | 52.469126 | 2632.000000 | 8121 |  | CORR | GENE | 09:23 | 09:41 | 09:40 | 65 | 206 | 9.000000 | EXT | - |  | (c)
88859.227000 | 10.047000 | 10.023000 | -1.258000 | -1.282000 | 2147.000000 | -2118.000000 | -2131.000000 | 0.000000 | 1208.000000 | 8121 |  | CORR | GENE | 05:44 | 06:16 | 06:14 | 74 | 365 | 11.000000 | EXT | - |  | (c)
88859.963000 | 10.783000 | 10.663000 | -0.522000 | -0.642000 | -985.000000 | -701.000000 | -750.000000 | 22.635398 | 378.000000 | 8121 |  | CORR | GENE | 09:19 | 10:05 | 09:57 | 264 | 469 | 10.000000 | EXT | - |  | (c)
88860.396000 | 11.216000 | 11.185000 | -0.089000 | -0.120000 | 1962.000000 | 2138.000000 | 2075.000000 | 3.356016 | 33.000000 | 8121 |  | CORR | GENE | 05:15 | 05:43 | 05:33 | 87 | 227 | 13.000000 | EXT | - |  | (c)
88863.777000 | 3.292000 | 3.168000 | -8.113000 | -8.237000 | 995.000000 | 1064.000000 | 1046.000000 | 84.437248 | 3168.000000 | 8122 | Дефект проката | MIAN | GENE | 02:13 | 02:24 | 02:21 | 850 | 102 | 10.733673 | INT | Дефект проката. Эквивалент потери металла 11%. |  | (c)
88867.233000 | 6.748000 | 5.721000 | -4.657000 | -5.684000 | 1000.000000 | 1044.000000 | 1037.000000 | 83.703140 | 4281.000000 | 8122 | Дефект проката | MIAN | GENE | 02:14 | 02:21 | 02:20 | 1403 | 75 | 14.688683 | INT | Дефект проката. Эквивалент потери металла 15%. |  | (c)
88869.434000 | 8.949000 | 8.901000 | -2.456000 | -2.504000 | -1189.000000 | -961.000000 | -1022.000000 | 55.556340 | 2456.000000 | 8122 |  | CORR | GENE | 08:21 | 08:58 | 08:48 | 48 | 334 | 11.000000 | EXT | - |  | (c)
88871.105000 | 10.620000 | 10.535000 | -0.785000 | -0.870000 | -903.000000 | -883.000000 | -875.000000 | 66.125797 | 443.000000 | 8122 |  | CORR | GENE | 09:07 | 09:10 | 09:11 | 427 | 56 | 10.000000 | EXT | - |  | (c)
88871.890000 | 0.000000 | -0.045000 | -11.325000 | -11.370000 | -795.000000 | -479.000000 | -582.000000 | 29.721665 |  | 8123 |  | GWCR |  | 10:54 | 11:45 | 11:29 | 0 | 427 | 26.000000 | INT | -. Вдоль оси шва. |  | (a)
88884.227000 | 1.012000 | 1.006000 | -10.213000 | -10.219000 | -639.000000 | -586.000000 | -517.000000 | 22.112715 | 1006.000000 | 8124 |  | CORR | GENE | 08:44 | 08:53 | 09:04 | 55 | 243 | 9.000000 | EXT | - |  | (c)
88888.601000 | 5.386000 | 5.279000 | -5.839000 | -5.946000 | -954.000000 | -667.000000 | -637.000000 | 0.157968 | 5279.000000 | 8124 |  | CORR | GENE | 07:53 | 08:40 | 08:45 | 197 | 635 | 10.000000 | EXT | - |  | (c)
88888.908000 | 5.693000 | 5.668000 | -5.532000 | -5.557000 | -1134.000000 | -594.000000 | -757.000000 | 0.324179 | 5436.000000 | 8124 |  | CORR | GENE | 07:24 | 08:52 | 08:25 | 121 | 753 | 9.000000 | EXT | - |  | (c)
88889.446000 | 6.231000 | 6.122000 | -4.994000 | -5.103000 | -1331.000000 | -1302.000000 | -1274.000000 | 72.622863 | 4913.000000 | 8124 |  | CORR | GENE | 06:53 | 06:57 | 07:02 | 190 | 113 | 10.000000 | EXT | - |  | (c)
88905.880000 | 0.000000 | -0.026000 | -11.490000 | -11.516000 | -24.000000 | 61.000000 | 71.000000 | 0.000000 |  | 8126 | Смещение кромок | GWAN |  | 02:02 | 02:15 | 02:17 | 0 | 189 | 2.859000 | EXT | Смещение кромок. Наружу. Величина смещения - 2.9 мм. |  | (c)
88905.880000 | 0.000000 | -0.026000 | -11.490000 | -11.516000 | 284.000000 | 1309.000000 | 1076.000000 | 0.000000 |  | 8126 | Смещение кромок | GWAN |  | 02:51 | 05:37 | 04:59 | 0 | 1583 | 3.006000 | EXT | Смещение кромок. Наружу. Величина смещения - 3 мм. |  | (c)
88919.134000 | 1.764000 | 1.748000 | -9.281000 | -9.297000 | -775.000000 | -647.000000 | -699.000000 | 44.045825 | 1748.000000 | 8127 |  | CORR | СIGR | 07:45 | 08:06 | 07:57 | 43 | 153 | 10.000000 | EXT | - |  | (c)
88939.857000 | 0.042000 | 0.042000 | -10.243000 | -10.243000 | 1148.000000 | 1381.000000 | 1415.000000 | 44.273798 | 42.000000 | 8129 |  | CORR | GENE | 02:50 | 03:28 | 03:33 | 75 | 534 | 9.000000 | EXT | - |  | (c)
88944.941000 | 5.126000 | 5.096000 | -5.159000 | -5.189000 | -1026.000000 | -800.000000 | -830.000000 | 35.209361 | 5096.000000 | 8129 |  | CORR | GENE | 08:59 | 09:36 | 09:31 | 84 | 393 | 13.000000 | EXT | - |  | (c)
88957.832000 | 7.732000 | 7.705000 | -3.373000 | -3.400000 | -1473.000000 | -1361.000000 | -1389.000000 | 67.871205 | 3352.000000 | 8130 |  | CORR | GENE | 09:04 | 09:22 | 09:17 | 48 | 168 | 11.000000 | EXT | - |  | (c)
88961.205000 | 0.000000 | -0.016000 | -11.470000 | -11.486000 | 1709.000000 | 1865.000000 | 2042.000000 | 0.000000 |  | 8131 | Нарушение формы кольцевого шва | GWAN |  | 03:27 | 03:53 | 04:21 | 0 | 667 |  | EXT | Нарушение формы кольцевого шва |  | (c)
88961.205000 | 0.000000 | -0.020000 | -11.470000 | -11.490000 | -614.000000 | -516.000000 | -389.000000 | 0.000000 |  | 8131 | Нарушение формы кольцевого шва | GWAN |  | 09:12 | 09:28 | 09:49 | 0 | 450 |  | EXT | Нарушение формы кольцевого шва |  | (c)
88963.434000 | 2.229000 | 2.188000 | -9.241000 | -9.282000 | 1531.000000 | 1748.000000 | 1710.000000 | 27.541721 | 2188.000000 | 8131 |  | CORR | GENE | 02:59 | 03:34 | 03:28 | 55 | 358 | 9.000000 | EXT | - |  | (c)
88965.260000 | 4.055000 | 4.033000 | -7.415000 | -7.437000 | -635.000000 | -514.000000 | -531.000000 | 26.014171 | 4033.000000 | 8131 |  | CORR | GENE | 09:09 | 09:29 | 09:26 | 64 | 209 | 12.000000 | EXT | - |  | (c)
88967.590000 | 6.385000 | 6.381000 | -5.085000 | -5.089000 | 1566.000000 | 1750.000000 | 1752.000000 | 23.668204 | 5005.000000 | 8131 |  | CORR | GENE | 03:04 | 03:34 | 03:34 | 84 | 371 | 9.000000 | EXT | - |  | (c)
88971.943000 | 10.738000 | 10.686000 | -0.732000 | -0.784000 | 1431.000000 | 1752.000000 | 1613.000000 | 35.208058 | 708.000000 | 8131 |  | CORR | GENE | 02:43 | 03:34 | 03:12 | 76 | 363 | 15.000000 | EXT | - |  | (c)
88972.675000 | 0.000000 | -0.026000 | -11.250000 | -11.276000 | 1600.000000 | 1925.000000 | 2013.000000 | 0.000000 |  | 8132 | Нарушение формы кольцевого шва | GWAN |  | 02:01 | 02:53 | 03:08 | 0 | 826 |  | EXT | Нарушение формы кольцевого шва |  | (c)
88972.675000 | 0.000000 | -0.027000 | -11.250000 | -11.277000 | -366.000000 | 97.000000 | -53.000000 | 0.000000 |  | 8132 | Нарушение формы кольцевого шва | GWAN |  | 08:43 | 09:58 | 09:34 | 0 | 627 |  | EXT | Нарушение формы кольцевого шва |  | (c)
88983.872000 | 11.197000 | 11.151000 | -0.053000 | -0.099000 | -1752.000000 | -1639.000000 | -1575.000000 | 38.645878 | 28.000000 | 8132 |  | CORR | GENE | 05:00 | 05:18 | 05:28 | 71 | 353 | 12.000000 | EXT | - |  | (c)
88983.925000 | 0.000000 | -0.025000 | -11.625000 | -11.650000 | 1174.000000 | 1464.000000 | 1442.000000 | 1174.000000 |  | 8133 | Смещение кромок | GWAN |  | 01:58 | 02:44 | 02:41 | 0 | 537 | 3.865000 | EXT | Смещение кромок. Вовнутрь. Величина смещения - 3.9 мм. |  | (c)
88983.925000 | 0.000000 | -0.025000 | -11.625000 | -11.650000 | 1845.000000 | 2016.000000 | 2150.000000 | 1845.000000 |  | 8133 | Смещение кромок | GWAN |  | 03:46 | 04:13 | 04:35 | 0 | 610 | 3.386000 | EXT | Смещение кромок. Вовнутрь. Величина смещения - 3.4 мм. |  | (c)
88986.898000 | 2.973000 | 2.917000 | -8.652000 | -8.708000 | 2224.000000 | -1905.000000 | -1979.000000 | 1721.000000 | 2917.000000 | 8133 |  | CORR | GENE | 04:47 | 05:41 | 05:29 | 108 | 517 | 9.000000 | EXT | - |  | (c)
89017.415000 | 0.000000 | -0.036000 | -11.590000 | -11.626000 | 1989.000000 | 2102.000000 | 2082.000000 | 1989.000000 |  | 8136 | Смещение кромок | GWAN |  | 01:04 | 01:22 | 01:19 | 0 | 186 | 2.672000 | EXT | Смещение кромок. Вовнутрь. Величина смещения - 2.7 мм. |  | (c)
89017.415000 | 0.000000 | -0.036000 | -11.590000 | -11.626000 | 1338.000000 | 1666.000000 | 1533.000000 | 1338.000000 |  | 8136 | Смещение кромок | GWAN |  | 11:19 | 00:12 | 11:50 | 0 | 389 | 2.277000 | EXT | Смещение кромок. Вовнутрь. Величина смещения - 2.3 мм. |  | (c)
89020.696000 | 3.281000 | 3.240000 | -8.309000 | -8.350000 | -640.000000 | -574.000000 | -535.000000 | 431.000000 | 3240.000000 | 8136 |  | CORR | GENE | 06:00 | 06:10 | 06:16 | 50 | 209 | 10.000000 | EXT | - |  | (c)
89021.645000 | 4.230000 | 4.113000 | -7.360000 | -7.477000 | -562.000000 | -466.000000 | -266.000000 | 0.000000 | 4113.000000 | 8136 |  | CORR | GENE | 06:12 | 06:28 | 07:00 | 248 | 591 | 8.000000 | EXT | - |  | (c)
89022.604000 | 5.189000 | 5.165000 | -6.401000 | -6.425000 | -455.000000 | -396.000000 | -368.000000 | 281.000000 | 5165.000000 | 8136 |  | CORR | GENE | 06:29 | 06:39 | 06:43 | 55 | 174 | 9.000000 | EXT | - |  | (c)
89028.271000 | 10.856000 | 10.455000 | -0.734000 | -1.135000 | -650.000000 | -532.000000 | -573.000000 | 495.000000 | 363.000000 | 8136 |  | CORR | GENE | 05:58 | 06:17 | 06:10 | 772 | 155 | 10.000000 | EXT | - |  | (c)
89044.006000 | 3.746000 | 3.691000 | -6.794000 | -6.849000 | -1692.000000 | -1635.000000 | -1624.000000 | 1556.000000 | 3691.000000 | 8138 |  | DENT |  | 11:06 | 11:16 | 11:17 | 108 | 136 | 0.422535 |  | -. Аномалия находится вблизи дефекта потери металла. |  | (c)
89044.026000 | 3.766000 | 3.731000 | -6.774000 | -6.809000 | -1671.000000 | -1657.000000 | -1655.000000 | 1639.000000 | 3731.000000 | 8138 |  | GOUG | PITT | 11:10 | 11:12 | 11:12 | 53 | 32 | 8.000000 | EXT | -. Задир. |  | (c)
89054.807000 | 4.007000 | 3.975000 | -7.333000 | -7.365000 | -267.000000 | -131.000000 | -109.000000 | 0.000000 | 3975.000000 | 8139 |  | CORR | GENE | 07:16 | 07:37 | 07:41 | 63 | 316 | 10.000000 | EXT | - |  | (c)
89057.161000 | 6.361000 | 6.346000 | -4.979000 | -4.994000 | -129.000000 | -76.000000 | -70.000000 | 10.000000 | 4965.000000 | 8139 |  | CORR | СIGR | 07:38 | 07:46 | 07:47 | 29 | 118 | 11.000000 | EXT | - |  | (c)
89068.473000 | 6.333000 | 4.977000 | -4.552000 | -5.908000 | -7.000000 | 4.000000 | 11.000000 | 0.000000 | 2705.000000 | 8140 |  | LWAN |  | 10:05 | 10:06 | 10:08 | 3203 | 35 | 14.525418 | INT | -. Эквивалент потери металла 15%. |  | (c)
89081.481000 | 8.456000 | 8.317000 | -2.949000 | -3.088000 | 240.000000 | 255.000000 | 262.000000 | 240.000000 | 2834.000000 | 8141 |  | CORR | AXGR | 06:18 | 06:20 | 06:21 | 254 | 44 | 13.000000 | EXT | - |  | (c)
89117.680000 | 0.000000 | -0.016000 | -11.290000 | -11.306000 | 334.000000 | 465.000000 | 463.000000 | 334.000000 |  | 8145 | Смещение кромок | GWAN |  | 06:17 | 06:38 | 06:38 | 0 | 258 | 2.922000 | EXT | Смещение кромок. Наружу. Величина смещения - 2.9 мм. |  | (c)
89120.896000 | 3.216000 | 3.199000 | -8.074000 | -8.091000 | 84.000000 | 212.000000 | 218.000000 | 84.000000 | 3199.000000 | 8145 |  | CORR | GENE | 05:36 | 05:57 | 05:58 | 146 | 268 | 8.000000 | EXT | - |  | (c)
89122.284000 | 4.604000 | 4.440000 | -6.686000 | -6.850000 | -426.000000 | -144.000000 | -220.000000 | 14.000000 | 4440.000000 | 8145 |  | CORR | GENE | 04:14 | 05:00 | 04:47 | 314 | 412 | 9.000000 | EXT | - |  | (c)
89129.609000 | 0.639000 | 0.623000 | -10.701000 | -10.717000 | -437.000000 | -373.000000 | -320.000000 | 204.000000 | 623.000000 | 8146 |  | CORR | GENE | 07:02 | 07:12 | 07:21 | 68 | 232 | 13.000000 | EXT | - |  | (c)
89133.488000 | 4.518000 | 4.484000 | -6.822000 | -6.856000 | -952.000000 | -784.000000 | -856.000000 | 760.000000 | 4484.000000 | 8146 |  | CORR | GENE | 05:39 | 06:06 | 05:54 | 46 | 192 | 13.000000 | EXT | - |  | (c)
89151.167000 | 10.857000 | 10.837000 | -0.068000 | -0.088000 | -1742.000000 | -1689.000000 | -1669.000000 | 1595.000000 | 50.000000 | 8147 |  | CORR | СIGR | 06:38 | 06:47 | 06:50 | 38 | 147 | 9.000000 | EXT | - |  | (c)
89151.350000 | 0.115000 | 0.085000 | -11.260000 | -11.290000 | -1357.000000 | -1342.000000 | -1340.000000 | 1324.000000 | 85.000000 | 8148 |  | CORR | PITT | 06:52 | 06:55 | 06:55 | 62 | 32 | 13.000000 | EXT | - |  | (c)
89174.011000 | 11.401000 | 11.293000 | -0.024000 | -0.132000 | 1002.000000 | 1147.000000 | 1323.000000 | 1002.000000 | 14.000000 | 8149 |  | CORR | GENE | 05:31 | 05:54 | 06:22 | 118 | 642 | 12.000000 | EXT | -. Аномалия находится на отводе. |  | (c)
89175.376000 | 1.341000 | 1.309000 | -10.219000 | -10.251000 | 134.000000 | 226.000000 | 236.000000 | 134.000000 | 1309.000000 | 8150 |  | CORR | GENE | 05:15 | 05:30 | 05:31 | 56 | 204 | 10.000000 | EXT | - |  | (c)
89185.497000 | 11.462000 | 11.409000 | -0.098000 | -0.151000 | 148.000000 | 375.000000 | 425.000000 | 148.000000 | 94.000000 | 8150 |  | CORR | GENE | 05:17 | 05:54 | 06:02 | 57 | 554 | 13.000000 | EXT | - |  | (c)
89185.710000 | 0.115000 | 0.092000 | -11.520000 | -11.543000 | -1379.000000 | -1070.000000 | -1175.000000 | 971.000000 | 92.000000 | 8151 |  | CORR | GENE | 05:08 | 05:58 | 05:41 | 68 | 408 | 11.000000 | EXT | -. Аномалия находится на отводе. |  | (c)
89194.122000 | 8.527000 | 8.501000 | -3.108000 | -3.134000 | -1335.000000 | -1279.000000 | -1286.000000 | 1237.000000 | 3108.000000 | 8151 |  | CORR | СIGR | 05:15 | 05:24 | 05:23 | 26 | 98 | 11.000000 | EXT | -. Аномалия находится на отводе. |  | (c)
89198.459000 | 1.229000 | 1.180000 | -10.181000 | -10.230000 | 2194.000000 | -1580.000000 | -1151.000000 | 2.831724 | 1180.000000 | 8152 | Дефект проката | MIAN | GENE | 06:03 | 07:54 | 09:03 | 65 | 2232 | 20.129529 | INT | Дефект проката. Эквивалент потери металла 20%. |  | (c)
89208.640000 | 0.000000 | -0.025000 | -10.400000 | -10.425000 | -2210.000000 | -1935.000000 | -1925.000000 | 24.630299 |  | 8153 | Нарушение формы кольцевого шва | GWAN |  | 07:01 | 07:45 | 07:47 | 0 | 569 |  | EXT | Нарушение формы кольцевого шва |  | (c)
89219.040000 | 0.000000 | -0.026000 | -10.875000 | -10.901000 | 1318.000000 | 1634.000000 | 1530.000000 | 22.311978 |  | 8154 | Смещение кромок | GWAN |  | 04:48 | 05:39 | 05:22 | 0 | 424 | 3.083000 | EXT | Смещение кромок. Наружу. Величина смещения - 3.1 мм. |  | (c)
89231.125000 | 1.210000 | 0.852000 | -10.155000 | -10.513000 | -1902.000000 | -1864.000000 | -1870.000000 | 1838.000000 | 852.000000 | 8155 | Дефект проката | MIAN | GENE | 04:06 | 04:12 | 04:11 | 1326 | 64 | 9.686697 | INT | Дефект проката. Эквивалент потери металла 10%. Аномалия находится на отводе. |  | (c)
89240.764000 | 10.849000 | 10.709000 | -0.516000 | -0.656000 | -162.000000 | -32.000000 | -23.000000 | 0.000000 | 490.000000 | 8155 |  | CORR | GENE | 08:46 | 09:07 | 09:09 | 166 | 279 | 12.000000 | EXT | -. Аномалия находится на отводе. |  | (c)
89259.073000 | 6.508000 | 6.394000 | -4.882000 | -4.996000 | -1230.000000 | -1132.000000 | -1070.000000 | 910.000000 | 4848.000000 | 8157 |  | CORR | GENE | 05:35 | 05:51 | 06:01 | 148 | 320 | 8.000000 | EXT | -. Аномалия находится на отводе. |  | (c)
89262.333000 | 9.768000 | 9.731000 | -1.622000 | -1.659000 | -1818.000000 | -1635.000000 | -1673.000000 | 1528.000000 | 1607.000000 | 8157 |  | CORR | GENE | 04:00 | 04:30 | 04:24 | 52 | 290 | 10.000000 | EXT | -. Аномалия находится на отводе. |  | (c)
89262.534000 | 9.969000 | 9.935000 | -1.421000 | -1.455000 | -1572.000000 | -1531.000000 | -1450.000000 | 1328.000000 | 1407.000000 | 8157 |  | CORR | GENE | 04:40 | 04:47 | 05:00 | 48 | 245 | 12.000000 | EXT | -. Аномалия находится на отводе. |  | (c)
89271.552000 | 7.597000 | 7.548000 | -3.933000 | -3.982000 | 324.000000 | 459.000000 | 487.000000 | 324.000000 | 3910.000000 | 8158 |  | CORR | GENE | 09:11 | 09:32 | 09:37 | 72 | 326 | 10.000000 | EXT | - |  | (c)
89292.624000 | 5.709000 | 5.676000 | -5.801000 | -5.834000 | -620.000000 | -494.000000 | -510.000000 | 400.000000 | 5676.000000 | 8160 |  | CORR | СIGR | 07:46 | 08:06 | 08:03 | 40 | 220 | 12.000000 | EXT | -. Аномалия находится на упругопластическом изгибе: R=500 Дн, максимальное растяжение на 6.9 час. |  | (c)
89307.503000 | 9.078000 | 8.992000 | -2.462000 | -2.548000 | -522.000000 | -460.000000 | -452.000000 | 381.000000 | 2411.000000 | 8161 |  | DENT |  | 10:51 | 11:01 | 11:03 | 137 | 141 | 0.704225 |  | -. Аномалия находится вблизи дефекта потери металла. Аномалия находится на упругопластическом изгибе. |  | (c)
89307.504000 | 9.079000 | 9.042000 | -2.461000 | -2.498000 | -472.000000 | -464.000000 | -459.000000 | 446.000000 | 2416.000000 | 8161 |  | GOUG | AXGR | 10:59 | 11:01 | 11:02 | 82 | 27 | 10.000000 | EXT | -. Задир. Аномалия находится на упругопластическом изгибе: R=716 Дн, максимальное растяжение на 7.5 час. |  | (c)
89311.579000 | 1.614000 | 1.552000 | -9.386000 | -9.448000 | -17.000000 | -7.000000 | -8.000000 | 0.000000 | 1552.000000 | 8162 |  | LWAN |  | 11:09 | 11:11 | 11:11 | 117 | 19 | 10.389755 | EXT | -. Эквивалент потери металла 10%. Аномалия находится на упругопластическом изгибе: R=617 Дн, максимальное растяжение на 7.3 час. |  | (c)
89320.965000 | 0.000000 | -0.021000 | -11.370000 | -11.391000 | 1825.000000 | -1772.000000 | -2095.000000 | 0.000000 |  | 8163 | Нарушение формы кольцевого шва | GWAN |  | 03:11 | 05:30 | 04:38 | 0 | 1081 |  | EXT | Нарушение формы кольцевого шва |  | (c)
89332.335000 | 0.000000 | -0.028000 | -11.155000 | -11.183000 | -1452.000000 | -459.000000 | -905.000000 | 0.000000 |  | 8164 | Нарушение формы кольцевого шва | GWAN |  | 06:02 | 08:42 | 07:30 | 0 | 1094 |  | EXT | Нарушение формы кольцевого шва |  | (c)
89334.229000 | 1.894000 | 1.822000 | -9.261000 | -9.333000 | 1815.000000 | 2082.000000 | 2136.000000 | 0.000000 | 1822.000000 | 8164 |  | CORR | GENE | 02:49 | 03:32 | 03:41 | 93 | 642 | 9.000000 | EXT | - |  | (c)
89337.399000 | 5.064000 | 5.041000 | -6.091000 | -6.114000 | 1819.000000 | 2071.000000 | 1945.000000 | 12.826936 | 5041.000000 | 8164 |  | CORR | GENE | 02:50 | 03:31 | 03:10 | 55 | 253 | 11.000000 | EXT | - |  | (c)
89338.594000 | 6.259000 | 6.242000 | -4.896000 | -4.913000 | 1790.000000 | 2077.000000 | 1972.000000 | 6.128978 | 4839.000000 | 8164 |  | CORR | GENE | 02:45 | 03:31 | 03:15 | 74 | 365 | 10.000000 | EXT | - |  | (c)
89338.796000 | 6.461000 | 6.441000 | -4.694000 | -4.714000 | -1555.000000 | -1303.000000 | -1390.000000 | 54.475431 | 4633.000000 | 8164 |  | CORR | GENE | 05:45 | 06:26 | 06:12 | 81 | 330 | 14.000000 | EXT | - |  | (c)
89343.490000 | 0.000000 | -0.035000 | -11.625000 | -11.660000 | 1836.000000 | 1960.000000 | 2005.000000 | 1836.000000 |  | 8165 | Смещение кромок | GWAN |  | 01:27 | 01:47 | 01:55 | 0 | 340 | 2.654000 | EXT | Смещение кромок. Вовнутрь. Величина смещения - 2.7 мм. |  | (c)
89343.490000 | 0.000000 | -0.035000 | -11.625000 | -11.660000 | 732.000000 | 920.000000 | 1156.000000 | 732.000000 |  | 8165 | Смещение кромок | GWAN |  | 10:29 | 11:00 | 11:38 | 0 | 848 | 3.128000 | EXT | Смещение кромок. Вовнутрь. Величина смещения - 3.1 мм. |  | (c)
89355.203000 | 0.088000 | 0.074000 | -11.437000 | -11.451000 | 86.000000 | 180.000000 | 201.000000 | 86.000000 | 74.000000 | 8166 |  | CORR | СIGR | 09:02 | 09:18 | 09:21 | 40 | 230 | 10.000000 | EXT | - |  | (c)
89355.211000 | 0.096000 | 0.080000 | -11.429000 | -11.445000 | -463.000000 | -429.000000 | -384.000000 | 306.000000 | 80.000000 | 8166 |  | CORR | СIGR | 07:34 | 07:39 | 07:46 | 34 | 157 | 14.000000 | EXT | - |  | (c)
89356.823000 | 1.708000 | 1.641000 | -9.817000 | -9.884000 | -77.000000 | -62.000000 | -56.000000 | 36.000000 | 1641.000000 | 8166 |  | LWAN |  | 08:36 | 08:38 | 08:39 | 218 | 41 | 10.806412 | EXT | -. Эквивалент потери металла 11%. |  | (c)
89361.085000 | 5.970000 | 5.915000 | -5.555000 | -5.610000 | -571.000000 | -482.000000 | -423.000000 | 275.000000 | 5533.000000 | 8166 |  | CORR | GENE | 07:16 | 07:31 | 07:40 | 77 | 295 | 10.000000 | EXT | - |  | (c)
89366.640000 | 0.000000 | -0.030000 | -11.170000 | -11.200000 | 1091.000000 | 1238.000000 | 1419.000000 | 1091.000000 |  | 8167 | Смещение кромок | GWAN |  | 02:46 | 03:10 | 03:39 | 0 | 656 | 2.924000 | EXT | Смещение кромок. Вовнутрь. Величина смещения - 2.9 мм. |  | (c)
89374.294000 | 7.654000 | 7.616000 | -3.516000 | -3.554000 | 1949.000000 | 2102.000000 | 2135.000000 | 1949.000000 | 3444.000000 | 8167 |  | CORR | GENE | 05:05 | 05:29 | 05:35 | 110 | 371 | 10.000000 | EXT | - |  | (c)
89377.876000 | 0.066000 | 0.051000 | -10.829000 | -10.844000 | 1123.000000 | 1252.000000 | 1229.000000 | 1123.000000 | 51.000000 | 8168 |  | CORR | СIGR | 04:33 | 04:54 | 04:50 | 44 | 213 | 17.000000 | EXT | - |  | (c)
89395.051000 | 6.346000 | 6.114000 | -5.069000 | -5.301000 | -944.000000 | -861.000000 | -876.000000 | 807.000000 | 4549.000000 | 8169 |  | CORR | GENE | 06:35 | 06:49 | 06:46 | 752 | 137 | 15.000000 | EXT | -. Аномалия находится на отводе. |  | (c)
89396.084000 | 7.379000 | 7.187000 | -4.036000 | -4.228000 | -845.000000 | -823.000000 | -820.000000 | 795.000000 | 3965.000000 | 8169 |  | CORR | GENE | 06:51 | 06:55 | 06:55 | 263 | 50 | 10.000000 | EXT | -. Аномалия находится на отводе. |  | (c)
89396.712000 | 8.007000 | 7.989000 | -3.408000 | -3.426000 | -915.000000 | -879.000000 | -834.000000 | 752.000000 | 3393.000000 | 8169 |  | CORR | СIGR | 06:40 | 06:46 | 06:53 | 33 | 163 | 11.000000 | EXT | -. Аномалия находится на отводе. |  | (c)
89400.120000 | 0.000000 | -0.005000 | -11.390000 | -11.395000 | -1956.000000 | -1781.000000 | -1739.000000 | 22.180103 |  | 8170 | Нарушение формы кольцевого шва | GWAN |  | 05:43 | 06:11 | 06:18 | 0 | 434 |  | EXT | Нарушение формы кольцевого шва. Аномалия находится на отводе. |  | (c)
89401.969000 | 1.849000 | 1.820000 | -9.541000 | -9.570000 | -1660.000000 | -1609.000000 | -1616.000000 | 46.080606 | 1820.000000 | 8170 |  | CORR | СIGR | 06:31 | 06:39 | 06:38 | 30 | 87 | 10.000000 | EXT | - |  | (c)
89402.710000 | 2.590000 | 2.563000 | -8.800000 | -8.827000 | -1779.000000 | -1713.000000 | -1670.000000 | 36.477511 | 2563.000000 | 8170 |  | CORR | СIGR | 06:12 | 06:22 | 06:29 | 28 | 217 | 12.000000 | EXT | - |  | (c)
89404.822000 | 4.702000 | 4.548000 | -6.688000 | -6.842000 | 2069.000000 | 2082.000000 | 2109.000000 | 6.615371 | 4548.000000 | 8170 |  | CORR | GENE | 04:32 | 04:35 | 04:39 | 503 | 80 | 10.000000 | EXT | - |  | (c)
89411.421000 | 11.301000 | 11.284000 | -0.089000 | -0.106000 | -1443.000000 | -1370.000000 | -1366.000000 | 63.578382 | 69.000000 | 8170 |  | CORR | СIGR | 07:06 | 07:17 | 07:18 | 37 | 153 | 16.000000 | EXT | - |  | (c)
89413.578000 | 2.068000 | 2.018000 | -9.442000 | -9.492000 | 1407.000000 | 1580.000000 | 1607.000000 | 18.010379 | 2018.000000 | 8171 |  | CORR | GENE | 04:44 | 05:12 | 05:16 | 59 | 400 | 11.000000 | EXT | - |  | (c)
89414.784000 | 3.274000 | 3.192000 | -8.236000 | -8.318000 | 2220.000000 | -2229.000000 | -2217.000000 | 1.130795 | 3192.000000 | 8171 |  | LWAN |  | 06:55 | 06:57 | 06:59 | 163 | 48 | 13.120542 | EXT | -. Эквивалент потери металла 13%. |  | (c)
89423.020000 | 0.000000 | -0.066000 | -11.085000 | -11.151000 | -428.000000 | -347.000000 | -294.000000 | 2.182635 |  | 8172 | Смещение кромок | GWAN |  | 09:43 | 09:56 | 10:05 | 0 | 267 | 3.000000 | EXT | Смещение кромок. Наружу. Величина смещения - 3 мм. |  | (c)
89423.020000 | 0.000000 | -0.051000 | -11.085000 | -11.136000 | -16.000000 | 80.000000 | 128.000000 | 10.344957 |  | 8172 | Смещение кромок | GWAN |  | 10:50 | 11:05 | 11:13 | 0 | 288 | 2.463000 | EXT | Смещение кромок. Наружу. Величина смещения - 2.5 мм. |  | (c)
89423.225000 | 0.205000 | 0.164000 | -10.880000 | -10.921000 | -1562.000000 | -1527.000000 | -1434.000000 | 53.961259 | 164.000000 | 8172 |  | CORR | GENE | 06:40 | 06:46 | 07:01 | 73 | 255 | 12.000000 | EXT | - |  | (c)
89424.264000 | 1.244000 | 1.210000 | -9.841000 | -9.875000 | -1055.000000 | -941.000000 | -909.000000 | 49.911664 | 1210.000000 | 8172 |  | CORR | GENE | 08:02 | 08:21 | 08:26 | 79 | 291 | 10.000000 | EXT | - |  | (c)
89427.391000 | 4.371000 | 4.279000 | -6.714000 | -6.806000 | -1332.000000 | -1320.000000 | -1312.000000 | 72.488886 | 4279.000000 | 8172 |  | CORR | AXGR | 07:17 | 07:19 | 07:21 | 332 | 41 | 8.000000 | EXT | - |  | (c)
89430.932000 | 7.912000 | 7.887000 | -3.173000 | -3.198000 | -1713.000000 | -1582.000000 | -1603.000000 | 41.744946 | 3118.000000 | 8172 |  | CORR | GENE | 06:16 | 06:37 | 06:34 | 80 | 221 | 8.000000 | EXT | - |  | (c)
89440.216000 | 6.111000 | 5.108000 | -5.324000 | -6.327000 | -846.000000 | -547.000000 | -649.000000 | 451.000000 | 5108.000000 | 8173 |  | GOUG | GENE | 08:47 | 09:36 | 09:19 | 1055 | 395 | 10.000000 | EXT | -. Зона задиров. |  | (c)
89444.253000 | 10.148000 | 10.138000 | -1.287000 | -1.297000 | -1714.000000 | -1632.000000 | -1644.000000 | 1574.000000 | 1268.000000 | 8173 |  | CORR | СIGR | 06:27 | 06:40 | 06:38 | 29 | 140 | 14.000000 | EXT | - |  | (c)
89445.540000 | 0.000000 | -0.026000 | -11.350000 | -11.376000 | 773.000000 | 1205.000000 | 1156.000000 | 773.000000 |  | 8174 | Смещение кромок | GWAN |  | 03:12 | 04:21 | 04:13 | 0 | 767 | 2.299000 | EXT | Смещение кромок. Наружу. Величина смещения - 2.3 мм. |  | (c)
89445.540000 | 0.000000 | -0.026000 | -11.350000 | -11.376000 | 1772.000000 | 2007.000000 | 2135.000000 | 1772.000000 |  | 8174 | Смещение кромок | GWAN |  | 05:53 | 06:31 | 06:51 | 0 | 726 | 2.394000 | EXT | Смещение кромок. Наружу. Величина смещения - 2.4 мм. |  | (c)
89445.540000 | 0.000000 | -0.037000 | -11.350000 | -11.387000 | -1579.000000 | -1462.000000 | -1405.000000 | 1231.000000 |  | 8174 | Нарушение формы кольцевого шва | GWAN |  | 08:52 | 09:11 | 09:20 | 0 | 349 |  | EXT | Нарушение формы кольцевого шва |  | (c)
89453.931000 | 8.391000 | 8.370000 | -2.959000 | -2.980000 | 2227.000000 | -2222.000000 | -2223.000000 | 2212.000000 | 2942.000000 | 8174 |  | CORR | PITT | 07:06 | 07:08 | 07:08 | 38 | 22 | 11.000000 | EXT | - |  | (c)
89456.890000 | 0.000000 | -0.016000 | -11.610000 | -11.626000 | 2184.000000 | -2185.000000 | -2190.000000 | 2103.000000 |  | 8175 | Смещение кромок | GWAN |  | 04:17 | 04:32 | 04:31 | 0 | 174 | 2.908000 | EXT | Смещение кромок. Наружу. Величина смещения - 2.9 мм. |  | (c)
89464.953000 | 8.063000 | 7.976000 | -3.547000 | -3.634000 | 5.000000 | 15.000000 | 16.000000 | 5.000000 | 3440.000000 | 8175 |  | LWAN |  | 10:26 | 10:27 | 10:28 | 194 | 23 | 13.000000 | EXT | -. Эквивалент потери металла 13%. |  | (c)
89466.191000 | 9.301000 | 9.284000 | -2.309000 | -2.326000 | -1910.000000 | -1793.000000 | -1616.000000 | 1322.000000 | 2285.000000 | 8175 |  | CORR | СIGR | 05:17 | 05:36 | 06:04 | 41 | 588 | 9.000000 | EXT | - |  | (c)
89468.584000 | 0.084000 | 0.033000 | -11.261000 | -11.312000 | -1449.000000 | -1208.000000 | -1129.000000 | 809.000000 | 33.000000 | 8176 |  | CORR | GENE | 06:46 | 07:25 | 07:38 | 101 | 640 | 10.000000 | EXT | - |  | (c)
89471.396000 | 2.896000 | 2.508000 | -8.449000 | -8.837000 | -1274.000000 | -1255.000000 | -1215.000000 | 1156.000000 | 2508.000000 | 8176 |  | CORR | GENE | 07:14 | 07:17 | 07:24 | 1559 | 118 | 10.000000 | EXT | - |  | (c)
89473.479000 | 4.979000 | 4.878000 | -6.366000 | -6.467000 | -1367.000000 | -1339.000000 | -1340.000000 | 1313.000000 | 4878.000000 | 8176 |  | CORR | GENE | 06:59 | 07:04 | 07:04 | 193 | 55 | 8.000000 | EXT | - |  | (c)
89474.063000 | 5.563000 | 5.468000 | -5.782000 | -5.877000 | -1526.000000 | -1494.000000 | -1503.000000 | 1479.000000 | 5468.000000 | 8176 |  | CORR | GENE | 06:34 | 06:39 | 06:37 | 232 | 47 | 14.000000 | EXT | - |  | (c)
89474.994000 | 6.494000 | 6.251000 | -4.851000 | -5.094000 | -2103.000000 | -2059.000000 | -2056.000000 | 2010.000000 | 4662.000000 | 8176 |  | CORR | GENE | 05:01 | 05:08 | 05:08 | 432 | 92 | 11.000000 | EXT | - |  | (c)
89488.131000 | 8.286000 | 7.840000 | -2.779000 | -3.225000 | -1800.000000 | -1784.000000 | -1741.000000 | 1681.000000 | 2543.000000 | 8177 |  | CORR | GENE | 07:16 | 07:19 | 07:26 | 682 | 119 | 11.000000 | EXT | -. Аномалия находится на отводе. |  | (c)
89489.091000 | 9.246000 | 8.810000 | -1.819000 | -2.255000 | -1838.000000 | -1762.000000 | -1783.000000 | 1728.000000 | 1615.000000 | 8177 |  | CORR | GENE | 07:10 | 07:22 | 07:19 | 640 | 109 | 9.000000 | EXT | -. Аномалия находится на отводе. |  | (c)
89490.456000 | 10.611000 | 10.373000 | -0.454000 | -0.692000 | -1887.000000 | -1881.000000 | -1801.000000 | 1716.000000 | 363.000000 | 8177 |  | CORR | GENE | 07:02 | 07:03 | 07:16 | 329 | 171 | 14.000000 | EXT | -. Аномалия находится на отводе. |  | (c)
89490.513000 | 10.668000 | 10.261000 | -0.397000 | -0.804000 | 2059.000000 | 2116.000000 | 2096.000000 | 2059.000000 | 290.000000 | 8177 |  | CORR | GENE | 05:39 | 05:48 | 05:45 | 514 | 75 | 10.000000 | EXT | -. Аномалия находится на отводе. |  | (c)
89490.822000 | 10.977000 | 10.944000 | -0.088000 | -0.121000 | 2018.000000 | -1987.000000 | -2184.000000 | 1925.000000 | 81.000000 | 8177 |  | CORR | СIGR | 05:32 | 06:46 | 06:14 | 40 | 518 | 12.000000 | EXT | -. Аномалия находится на отводе. |  | (c)
89490.910000 | 0.000000 | -0.031000 | -11.500000 | -11.531000 | 13.000000 | 143.000000 | 219.000000 | 13.000000 |  | 8178 | Смещение кромок | GWAN |  | 01:08 | 01:29 | 01:41 | 0 | 412 | 2.686000 | EXT | Смещение кромок. Наружу. Аномалия находится на отводе. Величина смещения - 2.7 мм. |  | (c)
89490.910000 | 0.000000 | -0.006000 | -11.500000 | -11.506000 | 1550.000000 | 1766.000000 | 1872.000000 | 1550.000000 |  | 8178 | Нарушение формы кольцевого шва | GWAN |  | 05:16 | 05:51 | 06:08 | 0 | 643 |  | EXT | Нарушение формы кольцевого шва. Аномалия находится на отводе. |  | (c)
89491.084000 | 0.174000 | 0.091000 | -11.326000 | -11.409000 | 1712.000000 | 1880.000000 | 1947.000000 | 1712.000000 | 91.000000 | 8178 |  | CORR | GENE | 05:42 | 06:09 | 06:20 | 154 | 471 | 12.000000 | EXT | - |  | (c)
89491.299000 | 0.389000 | 0.372000 | -11.111000 | -11.128000 | 1522.000000 | 1806.000000 | 1728.000000 | 1522.000000 | 372.000000 | 8178 |  | CORR | GENE | 05:11 | 05:57 | 05:45 | 64 | 411 | 9.000000 | EXT | - |  | (c)
89492.353000 | 1.443000 | 1.420000 | -10.057000 | -10.080000 | 2019.000000 | 2183.000000 | 2130.000000 | 2019.000000 | 1420.000000 | 8178 |  | CORR | GENE | 06:32 | 06:58 | 06:50 | 57 | 223 | 10.000000 | EXT | - |  | (c)
89493.099000 | 2.189000 | 2.046000 | -9.311000 | -9.454000 | 1922.000000 | 1962.000000 | 1952.000000 | 1922.000000 | 2046.000000 | 8178 |  | CORR | GENE | 06:16 | 06:22 | 06:21 | 244 | 61 | 11.000000 | EXT | - |  | (c)
89493.609000 | 2.699000 | 2.636000 | -8.801000 | -8.864000 | 2042.000000 | 2064.000000 | 2072.000000 | 2042.000000 | 2636.000000 | 8178 |  | CORR | GENE | 06:35 | 06:39 | 06:40 | 132 | 60 | 13.000000 | EXT | - |  | (c)
89493.963000 | 3.053000 | 3.004000 | -8.447000 | -8.496000 | 1856.000000 | 1912.000000 | 2068.000000 | 1856.000000 | 3004.000000 | 8178 |  | CORR | GENE | 06:05 | 06:14 | 06:39 | 51 | 424 | 14.000000 | EXT | - |  | (c)
89494.104000 | 3.194000 | 3.158000 | -8.306000 | -8.342000 | 1553.000000 | 1817.000000 | 1942.000000 | 1553.000000 | 3158.000000 | 8178 |  | CORR | GENE | 05:16 | 05:59 | 06:19 | 189 | 779 | 14.000000 | EXT | - |  | (c)
89497.162000 | 6.252000 | 6.221000 | -5.248000 | -5.279000 | 1290.000000 | 1362.000000 | 1419.000000 | 1290.000000 | 5232.000000 | 8178 |  | CORR | GENE | 04:34 | 04:46 | 04:55 | 47 | 258 | 10.000000 | EXT | - |  | (c)
89498.796000 | 7.886000 | 7.465000 | -3.614000 | -4.035000 | 1460.000000 | 1507.000000 | 1580.000000 | 1460.000000 | 1930.000000 | 8178 |  | CORR | GENE | 05:01 | 05:09 | 05:21 | 2105 | 241 | 10.000000 | EXT | - |  | (c)
89502.532000 | 0.122000 | 0.096000 | -11.438000 | -11.464000 | -619.000000 | -346.000000 | -420.000000 | 220.000000 | 96.000000 | 8179 |  | CORR | GENE | 04:17 | 05:01 | 04:49 | 139 | 399 | 10.000000 | EXT | -. Аномалия находится на отводе. |  | (c)
89504.717000 | 2.307000 | 2.262000 | -9.253000 | -9.298000 | -56.000000 | -23.000000 | -39.000000 | 21.000000 | 2262.000000 | 8179 |  | CORR | AXGR | 05:48 | 05:53 | 05:50 | 267 | 35 | 10.000000 | EXT | -. Аномалия находится на отводе. |  | (c)
89505.681000 | 3.271000 | 3.175000 | -8.289000 | -8.385000 | -533.000000 | -121.000000 | -267.000000 | 1.000000 | 3175.000000 | 8179 |  | CORR | GENE | 04:31 | 05:37 | 05:14 | 146 | 532 | 11.000000 | EXT | -. Аномалия находится на отводе. |  | (c)
89505.934000 | 3.524000 | 3.462000 | -8.036000 | -8.098000 | -67.000000 | -67.000000 | -41.000000 | 15.000000 | 3462.000000 | 8179 |  | CORR | GENE | 05:46 | 05:46 | 05:50 | 207 | 52 | 9.000000 | EXT | -. Аномалия находится на отводе. |  | (c)
89506.387000 | 3.977000 | 3.917000 | -7.583000 | -7.643000 | -417.000000 | -122.000000 | -212.000000 | 6.000000 | 3917.000000 | 8179 |  | CORR | GENE | 04:49 | 05:37 | 05:23 | 138 | 411 | 10.000000 | EXT | -. Аномалия находится на отводе. |  | (c)
89508.653000 | 6.243000 | 6.226000 | -5.317000 | -5.334000 | -334.000000 | -136.000000 | -185.000000 | 36.000000 | 5254.000000 | 8179 |  | CORR | GENE | 05:03 | 05:35 | 05:27 | 80 | 298 | 10.000000 | EXT | -. Аномалия находится на отводе. |  | (c)
89509.593000 | 7.183000 | 7.123000 | -4.377000 | -4.437000 | -338.000000 | -137.000000 | -181.000000 | 23.000000 | 4353.000000 | 8179 |  | CORR | GENE | 05:02 | 05:35 | 05:28 | 84 | 315 | 10.000000 | EXT | -. Аномалия находится на отводе. |  | (c)
89509.707000 | 7.297000 | 7.267000 | -4.263000 | -4.293000 | -203.000000 | -110.000000 | -130.000000 | 57.000000 | 4239.000000 | 8179 |  | CORR | GENE | 05:24 | 05:39 | 05:36 | 54 | 146 | 11.000000 | EXT | -. Аномалия находится на отводе. |  | (c)
89511.028000 | 8.618000 | 7.788000 | -2.942000 | -3.772000 | -371.000000 | -244.000000 | -263.000000 | 154.000000 | 2796.000000 | 8179 |  | CORR | GENE | 04:57 | 05:17 | 05:14 | 976 | 217 | 10.000000 | EXT | -. Аномалия находится на отводе. |  | (c)
89513.560000 | 11.150000 | 10.858000 | -0.410000 | -0.702000 | -297.000000 | -264.000000 | -203.000000 | 110.000000 | 254.000000 | 8179 |  | CORR | GENE | 05:09 | 05:14 | 05:24 | 448 | 187 | 8.000000 | EXT | -. Аномалия находится на отводе. |  | (c)
89513.909000 | 11.499000 | 11.480000 | -0.061000 | -0.080000 | -432.000000 | -311.000000 | -228.000000 | 25.000000 | 15.000000 | 8179 |  | CORR | GENE | 04:47 | 05:07 | 05:20 | 65 | 407 | 10.000000 | EXT | -. Аномалия находится на отводе. |  | (c)
89513.970000 | 0.000000 | -0.041000 | -10.685000 | -10.726000 | 1490.000000 | 1617.000000 | 2011.000000 | 1490.000000 |  | 8180 | Смещение кромок | GWAN |  | 10:01 | 10:22 | 11:25 | 0 | 1043 | 3.020000 | EXT | Смещение кромок. Наружу. Аномалия находится на отводе. Величина смещения - 3 мм. |  | (c)
89515.491000 | 1.521000 | 1.510000 | -9.164000 | -9.175000 | -404.000000 | -309.000000 | -262.000000 | 120.000000 | 1510.000000 | 8180 |  | CORR | GENE | 04:56 | 05:11 | 05:19 | 67 | 284 | 12.000000 | EXT | - |  | (c)
89516.241000 | 2.271000 | 2.251000 | -8.414000 | -8.434000 | -258.000000 | -187.000000 | -150.000000 | 41.000000 | 2251.000000 | 8180 |  | CORR | GENE | 05:19 | 05:31 | 05:37 | 47 | 217 | 10.000000 | EXT | - |  | (c)
89524.417000 | 10.447000 | 10.428000 | -0.238000 | -0.257000 | -609.000000 | -542.000000 | -506.000000 | 403.000000 | 202.000000 | 8180 |  | CORR | GENE | 04:23 | 04:33 | 04:39 | 55 | 207 | 10.000000 | EXT | - |  | (c)
89525.616000 | 0.961000 | 0.820000 | -10.714000 | -10.855000 | 2162.000000 | 2188.000000 | 2199.000000 | 2162.000000 | 820.000000 | 8181 |  | CORR | GENE | 05:50 | 05:55 | 05:56 | 267 | 73 | 12.000000 | EXT | -. Аномалия находится на отводе. |  | (c)
89528.483000 | 3.828000 | 3.713000 | -7.847000 | -7.962000 | 1688.000000 | 1719.000000 | 1721.000000 | 1688.000000 | 3713.000000 | 8181 |  | CORR | GENE | 04:34 | 04:39 | 04:39 | 185 | 67 | 9.000000 | EXT | -. Аномалия находится на отводе. |  | (c)
89529.952000 | 5.297000 | 5.269000 | -6.378000 | -6.406000 | 1628.000000 | 1910.000000 | 1824.000000 | 1628.000000 | 5269.000000 | 8181 |  | CORR | GENE | 04:24 | 05:10 | 04:56 | 122 | 392 | 13.000000 | EXT | -. Аномалия находится на отводе. |  | (c)
89530.603000 | 5.948000 | 5.751000 | -5.727000 | -5.924000 | 1855.000000 | 1929.000000 | 1908.000000 | 1855.000000 | 5330.000000 | 8181 |  | CORR | GENE | 05:01 | 05:13 | 05:09 | 594 | 106 | 10.000000 | EXT | -. Аномалия находится на отводе. |  | (c)
89531.675000 | 7.020000 | 6.585000 | -4.655000 | -5.090000 | 1742.000000 | 1887.000000 | 1820.000000 | 1742.000000 | 4521.000000 | 8181 |  | CORR | GENE | 04:43 | 05:06 | 04:55 | 569 | 155 | 9.000000 | EXT | -. Аномалия находится на отводе. |  | (c)
89531.869000 | 7.214000 | 7.213000 | -4.461000 | -4.462000 | 1838.000000 | 1883.000000 | 1932.000000 | 1838.000000 | 3063.000000 | 8181 |  | CORR | GENE | 04:58 | 05:05 | 05:13 | 1399 | 188 | 10.000000 | EXT | -. Аномалия находится на отводе. |  | (c)
89533.279000 | 8.624000 | 8.577000 | -3.051000 | -3.098000 | 1564.000000 | 1712.000000 | 1685.000000 | 1564.000000 | 3020.000000 | 8181 |  | CORR | GENE | 04:14 | 04:38 | 04:33 | 78 | 241 | 11.000000 | EXT | -. Аномалия находится на отводе. |  | (c)
89535.162000 | 10.507000 | 9.912000 | -1.168000 | -1.763000 | 1782.000000 | 1822.000000 | 1846.000000 | 1782.000000 | 885.000000 | 8181 |  | CORR | GENE | 04:49 | 04:55 | 04:59 | 878 | 127 | 10.000000 | EXT | -. Аномалия находится на отводе. |  | (c)
89535.502000 | 10.847000 | 10.801000 | -0.828000 | -0.874000 | 1753.000000 | 1810.000000 | 1789.000000 | 1753.000000 | 94.000000 | 8181 |  | CORR | GENE | 04:44 | 04:54 | 04:50 | 780 | 72 | 10.000000 | EXT | -. Аномалия находится на отводе. |  | (c)
89536.330000 | 0.000000 | -0.021000 | -11.045000 | -11.066000 | 932.000000 | 1248.000000 | 1194.000000 | 932.000000 |  | 8182 | Смещение кромок | GWAN |  | 03:33 | 04:24 | 04:16 | 0 | 526 | 2.960000 | EXT | Смещение кромок. Вовнутрь. Аномалия находится на отводе. Величина смещения - 3 мм. |  | (c)
89536.947000 | 0.617000 | 0.454000 | -10.428000 | -10.591000 | 1275.000000 | 1450.000000 | 1422.000000 | 1275.000000 | 454.000000 | 8182 |  | CORR | GENE | 04:29 | 04:57 | 04:52 | 240 | 294 | 9.000000 | EXT | - |  | (c)
89545.688000 | 9.358000 | 9.345000 | -1.687000 | -1.700000 | 1610.000000 | 1685.000000 | 1700.000000 | 1610.000000 | 1655.000000 | 8182 |  | CORR | GENE | 05:23 | 05:35 | 05:37 | 45 | 180 | 8.000000 | EXT | - |  | (c)
89547.323000 | 10.993000 | 10.974000 | -0.052000 | -0.071000 | 1800.000000 | 2162.000000 | 2177.000000 | 1800.000000 | 21.000000 | 8182 |  | CORR | GENE | 05:53 | 06:52 | 06:54 | 50 | 754 | 10.000000 | EXT | - |  | (c)
89547.549000 | 0.174000 | 0.156000 | -11.506000 | -11.524000 | 381.000000 | 469.000000 | 464.000000 | 381.000000 | 156.000000 | 8183 |  | CORR | GENE | 06:43 | 06:58 | 06:57 | 53 | 167 | 11.000000 | EXT | -. Аномалия находится на отводе. |  | (c)
89549.293000 | 1.918000 | 1.818000 | -9.762000 | -9.862000 | 69.000000 | 107.000000 | 107.000000 | 69.000000 | 1818.000000 | 8183 |  | CORR | GENE | 05:53 | 05:59 | 05:59 | 535 | 76 | 10.000000 | EXT | -. Аномалия находится на отводе. |  | (c)
89550.154000 | 2.779000 | 2.742000 | -8.901000 | -8.938000 | 430.000000 | 560.000000 | 551.000000 | 430.000000 | 2742.000000 | 8183 |  | CORR | GENE | 06:51 | 07:12 | 07:11 | 86 | 242 | 8.000000 | EXT | -. Аномалия находится на отводе. |  | (c)
89550.438000 | 3.063000 | 3.005000 | -8.617000 | -8.675000 | 406.000000 | 565.000000 | 519.000000 | 406.000000 | 3005.000000 | 8183 |  | CORR | GENE | 06:48 | 07:13 | 07:06 | 96 | 226 | 10.000000 | EXT | -. Аномалия находится на отводе. |  | (c)
89550.736000 | 3.361000 | 3.312000 | -8.319000 | -8.368000 | 28.000000 | 108.000000 | 182.000000 | 28.000000 | 3312.000000 | 8183 |  | CORR | GENE | 05:47 | 05:59 | 06:11 | 86 | 308 | 11.000000 | EXT | -. Аномалия находится на отводе. |  | (c)
89551.487000 | 4.112000 | 3.943000 | -7.568000 | -7.737000 | 206.000000 | 458.000000 | 422.000000 | 206.000000 | 3943.000000 | 8183 |  | CORR | GENE | 06:15 | 06:56 | 06:50 | 216 | 433 | 11.000000 | EXT | -. Аномалия находится на отводе. |  | (c)
89559.055000 | 0.000000 | -0.016000 | -10.660000 | -10.676000 | 89.000000 | 246.000000 | 208.000000 | 89.000000 |  | 8184 | Смещение кромок | GWAN |  | 06:31 | 06:56 | 06:50 | 0 | 238 | 2.292000 | EXT | Смещение кромок. Вовнутрь. Аномалия находится на отводе. Величина смещения - 2.3 мм. |  | (c)
89559.055000 | 0.000000 | -0.026000 | -10.660000 | -10.686000 | 647.000000 | 752.000000 | 868.000000 | 647.000000 |  | 8184 | Смещение кромок | GWAN |  | 08:01 | 08:18 | 08:37 | 0 | 441 | 2.919000 | EXT | Смещение кромок. Вовнутрь. Аномалия находится на отводе. Величина смещения - 2.9 мм. |  | (c)
89559.166000 | 0.111000 | 0.077000 | -10.549000 | -10.583000 | 697.000000 | 764.000000 | 818.000000 | 697.000000 | 77.000000 | 8184 |  | CORR | GENE | 08:09 | 08:20 | 08:29 | 75 | 241 | 14.000000 | EXT | - |  | (c)
89561.792000 | 2.737000 | 2.661000 | -7.923000 | -7.999000 | -765.000000 | -736.000000 | -734.000000 | 703.000000 | 2661.000000 | 8184 |  | CORR | GENE | 04:13 | 04:18 | 04:18 | 217 | 62 | 10.000000 | EXT | - |  | (c)
89562.628000 | 3.573000 | 3.156000 | -7.087000 | -7.504000 | -778.000000 | -669.000000 | -557.000000 | 336.000000 | 3156.000000 | 8184 |  | CORR | GENE | 04:11 | 04:29 | 04:47 | 1238 | 442 | 10.000000 | EXT | - |  | (c)
89564.219000 | 5.164000 | 5.093000 | -5.496000 | -5.567000 | -704.000000 | -446.000000 | -490.000000 | 276.000000 | 5093.000000 | 8184 |  | CORR | GENE | 04:23 | 05:05 | 04:58 | 149 | 428 | 14.000000 | EXT | - |  | (c)
89564.658000 | 5.603000 | 5.519000 | -5.057000 | -5.141000 | -694.000000 | -455.000000 | -481.000000 | 267.000000 | 4998.000000 | 8184 |  | CORR | GENE | 04:25 | 05:03 | 04:59 | 143 | 427 | 11.000000 | EXT | - |  | (c)
89566.957000 | 7.902000 | 7.777000 | -2.758000 | -2.883000 | -631.000000 | -622.000000 | -605.000000 | 580.000000 | 2687.000000 | 8184 |  | CORR | GENE | 04:35 | 04:36 | 04:39 | 196 | 51 | 10.000000 | EXT | - |  | (c)
89568.000000 | 8.945000 | 8.833000 | -1.715000 | -1.827000 | -385.000000 | -369.000000 | -359.000000 | 334.000000 | 1643.000000 | 8184 |  | CORR | GENE | 05:15 | 05:17 | 05:19 | 184 | 51 | 13.000000 | EXT | - |  | (c)
89570.139000 | 0.424000 | 0.402000 | -10.846000 | -10.868000 | 1792.000000 | 2076.000000 | 1985.000000 | 1792.000000 | 402.000000 | 8185 |  | CORR | GENE | 04:53 | 05:39 | 05:24 | 80 | 386 | 10.000000 | EXT | -. Аномалия находится на отводе. |  | (c)
89572.302000 | 2.587000 | 2.465000 | -8.683000 | -8.805000 | 1557.000000 | 1579.000000 | 1589.000000 | 1557.000000 | 2465.000000 | 8185 |  | CORR | GENE | 04:15 | 04:18 | 04:20 | 493 | 66 | 8.000000 | EXT | -. Аномалия находится на отводе. |  | (c)
89573.652000 | 3.937000 | 3.794000 | -7.333000 | -7.476000 | 1786.000000 | 1980.000000 | 2042.000000 | 1786.000000 | 3794.000000 | 8185 |  | CORR | GENE | 04:52 | 05:23 | 05:33 | 219 | 510 | 11.000000 | EXT | -. Аномалия находится на отводе. |  | (c)
89575.092000 | 5.377000 | 4.944000 | -5.893000 | -6.326000 | 1360.000000 | 1429.000000 | 1419.000000 | 1360.000000 | 4944.000000 | 8185 |  | CORR | GENE | 03:43 | 03:54 | 03:53 | 653 | 118 | 9.000000 | EXT | -. Аномалия находится на отводе. |  | (c)
89580.985000 | 0.000000 | -0.028000 | -11.385000 | -11.413000 | -906.000000 | -461.000000 | -386.000000 | 0.000000 |  | 8186 | Нарушение формы кольцевого шва | GWAN |  | 07:48 | 09:00 | 09:12 | 0 | 1039 |  | EXT | Нарушение формы кольцевого шва. Аномалия находится на отводе. |  | (c)
89592.597000 | 0.227000 | 0.187000 | -11.128000 | -11.168000 | 1005.000000 | 1028.000000 | 1174.000000 | 57.963925 | 187.000000 | 8187 |  | CORR | GENE | 03:46 | 03:50 | 04:13 | 72 | 338 | 11.000000 | EXT | - |  | (c)
89592.635000 | 0.265000 | 0.226000 | -11.090000 | -11.129000 | 1436.000000 | 1706.000000 | 1612.000000 | 21.488302 | 226.000000 | 8187 |  | CORR | GENE | 04:56 | 05:39 | 05:24 | 48 | 352 | 11.000000 | EXT | - |  | (c)
89592.656000 | 0.286000 | 0.050000 | -11.069000 | -11.305000 | 1987.000000 | 2050.000000 | 2069.000000 | 0.000000 | 50.000000 | 8187 |  | CORR | GENE | 06:24 | 06:35 | 06:38 | 379 | 163 | 10.000000 | EXT | - |  | (c)
89616.229000 | 1.164000 | 1.134000 | -9.751000 | -9.781000 | -1905.000000 | -1749.000000 | -1750.000000 | 26.253899 | 1134.000000 | 8189 |  | CORR | GENE | 06:44 | 07:10 | 07:09 | 61 | 310 | 11.000000 | EXT | - |  | (c)
89632.758000 | 6.778000 | 6.744000 | -4.622000 | -4.656000 | -304.000000 | -130.000000 | -161.000000 | 0.000000 | 4585.000000 | 8190 |  | CORR | GENE | 08:27 | 08:55 | 08:50 | 71 | 287 | 11.000000 | EXT | - |  | (c)
89648.525000 | 0.000000 | -0.041000 | -10.980000 | -11.021000 | 73.000000 | 215.000000 | 198.000000 | 15.941957 |  | 8192 | Смещение кромок | GWAN |  | 00:09 | 00:32 | 00:29 | 0 | 250 | 3.292000 | EXT | Смещение кромок. Вовнутрь. Величина смещения - 3.3 мм. |  | (c)
89648.525000 | 0.000000 | -0.036000 | -10.980000 | -11.016000 | 375.000000 | 587.000000 | 540.000000 | 43.596163 |  | 8192 | Смещение кромок | GWAN |  | 00:58 | 01:32 | 01:25 | 0 | 331 | 2.647000 | EXT | Смещение кромок. Вовнутрь. Величина смещения - 2.6 мм. |  | (c)
89651.120000 | 2.595000 | 2.568000 | -8.385000 | -8.412000 | -1686.000000 | -1508.000000 | -1542.000000 | 43.928439 | 2568.000000 | 8192 |  | CORR | СIGR | 07:25 | 07:54 | 07:48 | 38 | 289 | 9.000000 | EXT | - |  | (c)
89659.222000 | 10.697000 | 10.633000 | -0.283000 | -0.347000 | -1825.000000 | -1583.000000 | -1651.000000 | 32.686011 | 277.000000 | 8192 |  | CORR | GENE | 07:03 | 07:42 | 07:31 | 70 | 348 | 13.000000 | EXT | - |  | (c)
89659.593000 | 0.088000 | 0.069000 | -11.272000 | -11.291000 | -1427.000000 | -1286.000000 | -1277.000000 | 64.818162 | 69.000000 | 8193 |  | CORR | GENE | 07:14 | 07:37 | 07:39 | 100 | 301 | 11.000000 | EXT | - |  | (c)
89660.601000 | 1.096000 | 0.839000 | -10.264000 | -10.521000 | -1372.000000 | -1336.000000 | -1307.000000 | 69.271095 | 839.000000 | 8193 |  | CORR | GENE | 07:23 | 07:29 | 07:34 | 351 | 130 | 10.000000 | EXT | - |  | (c)
89661.318000 | 1.813000 | 1.607000 | -9.547000 | -9.753000 | -1391.000000 | -1351.000000 | -1358.000000 | 67.757024 | 1607.000000 | 8193 | Дефект проката | MIAN | GENE | 07:20 | 07:27 | 07:26 | 290 | 66 | 10.740021 | INT | Дефект проката. Эквивалент потери металла 11%. |  | (c)
89669.206000 | 9.701000 | 9.580000 | -1.659000 | -1.780000 | -1407.000000 | -1345.000000 | -1274.000000 | 66.446655 | 921.000000 | 8193 |  | CORR | GENE | 07:18 | 07:28 | 07:39 | 859 | 266 | 10.000000 | EXT | - |  | (c)
89670.061000 | 10.556000 | 10.521000 | -0.804000 | -0.839000 | -1446.000000 | -1300.000000 | -1345.000000 | 63.294808 | 430.000000 | 8193 |  | CORR | GENE | 07:11 | 07:35 | 07:28 | 409 | 202 | 8.000000 | EXT | - |  | (c)
89673.424000 | 2.559000 | 2.521000 | -9.036000 | -9.074000 | 2009.000000 | 2169.000000 | 2156.000000 | 0.000000 | 2521.000000 | 8194 |  | CORR | GENE | 06:28 | 06:54 | 06:52 | 60 | 293 | 10.000000 | EXT | - |  | (c)
89673.579000 | 2.714000 | 2.687000 | -8.881000 | -8.908000 | -1601.000000 | -1446.000000 | -1476.000000 | 60.915939 | 2687.000000 | 8194 |  | CORR | GENE | 08:46 | 09:11 | 09:06 | 57 | 250 | 11.000000 | EXT | - |  | (c)
89682.238000 | 11.373000 | 10.850000 | -0.222000 | -0.745000 | -2157.000000 | -2130.000000 | -2138.000000 | 7.453328 | 184.000000 | 8194 |  | CORR | AXGR | 07:16 | 07:20 | 07:19 | 561 | 37 | 10.000000 | EXT | - |  | (c)
89682.512000 | 0.052000 | 0.018000 | -11.188000 | -11.222000 | -708.000000 | -590.000000 | -593.000000 | 29.399400 | 18.000000 | 8195 |  | CORR | СIGR | 07:30 | 07:49 | 07:49 | 34 | 229 | 11.000000 | EXT | - |  | (c)
89682.520000 | 0.060000 | 0.038000 | -11.180000 | -11.202000 | -2056.000000 | -1803.000000 | -1831.000000 | 14.057349 | 38.000000 | 8195 |  | CORR | GENE | 03:53 | 04:34 | 04:29 | 102 | 451 | 16.000000 | EXT | - |  | (c)
89692.511000 | 10.051000 | 10.037000 | -1.189000 | -1.203000 | -1179.000000 | -1070.000000 | -1094.000000 | 74.550088 | 1167.000000 | 8195 |  | CORR | СIGR | 06:14 | 06:32 | 06:28 | 36 | 170 | 10.000000 | EXT | -. Аномалия находится на упругопластическом изгибе: R=316 Дн, максимальное растяжение на 5.7 час. |  | (c)
89693.657000 | 11.197000 | 11.175000 | -0.043000 | -0.065000 | -1519.000000 | -1348.000000 | -1222.000000 | 50.676382 | 19.000000 | 8195 |  | CORR | GENE | 05:19 | 05:47 | 06:07 | 46 | 594 | 15.000000 | EXT | -. Аномалия находится на упругопластическом изгибе: R=316 Дн, максимальное растяжение на 5.7 час. |  | (c)
89704.161000 | 10.461000 | 10.429000 | -0.794000 | -0.826000 | 1352.000000 | 1410.000000 | 1419.000000 | 60.150271 | 777.000000 | 8196 |  | CORR | GENE | 02:57 | 03:06 | 03:07 | 49 | 133 | 16.000000 | EXT | -. Аномалия находится на упругопластическом изгибе: R=471 Дн, максимальное растяжение на 5.6 час. |  | (c)
89704.955000 | 0.000000 | -0.021000 | -10.855000 | -10.876000 | -1931.000000 | -1807.000000 | -1525.000000 | 56.954011 |  | 8197 | Смещение кромок | GWAN |  | 07:24 | 07:44 | 08:30 | 0 | 813 | 2.797000 | EXT | Смещение кромок. Вовнутрь. Величина смещения - 2.8 мм. Аномалия находится на упругопластическом изгибе: R=507 Дн, максимальное растяжение на 5.7 час. |  | (c)
89704.955000 | 0.000000 | -0.036000 | -10.855000 | -10.891000 | -653.000000 | -500.000000 | -476.000000 | 24.130377 |  | 8197 | Смещение кромок | GWAN |  | 10:51 | 11:15 | 11:19 | 0 | 354 | 3.924000 | EXT | Смещение кромок. Вовнутрь. Величина смещения - 3.9 мм. Аномалия находится на упругопластическом изгибе: R=507 Дн, максимальное растяжение на 5.7 час. |  | (c)
89715.810000 | 0.000000 | -0.028000 | -11.595000 | -11.623000 | -1828.000000 | -1214.000000 | -1400.000000 | 67.028185 |  | 8198 | Нарушение формы кольцевого шва | GWAN |  | 08:57 | 10:36 | 10:06 | 0 | 856 |  | EXT | Нарушение формы кольцевого шва |  | (c)
89723.026000 | 7.216000 | 6.875000 | -4.379000 | -4.720000 | 2185.000000 | 2212.000000 | 2210.000000 | 0.000000 | 4275.000000 | 8198 |  | CORR | GENE | 07:45 | 07:49 | 07:49 | 445 | 51 | 12.000000 | EXT | - |  | (c)
89724.224000 | 8.414000 | 8.309000 | -3.181000 | -3.286000 | 2183.000000 | 2207.000000 | 2213.000000 | 0.000000 | 3015.000000 | 8198 |  | CORR | GENE | 07:45 | 07:49 | 07:50 | 271 | 61 | 12.000000 | EXT | - |  | (c)
89725.087000 | 9.277000 | 9.161000 | -2.318000 | -2.434000 | 2178.000000 | 2216.000000 | 2209.000000 | 0.000000 | 2055.000000 | 8198 |  | CORR | GENE | 07:44 | 07:50 | 07:49 | 379 | 61 | 15.000000 | EXT | - |  | (c)
89726.801000 | 10.991000 | 10.116000 | -0.604000 | -1.479000 | 2167.000000 | 2217.000000 | 2210.000000 | 0.000000 | 82.000000 | 8198 |  | CORR | GENE | 07:42 | 07:50 | 07:49 | 1397 | 86 | 12.000000 | EXT | - |  | (c)
89727.405000 | 0.000000 | -0.033000 | -10.625000 | -10.658000 | -2077.000000 | -562.000000 | -903.000000 | 0.000000 |  | 8199 | Нарушение формы кольцевого шва | GWAN |  | 04:12 | 08:17 | 07:22 | 0 | 2349 |  | EXT | Нарушение формы кольцевого шва |  | (c)
89736.987000 | 9.582000 | 9.562000 | -1.043000 | -1.063000 | -682.000000 | -501.000000 | -515.000000 | 14.636012 | 995.000000 | 8199 |  | CORR | GENE | 07:58 | 08:27 | 08:25 | 68 | 334 | 8.000000 | EXT | - |  | (c)
89738.030000 | 0.000000 | -0.026000 | -11.115000 | -11.141000 | 699.000000 | 832.000000 | 1044.000000 | 39.948636 |  | 8200 | Смещение кромок | GWAN |  | 03:02 | 03:23 | 03:57 | 0 | 691 | 3.678000 | EXT | Смещение кромок. Наружу. Величина смещения - 3.7 мм. |  | (c)
89738.030000 | 0.000000 | -0.016000 | -11.115000 | -11.131000 | 2046.000000 | 2133.000000 | 2119.000000 | 0.000000 |  | 8200 | Смещение кромок | GWAN |  | 06:39 | 06:53 | 06:51 | 0 | 145 | 3.208000 | EXT | Смещение кромок. Наружу. Величина смещения - 3.2 мм. |  | (c)
89738.030000 | 0.000000 | -0.031000 | -11.115000 | -11.146000 | -1628.000000 | -1491.000000 | -1528.000000 | 56.732825 |  | 8200 | Смещение кромок | GWAN |  | 08:46 | 09:08 | 09:02 | 0 | 200 | 2.483000 | EXT | Смещение кромок. Вовнутрь. Величина смещения - 2.5 мм. |  | (c)
89739.737000 | 1.707000 | 1.690000 | -9.408000 | -9.425000 | 2205.000000 | -2016.000000 | -2093.000000 | 11.086611 | 1690.000000 | 8200 |  | CORR | GENE | 07:05 | 07:44 | 07:31 | 63 | 325 | 10.000000 | EXT | - |  | (c)
89748.576000 | 10.546000 | 10.524000 | -0.569000 | -0.591000 | 1384.000000 | 1446.000000 | 1502.000000 | 39.647795 | 533.000000 | 8200 |  | CORR | GENE | 04:52 | 05:02 | 05:11 | 58 | 237 | 14.000000 | EXT | - |  | (c)
89760.848000 | 0.103000 | 0.042000 | -11.407000 | -11.468000 | 892.000000 | 961.000000 | 1239.000000 | 892.000000 | 42.000000 | 8202 |  | CORR | GENE | 04:35 | 04:46 | 05:31 | 88 | 693 | 10.000000 | EXT | - |  | (c)
89762.398000 | 1.653000 | 1.597000 | -9.857000 | -9.913000 | 503.000000 | 928.000000 | 788.000000 | 503.000000 | 1597.000000 | 8202 |  | CORR | GENE | 03:33 | 04:41 | 04:18 | 77 | 569 | 12.000000 | EXT | - |  | (c)
89783.710000 | 0.000000 | -0.021000 | -8.465000 | -8.486000 | 829.000000 | 930.000000 | 929.000000 | 66.892727 |  | 8204 | Смещение кромок | GWAN |  | 04:22 | 04:38 | 04:38 | 0 | 200 | 2.371000 | EXT | Смещение кромок. Наружу. Величина смещения - 2.4 мм. |  | (c)
89783.710000 | 0.000000 | -0.025000 | -8.465000 | -8.490000 | 1418.000000 | 1603.000000 | 1716.000000 | 0.000000 |  | 8204 | Нарушение формы кольцевого шва | GWAN |  | 05:57 | 06:27 | 06:45 | 0 | 595 |  | EXT | Нарушение формы кольцевого шва |  | (c)
89784.269000 | 0.559000 | 0.496000 | -7.906000 | -7.969000 | 1891.000000 | 2006.000000 | 2049.000000 | 0.000000 | 496.000000 | 8204 |  | CORR | GENE | 07:13 | 07:32 | 07:39 | 124 | 316 | 12.000000 | EXT | - |  | (c)
89786.367000 | 2.657000 | 2.607000 | -5.808000 | -5.858000 | 1123.000000 | 1143.000000 | 1136.000000 | 86.250509 | 2607.000000 | 8204 |  | CORR | AXGR | 05:09 | 05:12 | 05:11 | 86 | 26 | 11.000000 | EXT | - |  | (c)
89793.945000 | 0.000000 | -0.025000 | -11.335000 | -11.360000 | 1562.000000 | 1692.000000 | 1875.000000 | 3.357858 |  | 8206 | Смещение кромок | GWAN |  | 03:53 | 04:14 | 04:44 | 0 | 627 | 2.801000 | EXT | Смещение кромок. Наружу. Величина смещения - 2.8 мм. |  | (c)
89794.756000 | 0.811000 | 0.792000 | -10.524000 | -10.543000 | -1638.000000 | -1373.000000 | -1469.000000 | 47.779441 | 792.000000 | 8206 |  | CORR | GENE | 07:16 | 07:59 | 07:44 | 78 | 340 | 12.000000 | EXT | - |  | (c)
89800.023000 | 6.078000 | 5.899000 | -5.257000 | -5.436000 | -1529.000000 | -1493.000000 | -1295.000000 | 56.617435 | 5189.000000 | 8206 |  | CORR | GENE | 07:34 | 07:40 | 08:12 | 247 | 469 | 9.000000 | EXT | - |  | (c)
89847.925000 | 0.000000 | -0.021000 | -11.585000 | -11.606000 | 1382.000000 | 1643.000000 | 1736.000000 | 1382.000000 |  | 8211 | Смещение кромок | GWAN |  | 06:58 | 07:40 | 07:55 | 0 | 709 | 2.743000 | EXT | Смещение кромок. Наружу. Величина смещения - 2.7 мм. |  | (c)
89856.449000 | 8.524000 | 8.501000 | -3.061000 | -3.084000 | -1675.000000 | -1647.000000 | -1651.000000 | 1628.000000 | 3022.000000 | 8211 |  | ARTD | GENE | 10:44 | 10:49 | 10:48 | 62 | 47 | 11.304603 | EXT | -. Эквивалент потери металла 11%. |  | (c)
89871.035000 | 0.000000 | -0.026000 | -11.490000 | -11.516000 | 660.000000 | 761.000000 | 759.000000 | 660.000000 |  | 8213 | Смещение кромок | GWAN |  | 02:53 | 03:09 | 03:09 | 0 | 197 | 2.389000 | EXT | Смещение кромок. Наружу. Величина смещения - 2.4 мм. |  | (c)
89871.035000 | 0.000000 | -0.021000 | -11.490000 | -11.511000 | 1833.000000 | 1926.000000 | 2003.000000 | 1833.000000 |  | 8213 | Смещение кромок | GWAN |  | 06:02 | 06:17 | 06:30 | 0 | 340 | 2.367000 | EXT | Смещение кромок. Наружу. Величина смещения - 2.4 мм. |  | (c)
89871.035000 | 0.000000 | -0.056000 | -11.490000 | -11.546000 | -502.000000 | -412.000000 | -428.000000 | 354.000000 |  | 8213 | Смещение кромок | GWAN |  | 11:45 | 12:00 | 11:57 | 0 | 148 | 4.616000 | EXT | Смещение кромок. Наружу. Величина смещения - 4.6 мм. |  | (c)
89882.525000 | 0.000000 | -0.026000 | -11.580000 | -11.606000 | 85.000000 | 151.000000 | 172.000000 | 85.000000 |  | 8214 | Смещение кромок | GWAN |  | 04:01 | 04:12 | 04:15 | 0 | 174 | 3.357000 | EXT | Смещение кромок. Наружу. Величина смещения - 3.4 мм. |  | (c)
89893.965000 | 11.440000 | 7.068000 | -0.140000 | -4.512000 | -1536.000000 | -1287.000000 | -1347.000000 | 1159.000000 | 109.000000 | 8214 |  | GOUG | GENE | 11:40 | 00:20 | 00:10 | 4403 | 377 | 8.000000 | EXT | -. Зона задиров. |  | (c)
89894.105000 | 0.000000 | -0.036000 | -11.185000 | -11.221000 | -1148.000000 | -979.000000 | -1013.000000 | 878.000000 |  | 8215 | Смещение кромок | GWAN |  | 08:09 | 08:37 | 08:31 | 0 | 270 | 2.745000 | EXT | Смещение кромок. Наружу. Величина смещения - 2.7 мм. |  | (c)
89894.105000 | 0.000000 | -0.051000 | -11.185000 | -11.236000 | -425.000000 | -21.000000 | -175.000000 | 0.000000 |  | 8215 | Смещение кромок | GWAN |  | 10:06 | 11:11 | 10:46 | 0 | 500 | 3.423000 | EXT | Смещение кромок. Наружу. Величина смещения - 3.4 мм. |  | (c)
89894.816000 | 0.711000 | 0.441000 | -10.474000 | -10.744000 | 274.000000 | 295.000000 | 385.000000 | 274.000000 | 441.000000 | 8215 |  | GOUG | GENE | 11:59 | 00:02 | 00:17 | 341 | 221 | 5.000000 | EXT | -. Задир. |  | (c)
89901.911000 | 7.806000 | 7.783000 | -3.379000 | -3.402000 | -1554.000000 | -1508.000000 | -1496.000000 | 1438.000000 | 3365.000000 | 8215 |  | GOUG | СIGR | 07:04 | 07:11 | 07:13 | 37 | 115 | 10.000000 | EXT | -. Задир. |  | (c)
89905.290000 | 0.000000 | -0.060000 | -11.160000 | -11.220000 | 1782.000000 | 2021.000000 | 2018.000000 | 1782.000000 |  | 8216 | Нарушение формы кольцевого шва | GWAN |  | 09:03 | 09:41 | 09:41 | 0 | 473 |  | EXT | Нарушение формы кольцевого шва |  | (c)
89928.542000 | 0.672000 | 0.649000 | -10.663000 | -10.686000 | -1572.000000 | -1434.000000 | -1432.000000 | 64.443482 | 649.000000 | 8218 |  | CORR | GENE | 08:05 | 08:27 | 08:27 | 70 | 280 | 10.000000 | EXT | - |  | (c)
89939.205000 | 0.000000 | -0.016000 | -10.745000 | -10.761000 | -760.000000 | -644.000000 | -230.000000 | 0.000000 |  | 8219 | Смещение кромок | GWAN |  | 00:48 | 01:07 | 02:14 | 0 | 1060 | 3.716000 | EXT | Смещение кромок. Вовнутрь. Аномалия находится на отводе. Величина смещения - 3.7 мм. |  | (c)
89939.205000 | 0.000000 | -0.016000 | -10.745000 | -10.761000 | 311.000000 | 471.000000 | 597.000000 | 25.124647 |  | 8219 | Смещение кромок | GWAN |  | 03:41 | 04:07 | 04:27 | 0 | 572 | 3.051000 | EXT | Смещение кромок. Вовнутрь. Аномалия находится на отводе. Величина смещения - 3.1 мм. |  | (c)
89949.950000 | 0.000000 | -0.031000 | -11.095000 | -11.126000 | -142.000000 | -46.000000 | 10.000000 | 0.000000 |  | 8220 | Смещение кромок | GWAN |  | 02:09 | 02:25 | 02:34 | 0 | 305 | 2.936000 | EXT | Смещение кромок. Вовнутрь. Аномалия находится на отводе. Величина смещения - 2.9 мм. |  | (c)
89961.282000 | 0.237000 | 0.207000 | -11.038000 | -11.068000 | -826.000000 | -675.000000 | -603.000000 | 12.682696 | 207.000000 | 8221 |  | CORR | GENE | 07:07 | 07:31 | 07:43 | 96 | 446 | 11.000000 | EXT | - |  | (c)
89961.516000 | 0.471000 | 0.442000 | -10.804000 | -10.833000 | -1802.000000 | -1720.000000 | -1717.000000 | 34.568632 | 442.000000 | 8221 |  | CORR | СIGR | 04:29 | 04:43 | 04:43 | 43 | 170 | 10.000000 | EXT | - |  | (c)
89964.473000 | 3.428000 | 3.403000 | -7.847000 | -7.872000 | -1531.000000 | -1364.000000 | -1370.000000 | 56.423870 | 3403.000000 | 8221 |  | CORR | GENE | 05:13 | 05:40 | 05:39 | 67 | 322 | 10.000000 | EXT | - |  | (c)
89972.125000 | 11.080000 | 11.026000 | -0.195000 | -0.249000 | -832.000000 | -639.000000 | -520.000000 | 0.000000 | 159.000000 | 8221 |  | CORR | GENE | 07:06 | 07:37 | 07:56 | 90 | 623 | 10.000000 | EXT | - |  | (c)
90005.980000 | 0.000000 | -0.035000 | -11.220000 | -11.255000 | -345.000000 | 37.000000 | 78.000000 | 0.000000 |  | 8225 | Нарушение формы кольцевого шва | GWAN |  | 00:46 | 01:48 | 01:55 | 0 | 845 |  | EXT | Нарушение формы кольцевого шва |  | (c)
90017.200000 | 0.000000 | -0.032000 | -11.425000 | -11.457000 | -177.000000 | 802.000000 | 605.000000 | 0.000000 |  | 8226 | Нарушение формы кольцевого шва | GWAN |  | 03:25 | 06:03 | 05:31 | 0 | 1565 |  | EXT | Нарушение формы кольцевого шва |  | (c)
90017.200000 | 0.000000 | -0.033000 | -11.425000 | -11.458000 | -2077.000000 | -859.000000 | -1222.000000 | 368.000000 |  | 8226 | Нарушение формы кольцевого шва | GWAN |  | 10:19 | 01:35 | 00:36 | 0 | 1708 |  | EXT | Нарушение формы кольцевого шва |  | (c)
90028.625000 | 0.000000 | -0.028000 | -11.430000 | -11.458000 | 1820.000000 | 1949.000000 | -2205.000000 | 1769.000000 |  | 8227 | Нарушение формы кольцевого шва | GWAN |  | 02:03 | 02:23 | 03:13 | 0 | 872 |  | EXT | Нарушение формы кольцевого шва. Аномалия находится на отводе. |  | (c)
90028.625000 | 0.000000 | -0.031000 | -11.430000 | -11.461000 | -698.000000 | -426.000000 | -501.000000 | 303.000000 |  | 8227 | Смещение кромок | GWAN |  | 07:16 | 08:00 | 07:48 | 0 | 395 | 2.729000 | EXT | Смещение кромок. Наружу. Аномалия находится на отводе. Величина смещения - 2.7 мм. |  | (c)
90056.030000 | 4.725000 | 4.477000 | -6.415000 | -6.663000 | -1566.000000 | -1267.000000 | -1245.000000 | 924.000000 | 4477.000000 | 8229 |  | WRIN |  | 05:11 | 05:59 | 06:03 | 452 | 642 | 0.000000 |  | -. Аномалия находится на отводе. |  | (c)
90062.445000 | 0.000000 | -0.041000 | -11.490000 | -11.531000 | 1385.000000 | 2035.000000 | -2206.000000 | 1336.000000 |  | 8230 | Нарушение формы кольцевого шва | GWAN |  | 00:01 | 01:46 | 02:21 | 0 | 1740 |  | EXT | Нарушение формы кольцевого шва. Аномалия находится на отводе. |  | (c)
90062.445000 | 0.000000 | -0.028000 | -11.490000 | -11.518000 | -985.000000 | -210.000000 | -287.000000 | 0.000000 |  | 8230 | Нарушение формы кольцевого шва | GWAN |  | 05:38 | 07:43 | 07:31 | 0 | 1397 |  | EXT | Нарушение формы кольцевого шва. Аномалия находится на отводе. |  | (c)
90085.852000 | 0.582000 | 0.578000 | -10.078000 | -10.082000 | -130.000000 | -103.000000 | -88.000000 | 47.000000 | 578.000000 | 8232 |  | CORR | GENE | 04:28 | 04:32 | 04:34 | 1786 | 83 | 12.000000 | EXT | - |  | (c)
90086.361000 | 1.091000 | 0.905000 | -9.569000 | -9.755000 | -311.000000 | -253.000000 | -264.000000 | 217.000000 | 905.000000 | 8232 |  | CORR | GENE | 03:59 | 04:08 | 04:06 | 588 | 93 | 13.000000 | EXT | - |  | (c)
90087.519000 | 2.249000 | 1.958000 | -8.411000 | -8.702000 | -626.000000 | -514.000000 | -546.000000 | 467.000000 | 1958.000000 | 8232 |  | CORR | GENE | 03:08 | 03:26 | 03:21 | 1600 | 159 | 10.000000 | EXT | - |  | (c)
90089.953000 | 4.683000 | 4.650000 | -5.977000 | -6.010000 | 1166.000000 | 1318.000000 | 1270.000000 | 1166.000000 | 4650.000000 | 8232 |  | CORR | GENE | 07:57 | 08:21 | 08:14 | 63 | 207 | 10.000000 | EXT | - |  | (c)
90090.257000 | 4.987000 | 4.956000 | -5.673000 | -5.704000 | -527.000000 | -319.000000 | -344.000000 | 161.000000 | 4956.000000 | 8232 |  | CORR | GENE | 03:24 | 03:57 | 03:53 | 132 | 366 | 9.000000 | EXT | - |  | (c)
90090.520000 | 5.250000 | 5.160000 | -5.410000 | -5.500000 | -178.000000 | -134.000000 | -156.000000 | 134.000000 | 5160.000000 | 8232 |  | CORR | AXGR | 04:20 | 04:27 | 04:24 | 312 | 44 | 11.000000 | EXT | - |  | (c)
90091.626000 | 6.356000 | 6.219000 | -4.304000 | -4.441000 | 1085.000000 | 1398.000000 | 1397.000000 | 1085.000000 | 4267.000000 | 8232 |  | CORR | GENE | 07:44 | 08:34 | 08:34 | 174 | 623 | 9.000000 | EXT | - |  | (c)
90092.257000 | 6.987000 | 6.903000 | -3.673000 | -3.757000 | 1037.000000 | 1312.000000 | 1342.000000 | 1037.000000 | 3613.000000 | 8232 |  | CORR | GENE | 07:36 | 08:20 | 08:25 | 144 | 609 | 10.000000 | EXT | - |  | (c)
90095.930000 | 0.000000 | -0.040000 | -11.605000 | -11.645000 | 1221.000000 | 1334.000000 | 1360.000000 | 1221.000000 |  | 8233 | Смещение кромок | GWAN |  | 10:02 | 10:21 | 10:25 | 0 | 279 | 3.180000 | EXT | Смещение кромок. Наружу. Величина смещения - 3.2 мм. |  | (c)
90096.242000 | 0.312000 | 0.253000 | -11.293000 | -11.352000 | -643.000000 | -529.000000 | -494.000000 | 344.000000 | 253.000000 | 8233 |  | CORR | GENE | 05:01 | 05:20 | 05:26 | 87 | 299 | 10.000000 | EXT | - |  | (c)
90097.753000 | 1.823000 | 1.720000 | -9.782000 | -9.885000 | -710.000000 | -211.000000 | -386.000000 | 61.000000 | 1720.000000 | 8233 |  | CORR | GENE | 04:51 | 06:11 | 05:43 | 210 | 649 | 10.000000 | EXT | - |  | (c)
90098.356000 | 2.426000 | 2.380000 | -9.179000 | -9.225000 | -780.000000 | -391.000000 | -514.000000 | 249.000000 | 2380.000000 | 8233 |  | CORR | GENE | 04:39 | 05:42 | 05:22 | 149 | 531 | 10.000000 | EXT | - |  | (c)
90099.086000 | 3.156000 | 3.049000 | -8.449000 | -8.556000 | 1177.000000 | 1338.000000 | 1281.000000 | 1177.000000 | 3049.000000 | 8233 |  | ARTD | GENE | 09:55 | 10:21 | 10:12 | 154 | 207 | 10.000000 | EXT | -. Эквивалент потери металла 10%. |  | (c)
90102.452000 | 6.522000 | 6.508000 | -5.083000 | -5.097000 | 1014.000000 | 1062.000000 | 1056.000000 | 1014.000000 | 5066.000000 | 8233 |  | ARTD | СIGR | 09:29 | 09:37 | 09:36 | 31 | 85 | 10.000000 | EXT | -. Эквивалент потери металла 10%. |  | (c)
90141.005000 | 0.000000 | -0.043000 | -10.945000 | -10.988000 | 1330.000000 | 1498.000000 | 1579.000000 | 32.482403 |  | 8237 | Коррозия на шве | GWAN |  | 01:13 | 01:40 | 01:53 | 63 | 498 | 23.000000 | EXT | Коррозия на шве |  | (c)
90185.685000 | 0.000000 | -0.017000 | -11.115000 | -11.132000 | -976.000000 | -814.000000 | -733.000000 | 489.000000 |  | 8241 | Нарушение формы кольцевого шва | GWAN |  | 04:58 | 05:25 | 05:38 | 0 | 487 |  | EXT | Нарушение формы кольцевого шва |  | (c)
90215.831000 | 7.556000 | 7.510000 | -3.864000 | -3.910000 | -893.000000 | -676.000000 | -669.000000 | 445.000000 | 3803.000000 | 8243 |  | CORR | GENE | 06:26 | 07:01 | 07:02 | 107 | 448 | 9.000000 | EXT | -. Аномалия находится на отводе. |  | (c)
90219.757000 | 0.062000 | 0.026000 | -11.523000 | -11.559000 | -903.000000 | -432.000000 | -547.000000 | 191.000000 | 26.000000 | 8244 |  | CORR | GENE | 05:19 | 06:35 | 06:16 | 76 | 712 | 14.000000 | EXT | - |  | (c)
90228.971000 | 9.276000 | 9.231000 | -2.309000 | -2.354000 | -3.000000 | 135.000000 | 115.000000 | 0.000000 | 2309.000000 | 8244 |  | CORR | GENE | 07:44 | 08:06 | 08:03 | 45 | 236 | 10.000000 | EXT | - |  | (c)
90231.359000 | 0.079000 | 0.053000 | -11.326000 | -11.352000 | -1835.000000 | -1555.000000 | -1053.000000 | 271.000000 | 53.000000 | 8245 |  | CORR | GENE | 03:57 | 04:42 | 06:03 | 130 | 1564 | 13.000000 | EXT | -. Аномалия находится на отводе. |  | (c)
90233.786000 | 2.506000 | 2.482000 | -8.899000 | -8.923000 | -1909.000000 | -1896.000000 | -1894.000000 | 1878.000000 | 2482.000000 | 8245 |  | CORR | PITT | 03:45 | 03:47 | 03:48 | 59 | 31 | 10.000000 | EXT | -. Аномалия находится на отводе. |  | (c)
90236.615000 | 5.335000 | 5.238000 | -6.070000 | -6.167000 | 2216.000000 | -2192.000000 | -2079.000000 | 1913.000000 | 5238.000000 | 8245 |  | CORR | GENE | 02:51 | 02:59 | 03:18 | 136 | 332 | 10.000000 | EXT | -. Аномалия находится на отводе. |  | (c)
90236.914000 | 5.634000 | 5.614000 | -5.771000 | -5.791000 | -1779.000000 | -1719.000000 | -1713.000000 | 1646.000000 | 5614.000000 | 8245 |  | CORR | СIGR | 04:06 | 04:16 | 04:17 | 29 | 133 | 13.000000 | EXT | -. Аномалия находится на отводе. |  | (c)
90237.118000 | 5.838000 | 5.809000 | -5.567000 | -5.596000 | -1921.000000 | -1858.000000 | -1865.000000 | 1809.000000 | 5567.000000 | 8245 |  | CORR | СIGR | 03:43 | 03:53 | 03:52 | 29 | 112 | 12.000000 | EXT | -. Аномалия находится на отводе. |  | (c)
90237.707000 | 6.427000 | 6.385000 | -4.978000 | -5.020000 | -7.000000 | 49.000000 | 66.000000 | 0.000000 | 4958.000000 | 8245 |  | CORR | GENE | 08:52 | 09:01 | 09:04 | 62 | 146 | 9.000000 | EXT | -. Аномалия находится на отводе. |  | (c)
90241.858000 | 10.578000 | 8.635000 | -0.827000 | -2.770000 | -551.000000 | -499.000000 | -491.000000 | 431.000000 | 166.000000 | 8245 |  | CORR | GENE | 07:24 | 07:33 | 07:34 | 2604 | 120 | 13.000000 | EXT | -. Аномалия находится на отводе. |  | (c)
90242.685000 | 0.000000 | -0.011000 | -10.565000 | -10.576000 | -1466.000000 | -1216.000000 | -1231.000000 | 995.000000 |  | 8246 | Смещение кромок | GWAN |  | 04:54 | 05:35 | 05:32 | 0 | 471 | 3.528000 | EXT | Смещение кромок. Вовнутрь. Аномалия находится на отводе. Величина смещения - 3.5 мм. |  | (c)
90242.685000 | 0.000000 | -0.046000 | -10.565000 | -10.611000 | 896.000000 | 1194.000000 | 1077.000000 | 896.000000 |  | 8246 | Смещение кромок | GWAN |  | 11:16 | 00:04 | 11:45 | 0 | 363 | 2.547000 | EXT | Смещение кромок. Вовнутрь. Аномалия находится на отводе. Величина смещения - 2.5 мм. |  | (c)
90243.863000 | 1.178000 | 1.114000 | -9.387000 | -9.451000 | -805.000000 | -636.000000 | -556.000000 | 308.000000 | 1114.000000 | 8246 |  | CORR | GENE | 06:41 | 07:08 | 07:21 | 104 | 497 | 8.000000 | EXT | - |  | (c)
90244.292000 | 1.607000 | 1.566000 | -8.958000 | -8.999000 | -1702.000000 | -1431.000000 | -1435.000000 | 1168.000000 | 1566.000000 | 8246 | Металлургический дефект | MIAN | GENE | 04:16 | 05:00 | 04:59 | 99 | 534 | 13.770284 | INT | Металлургический дефект. Эквивалент потери металла 14%. |  | (c)
90245.138000 | 2.453000 | 2.255000 | -8.112000 | -8.310000 | -1812.000000 | -1324.000000 | -1539.000000 | 1266.000000 | 2255.000000 | 8246 | Металлургический дефект | MIAN | GENE | 03:59 | 05:17 | 04:43 | 271 | 547 | 10.333389 | INT | Металлургический дефект. Эквивалент потери металла 10%. |  | (c)
90261.334000 | 8.084000 | 7.829000 | -3.506000 | -3.761000 | 1967.000000 | 1992.000000 | 2064.000000 | 1967.000000 | 3127.000000 | 8247 |  | CORR | GENE | 08:54 | 08:59 | 09:10 | 634 | 194 | 9.000000 | EXT | - |  | (c)
90262.250000 | 9.000000 | 8.148000 | -2.590000 | -3.442000 | -109.000000 | 11.000000 | -2.000000 | 0.000000 | 2046.000000 | 8247 |  | CORR | GENE | 03:19 | 03:39 | 03:37 | 1396 | 214 | 10.000000 | EXT | - |  | (c)
90263.429000 | 10.179000 | 10.102000 | -1.411000 | -1.488000 | -5.000000 | 169.000000 | 158.000000 | 0.000000 | 1375.000000 | 8247 |  | CORR | GENE | 03:36 | 04:04 | 04:02 | 113 | 326 | 12.000000 | EXT | - |  | (c)
90264.080000 | 10.830000 | 10.665000 | -0.760000 | -0.925000 | 2150.000000 | -2080.000000 | -2116.000000 | 1921.000000 | 713.000000 | 8247 |  | CORR | GENE | 09:24 | 10:01 | 09:55 | 212 | 390 | 10.000000 | EXT | - |  | (c)
90266.638000 | 1.798000 | 1.035000 | -9.562000 | -10.325000 | 93.000000 | 149.000000 | 144.000000 | 93.000000 | 1035.000000 | 8248 | Дефект проката | MIAN | GENE | 10:49 | 10:58 | 10:58 | 930 | 102 | 12.870642 | EXT | Дефект проката. Эквивалент потери металла 13%. |  | (c)
90270.248000 | 5.408000 | 4.801000 | -5.952000 | -6.559000 | 42.000000 | 121.000000 | 154.000000 | 42.000000 | 3310.000000 | 8248 | Дефект проката | MIAN | GENE | 10:41 | 10:54 | 10:59 | 3249 | 223 | 9.849150 | EXT | Дефект проката. Эквивалент потери металла 10%. |  | (c)
90280.123000 | 3.923000 | 3.872000 | -7.212000 | -7.263000 | -405.000000 | -152.000000 | -228.000000 | 51.000000 | 3872.000000 | 8249 |  | CORR | GENE | 07:59 | 08:40 | 08:28 | 94 | 354 | 10.000000 | EXT | -. Аномалия находится на отводе. |  | (c)
90280.444000 | 4.244000 | 4.171000 | -6.891000 | -6.964000 | 2091.000000 | 2173.000000 | -2057.000000 | 1744.000000 | 4171.000000 | 8249 |  | CORR | GENE | 02:42 | 02:56 | 03:33 | 117 | 626 | 10.000000 | EXT | -. Аномалия находится на отводе. |  | (c)
90280.481000 | 4.281000 | 4.133000 | -6.854000 | -7.002000 | -816.000000 | -602.000000 | -445.000000 | 75.000000 | 4133.000000 | 8249 |  | CORR | GENE | 06:53 | 07:28 | 07:53 | 195 | 741 | 11.000000 | EXT | -. Аномалия находится на отводе. |  | (c)
90281.176000 | 4.976000 | 4.900000 | -6.159000 | -6.235000 | -933.000000 | -635.000000 | -445.000000 | 0.000000 | 4900.000000 | 8249 |  | CORR | GENE | 06:34 | 07:22 | 07:53 | 220 | 976 | 10.000000 | EXT | -. Аномалия находится на отводе. |  | (c)
90281.550000 | 5.350000 | 5.314000 | -5.785000 | -5.821000 | -379.000000 | -139.000000 | -235.000000 | 92.000000 | 5314.000000 | 8249 |  | CORR | GENE | 08:04 | 08:42 | 08:27 | 56 | 287 | 13.000000 | EXT | -. Аномалия находится на отводе. |  | (c)
90282.237000 | 6.037000 | 5.939000 | -5.098000 | -5.196000 | 1999.000000 | 2154.000000 | -1970.000000 | 1479.000000 | 4991.000000 | 8249 |  | CORR | GENE | 02:28 | 02:52 | 03:47 | 205 | 983 | 9.000000 | EXT | -. Аномалия находится на отводе. |  | (c)
90282.391000 | 6.191000 | 5.645000 | -4.944000 | -5.490000 | -1069.000000 | -811.000000 | -778.000000 | 486.000000 | 4802.000000 | 8249 |  | CORR | GENE | 06:12 | 06:54 | 06:59 | 688 | 583 | 9.000000 | EXT | -. Аномалия находится на отводе. |  | (c)
90282.538000 | 6.338000 | 6.295000 | -4.797000 | -4.840000 | -1630.000000 | -1476.000000 | -1469.000000 | 1308.000000 | 4761.000000 | 8249 |  | CORR | GENE | 04:42 | 05:07 | 05:08 | 79 | 322 | 12.000000 | EXT | -. Аномалия находится на отводе. |  | (c)
90290.920000 | 3.585000 | 3.530000 | -7.795000 | -7.850000 | -638.000000 | -417.000000 | -501.000000 | 364.000000 | 3530.000000 | 8250 |  | CORR | GENE | 07:10 | 07:45 | 07:32 | 82 | 274 | 8.000000 | EXT | -. Аномалия находится на отводе. |  | (c)
90291.622000 | 4.287000 | 4.258000 | -7.093000 | -7.122000 | 1604.000000 | 1831.000000 | 1812.000000 | 1604.000000 | 4258.000000 | 8250 |  | CORR | GENE | 01:11 | 01:48 | 01:45 | 200 | 417 | 9.000000 | EXT | -. Аномалия находится на отводе. |  | (c)
90295.410000 | 8.075000 | 8.010000 | -3.305000 | -3.370000 | -1264.000000 | -946.000000 | -985.000000 | 706.000000 | 3256.000000 | 8250 |  | CORR | GENE | 05:29 | 06:20 | 06:14 | 114 | 557 | 9.000000 | EXT | -. Аномалия находится на отводе. |  | (c)
90305.021000 | 6.306000 | 6.245000 | -5.174000 | -5.235000 | -1365.000000 | -1178.000000 | -1097.000000 | 828.000000 | 5127.000000 | 8251 |  | CORR | GENE | 08:18 | 08:48 | 09:01 | 108 | 537 | 11.000000 | EXT | -. Аномалия находится на упругопластическом изгибе: R=310 Дн, максимальное растяжение на 5.9 час. |  | (c)
90319.233000 | 9.038000 | 8.972000 | -2.277000 | -2.343000 | -1826.000000 | -1620.000000 | -1625.000000 | 32.649056 | 2224.000000 | 8252 |  | CORR | GENE | 05:41 | 06:14 | 06:13 | 119 | 401 | 9.000000 | EXT | -. Аномалия находится на упругопластическом изгибе: R=262 Дн, максимальное растяжение на 6 час. |  | (c)
90322.417000 | 0.907000 | 0.846000 | -10.433000 | -10.494000 | -2176.000000 | -1872.000000 | -1893.000000 | 27.212750 | 846.000000 | 8253 |  | CORR | GENE | 08:41 | 09:30 | 09:26 | 122 | 566 | 10.000000 | EXT | -. Аномалия находится на упругопластическом изгибе: R=249 Дн, максимальное растяжение на 5.8 час. |  | (c)
90323.209000 | 1.699000 | 1.652000 | -9.641000 | -9.688000 | -2172.000000 | -2093.000000 | -1994.000000 | 19.102573 | 1652.000000 | 8253 |  | CORR | GENE | 08:41 | 08:54 | 09:10 | 54 | 357 | 10.000000 | EXT | -. Аномалия находится на упругопластическом изгибе: R=245 Дн, максимальное растяжение на 5.8 час. |  | (c)
90323.547000 | 2.037000 | 1.996000 | -9.303000 | -9.344000 | -2044.000000 | -1931.000000 | -1929.000000 | 24.347229 | 1996.000000 | 8253 |  | CORR | GENE | 09:02 | 09:20 | 09:20 | 50 | 230 | 12.000000 | EXT | -. Аномалия находится на упругопластическом изгибе: R=242 Дн, максимальное растяжение на 5.8 час. |  | (c)
90323.922000 | 2.412000 | 2.373000 | -8.928000 | -8.967000 | -2147.000000 | -1873.000000 | -1802.000000 | 34.596643 | 2373.000000 | 8253 |  | CORR | GENE | 08:45 | 09:29 | 09:41 | 95 | 691 | 11.000000 | EXT | -. Аномалия находится на упругопластическом изгибе: R=240 Дн, максимальное растяжение на 5.8 час. |  | (c)
90323.937000 | 2.427000 | 2.395000 | -8.913000 | -8.945000 | 90.000000 | 224.000000 | 310.000000 | 7.275461 | 2395.000000 | 8253 |  | CORR | GENE | 02:46 | 03:08 | 03:22 | 77 | 439 | 9.000000 | EXT | -. Аномалия находится на упругопластическом изгибе: R=240 Дн, максимальное растяжение на 5.8 час. |  | (c)
90324.459000 | 2.949000 | 2.896000 | -8.391000 | -8.444000 | -857.000000 | -284.000000 | -455.000000 | 4.297445 | 2896.000000 | 8253 |  | CORR | GENE | 00:13 | 01:46 | 01:18 | 126 | 804 | 13.000000 | EXT | -. Аномалия находится на упругопластическом изгибе: R=237 Дн, максимальное растяжение на 5.8 час. |  | (c)
90324.627000 | 3.117000 | 3.089000 | -8.223000 | -8.251000 | -1923.000000 | -1596.000000 | -1694.000000 | 43.312057 | 3089.000000 | 8253 |  | CORR | GENE | 09:21 | 10:14 | 09:58 | 85 | 459 | 13.000000 | EXT | -. Аномалия находится на упругопластическом изгибе: R=235 Дн, максимальное растяжение на 5.8 час. |  | (c)
90324.763000 | 3.253000 | 3.234000 | -8.087000 | -8.106000 | -2144.000000 | -1939.000000 | -2018.000000 | 17.181542 | 3234.000000 | 8253 |  | CORR | GENE | 08:46 | 09:19 | 09:06 | 67 | 253 | 10.000000 | EXT | -. Аномалия находится на упругопластическом изгибе: R=234 Дн, максимальное растяжение на 5.7 час. |  | (c)
90324.986000 | 3.476000 | 3.256000 | -7.864000 | -8.084000 | -635.000000 | -308.000000 | -331.000000 | 2.199289 | 3256.000000 | 8253 |  | CORR | GENE | 00:49 | 01:42 | 01:38 | 247 | 608 | 13.000000 | EXT | -. Аномалия находится на упругопластическом изгибе: R=234 Дн, максимальное растяжение на 5.7 час. |  | (c)
90325.009000 | 3.499000 | 3.452000 | -7.841000 | -7.888000 | -1982.000000 | -1778.000000 | -1765.000000 | 37.595339 | 3452.000000 | 8253 |  | CORR | GENE | 09:12 | 09:45 | 09:47 | 71 | 435 | 11.000000 | EXT | -. Аномалия находится на упругопластическом изгибе: R=233 Дн, максимальное растяжение на 5.7 час. |  | (c)
90325.260000 | 3.750000 | 3.634000 | -7.590000 | -7.706000 | -555.000000 | -384.000000 | -283.000000 | 0.827419 | 3634.000000 | 8253 |  | CORR | GENE | 01:02 | 01:30 | 01:46 | 236 | 545 | 12.000000 | EXT | -. Аномалия находится на упругопластическом изгибе: R=232 Дн, максимальное растяжение на 5.7 час. |  | (c)
90325.412000 | 3.902000 | 3.843000 | -7.438000 | -7.497000 | -1525.000000 | -1257.000000 | -1350.000000 | 71.072266 | 3843.000000 | 8253 |  | CORR | GENE | 10:26 | 11:09 | 10:54 | 97 | 351 | 11.000000 | EXT | -. Аномалия находится на упругопластическом изгибе: R=232 Дн, максимальное растяжение на 5.7 час. |  | (c)
90326.125000 | 4.615000 | 4.491000 | -6.725000 | -6.849000 | -536.000000 | 18.000000 | -233.000000 | 0.000000 | 4491.000000 | 8253 |  | CORR | GENE | 01:05 | 02:35 | 01:54 | 271 | 607 | 12.000000 | EXT | -. Аномалия находится на упругопластическом изгибе: R=231 Дн, максимальное растяжение на 5.7 час. |  | (c)
90326.866000 | 5.356000 | 5.320000 | -5.984000 | -6.020000 | -2118.000000 | -1599.000000 | -1787.000000 | 35.796191 | 5320.000000 | 8253 |  | CORR | GENE | 08:50 | 10:14 | 09:43 | 217 | 662 | 10.000000 | EXT | -. Аномалия находится на упругопластическом изгибе: R=231 Дн, максимальное растяжение на 5.7 час. |  | (c)
90327.032000 | 5.522000 | 5.399000 | -5.818000 | -5.941000 | -165.000000 | -66.000000 | 20.000000 | 0.000000 | 5399.000000 | 8253 |  | CORR | GENE | 02:05 | 02:21 | 02:35 | 159 | 369 | 10.000000 | EXT | -. Аномалия находится на упругопластическом изгибе: R=232 Дн, максимальное растяжение на 5.7 час. |  | (c)
90327.361000 | 5.851000 | 5.810000 | -5.489000 | -5.530000 | -2105.000000 | -1985.000000 | -2013.000000 | 17.561411 | 5481.000000 | 8253 |  | CORR | GENE | 08:52 | 09:11 | 09:07 | 49 | 185 | 12.000000 | EXT | -. Аномалия находится на упругопластическом изгибе: R=232 Дн, максимальное растяжение на 5.7 час. |  | (c)
90327.453000 | 5.943000 | 5.917000 | -5.397000 | -5.423000 | -1935.000000 | -1350.000000 | -1623.000000 | 49.001286 | 5303.000000 | 8253 |  | CORR | GENE | 09:19 | 10:54 | 10:10 | 120 | 624 | 10.000000 | EXT | -. Аномалия находится на упругопластическом изгибе: R=232 Дн, максимальное растяжение на 5.7 час. |  | (c)
90327.660000 | 6.150000 | 6.123000 | -5.190000 | -5.217000 | -2144.000000 | -1603.000000 | -1818.000000 | 33.322164 | 5085.000000 | 8253 |  | CORR | GENE | 08:46 | 10:13 | 09:38 | 132 | 652 | 9.000000 | EXT | -. Аномалия находится на упругопластическом изгибе: R=233 Дн, максимальное растяжение на 5.7 час. |  | (c)
90329.558000 | 8.048000 | 8.020000 | -3.292000 | -3.320000 | -1854.000000 | -1601.000000 | -1666.000000 | 45.583067 | 3247.000000 | 8253 |  | CORR | GENE | 09:33 | 10:13 | 10:03 | 73 | 377 | 11.000000 | EXT | -. Аномалия находится на упругопластическом изгибе: R=250 Дн, максимальное растяжение на 5.7 час. |  | (c)
90330.027000 | 8.517000 | 8.479000 | -2.823000 | -2.861000 | 60.000000 | 120.000000 | 194.000000 | 4.839098 | 2801.000000 | 8253 |  | CORR | GENE | 02:41 | 02:51 | 03:03 | 60 | 268 | 9.000000 | EXT | -. Аномалия находится на упругопластическом изгибе: R=254 Дн, максимальное растяжение на 5.7 час. |  | (c)
90331.400000 | 9.890000 | 9.726000 | -1.450000 | -1.614000 | 554.000000 | 571.000000 | 597.000000 | 44.713266 | 1104.000000 | 8253 |  | CORR | GENE | 04:01 | 04:04 | 04:08 | 510 | 86 | 11.000000 | EXT | - |  | (c)
90331.548000 | 10.038000 | 10.006000 | -1.302000 | -1.334000 | 1128.000000 | 1197.000000 | 1209.000000 | 69.513847 | 1268.000000 | 8253 |  | CORR | GENE | 05:34 | 05:45 | 05:47 | 66 | 160 | 11.000000 | EXT | - |  | (c)
90331.953000 | 10.443000 | 10.294000 | -0.897000 | -1.046000 | 74.000000 | 118.000000 | 115.000000 | 5.951237 | 327.000000 | 8253 |  | CORR | GENE | 02:44 | 02:51 | 02:50 | 719 | 82 | 10.000000 | EXT | - |  | (c)
90337.549000 | 4.699000 | 4.699000 | -6.341000 | -6.341000 | 2058.000000 | 2132.000000 | 2198.000000 | 2058.000000 | 4699.000000 | 8254 |  | CORR | GENE | 02:18 | 02:30 | 02:41 | 71 | 280 | 11.000000 | EXT | -. Аномалия находится на отводе. |  | (c)
90337.973000 | 5.123000 | 5.048000 | -5.917000 | -5.992000 | 2153.000000 | -2168.000000 | -2206.000000 | 2103.000000 | 5048.000000 | 8254 |  | CORR | GENE | 02:34 | 02:56 | 02:50 | 91 | 206 | 10.000000 | EXT | -. Аномалия находится на отводе. |  | (c)
90338.345000 | 5.495000 | 5.405000 | -5.545000 | -5.635000 | 2064.000000 | 2125.000000 | -2122.000000 | 1846.000000 | 5405.000000 | 8254 |  | CORR | GENE | 02:19 | 02:29 | 03:04 | 138 | 552 | 13.000000 | EXT | -. Аномалия находится на отводе. |  | (c)
90338.741000 | 5.891000 | 5.824000 | -5.149000 | -5.216000 | 2158.000000 | -2116.000000 | -2091.000000 | 1879.000000 | 5134.000000 | 8254 |  | CORR | GENE | 02:34 | 03:05 | 03:09 | 82 | 424 | 13.000000 | EXT | -. Аномалия находится на отводе. |  | (c)
90339.144000 | 6.294000 | 6.215000 | -4.746000 | -4.825000 | 1961.000000 | -2061.000000 | -2209.000000 | 1919.000000 | 4709.000000 | 8254 |  | CORR | GENE | 02:03 | 03:13 | 02:50 | 116 | 581 | 10.000000 | EXT | -. Аномалия находится на отводе. |  | (c)
90339.681000 | 6.831000 | 6.586000 | -4.209000 | -4.454000 | 2145.000000 | -2186.000000 | -2115.000000 | 1914.000000 | 4191.000000 | 8254 |  | CORR | GENE | 02:32 | 02:53 | 03:05 | 263 | 403 | 11.000000 | EXT | -. Аномалия находится на отводе. |  | (c)
90344.566000 | 0.676000 | 0.644000 | -10.809000 | -10.841000 | -1962.000000 | -1883.000000 | -1862.000000 | 1762.000000 | 644.000000 | 8255 |  | CORR | GENE | 08:07 | 08:19 | 08:23 | 73 | 200 | 8.000000 | EXT | - |  | (c)
90355.338000 | 11.448000 | 11.374000 | -0.037000 | -0.111000 | 1412.000000 | 1655.000000 | 1703.000000 | 1412.000000 | 23.000000 | 8255 |  | CORR | GENE | 05:11 | 05:50 | 05:58 | 88 | 582 | 17.000000 | EXT | - |  | (c)
90366.570000 | 0.000000 | -0.026000 | -5.485000 | -5.511000 | 1998.000000 | -1989.000000 | -2029.000000 | 16.238730 |  | 8257 | Нарушение формы кольцевого шва | GWAN |  | 06:05 | 07:22 | 07:15 | 0 | 867 |  | EXT | Нарушение формы кольцевого шва |  | (c)
90374.432000 | 2.377000 | 2.188000 | -3.333000 | -3.522000 | 2216.000000 | 2227.000000 | -2205.000000 | 2.079909 | 2188.000000 | 8258 |  | LWAN |  | 06:44 | 06:46 | 06:50 | 260 | 80 | 10.000000 | INT | -. Эквивалент потери металла 10%. |  | (c)
90374.941000 | 2.886000 | 2.775000 | -2.824000 | -2.935000 | -1870.000000 | -1767.000000 | -1776.000000 | 36.697854 | 2775.000000 | 8258 |  | ARTD | GENE | 07:45 | 08:01 | 08:00 | 150 | 187 | 12.251498 | EXT | -. Эквивалент потери металла 12%. |  | (c)
90395.216000 | 6.031000 | 5.941000 | -5.524000 | -5.614000 | 529.000000 | 708.000000 | 756.000000 | 529.000000 | 5460.000000 | 8260 |  | CORR | GENE | 02:30 | 02:59 | 03:06 | 154 | 454 | 10.000000 | EXT | - |  | (c)
90395.996000 | 6.811000 | 6.148000 | -4.744000 | -5.407000 | -49.000000 | -32.000000 | -33.000000 | 18.000000 | 3248.000000 | 8260 |  | LWAN |  | 00:57 | 00:59 | 00:59 | 2159 | 31 | 10.000000 | EXT | -. Эквивалент потери металла 10%. |  | (c)
90398.550000 | 9.365000 | 9.261000 | -2.190000 | -2.294000 | -50.000000 | -31.000000 | -31.000000 | 12.000000 | 2111.000000 | 8260 |  | LWAN |  | 00:56 | 00:59 | 00:59 | 183 | 38 | 11.309319 | EXT | -. Эквивалент потери металла 11%. |  | (c)
90399.540000 | 10.355000 | 10.225000 | -1.200000 | -1.330000 | -46.000000 | -34.000000 | -31.000000 | 16.000000 | 1139.000000 | 8260 |  | LWAN |  | 00:57 | 00:59 | 00:59 | 191 | 30 | 11.038720 | EXT | -. Эквивалент потери металла 11%. |  | (c)
90423.460000 | 11.460000 | 11.406000 | -0.055000 | -0.109000 | 903.000000 | 1063.000000 | 1083.000000 | 903.000000 | 38.000000 | 8262 |  | CORR | GENE | 05:32 | 05:57 | 06:00 | 71 | 359 | 14.000000 | EXT | -. Аномалия находится на отводе. |  | (c)
90433.420000 | 9.905000 | 9.889000 | -1.610000 | -1.626000 | 1028.000000 | 1039.000000 | 1040.000000 | 1028.000000 | 1588.000000 | 8263 |  | CORR | PITT | 04:58 | 05:00 | 05:00 | 38 | 25 | 14.000000 | EXT | - |  | (c)
90435.030000 | 0.000000 | -0.006000 | -11.015000 | -11.021000 | 836.000000 | 931.000000 | 946.000000 | 836.000000 |  | 8264 | Смещение кромок | GWAN |  | 05:05 | 05:21 | 05:23 | 0 | 221 | 3.461000 | EXT | Смещение кромок. Наружу. Аномалия находится на отводе. Величина смещения - 3.5 мм. |  | (c)
90438.811000 | 3.781000 | 2.941000 | -7.234000 | -8.074000 | 876.000000 | 918.000000 | 946.000000 | 876.000000 | 2941.000000 | 8264 |  | CORR | GENE | 05:12 | 05:19 | 05:23 | 1105 | 140 | 11.000000 | EXT | -. Аномалия находится на отводе. |  | (c)
90442.690000 | 7.660000 | 7.562000 | -3.355000 | -3.453000 | 138.000000 | 252.000000 | 381.000000 | 138.000000 | 3184.000000 | 8264 |  | CORR | GENE | 03:13 | 03:31 | 03:52 | 269 | 486 | 10.000000 | EXT | -. Аномалия находится на отводе. |  | (c)
90446.100000 | 0.055000 | 0.010000 | -11.380000 | -11.425000 | -1689.000000 | -82.000000 | -884.000000 | 79.000000 | 10.000000 | 8265 |  | CORR | GENE | 06:25 | 10:44 | 08:35 | 131 | 1610 | 10.000000 | EXT | - |  | (c)
90446.585000 | 0.540000 | 0.433000 | -10.895000 | -11.002000 | -2039.000000 | -1727.000000 | -1596.000000 | 1153.000000 | 433.000000 | 8265 |  | CORR | GENE | 05:28 | 06:19 | 06:40 | 308 | 886 | 10.000000 | EXT | - |  | (c)
90447.337000 | 1.292000 | 1.090000 | -10.143000 | -10.345000 | -2111.000000 | -2053.000000 | -2032.000000 | 1953.000000 | 1090.000000 | 8265 |  | CORR | GENE | 05:17 | 05:26 | 05:29 | 258 | 159 | 10.000000 | EXT | - |  | (c)
90448.779000 | 2.734000 | 2.684000 | -8.701000 | -8.751000 | -1789.000000 | -1588.000000 | -1514.000000 | 1239.000000 | 2684.000000 | 8265 |  | CORR | GENE | 06:09 | 06:41 | 06:53 | 101 | 550 | 11.000000 | EXT | - |  | (c)
90449.998000 | 3.953000 | 3.888000 | -7.482000 | -7.547000 | -2205.000000 | -1477.000000 | -1820.000000 | 1434.000000 | 3888.000000 | 8265 |  | CORR | GENE | 05:01 | 06:59 | 06:04 | 162 | 771 | 8.000000 | EXT | - |  | (c)
90450.436000 | 4.391000 | 4.348000 | -7.044000 | -7.087000 | -1788.000000 | -1629.000000 | -1609.000000 | 1430.000000 | 4348.000000 | 8265 |  | CORR | GENE | 06:09 | 06:34 | 06:38 | 142 | 358 | 10.000000 | EXT | - |  | (c)
90450.584000 | 4.539000 | 4.471000 | -6.896000 | -6.964000 | 1712.000000 | 2040.000000 | 1997.000000 | 1712.000000 | 4471.000000 | 8265 |  | CORR | GENE | 03:34 | 04:27 | 04:20 | 107 | 570 | 10.000000 | EXT | - |  | (c)
90457.390000 | 11.345000 | 11.199000 | -0.090000 | -0.236000 | -1696.000000 | -1479.000000 | -1529.000000 | 1361.000000 | 63.000000 | 8265 |  | CORR | GENE | 06:24 | 06:59 | 06:51 | 173 | 334 | 10.000000 | EXT | - |  | (c)
90457.609000 | 0.129000 | 0.056000 | -10.616000 | -10.689000 | 2105.000000 | -2015.000000 | -2112.000000 | 9.589294 | 56.000000 | 8266 |  | CORR | GENE | 06:05 | 07:00 | 06:45 | 114 | 488 | 13.000000 | EXT | - |  | (c)
90468.338000 | 0.113000 | 0.092000 | -11.277000 | -11.298000 | 1973.000000 | 2128.000000 | 2107.000000 | 0.000000 | 92.000000 | 8267 |  | CORR | СIGR | 03:52 | 04:17 | 04:13 | 31 | 269 | 9.000000 | EXT | - |  | (c)
90479.615000 | 0.000000 | -0.026000 | -11.285000 | -11.311000 | -1250.000000 | -1140.000000 | -1031.000000 | 812.000000 |  | 8268 | Смещение кромок | GWAN |  | 00:50 | 01:07 | 01:25 | 0 | 439 | 3.801000 | EXT | Смещение кромок. Вовнутрь. Величина смещения - 3.8 мм. |  | (c)
90500.679000 | 9.779000 | 9.699000 | -1.126000 | -1.206000 | -1510.000000 | -1390.000000 | -1326.000000 | 1142.000000 | 1108.000000 | 8269 |  | CORR | GENE | 07:10 | 07:29 | 07:40 | 98 | 368 | 11.000000 | EXT | - |  | (c)
90501.922000 | 0.117000 | 0.061000 | -11.108000 | -11.164000 | 1550.000000 | 1853.000000 | 1747.000000 | 1550.000000 | 61.000000 | 8270 |  | CORR | GENE | 07:05 | 07:54 | 07:37 | 96 | 396 | 11.000000 | EXT | -. Аномалия находится на отводе. |  | (c)
90505.103000 | 3.298000 | 3.269000 | -7.927000 | -7.956000 | 1773.000000 | 1869.000000 | 1872.000000 | 1773.000000 | 3269.000000 | 8270 |  | CORR | СIGR | 07:41 | 07:57 | 07:57 | 34 | 198 | 11.000000 | EXT | -. Аномалия находится на отводе. |  | (c)
90505.197000 | 3.392000 | 3.362000 | -7.833000 | -7.863000 | 200.000000 | 283.000000 | 313.000000 | 200.000000 | 3362.000000 | 8270 |  | CORR | GENE | 03:27 | 03:41 | 03:46 | 51 | 227 | 10.000000 | EXT | -. Аномалия находится на отводе. |  | (c)
90505.910000 | 4.105000 | 3.732000 | -7.120000 | -7.493000 | 139.000000 | 209.000000 | 326.000000 | 139.000000 | 3732.000000 | 8270 |  | CORR | GENE | 03:18 | 03:29 | 03:48 | 499 | 374 | 11.000000 | EXT | -. Аномалия находится на отводе. |  | (c)
90505.956000 | 4.151000 | 4.073000 | -7.074000 | -7.152000 | 1883.000000 | 2042.000000 | 2079.000000 | 1883.000000 | 4073.000000 | 8270 |  | CORR | GENE | 07:59 | 08:25 | 08:31 | 190 | 391 | 9.000000 | EXT | -. Аномалия находится на отводе. |  | (c)
90506.492000 | 4.687000 | 4.588000 | -6.538000 | -6.637000 | 1524.000000 | 1868.000000 | 1834.000000 | 1524.000000 | 4588.000000 | 8270 |  | CORR | GENE | 07:01 | 07:57 | 07:51 | 130 | 619 | 10.000000 | EXT | -. Аномалия находится на отводе. |  | (c)
90507.011000 | 5.206000 | 4.957000 | -6.019000 | -6.268000 | 1790.000000 | 1945.000000 | 2013.000000 | 1790.000000 | 4957.000000 | 8270 |  | CORR | GENE | 07:44 | 08:09 | 08:20 | 298 | 447 | 9.000000 | EXT | -. Аномалия находится на отводе. |  | (c)
90507.333000 | 5.528000 | 5.467000 | -5.697000 | -5.758000 | 175.000000 | 377.000000 | 407.000000 | 175.000000 | 5467.000000 | 8270 |  | CORR | GENE | 03:23 | 03:56 | 04:01 | 97 | 465 | 10.000000 | EXT | -. Аномалия находится на отводе. |  | (c)
90507.660000 | 5.855000 | 5.813000 | -5.370000 | -5.412000 | 147.000000 | 226.000000 | 365.000000 | 147.000000 | 5347.000000 | 8270 |  | CORR | GENE | 03:19 | 03:32 | 03:54 | 65 | 436 | 10.000000 | EXT | -. Аномалия находится на отводе. |  | (c)
90507.821000 | 6.016000 | 5.970000 | -5.209000 | -5.255000 | 253.000000 | 363.000000 | 448.000000 | 253.000000 | 5151.000000 | 8270 |  | CORR | GENE | 03:36 | 03:54 | 04:07 | 104 | 390 | 10.000000 | EXT | -. Аномалия находится на отводе. |  | (c)
90508.116000 | 6.311000 | 6.272000 | -4.914000 | -4.953000 | 963.000000 | 1219.000000 | 1195.000000 | 963.000000 | 4839.000000 | 8270 |  | CORR | GENE | 05:31 | 06:12 | 06:08 | 114 | 465 | 11.000000 | EXT | -. Аномалия находится на отводе. |  | (c)
90508.249000 | 6.444000 | 6.405000 | -4.781000 | -4.820000 | 2025.000000 | 2136.000000 | 2165.000000 | 2025.000000 | 4732.000000 | 8270 |  | CORR | GENE | 08:22 | 08:40 | 08:45 | 88 | 280 | 11.000000 | EXT | -. Аномалия находится на отводе. |  | (c)
90508.340000 | 6.535000 | 6.267000 | -4.690000 | -4.958000 | 489.000000 | 525.000000 | 530.000000 | 489.000000 | 4525.000000 | 8270 |  | CORR | GENE | 04:14 | 04:20 | 04:21 | 433 | 82 | 9.000000 | EXT | -. Аномалия находится на отводе. |  | (c)
90508.767000 | 6.962000 | 6.932000 | -4.263000 | -4.293000 | 1318.000000 | 1389.000000 | 1430.000000 | 1318.000000 | 4229.000000 | 8270 |  | CORR | GENE | 06:28 | 06:39 | 06:46 | 64 | 225 | 13.000000 | EXT | -. Аномалия находится на отводе. |  | (c)
90513.093000 | 0.063000 | 0.024000 | -11.057000 | -11.096000 | 1104.000000 | 1261.000000 | 1304.000000 | 1104.000000 | 24.000000 | 8271 |  | CORR | GENE | 06:49 | 07:15 | 07:22 | 107 | 401 | 10.000000 | EXT | - |  | (c)
90513.139000 | 0.109000 | 0.090000 | -11.011000 | -11.030000 | 200.000000 | 262.000000 | 328.000000 | 200.000000 | 90.000000 | 8271 |  | CORR | GENE | 04:23 | 04:33 | 04:44 | 57 | 256 | 14.000000 | EXT | - |  | (c)
90518.874000 | 5.844000 | 5.809000 | -5.276000 | -5.311000 | 144.000000 | 229.000000 | 255.000000 | 144.000000 | 5253.000000 | 8271 |  | CORR | GENE | 04:14 | 04:28 | 04:32 | 58 | 221 | 11.000000 | EXT | - |  | (c)
90524.150000 | 0.000000 | -0.021000 | -11.535000 | -11.556000 | -1786.000000 | -1389.000000 | -1364.000000 | 941.000000 |  | 8272 | Смещение кромок | GWAN |  | 04:44 | 05:48 | 05:52 | 0 | 845 | 2.462000 | EXT | Смещение кромок. Наружу. Величина смещения - 2.5 мм. |  | (c)
90524.150000 | 0.000000 | -0.026000 | -11.535000 | -11.561000 | -770.000000 | -721.000000 | -555.000000 | 340.000000 |  | 8272 | Смещение кромок | GWAN |  | 07:28 | 07:36 | 08:03 | 0 | 430 | 2.750000 | EXT | Смещение кромок. Наружу. Величина смещения - 2.8 мм. |  | (c)
90535.685000 | 0.000000 | -0.016000 | -11.055000 | -11.071000 | -343.000000 | -24.000000 | -130.000000 | 0.000000 |  | 8273 | Смещение кромок | GWAN |  | 04:03 | 04:55 | 04:38 | 0 | 427 | 2.530000 | EXT | Смещение кромок. Наружу. Величина смещения - 2.5 мм. |  | (c)
90535.685000 | 0.000000 | -0.022000 | -11.055000 | -11.077000 | 1616.000000 | 1711.000000 | 1699.000000 | 1616.000000 |  | 8273 | Нарушение формы кольцевого шва | GWAN |  | 09:19 | 09:35 | 09:33 | 0 | 166 |  | EXT | Нарушение формы кольцевого шва |  | (c)
90535.841000 | 0.156000 | 0.063000 | -10.899000 | -10.992000 | 95.000000 | 299.000000 | 323.000000 | 95.000000 | 63.000000 | 8273 |  | CORR | GENE | 05:14 | 05:47 | 05:51 | 109 | 455 | 13.000000 | EXT | - |  | (c)
90536.117000 | 0.432000 | 0.372000 | -10.623000 | -10.683000 | 63.000000 | 481.000000 | 462.000000 | 63.000000 | 372.000000 | 8273 |  | CORR | GENE | 05:09 | 06:16 | 06:13 | 341 | 798 | 10.000000 | EXT | - |  | (c)
90537.454000 | 1.769000 | 1.711000 | -9.286000 | -9.344000 | 588.000000 | 857.000000 | 806.000000 | 588.000000 | 1711.000000 | 8273 |  | CORR | GENE | 06:33 | 07:17 | 07:09 | 96 | 436 | 12.000000 | EXT | - |  | (c)
90537.679000 | 1.994000 | 1.976000 | -9.061000 | -9.079000 | 128.000000 | 149.000000 | 148.000000 | 128.000000 | 1976.000000 | 8273 |  | CORR | PITT | 05:19 | 05:22 | 05:22 | 27 | 40 | 12.000000 | EXT | - |  | (c)
90538.820000 | 3.135000 | 2.946000 | -7.920000 | -8.109000 | 258.000000 | 678.000000 | 629.000000 | 258.000000 | 2946.000000 | 8273 |  | CORR | GENE | 05:40 | 06:48 | 06:40 | 280 | 743 | 11.000000 | EXT | - |  | (c)
90539.445000 | 3.760000 | 3.729000 | -7.295000 | -7.326000 | 657.000000 | 795.000000 | 789.000000 | 657.000000 | 3729.000000 | 8273 |  | CORR | GENE | 06:45 | 07:07 | 07:06 | 100 | 264 | 8.000000 | EXT | - |  | (c)
90540.141000 | 4.456000 | 4.156000 | -6.599000 | -6.899000 | 650.000000 | 876.000000 | 861.000000 | 650.000000 | 4156.000000 | 8273 |  | CORR | GENE | 06:43 | 07:20 | 07:17 | 322 | 422 | 12.000000 | EXT | - |  | (c)
90540.894000 | 5.209000 | 5.158000 | -5.846000 | -5.897000 | 336.000000 | 548.000000 | 725.000000 | 336.000000 | 5158.000000 | 8273 |  | CORR | GENE | 05:53 | 06:27 | 06:56 | 229 | 778 | 9.000000 | EXT | - |  | (c)
90542.251000 | 6.566000 | 6.527000 | -4.489000 | -4.528000 | -588.000000 | -394.000000 | -417.000000 | 245.000000 | 4418.000000 | 8273 |  | CORR | GENE | 03:24 | 03:55 | 03:51 | 110 | 344 | 9.000000 | EXT | - |  | (c)
90542.462000 | 6.777000 | 6.733000 | -4.278000 | -4.322000 | 645.000000 | 843.000000 | 800.000000 | 645.000000 | 4205.000000 | 8273 |  | CORR | GENE | 06:43 | 07:15 | 07:08 | 117 | 312 | 10.000000 | EXT | - |  | (c)
90550.748000 | 4.008000 | 3.974000 | -7.677000 | -7.711000 | 1048.000000 | 1177.000000 | 1183.000000 | 1048.000000 | 3974.000000 | 8274 |  | CORR | GENE | 06:55 | 07:16 | 07:17 | 83 | 271 | 11.000000 | EXT | - |  | (c)
90551.541000 | 4.801000 | 4.757000 | -6.884000 | -6.928000 | 697.000000 | 811.000000 | 781.000000 | 697.000000 | 4757.000000 | 8274 |  | CORR | СIGR | 05:58 | 06:17 | 06:12 | 44 | 168 | 10.000000 | EXT | - |  | (c)
90551.862000 | 5.122000 | 5.082000 | -6.563000 | -6.603000 | 303.000000 | 737.000000 | 563.000000 | 303.000000 | 5082.000000 | 8274 |  | CORR | GENE | 04:55 | 06:05 | 05:37 | 107 | 519 | 9.000000 | EXT | - |  | (c)
90553.293000 | 6.553000 | 6.493000 | -5.132000 | -5.192000 | 660.000000 | 807.000000 | 775.000000 | 660.000000 | 5109.000000 | 8274 |  | CORR | GENE | 05:52 | 06:16 | 06:11 | 83 | 229 | 11.000000 | EXT | - |  | (c)
90557.517000 | 10.777000 | 10.611000 | -0.908000 | -1.074000 | 1289.000000 | 1308.000000 | 1336.000000 | 1289.000000 | 847.000000 | 8274 |  | CORR | GENE | 07:34 | 07:37 | 07:41 | 227 | 93 | 9.000000 | EXT | - |  | (c)
90565.764000 | 7.339000 | 7.247000 | -4.251000 | -4.343000 | -2112.000000 | -1863.000000 | -1823.000000 | 1534.000000 | 4175.000000 | 8275 |  | CORR | GENE | 05:33 | 06:14 | 06:20 | 168 | 578 | 9.000000 | EXT | - |  | (c)
90570.015000 | 0.000000 | -0.034000 | -11.380000 | -11.414000 | -332.000000 | 926.000000 | 614.000000 | 0.000000 |  | 8276 | Нарушение формы кольцевого шва | GWAN |  | 03:31 | 06:54 | 06:03 | 0 | 1892 |  | INT | Нарушение формы кольцевого шва |  | (c)
90611.502000 | 7.217000 | 7.128000 | -3.658000 | -3.747000 | -1728.000000 | -1715.000000 | -1712.000000 | 1695.000000 | 3614.000000 | 8279 |  | CORR | AXGR | 07:11 | 07:13 | 07:13 | 133 | 33 | 10.000000 | EXT | - |  | (c)
90615.160000 | 0.000000 | -0.032000 | -10.950000 | -10.982000 | 1438.000000 | 1650.000000 | 1770.000000 | 1438.000000 |  | 8280 | Нарушение формы кольцевого шва | GWAN |  | 05:56 | 06:31 | 06:50 | 0 | 664 |  | EXT | Нарушение формы кольцевого шва |  | (c)
90615.160000 | 0.000000 | -0.049000 | -10.950000 | -10.999000 | -1120.000000 | -399.000000 | -516.000000 | 88.000000 |  | 8280 | Нарушение формы кольцевого шва | GWAN |  | 11:03 | 01:00 | 00:41 | 0 | 1207 |  | EXT | Нарушение формы кольцевого шва |  | (c)
90615.342000 | 0.182000 | 0.151000 | -10.768000 | -10.799000 | 1484.000000 | 1814.000000 | 1753.000000 | 1484.000000 | 151.000000 | 8280 |  | CORR | GENE | 06:04 | 06:57 | 06:47 | 71 | 538 | 13.000000 | EXT | - |  | (c)
90615.905000 | 0.745000 | 0.358000 | -10.205000 | -10.592000 | 1712.000000 | 1781.000000 | 1778.000000 | 1712.000000 | 358.000000 | 8280 |  | CORR | GENE | 06:40 | 06:52 | 06:51 | 651 | 133 | 15.000000 | EXT | - |  | (c)
90620.856000 | 5.696000 | 5.652000 | -5.254000 | -5.298000 | 1552.000000 | 2103.000000 | -2102.000000 | 1294.000000 | 5202.000000 | 8280 | Дефект проката | MIAN | GENE | 06:15 | 07:44 | 08:25 | 96 | 1615 | 9.470155 | INT | Дефект проката. Эквивалент потери металла 9%. |  | (c)
90626.110000 | 0.000000 | -0.016000 | -11.595000 | -11.611000 | 161.000000 | 536.000000 | 414.000000 | 161.000000 |  | 8281 | Смещение кромок | GWAN |  | 04:37 | 05:37 | 05:18 | 0 | 505 | 2.744000 | EXT | Смещение кромок. Вовнутрь. Величина смещения - 2.7 мм. |  | (c)
90629.112000 | 3.002000 | 2.950000 | -8.593000 | -8.645000 | 882.000000 | 1050.000000 | 1044.000000 | 882.000000 | 2950.000000 | 8281 |  | CORR | GENE | 06:33 | 07:00 | 06:59 | 73 | 324 | 9.000000 | EXT | - |  | (c)
90629.170000 | 3.060000 | 2.993000 | -8.535000 | -8.602000 | -1403.000000 | -1362.000000 | -1358.000000 | 1313.000000 | 2993.000000 | 8281 |  | DENT |  | 00:24 | 00:31 | 00:32 | 113 | 90 | 0.281690 |  | - |  | (c)
90633.097000 | 6.987000 | 6.855000 | -4.608000 | -4.740000 | 19.000000 | 73.000000 | 48.000000 | 19.000000 | 4311.000000 | 8281 |  | CORR | GENE | 04:14 | 04:23 | 04:18 | 429 | 57 | 9.000000 | EXT | - |  | (c)
90637.705000 | 0.000000 | -0.036000 | -11.540000 | -11.576000 | -1919.000000 | -1864.000000 | -1771.000000 | 1623.000000 |  | 8282 | Смещение кромок | GWAN |  | 01:08 | 01:16 | 01:31 | 0 | 296 | 2.593000 | EXT | Смещение кромок. Вовнутрь. Величина смещения - 2.6 мм. |  | (c)
90642.373000 | 4.668000 | 4.552000 | -6.872000 | -6.988000 | 248.000000 | 275.000000 | 272.000000 | 248.000000 | 4552.000000 | 8282 |  | CORR | GENE | 06:57 | 07:02 | 07:01 | 183 | 48 | 10.000000 | EXT | - |  | (c)
90645.870000 | 8.165000 | 8.128000 | -3.375000 | -3.412000 | -1609.000000 | -1533.000000 | -1526.000000 | 1443.000000 | 3346.000000 | 8282 |  | CORR | GENE | 01:58 | 02:10 | 02:11 | 66 | 166 | 11.000000 | EXT | - |  | (c)
90646.949000 | 9.244000 | 9.223000 | -2.296000 | -2.317000 | -723.000000 | -672.000000 | -652.000000 | 581.000000 | 2266.000000 | 8282 |  | CORR | GENE | 04:21 | 04:29 | 04:32 | 51 | 142 | 9.000000 | EXT | - |  | (c)
90649.245000 | 0.000000 | -0.042000 | -11.315000 | -11.357000 | -184.000000 | 314.000000 | 172.000000 | 0.000000 |  | 8283 | Нарушение формы кольцевого шва | GWAN |  | 02:23 | 03:44 | 03:21 | 0 | 712 |  | EXT | Нарушение формы кольцевого шва. Аномалия находится на отводе. |  | (c)
90649.245000 | 0.000000 | -0.024000 | -11.315000 | -11.339000 | 1317.000000 | 1800.000000 | 1776.000000 | 1317.000000 |  | 8283 | Нарушение формы кольцевого шва | GWAN |  | 06:26 | 07:44 | 07:40 | 0 | 918 |  | INT | Нарушение формы кольцевого шва. Аномалия находится на отводе. |  | (c)
90660.485000 | 11.240000 | 11.226000 | -0.075000 | -0.089000 | 1291.000000 | 1568.000000 | 1486.000000 | 1291.000000 | 38.000000 | 8283 |  | CORR | СIGR | 06:22 | 07:06 | 06:53 | 51 | 389 | 10.000000 | EXT | -. Аномалия находится на отводе. |  | (c)
90660.609000 | 0.049000 | 0.034000 | -11.366000 | -11.381000 | 1365.000000 | 1655.000000 | 1565.000000 | 1365.000000 | 34.000000 | 8284 |  | CORR | GENE | 06:32 | 07:19 | 07:04 | 95 | 399 | 12.000000 | EXT | - |  | (c)
90673.520000 | 1.545000 | 1.449000 | -10.135000 | -10.231000 | -1368.000000 | -1066.000000 | -1050.000000 | 731.000000 | 1449.000000 | 8285 |  | CORR | GENE | 05:13 | 06:02 | 06:04 | 144 | 637 | 12.000000 | EXT | - |  | (c)
90683.769000 | 0.114000 | 0.093000 | -11.506000 | -11.527000 | -1016.000000 | -897.000000 | -745.000000 | 473.000000 | 93.000000 | 8286 |  | CORR | GENE | 07:17 | 07:36 | 08:01 | 72 | 543 | 12.000000 | EXT | - |  | (c)
90693.143000 | 9.488000 | 9.452000 | -2.132000 | -2.168000 | 2076.000000 | -2170.000000 | -2147.000000 | 1908.000000 | 1914.000000 | 8286 |  | CORR | GENE | 03:36 | 04:11 | 04:15 | 254 | 477 | 11.000000 | EXT | - |  | (c)
90695.195000 | 11.540000 | 11.497000 | -0.080000 | -0.123000 | 2172.000000 | -2128.000000 | -1938.000000 | 1586.000000 | 23.000000 | 8286 |  | CORR | GENE | 03:52 | 04:18 | 04:48 | 100 | 703 | 16.000000 | EXT | - |  | (c)
90696.357000 | 1.082000 | 0.394000 | -10.348000 | -11.036000 | -1515.000000 | -1464.000000 | -1407.000000 | 1300.000000 | 394.000000 | 8287 |  | CORR | GENE | 04:44 | 04:52 | 05:02 | 2377 | 215 | 9.000000 | EXT | - |  | (c)
90697.811000 | 2.536000 | 2.498000 | -8.894000 | -8.932000 | -202.000000 | -117.000000 | -79.000000 | 0.000000 | 2498.000000 | 8287 |  | CORR | GENE | 08:16 | 08:30 | 08:36 | 200 | 246 | 8.000000 | EXT | - |  | (c)
90701.841000 | 6.566000 | 6.553000 | -4.864000 | -4.877000 | -1553.000000 | -1457.000000 | -1447.000000 | 1341.000000 | 4831.000000 | 8287 |  | CORR | GENE | 04:38 | 04:53 | 04:55 | 46 | 212 | 9.000000 | EXT | - |  | (c)
90702.497000 | 7.222000 | 7.003000 | -4.208000 | -4.427000 | -346.000000 | -53.000000 | -173.000000 | 0.000000 | 4110.000000 | 8287 |  | CORR | GENE | 07:53 | 08:40 | 08:21 | 317 | 346 | 10.000000 | EXT | - |  | (c)
90706.705000 | 0.000000 | -0.026000 | -11.105000 | -11.131000 | -2065.000000 | -1851.000000 | -1808.000000 | 1551.000000 |  | 8288 | Смещение кромок | GWAN |  | 04:11 | 04:46 | 04:53 | 0 | 514 | 2.517000 | EXT | Смещение кромок. Наружу. Величина смещения - 2.5 мм. |  | (c)
90708.755000 | 2.050000 | 2.021000 | -9.055000 | -9.084000 | -540.000000 | -499.000000 | -496.000000 | 452.000000 | 2021.000000 | 8288 |  | ARTD | GENE | 08:18 | 08:24 | 08:25 | 60 | 88 | 10.000000 | EXT | -. Эквивалент потери металла 10%. |  | (c)
90708.788000 | 2.083000 | 1.975000 | -9.022000 | -9.130000 | -857.000000 | -678.000000 | -733.000000 | 610.000000 | 1975.000000 | 8288 |  | ARTD | GENE | 07:26 | 07:55 | 07:46 | 135 | 248 | 10.000000 | EXT | -. Эквивалент потери металла 10%. |  | (c)
90711.797000 | 5.092000 | 4.506000 | -6.013000 | -6.599000 | -929.000000 | -901.000000 | -875.000000 | 821.000000 | 4506.000000 | 8288 |  | CORR | GENE | 07:15 | 07:19 | 07:24 | 874 | 109 | 10.000000 | EXT | - |  | (c)
90715.174000 | 8.469000 | 8.427000 | -2.636000 | -2.678000 | -788.000000 | -688.000000 | -619.000000 | 450.000000 | 2600.000000 | 8288 |  | CORR | GENE | 07:38 | 07:54 | 08:05 | 78 | 339 | 9.000000 | EXT | - |  | (c)
90717.810000 | 0.000000 | -0.020000 | -11.195000 | -11.215000 | 1906.000000 | 1943.000000 | -2169.000000 | 1783.000000 |  | 8289 | Нарушение формы кольцевого шва | GWAN |  | 01:52 | 01:58 | 02:54 | 0 | 771 |  | EXT | Нарушение формы кольцевого шва |  | (c)
90723.682000 | 5.872000 | 5.832000 | -5.323000 | -5.363000 | -780.000000 | -649.000000 | -688.000000 | 597.000000 | 5307.000000 | 8289 |  | CORR | GENE | 06:38 | 06:59 | 06:53 | 56 | 183 | 10.000000 | EXT | -. Аномалия находится на упругопластическом изгибе: R=545 Дн, максимальное растяжение на 6.3 час. |  | (c)
90725.375000 | 7.565000 | 7.371000 | -3.630000 | -3.824000 | -1557.000000 | -1385.000000 | -1240.000000 | 922.000000 | 3606.000000 | 8289 |  | CORR | GENE | 04:33 | 05:01 | 05:24 | 218 | 635 | 9.000000 | EXT | -. Аномалия находится на упругопластическом изгибе: R=464 Дн, максимальное растяжение на 6.3 час. |  | (c)
90726.935000 | 9.125000 | 9.092000 | -2.070000 | -2.103000 | -2152.000000 | -1982.000000 | -2021.000000 | 1890.000000 | 2047.000000 | 8289 |  | CORR | GENE | 02:57 | 03:24 | 03:18 | 56 | 262 | 10.000000 | EXT | -. Аномалия находится на упругопластическом изгибе: R=429 Дн, максимальное растяжение на 6.2 час. |  | (c)
90740.439000 | 11.434000 | 11.339000 | -0.091000 | -0.186000 | -786.000000 | -464.000000 | -597.000000 | 407.000000 | 63.000000 | 8290 |  | CORR | GENE | 05:45 | 06:37 | 06:15 | 123 | 379 | 8.000000 | EXT | - |  | (c)
90743.881000 | 3.351000 | 3.330000 | -8.199000 | -8.220000 | 1692.000000 | 2119.000000 | 1942.000000 | 1692.000000 | 3330.000000 | 8291 |  | CORR | GENE | 07:42 | 08:50 | 08:22 | 107 | 499 | 8.000000 | EXT | -. Аномалия находится на отводе. |  | (c)
90744.837000 | 4.307000 | 3.982000 | -7.243000 | -7.568000 | 1535.000000 | 1807.000000 | 1824.000000 | 1535.000000 | 3982.000000 | 8291 |  | CORR | GENE | 07:16 | 08:00 | 08:03 | 631 | 578 | 10.000000 | EXT | -. Аномалия находится на отводе. |  | (c)
90757.096000 | 5.016000 | 4.680000 | -6.289000 | -6.625000 | 2182.000000 | -1991.000000 | -1990.000000 | 1702.000000 | 4680.000000 | 8292 |  | CORR | GENE | 05:11 | 05:57 | 05:57 | 375 | 577 | 10.000000 | EXT | - |  | (c)
90757.387000 | 5.307000 | 5.273000 | -5.998000 | -6.032000 | -2022.000000 | -1868.000000 | -1898.000000 | 1774.000000 | 5273.000000 | 8292 |  | CORR | GENE | 05:52 | 06:17 | 06:12 | 104 | 248 | 9.000000 | EXT | - |  | (c)
90763.451000 | 0.066000 | 0.039000 | -11.019000 | -11.046000 | 1873.000000 | 2089.000000 | 2106.000000 | 1873.000000 | 39.000000 | 8293 |  | CORR | GENE | 08:04 | 08:39 | 08:42 | 78 | 467 | 12.000000 | EXT | -. Аномалия находится на отводе. |  | (c)
90769.653000 | 6.268000 | 5.995000 | -4.817000 | -5.090000 | 1490.000000 | 1529.000000 | 1539.000000 | 1490.000000 | 4480.000000 | 8293 |  | CORR | GENE | 07:02 | 07:09 | 07:10 | 610 | 98 | 11.000000 | EXT | -. Аномалия находится на отводе. |  | (c)
90774.634000 | 0.164000 | 0.129000 | -11.331000 | -11.366000 | 228.000000 | 336.000000 | 396.000000 | 228.000000 | 129.000000 | 8294 |  | CORR | GENE | 03:40 | 03:57 | 04:07 | 82 | 335 | 13.000000 | EXT | - |  | (c)
90784.588000 | 10.118000 | 10.061000 | -1.377000 | -1.434000 | 297.000000 | 322.000000 | 339.000000 | 297.000000 | 1332.000000 | 8294 |  | DENT |  | 03:51 | 03:55 | 03:58 | 102 | 84 | 0.281690 |  | - |  | (c)
90785.907000 | 11.437000 | 11.407000 | -0.058000 | -0.088000 | 452.000000 | 670.000000 | 635.000000 | 452.000000 | 42.000000 | 8294 |  | CORR | GENE | 04:16 | 04:51 | 04:46 | 46 | 368 | 10.000000 | EXT | - |  | (c)
90786.457000 | 0.492000 | 0.453000 | -11.013000 | -11.052000 | -369.000000 | -138.000000 | -186.000000 | 2.000000 | 453.000000 | 8295 |  | CORR | GENE | 07:57 | 08:35 | 08:27 | 113 | 368 | 12.000000 | EXT | -. Аномалия находится на отводе. |  | (c)
90786.839000 | 0.874000 | 0.804000 | -10.631000 | -10.701000 | -469.000000 | -152.000000 | -205.000000 | 0.000000 | 804.000000 | 8295 |  | CORR | GENE | 07:41 | 08:32 | 08:24 | 143 | 527 | 12.000000 | EXT | -. Аномалия находится на отводе. |  | (c)
90787.226000 | 1.261000 | 1.215000 | -10.244000 | -10.290000 | -371.000000 | 84.000000 | 11.000000 | 0.000000 | 1215.000000 | 8295 |  | CORR | GENE | 07:57 | 09:10 | 08:59 | 120 | 763 | 14.000000 | EXT | -. Аномалия находится на отводе. |  | (c)
90789.923000 | 3.958000 | 3.621000 | -7.547000 | -7.884000 | -763.000000 | -518.000000 | -500.000000 | 238.000000 | 3621.000000 | 8295 |  | CORR | GENE | 06:54 | 07:33 | 07:36 | 391 | 525 | 8.000000 | EXT | -. Аномалия находится на отводе. |  | (c)
90790.800000 | 4.835000 | 4.675000 | -6.670000 | -6.830000 | -793.000000 | -348.000000 | -421.000000 | 48.000000 | 4675.000000 | 8295 |  | CORR | GENE | 06:49 | 08:01 | 07:49 | 240 | 745 | 10.000000 | EXT | -. Аномалия находится на отводе. |  | (c)
90792.119000 | 6.154000 | 5.995000 | -5.351000 | -5.510000 | -838.000000 | -100.000000 | -387.000000 | 0.000000 | 5293.000000 | 8295 |  | CORR | GENE | 06:42 | 08:41 | 07:55 | 217 | 902 | 12.000000 | EXT | -. Аномалия находится на отводе. |  | (c)
90792.715000 | 6.750000 | 6.340000 | -4.755000 | -5.165000 | -644.000000 | -551.000000 | -584.000000 | 524.000000 | 4454.000000 | 8295 |  | CORR | GENE | 07:13 | 07:28 | 07:23 | 711 | 121 | 9.000000 | EXT | -. Аномалия находится на отводе. |  | (c)
90793.132000 | 7.167000 | 7.143000 | -4.338000 | -4.362000 | 2018.000000 | -2131.000000 | 2208.000000 | 2018.000000 | 4170.000000 | 8295 |  | CORR | GENE | 02:23 | 03:13 | 02:53 | 192 | 379 | 10.000000 | EXT | -. Аномалия находится на отводе. |  | (c)
90797.408000 | 11.443000 | 11.423000 | -0.062000 | -0.082000 | -771.000000 | -500.000000 | -511.000000 | 250.000000 | 23.000000 | 8295 |  | CORR | GENE | 06:52 | 07:36 | 07:35 | 59 | 522 | 10.000000 | EXT | -. Аномалия находится на отводе. |  | (c)
90797.424000 | 11.459000 | 11.432000 | -0.046000 | -0.073000 | -1883.000000 | -1816.000000 | -1813.000000 | 1743.000000 | 32.000000 | 8295 |  | CORR | СIGR | 03:53 | 04:04 | 04:04 | 41 | 140 | 11.000000 | EXT | -. Аномалия находится на отводе. |  | (c)
90797.470000 | 0.000000 | -0.026000 | -11.590000 | -11.616000 | -1097.000000 | -1045.000000 | -1015.000000 | 932.000000 |  | 8296 | Смещение кромок | GWAN |  | 05:17 | 05:25 | 05:30 | 0 | 166 | 2.958000 | EXT | Смещение кромок. Наружу. Аномалия находится на отводе. Величина смещения - 3 мм. |  | (c)
90797.628000 | 0.158000 | 0.058000 | -11.432000 | -11.532000 | -454.000000 | 9.000000 | -181.000000 | 0.000000 | 58.000000 | 8296 |  | CORR | GENE | 07:01 | 08:16 | 07:45 | 142 | 544 | 8.000000 | EXT | - |  | (c)
90820.340000 | 0.000000 | -0.031000 | -11.610000 | -11.641000 | -296.000000 | -131.000000 | -110.000000 | 0.000000 |  | 8298 | Смещение кромок | GWAN |  | 03:54 | 04:20 | 04:24 | 0 | 372 | 3.006000 | EXT | Смещение кромок. Наружу. Величина смещения - 3 мм. |  | (c)
90820.340000 | 0.000000 | -0.016000 | -11.610000 | -11.626000 | 325.000000 | 575.000000 | 513.000000 | 325.000000 |  | 8298 | Смещение кромок | GWAN |  | 05:34 | 06:14 | 06:04 | 0 | 375 | 2.290000 | EXT | Смещение кромок. Наружу. Величина смещения - 2.3 мм. |  | (c)
90823.976000 | 3.636000 | 3.558000 | -7.974000 | -8.052000 | 396.000000 | 499.000000 | 645.000000 | 396.000000 | 3558.000000 | 8298 |  | CORR | GENE | 05:45 | 06:02 | 06:25 | 125 | 497 | 9.000000 | EXT | - |  | (c)
90832.409000 | 0.459000 | 0.161000 | -11.121000 | -11.419000 | -1047.000000 | -985.000000 | -968.000000 | 889.000000 | 161.000000 | 8299 |  | CORR | GENE | 06:36 | 06:46 | 06:48 | 470 | 158 | 10.000000 | EXT | - |  | (c)
90836.992000 | 5.042000 | 5.032000 | -6.538000 | -6.548000 | -972.000000 | -946.000000 | -948.000000 | 924.000000 | 5032.000000 | 8299 |  | CORR | СIGR | 06:48 | 06:52 | 06:52 | 21 | 48 | 10.000000 | EXT | - |  | (c)
90837.154000 | 5.204000 | 5.181000 | -6.376000 | -6.399000 | -1010.000000 | -965.000000 | -966.000000 | 922.000000 | 5181.000000 | 8299 |  | CORR | СIGR | 06:42 | 06:49 | 06:49 | 38 | 88 | 9.000000 | EXT | - |  | (c)
90840.223000 | 8.273000 | 8.217000 | -3.307000 | -3.363000 | -1247.000000 | -1118.000000 | -1156.000000 | 1065.000000 | 3286.000000 | 8299 |  | CORR | GENE | 06:03 | 06:24 | 06:18 | 77 | 182 | 15.000000 | EXT | - |  | (c)
90843.530000 | 0.000000 | -0.026000 | -11.610000 | -11.636000 | -1060.000000 | -906.000000 | -879.000000 | 699.000000 |  | 8300 | Смещение кромок | GWAN |  | 08:10 | 08:35 | 08:39 | 0 | 360 | 3.382000 | EXT | Смещение кромок. Вовнутрь. Величина смещения - 3.4 мм. |  | (c)
90843.530000 | 0.000000 | -0.044000 | -11.610000 | -11.654000 | -966.000000 | -837.000000 | -717.000000 | 468.000000 |  | 8300 | Вышлифовка на шве | GWAN |  | 08:25 | 08:46 | 09:05 | 66 | 498 | 10.000000 | EXT | Вышлифовка на шве |  | (c)
90843.530000 | 0.000000 | -0.037000 | -11.610000 | -11.647000 | 329.000000 | 594.000000 | 1052.000000 | 329.000000 |  | 8300 | Нарушение формы кольцевого шва | GWAN |  | 11:54 | 00:37 | 01:51 | 0 | 1446 |  | EXT | Нарушение формы кольцевого шва |  | (c)
90855.140000 | 0.000000 | -0.028000 | -11.530000 | -11.558000 | -1864.000000 | -1695.000000 | -1639.000000 | 1413.000000 |  | 8301 | Нарушение формы кольцевого шва | GWAN |  | 07:09 | 07:37 | 07:46 | 0 | 450 |  | EXT | Нарушение формы кольцевого шва |  | (c)
90866.429000 | 11.289000 | 10.905000 | -0.241000 | -0.625000 | -1950.000000 | -1938.000000 | -1925.000000 | 1900.000000 | 160.000000 | 8301 |  | CORR | GENE | 06:55 | 06:57 | 06:59 | 465 | 50 | 13.000000 | EXT | - |  | (c)
90867.223000 | 0.553000 | 0.120000 | -10.647000 | -11.080000 | -1122.000000 | -1085.000000 | -1074.000000 | 1025.000000 | 120.000000 | 8302 |  | CORR | GENE | 06:24 | 06:30 | 06:32 | 534 | 97 | 11.000000 | EXT | - |  | (c)
90867.490000 | 0.820000 | 0.626000 | -10.380000 | -10.574000 | -999.000000 | -999.000000 | -974.000000 | 948.000000 | 626.000000 | 8302 |  | CORR | GENE | 06:44 | 06:44 | 06:48 | 411 | 51 | 15.000000 | EXT | - |  | (c)
90877.870000 | 0.000000 | -0.039000 | -11.480000 | -11.519000 | 1049.000000 | 1182.000000 | 1425.000000 | 1049.000000 |  | 8303 | Нарушение формы кольцевого шва | GWAN |  | 00:39 | 01:00 | 01:39 | 0 | 751 |  | EXT | Нарушение формы кольцевого шва |  | (c)
90877.982000 | 0.112000 | 0.043000 | -11.368000 | -11.437000 | -1129.000000 | -1013.000000 | -958.000000 | 786.000000 | 43.000000 | 8303 |  | CORR | GENE | 06:47 | 07:06 | 07:15 | 86 | 343 | 11.000000 | EXT | - |  | (c)
90892.064000 | 2.714000 | 2.660000 | -8.226000 | -8.280000 | -873.000000 | -713.000000 | -719.000000 | 565.000000 | 2660.000000 | 8304 |  | CORR | GENE | 07:10 | 07:36 | 07:35 | 81 | 307 | 10.000000 | EXT | - |  | (c)
90892.402000 | 3.052000 | 3.012000 | -7.888000 | -7.928000 | -902.000000 | -738.000000 | -720.000000 | 537.000000 | 3012.000000 | 8304 |  | CORR | GENE | 07:06 | 07:32 | 07:35 | 67 | 366 | 11.000000 | EXT | - |  | (c)
90900.221000 | 10.871000 | 10.835000 | -0.069000 | -0.105000 | -1687.000000 | -1574.000000 | -1577.000000 | 1466.000000 | 30.000000 | 8304 |  | CORR | GENE | 04:59 | 05:17 | 05:17 | 75 | 221 | 11.000000 | EXT | - |  | (c)
90900.341000 | 0.051000 | 0.035000 | -10.904000 | -10.920000 | 763.000000 | 806.000000 | 1141.000000 | 763.000000 | 35.000000 | 8305 |  | CORR | GENE | 05:17 | 05:23 | 06:18 | 69 | 757 | 13.000000 | EXT | -. Аномалия находится на отводе. |  | (c)
90922.270000 | 11.025000 | 10.995000 | -0.060000 | -0.090000 | 1998.000000 | 2124.000000 | -2108.000000 | 1753.000000 | 27.000000 | 8306 |  | CORR | GENE | 04:18 | 04:39 | 05:15 | 63 | 709 | 13.000000 | EXT | -. Аномалия находится на упругопластическом изгибе: R=494 Дн, максимальное растяжение на 6.5 час. |  | (c)
90933.573000 | 11.243000 | 11.213000 | -0.142000 | -0.172000 | -1352.000000 | -1180.000000 | -1101.000000 | 851.000000 | 78.000000 | 8307 |  | CORR | GENE | 04:58 | 05:26 | 05:39 | 94 | 501 | 11.000000 | EXT | -. Аномалия находится на упругопластическом изгибе: R=809 Дн, максимальное растяжение на 5.7 час. |  | (c)
90933.630000 | 11.300000 | 11.244000 | -0.085000 | -0.141000 | -504.000000 | -449.000000 | -228.000000 | 0.000000 | 72.000000 | 8307 |  | CORR | GENE | 07:15 | 07:24 | 08:00 | 69 | 553 | 13.000000 | EXT | -. Аномалия находится на упругопластическом изгибе: R=809 Дн, максимальное растяжение на 5.7 час. |  | (c)
90943.957000 | 10.242000 | 10.194000 | -1.378000 | -1.426000 | -1991.000000 | -1808.000000 | -1826.000000 | 1661.000000 | 1361.000000 | 8308 |  | CORR | GENE | 03:14 | 03:44 | 03:40 | 65 | 330 | 13.000000 | EXT | - |  | (c)
90945.072000 | 11.357000 | 11.357000 | -0.263000 | -0.263000 | -342.000000 | -277.000000 | -165.000000 | 0.000000 | 230.000000 | 8308 |  | CORR | СIGR | 07:40 | 07:51 | 08:09 | 33 | 355 | 15.000000 | EXT | - |  | (c)
90945.150000 | 11.435000 | 11.343000 | -0.185000 | -0.277000 | 2062.000000 | 2223.000000 | -2015.000000 | 1631.000000 | 139.000000 | 8308 |  | CORR | GENE | 02:08 | 02:34 | 03:10 | 138 | 768 | 13.000000 | EXT | - |  | (c)
90945.278000 | 11.563000 | 11.475000 | -0.057000 | -0.145000 | -586.000000 | -278.000000 | -399.000000 | 211.000000 | 49.000000 | 8308 |  | CORR | GENE | 07:01 | 07:50 | 07:31 | 96 | 375 | 13.000000 | EXT | - |  | (c)
90945.335000 | 0.000000 | -0.016000 | -11.460000 | -11.476000 | [5 empty] | 8309 | Смещение кромок | GWAN |  | 04:41 | 04:52 | 04:53 | 0 | 145 | 2.981000 | EXT | Смещение кромок. Наружу. Величина смещения - 3 мм. |  | (c)
90965.760000 | 8.965000 | 8.940000 | -2.305000 | -2.330000 |  |  |  |  | 2263.000000 | 8310 |  | CORR | GENE | 01:39 | 02:07 | 02:07 | 67 | 349 | 9.000000 | EXT | - |  | (c)
90968.065000 | 0.000000 | -0.021000 | -11.100000 | -11.121000 | [5 empty] | 8311 | Смещение кромок | GWAN |  | 04:37 | 04:56 | 04:51 | 0 | 174 | 2.794000 | EXT | Смещение кромок. Вовнутрь. Величина смещения - 2.8 мм. |  | (c)
90968.065000 | 0.000000 | -0.022000 | -11.100000 | -11.122000 | [5 empty] | 8311 | Нарушение формы кольцевого шва | GWAN |  | 08:25 | 08:41 | 08:38 | 0 | 157 |  | EXT | Нарушение формы кольцевого шва |  | (c)
90970.251000 | 2.186000 | 2.172000 | -8.914000 | -8.928000 |  |  |  |  | 2172.000000 | 8311 |  | CORR | СIGR | 04:45 | 04:57 | 04:58 | 32 | 153 | 8.000000 | EXT | - |  | (c)
90971.930000 | 3.865000 | 3.824000 | -7.235000 | -7.276000 |  |  |  |  | 3824.000000 | 8311 |  | CORR | GENE | 06:26 | 06:54 | 07:15 | 113 | 609 | 11.000000 | EXT | - |  | (c)
90993.349000 | 3.374000 | 3.258000 | -7.641000 | -7.757000 |  |  |  |  | 3258.000000 | 8313 |  | CORR | GENE | 06:48 | 06:52 | 06:54 | 475 | 76 | 11.000000 | EXT | - |  | (c)
91010.355000 | 9.365000 | 9.341000 | -2.075000 | -2.099000 |  |  |  |  | 2034.000000 | 8314 |  | CORR | GENE | 03:30 | 03:46 | 03:51 | 65 | 260 | 9.000000 | EXT | - |  | (c)
91010.856000 | 9.866000 | 9.843000 | -1.574000 | -1.597000 |  |  |  |  | 1544.000000 | 8314 |  | CORR | GENE | 01:33 | 01:46 | 01:51 | 53 | 232 | 13.000000 | EXT | - |  | (c)
91036.638000 | 1.498000 | 1.412000 | -9.952000 | -10.038000 |  |  |  |  | 1412.000000 | 8317 |  | CORR | GENE | 02:03 | 02:59 | 03:04 | 154 | 762 | 10.000000 | EXT | - |  | (c)
91038.169000 | 3.029000 | 2.952000 | -8.421000 | -8.498000 |  |  |  |  | 2952.000000 | 8317 |  | CORR | GENE | 03:11 | 03:19 | 03:56 | 109 | 565 | 10.000000 | EXT | - |  | (c)
91045.182000 | 10.042000 | 10.009000 | -1.408000 | -1.441000 |  |  |  |  | 1359.000000 | 8317 |  | CORR | GENE | 02:08 | 02:17 | 02:43 | 82 | 428 | 11.000000 | EXT | - |  | (c)
91055.200000 | 8.610000 | 8.562000 | -1.515000 | -1.563000 |  |  |  |  | 1484.000000 | 8318 |  | CORR | GENE | 02:32 | 02:49 | 03:04 | 79 | 398 | 10.000000 | EXT | - |  | (c)
91056.715000 | 0.000000 | -0.031000 | -11.265000 | -11.296000 | [5 empty] | 8319 | Нарушение формы кольцевого шва | GWAN |  | 02:11 | 02:28 | 02:29 | 0 | 219 |  | EXT | Нарушение формы кольцевого шва |  | (c)
91056.798000 | 0.083000 | 0.050000 | -11.182000 | -11.215000 |  |  |  |  | 50.000000 | 8319 |  | CORR | GENE | 01:59 | 02:10 | 02:21 | 50 | 278 | 12.000000 | EXT | - |  | (c)
91061.716000 | 5.001000 | 4.950000 | -6.264000 | -6.315000 |  |  |  |  | 4950.000000 | 8319 |  | CORR | GENE | 02:37 | 03:09 | 03:01 | 62 | 304 | 9.000000 | EXT | - |  | (c)
91079.522000 | 0.077000 | 0.054000 | -11.418000 | -11.441000 |  |  |  |  | 54.000000 | 8321 |  | CORR | GENE | 04:00 | 04:19 | 04:20 | 48 | 253 | 11.000000 | EXT | - |  | (c)
91102.240000 | 0.000000 | -0.025000 | -11.525000 | -11.550000 | [5 empty] | 8323 | Нарушение формы кольцевого шва | GWAN |  | 02:10 | 03:02 | 03:30 | 0 | 999 |  | EXT | Нарушение формы кольцевого шва |  | (c)
91102.240000 | 0.000000 | -0.036000 | -11.525000 | -11.561000 | [5 empty] | 8323 | Смещение кромок | GWAN |  | 10:35 | 10:59 | 10:55 | 0 | 238 | 4.177000 | EXT | Смещение кромок. Наружу. Величина смещения - 4.2 мм. |  | (c)
91124.059000 | 10.294000 | 10.255000 | -1.166000 | -1.205000 |  |  |  |  | 1137.000000 | 8324 |  | CORR | GENE | 02:57 | 03:32 | 03:21 | 68 | 297 | 11.000000 | EXT | - |  | (c)
91136.680000 | 0.000000 | -0.021000 | -11.490000 | -11.511000 | [5 empty] | 8326 | Смещение кромок | GWAN |  | 02:31 | 03:01 | 02:59 | 0 | 340 | 2.284000 | EXT | Смещение кромок. Вовнутрь. Величина смещения - 2.3 мм. |  | (c)
91136.680000 | 0.000000 | -0.038000 | -11.490000 | -11.528000 | [5 empty] | 8326 | Нарушение формы кольцевого шва | GWAN |  | 09:35 | 10:38 | 10:49 | 0 | 915 |  | EXT | Нарушение формы кольцевого шва |  | (c)
91158.738000 | 10.568000 | 10.532000 | -1.112000 | -1.148000 |  |  |  |  | 1074.000000 | 8327 |  | CORR | GENE | 03:20 | 03:52 | 03:45 | 74 | 314 | 10.000000 | EXT | - |  | (c)
91160.448000 | 0.598000 | 0.532000 | -10.117000 | -10.183000 |  |  |  |  | 532.000000 | 8328 |  | CORR | GENE | 03:18 | 03:37 | 03:54 | 114 | 453 | 10.000000 | EXT | - |  | (c)
91163.000000 | 3.150000 | 3.115000 | -7.565000 | -7.600000 |  |  |  |  | 3115.000000 | 8328 |  | CORR | GENE | 03:01 | 03:37 | 03:30 | 70 | 359 | 10.000000 | EXT | - |  | (c)
91163.164000 | 3.314000 | 3.249000 | -7.401000 | -7.466000 |  |  |  |  | 3249.000000 | 8328 |  | CORR | GENE | 00:53 | 01:10 | 01:21 | 93 | 348 | 11.000000 | EXT | - |  | (c)
91164.280000 | 4.430000 | 4.374000 | -6.285000 | -6.341000 |  |  |  |  | 4374.000000 | 8328 |  | CORR | GENE | 03:44 | 04:00 | 04:02 | 59 | 223 | 11.000000 | EXT | - |  | (c)
91165.925000 | 6.075000 | 6.050000 | -4.640000 | -4.665000 |  |  |  |  | 4622.000000 | 8328 |  | CORR | СIGR | 04:44 | 05:02 | 04:59 | 43 | 187 | 8.000000 | EXT | - |  | (c)
91166.140000 | 6.290000 | 6.070000 | -4.425000 | -4.645000 |  |  |  |  | 4112.000000 | 8328 |  | CORR | GENE | 03:24 | 04:03 | 03:47 | 533 | 284 | 10.000000 | EXT | - |  | (c)
91170.467000 | 10.617000 | 10.590000 | -0.098000 | -0.125000 |  |  |  |  | 77.000000 | 8328 |  | CORR | GENE | 04:49 | 05:20 | 05:12 | 48 | 285 | 10.000000 | EXT | - |  | (c)
91172.176000 | 1.611000 | 1.567000 | -9.834000 | -9.878000 |  |  |  |  | 1567.000000 | 8329 |  | CORR | GENE | 04:07 | 04:22 | 04:31 | 56 | 293 | 11.000000 | EXT | - |  | (c)
91178.496000 | 7.931000 | 7.895000 | -3.514000 | -3.550000 |  |  |  |  | 3478.000000 | 8329 |  | CORR | GENE | 04:26 | 04:59 | 04:52 | 72 | 323 | 9.000000 | EXT | - |  | (c)
91179.343000 | 8.778000 | 8.328000 | -2.667000 | -3.117000 |  |  |  |  | 2650.000000 | 8329 |  | CORR | GENE | 04:33 | 04:45 | 05:02 | 467 | 350 | 9.000000 | EXT | - |  | (c)
91179.742000 | 9.177000 | 9.121000 | -2.268000 | -2.324000 |  |  |  |  | 2176.000000 | 8329 |  | CORR | AXGR | 06:59 | 07:03 | 07:02 | 148 | 33 | 10.000000 | EXT | - |  | (c)
91180.076000 | 9.511000 | 9.431000 | -1.934000 | -2.014000 |  |  |  |  | 1879.000000 | 8329 |  | CORR | GENE | 06:02 | 06:27 | 06:20 | 135 | 221 | 12.000000 | EXT | - |  | (c)
91180.091000 | 9.526000 | 9.383000 | -1.919000 | -2.062000 |  |  |  |  | 1854.000000 | 8329 |  | CORR | GENE | 06:56 | 07:00 | 07:00 | 208 | 60 | 10.000000 | EXT | - |  | (c)
91182.010000 | 0.000000 | -0.036000 | -11.610000 | -11.646000 | -1752.000000 | -1278.000000 | -1465.000000 | 1178.000000 |  | 8330 | Нарушение формы кольцевого шва | GWAN |  | 11:40 | 00:56 | 00:26 | 0 | 574 |  | EXT | Нарушение формы кольцевого шва |  | (c)
91211.756000 | 6.886000 | 6.844000 | -4.359000 | -4.401000 | 151.000000 | 384.000000 | 333.000000 | 151.000000 | 4314.000000 | 8332 |  | CORR | GENE | 10:02 | 10:39 | 10:31 | 87 | 363 | 12.000000 | EXT | - |  | (c)
91211.813000 | 6.943000 | 6.834000 | -4.302000 | -4.411000 | 73.000000 | 93.000000 | 100.000000 | 73.000000 | 4078.000000 | 8332 |  | CORR | GENE | 09:49 | 09:52 | 09:53 | 333 | 54 | 10.000000 | EXT | - |  | (c)
91213.540000 | 8.670000 | 8.643000 | -2.575000 | -2.602000 | -1561.000000 | -1192.000000 | -1323.000000 | 1085.000000 | 2508.000000 | 8332 |  | CORR | GENE | 05:25 | 06:25 | 06:04 | 94 | 476 | 13.000000 | EXT | - |  | (c)
91215.120000 | 10.250000 | 10.022000 | -0.995000 | -1.223000 | 71.000000 | 85.000000 | 94.000000 | 71.000000 | 773.000000 | 8332 |  | CORR | AXGR | 09:49 | 09:51 | 09:52 | 450 | 45 | 11.000000 | EXT | - |  | (c)
91215.262000 | 10.392000 | 10.343000 | -0.853000 | -0.902000 | -1969.000000 | -1811.000000 | -1751.000000 | 1533.000000 | 808.000000 | 8332 |  | CORR | GENE | 04:20 | 04:45 | 04:55 | 94 | 436 | 10.000000 | EXT | - |  | (c)
91227.065000 | 0.000000 | -0.026000 | -10.455000 | -10.481000 | 42.000000 | 762.000000 | 540.000000 | 42.000000 |  | 8334 | Смещение кромок | GWAN |  | 02:02 | 03:58 | 03:22 | 0 | 996 | 3.821000 | EXT | Смещение кромок. Вовнутрь. Величина смещения - 3.8 мм. |  | (c)
91227.065000 | 0.000000 | -0.010000 | -10.455000 | -10.465000 | 1292.000000 | 1519.000000 | 1764.000000 | 1292.000000 |  | 8334 | Непровар / утяжина | GWAN |  | 05:23 | 06:00 | 06:40 | 0 | 944 | 10.000000 | INT | Непровар / утяжина |  | (c)
91227.834000 | 0.769000 | 0.743000 | -9.686000 | -9.712000 | 1090.000000 | 1356.000000 | 1263.000000 | 1090.000000 | 743.000000 | 8334 |  | CORR | GENE | 04:51 | 05:34 | 05:19 | 69 | 346 | 14.000000 | EXT | - |  | (c)
91260.330000 | 0.000000 | -0.024000 | -11.575000 | -11.599000 | -169.000000 | 67.000000 | 107.000000 | 0.000000 |  | 8337 | Нарушение формы кольцевого шва | GWAN |  | 08:20 | 08:58 | 09:04 | 0 | 551 |  | EXT | Нарушение формы кольцевого шва |  | (c)
91266.129000 | 5.799000 | 5.516000 | -5.776000 | -6.059000 | -773.000000 | -753.000000 | -735.000000 | 697.000000 | 5516.000000 | 8337 |  | CORR | GENE | 06:42 | 06:46 | 06:49 | 399 | 76 | 11.000000 | EXT | - |  | (c)
91277.107000 | 5.202000 | 5.187000 | -5.408000 | -5.423000 | 417.000000 | 584.000000 | 534.000000 | 417.000000 | 5187.000000 | 8338 |  | CORR | GENE | 04:00 | 04:27 | 04:19 | 172 | 233 | 12.000000 | EXT | - |  | (c)
91279.637000 | 7.732000 | 7.704000 | -2.878000 | -2.906000 | 460.000000 | 540.000000 | 574.000000 | 460.000000 | 2824.000000 | 8338 |  | CORR | GENE | 04:07 | 04:20 | 04:25 | 82 | 226 | 12.000000 | EXT | - |  | (c)
91294.120000 | 0.000000 | -0.031000 | -11.640000 | -11.671000 | -1021.000000 | -428.000000 | -359.000000 | 304.000000 |  | 8340 | Нарушение формы кольцевого шва | GWAN |  | 10:33 | 00:08 | 00:20 | 0 | 1324 |  | EXT | Нарушение формы кольцевого шва. Аномалия находится на упругопластическом изгибе: R=493 Дн, максимальное растяжение на 5.8 час. |  | (c)
91303.955000 | 9.835000 | 9.722000 | -1.805000 | -1.918000 | 1830.000000 | 2060.000000 | 2103.000000 | 1830.000000 | 1745.000000 | 8340 |  | CORR | GENE | 06:13 | 06:50 | 06:57 | 173 | 545 | 22.000000 | EXT | -. Аномалия находится на упругопластическом изгибе: R=355 Дн, максимальное растяжение на 6.2 час. |  | (c)
91305.760000 | 0.000000 | -0.027000 | -11.250000 | -11.277000 | 1019.000000 | 1593.000000 | 1758.000000 | 1019.000000 |  | 8341 | Нарушение формы кольцевого шва | GWAN |  | 10:44 | 00:16 | 00:43 | 0 | 1478 |  | EXT | Нарушение формы кольцевого шва. Аномалия находится на упругопластическом изгибе: R=361 Дн, максимальное растяжение на 6.2 час. |  | (c)
91317.852000 | 0.842000 | 0.668000 | -10.408000 | -10.582000 | -2168.000000 | -2106.000000 | -1969.000000 | 5.039926 | 668.000000 | 8342 |  | CORR | GENE | 05:31 | 05:41 | 06:03 | 284 | 399 | 11.000000 | EXT | -. Аномалия находится на упругопластическом изгибе: R=569 Дн, максимальное растяжение на 6.4 час. |  | (c)
91379.219000 | 5.664000 | 5.627000 | -5.926000 | -5.963000 | 2049.000000 | 2131.000000 | 2121.000000 | 2049.000000 | 5627.000000 | 8347 |  | CORR | СIGR | 06:49 | 07:02 | 07:00 | 52 | 144 | 11.000000 | EXT | - |  | (c)
91383.132000 | 9.577000 | 9.495000 | -2.013000 | -2.095000 | 1482.000000 | 1569.000000 | 1730.000000 | 1482.000000 | 1973.000000 | 8347 |  | CORR | GENE | 05:17 | 05:31 | 05:57 | 122 | 495 | 11.000000 | EXT | - |  | (c)
91404.740000 | 8.040000 | 7.832000 | -3.295000 | -3.503000 | -384.000000 | -197.000000 | -274.000000 | 164.000000 | 3282.000000 | 8349 |  | CORR | GENE | 05:09 | 05:40 | 05:27 | 221 | 220 | 13.000000 | EXT | - |  | (c)
91406.884000 | 10.184000 | 10.057000 | -1.151000 | -1.278000 | -542.000000 | -526.000000 | -495.000000 | 448.000000 | 687.000000 | 8349 |  | CORR | GENE | 04:44 | 04:46 | 04:51 | 591 | 94 | 12.000000 | EXT | - |  | (c)
91411.749000 | 3.714000 | 3.482000 | -7.876000 | -8.108000 | -460.000000 | -439.000000 | -423.000000 | 386.000000 | 3482.000000 | 8350 |  | CORR | GENE | 04:56 | 05:00 | 05:02 | 771 | 74 | 10.000000 | EXT | -. Аномалия находится на отводе. |  | (c)
91412.438000 | 4.403000 | 3.670000 | -7.187000 | -7.920000 | 119.000000 | 174.000000 | 176.000000 | 119.000000 | 3670.000000 | 8350 |  | CORR | GENE | 06:30 | 06:39 | 06:39 | 1011 | 115 | 10.000000 | EXT | -. Аномалия находится на отводе. |  | (c)
91412.858000 | 4.823000 | 4.804000 | -6.767000 | -6.786000 | -570.000000 | -550.000000 | -544.000000 | 519.000000 | 4804.000000 | 8350 |  | CORR | PITT | 04:39 | 04:42 | 04:43 | 77 | 51 | 13.000000 | EXT | -. Аномалия находится на отводе. |  | (c)
91413.873000 | 5.838000 | 5.562000 | -5.752000 | -6.028000 | -477.000000 | -471.000000 | -455.000000 | 432.000000 | 5562.000000 | 8350 |  | CORR | AXGR | 04:54 | 04:55 | 04:57 | 379 | 45 | 10.000000 | EXT | -. Аномалия находится на отводе. |  | (c)
91415.626000 | 7.591000 | 7.284000 | -3.999000 | -4.306000 | -503.000000 | -462.000000 | -465.000000 | 426.000000 | 3819.000000 | 8350 |  | CORR | GENE | 04:50 | 04:56 | 04:56 | 487 | 77 | 17.000000 | EXT | -. Аномалия находится на отводе. |  | (c)
91419.764000 | 0.139000 | 0.097000 | -11.476000 | -11.518000 | -1166.000000 | -1114.000000 | -1110.000000 | 1053.000000 | 97.000000 | 8351 |  | CORR | GENE | 04:24 | 04:32 | 04:33 | 678 | 113 | 12.000000 | EXT | - |  | (c)
91426.841000 | 7.216000 | 6.320000 | -4.399000 | -5.295000 | -948.000000 | -893.000000 | -823.000000 | 697.000000 | 4368.000000 | 8351 |  | CORR | GENE | 04:59 | 05:08 | 05:19 | 927 | 251 | 14.000000 | EXT | - |  | (c)
91433.932000 | 2.692000 | 2.640000 | -8.448000 | -8.500000 | -139.000000 | -67.000000 | -23.000000 | 0.000000 | 2640.000000 | 8352 |  | CORR | GENE | 05:51 | 06:03 | 06:10 | 79 | 233 | 10.000000 | EXT | -. Аномалия находится на отводе. |  | (c)
91434.339000 | 3.099000 | 3.069000 | -8.041000 | -8.071000 | -518.000000 | -497.000000 | -498.000000 | 478.000000 | 3069.000000 | 8352 |  | CORR | PITT | 04:50 | 04:53 | 04:53 | 55 | 40 | 17.000000 | EXT | -. Аномалия находится на отводе. |  | (c)
91435.110000 | 3.870000 | 3.853000 | -7.270000 | -7.287000 | -203.000000 | -98.000000 | -114.000000 | 26.000000 | 3853.000000 | 8352 |  | CORR | GENE | 05:41 | 05:58 | 05:55 | 99 | 177 | 11.000000 | EXT | -. Аномалия находится на отводе. |  | (c)
91435.309000 | 4.069000 | 4.058000 | -7.071000 | -7.082000 | -141.000000 | -98.000000 | -88.000000 | 36.000000 | 4058.000000 | 8352 |  | CORR | СIGR | 05:51 | 05:58 | 05:59 | 28 | 104 | 17.000000 | EXT | -. Аномалия находится на отводе. |  | (c)
91436.062000 | 4.822000 | 4.759000 | -6.318000 | -6.381000 | -331.000000 | -209.000000 | -188.000000 | 44.000000 | 4759.000000 | 8352 |  | CORR | GENE | 05:20 | 05:40 | 05:43 | 85 | 287 | 13.000000 | EXT | -. Аномалия находится на отводе. |  | (c)
91436.530000 | 5.290000 | 5.064000 | -5.850000 | -6.076000 | -95.000000 | -82.000000 | -57.000000 | 19.000000 | 5012.000000 | 8352 |  | CORR | GENE | 05:58 | 06:00 | 06:04 | 1064 | 76 | 11.000000 | EXT | -. Аномалия находится на отводе. |  | (c)
91436.688000 | 5.448000 | 5.185000 | -5.692000 | -5.955000 | -195.000000 | -184.000000 | -170.000000 | 145.000000 | 5185.000000 | 8352 |  | CORR | AXGR | 05:42 | 05:44 | 05:46 | 347 | 50 | 14.000000 | EXT | -. Аномалия находится на отводе. |  | (c)
91439.769000 | 8.529000 | 8.498000 | -2.611000 | -2.642000 | -502.000000 | -367.000000 | -349.000000 | 196.000000 | 2547.000000 | 8352 |  | CORR | GENE | 04:52 | 05:14 | 05:17 | 95 | 306 | 13.000000 | EXT | -. Аномалия находится на отводе. |  | (c)
91453.495000 | 0.000000 | -0.032000 | -11.245000 | -11.277000 | 1915.000000 | 2120.000000 | -2062.000000 | 0.000000 |  | 8354 | Нарушение формы кольцевого шва | GWAN |  | 03:10 | 03:43 | 04:28 | 0 | 968 |  | EXT | Нарушение формы кольцевого шва |  | (c)
91453.495000 | 0.000000 | -0.016000 | -11.245000 | -11.261000 | -1382.000000 | -1187.000000 | -1220.000000 | 68.508468 |  | 8354 | Смещение кромок | GWAN |  | 06:18 | 06:49 | 06:44 | 0 | 322 | 3.552000 | EXT | Смещение кромок. Наружу. Величина смещения - 3.6 мм. |  | (c)
91453.495000 | 0.000000 | -0.026000 | -11.245000 | -11.271000 | -859.000000 | -763.000000 | -747.000000 | 42.237717 |  | 8354 | Смещение кромок | GWAN |  | 07:42 | 07:57 | 08:00 | 0 | 224 | 3.814000 | EXT | Смещение кромок. Наружу. Величина смещения - 3.8 мм. |  | (c)
91466.507000 | 1.767000 | 1.613000 | -9.488000 | -9.642000 | 1065.000000 | 1131.000000 | 1213.000000 | 58.248779 | 1613.000000 | 8355 |  | CORR | GENE | 04:50 | 05:00 | 05:14 | 3657 | 296 | 13.000000 | EXT | - |  | (c)
91484.006000 | 8.011000 | 7.982000 | -3.294000 | -3.323000 | 351.000000 | 449.000000 | 462.000000 | 351.000000 | 3272.000000 | 8356 |  | CORR | СIGR | 07:13 | 07:29 | 07:31 | 51 | 222 | 9.000000 | EXT | - |  | (c)
91487.300000 | 0.000000 | -0.031000 | -10.705000 | -10.736000 | 1657.000000 | 1918.000000 | 1890.000000 | 1657.000000 |  | 8357 | Смещение кромок | GWAN |  | 09:26 | 10:08 | 10:04 | 0 | 468 | 2.761000 | EXT | Смещение кромок. Наружу. Величина смещения - 2.8 мм. |  | (c)
91498.005000 | 0.000000 | -0.019000 | -11.570000 | -11.589000 | 1333.000000 | 1820.000000 | 1655.000000 | 1333.000000 |  | 8358 | Нарушение формы кольцевого шва | GWAN |  | 07:45 | 09:03 | 08:37 | 0 | 644 |  | EXT | Нарушение формы кольцевого шва |  | (c)
91518.286000 | 8.711000 | 8.501000 | -2.799000 | -3.009000 | 120.000000 | 120.000000 | 158.000000 | 120.000000 | 2609.000000 | 8359 |  | CORR | GENE | 05:03 | 05:03 | 05:09 | 400 | 76 | 11.000000 | EXT | -. Аномалия находится на упругопластическом изгибе: R=408 Дн, максимальное растяжение на 0.9 час. |  | (c)
91521.085000 | 0.000000 | -0.021000 | -11.580000 | -11.601000 | -1400.000000 | -1219.000000 | -769.000000 | 138.000000 |  | 8360 | Нарушение формы кольцевого шва | GWAN |  | 06:00 | 06:29 | 07:42 | 0 | 1262 |  | EXT | Нарушение формы кольцевого шва. Аномалия находится на упругопластическом изгибе: R=485 Дн, максимальное растяжение на 0.8 час. |  | (c)
91524.010000 | 2.925000 | 2.692000 | -8.655000 | -8.888000 | -952.000000 | -802.000000 | -870.000000 | 788.000000 | 2692.000000 | 8360 |  | CORR | GENE | 07:12 | 07:36 | 07:25 | 1603 | 164 | 12.000000 | EXT | -. Аномалия находится на упругопластическом изгибе: R=712 Дн, максимальное растяжение на 0.8 час. |  | (c)
91532.665000 | 0.000000 | -0.021000 | -10.885000 | -10.906000 | 247.000000 | 409.000000 | 551.000000 | 247.000000 |  | 8361 | Нарушение формы кольцевого шва | GWAN |  | 05:03 | 05:29 | 05:52 | 0 | 608 |  | EXT | Нарушение формы кольцевого шва |  | (c)
91560.787000 | 6.862000 | 6.654000 | -4.718000 | -4.926000 | 2008.000000 | 2058.000000 | 2061.000000 | 2008.000000 | 4358.000000 | 8363 |  | CORR | GENE | 07:53 | 08:01 | 08:01 | 568 | 105 | 9.000000 | EXT | - |  | (c)
91565.505000 | 0.000000 | -0.019000 | -11.615000 | -11.634000 | -56.000000 | 49.000000 | 148.000000 | 0.000000 |  | 8364 | Нарушение формы кольцевого шва | GWAN |  | 04:21 | 04:38 | 04:54 | 0 | 407 |  | EXT | Нарушение формы кольцевого шва |  | (c)
91568.456000 | 2.951000 | 2.703000 | -8.664000 | -8.912000 | 1004.000000 | 1041.000000 | 1036.000000 | 1004.000000 | 2703.000000 | 8364 |  | CORR | GENE | 07:12 | 07:18 | 07:17 | 401 | 62 | 9.000000 | EXT | - |  | (c)
91589.339000 | 2.709000 | 2.530000 | -7.901000 | -8.080000 | -977.000000 | -737.000000 | -719.000000 | 460.000000 | 2530.000000 | 8366 |  | CORR | GENE | 04:12 | 04:51 | 04:54 | 203 | 517 | 12.000000 | EXT | - |  | (c)
91613.635000 | 5.310000 | 5.298000 | -5.695000 | -5.707000 | -2155.000000 | -2043.000000 | -2012.000000 | 17.646382 | 5298.000000 | 8368 |  | CORR | GENE | 08:45 | 09:03 | 09:08 | 61 | 286 | 12.000000 | EXT | - |  | (c)
91619.330000 | 0.000000 | -0.041000 | -11.245000 | -11.286000 | -373.000000 | -257.000000 | -264.000000 | 12.486518 |  | 8369 | Смещение кромок | GWAN |  | 00:36 | 00:55 | 00:54 | 0 | 218 | 3.174000 | EXT | Смещение кромок. Наружу. Величина смещения - 3.2 мм. |  | (c)
91619.330000 | 0.000000 | -0.031000 | -11.245000 | -11.276000 | -678.000000 | -623.000000 | -595.000000 | 41.318386 |  | 8369 | Смещение кромок | GWAN |  | 11:47 | 11:56 | 00:00 | 0 | 166 | 2.994000 | EXT | Смещение кромок. Вовнутрь. Величина смещения - 3 мм. |  | (c)
91630.575000 | 0.000000 | -0.026000 | -11.405000 | -11.431000 | 266.000000 | 318.000000 | 426.000000 | 21.463717 |  | 8370 | Смещение кромок | GWAN |  | 02:13 | 02:21 | 02:38 | 0 | 319 | 3.449000 | EXT | Смещение кромок. Вовнутрь. Величина смещения - 3.4 мм. |  | (c)
91635.292000 | 4.717000 | 3.834000 | -6.688000 | -7.571000 | 484.000000 | 643.000000 | 599.000000 | 39.072188 | 3834.000000 | 8370 |  | CORR | GENE | 02:48 | 03:14 | 03:07 | 1969 | 230 | 10.000000 | EXT | - |  | (c)
91685.401000 | 9.101000 | 9.032000 | -2.144000 | -2.213000 | -1164.000000 | -1069.000000 | -1041.000000 | 917.000000 | 2054.000000 | 8374 |  | DENT |  | 02:12 | 02:27 | 02:32 | 159 | 248 | 0.281690 |  | - |  | (c)
91688.085000 | 0.000000 | -0.043000 | -2.045000 | -2.088000 | 1616.000000 | -1538.000000 | -1868.000000 | 890.000000 |  | 8376 | Нарушение формы кольцевого шва | GWAN |  | 01:21 | 04:52 | 03:58 | 0 | 1955 |  | INT | Нарушение формы кольцевого шва |  | (c)
91688.085000 | 0.000000 | -0.067000 | -2.045000 | -2.112000 | -645.000000 | -46.000000 | 41.000000 | 0.000000 |  | 8376 | Нарушение формы кольцевого шва | GWAN |  | 07:16 | 08:52 | 09:07 | 0 | 1372 |  | INT | Нарушение формы кольцевого шва |  | (c)
91713.275000 | 0.000000 | -0.024000 | -11.600000 | -11.624000 | -604.000000 | 8.000000 | 170.000000 | 0.000000 |  | 8380 | Нарушение формы кольцевого шва | GWAN |  | 04:41 | 06:20 | 06:46 | 0 | 1547 |  | EXT | Нарушение формы кольцевого шва. Аномалия находится на упругопластическом изгибе: R=690 Дн, максимальное растяжение на 11.7 час. |  | (c)
91724.875000 | 0.000000 | -0.046000 | -5.020000 | -5.066000 | -1124.000000 | -952.000000 | -966.000000 | 808.000000 |  | 8381 | Нарушение формы кольцевого шва | GWAN |  | 00:33 | 01:01 | 00:59 | 0 | 316 |  | EXT | Нарушение формы кольцевого шва |  | (c)
91724.875000 | 0.000000 | -0.044000 | -5.020000 | -5.064000 | 160.000000 | 371.000000 | 353.000000 | 160.000000 |  | 8381 | Нарушение формы кольцевого шва | GWAN |  | 04:01 | 04:35 | 04:32 | 0 | 386 |  | EXT | Нарушение формы кольцевого шва |  | (c)
91724.875000 | 0.000000 | -0.024000 | -5.020000 | -5.044000 | 837.000000 | 975.000000 | 958.000000 | 837.000000 |  | 8381 | Нарушение формы кольцевого шва | GWAN |  | 05:50 | 06:12 | 06:09 | 0 | 244 |  | EXT | Нарушение формы кольцевого шва |  | (c)
91728.922000 | 4.047000 | 4.042000 | -0.973000 | -0.978000 | 918.000000 | 1279.000000 | 1104.000000 | 918.000000 | 923.000000 | 8381 |  | CORR | GENE | 06:03 | 07:01 | 06:33 | 55 | 373 | 14.000000 | EXT | - |  | (c)
91729.895000 | 0.000000 | -0.080000 | -0.800000 | -0.880000 | -1815.000000 | -1483.000000 | -683.000000 | 0.000000 |  | 8382 | Нарушение формы кольцевого шва | GWAN |  | 04:36 | 05:30 | 07:39 | 0 | 2264 |  | INT | Нарушение формы кольцевого шва |  | (c)
91731.215000 | 0.000000 | -0.041000 | -2.830000 | -2.871000 | [5 empty] | 8384 | Нарушение формы кольцевого шва | GWAN |  | 04:45 | 05:34 | 05:51 | 0 | 814 |  | EXT | Нарушение формы кольцевого шва |  | (c)
91731.215000 | 0.000000 | -0.037000 | -2.830000 | -2.867000 | [5 empty] | 8384 | Нарушение формы кольцевого шва | GWAN |  | 08:19 | 09:03 | 09:13 | 0 | 674 |  | EXT | Нарушение формы кольцевого шва |  | (c)
91735.335000 | 0.000000 | -0.057000 | -11.370000 | -11.427000 | -246.000000 | 291.000000 | 265.000000 | 0.000000 |  | 8387 | Нарушение формы кольцевого шва | GWAN |  | 05:27 | 06:54 | 06:50 | 0 | 1023 |  | EXT | Нарушение формы кольцевого шва |  | (c)
91735.335000 | 0.000000 | -0.060000 | -11.370000 | -11.430000 | 1560.000000 | 1948.000000 | 2129.000000 | 1560.000000 |  | 8387 | Нарушение формы кольцевого шва | GWAN |  | 10:19 | 11:21 | 11:51 | 0 | 1138 |  | EXT | Нарушение формы кольцевого шва |  | (c)
91758.155000 | 0.000000 | -0.048000 | -11.600000 | -11.648000 | 920.000000 | 1025.000000 | 1038.000000 | 920.000000 |  | 8389 | Нарушение формы кольцевого шва | GWAN |  | 06:27 | 06:44 | 06:46 | 0 | 235 |  | EXT | Нарушение формы кольцевого шва. Аномалия находится на отводе. |  | (c)
91771.654000 | 1.899000 | 1.848000 | -5.336000 | -5.387000 | -626.000000 | -584.000000 | -579.000000 | 531.000000 | 1848.000000 | 8390 |  | DENT |  | 01:08 | 01:15 | 01:16 | 104 | 95 | 0.352113 |  | - |  | (c)
91780.030000 | 0.000000 | -0.032000 | -11.635000 | -11.667000 | 941.000000 | 1054.000000 | 1195.000000 | 941.000000 |  | 8394 | Нарушение формы кольцевого шва | GWAN |  | 07:59 | 08:17 | 08:40 | 0 | 509 |  | EXT | Нарушение формы кольцевого шва |  | (c)
91783.615000 | 3.585000 | 3.436000 | -8.050000 | -8.199000 | 1151.000000 | 1371.000000 | 1386.000000 | 1151.000000 | 3436.000000 | 8394 |  | CORR | GENE | 08:33 | 09:08 | 09:11 | 196 | 470 | 11.000000 | EXT | - |  | (c)
91799.327000 | 7.662000 | 7.636000 | -3.823000 | -3.849000 | 303.000000 | 448.000000 | 450.000000 | 303.000000 | 3775.000000 | 8395 |  | CORR | GENE | 06:26 | 06:50 | 06:50 | 74 | 295 | 9.000000 | EXT | - |  | (c)
91799.703000 | 8.038000 | 8.011000 | -3.447000 | -3.474000 | 295.000000 | 369.000000 | 401.000000 | 295.000000 | 3421.000000 | 8395 |  | CORR | СIGR | 06:25 | 06:37 | 06:42 | 53 | 212 | 9.000000 | EXT | - |  | (c)
91803.011000 | 11.346000 | 11.328000 | -0.139000 | -0.157000 | -689.000000 | -550.000000 | -590.000000 | 490.000000 | 126.000000 | 8395 |  | CORR | СIGR | 03:46 | 04:09 | 04:02 | 31 | 200 | 13.000000 | EXT | - |  | (c)
91803.150000 | 0.000000 | -0.032000 | -11.450000 | -11.482000 | -140.000000 | 22.000000 | 426.000000 | 0.000000 |  | 8396 | Нарушение формы кольцевого шва | GWAN |  | 05:52 | 06:18 | 07:24 | 0 | 1131 |  | EXT | Нарушение формы кольцевого шва. Аномалия находится на отводе. |  | (c)
91803.350000 | 0.200000 | 0.182000 | -11.250000 | -11.268000 | 320.000000 | 539.000000 | 535.000000 | 320.000000 | 182.000000 | 8396 |  | CORR | СIGR | 07:06 | 07:42 | 07:41 | 49 | 429 | 12.000000 | EXT | -. Аномалия находится на отводе. |  | (c)
91803.794000 | 0.644000 | 0.617000 | -10.806000 | -10.833000 | 689.000000 | 816.000000 | 807.000000 | 689.000000 | 617.000000 | 8396 |  | CORR | СIGR | 08:06 | 08:26 | 08:25 | 42 | 236 | 11.000000 | EXT | -. Аномалия находится на отводе. |  | (c)
91814.600000 | 0.000000 | -0.029000 | -11.610000 | -11.639000 | -894.000000 | -690.000000 | -634.000000 | 374.000000 |  | 8397 | Нарушение формы кольцевого шва | GWAN |  | 04:58 | 05:31 | 05:40 | 0 | 520 |  | EXT | Нарушение формы кольцевого шва. Аномалия находится на отводе. |  | (c)
91880.635000 | 0.000000 | -0.040000 | -11.000000 | -11.040000 | -45.000000 | 79.000000 | 281.000000 | 0.000000 |  | 8403 | Нарушение формы кольцевого шва | GWAN |  | 01:15 | 01:35 | 02:08 | 0 | 652 |  | EXT | Нарушение формы кольцевого шва |  | (c)
91903.220000 | 0.000000 | -0.031000 | -11.025000 | -11.056000 | 1273.000000 | 1412.000000 | 1465.000000 | 1273.000000 |  | 8405 | Смещение кромок | GWAN |  | 09:30 | 09:53 | 10:01 | 0 | 383 | 3.119000 | EXT | Смещение кромок. Наружу. Величина смещения - 3.1 мм. |  | (c)
91938.818000 | 3.023000 | 2.979000 | -7.167000 | -7.211000 | -1022.000000 | -888.000000 | -892.000000 | 50.921211 | 2979.000000 | 8408 |  | CORR | GENE | 07:40 | 08:01 | 08:01 | 72 | 261 | 10.000000 | EXT | - |  | (c)
91939.583000 | 3.788000 | 3.762000 | -6.402000 | -6.428000 | -1034.000000 | -811.000000 | -812.000000 | 29.716138 | 3762.000000 | 8408 |  | CORR | GENE | 07:38 | 08:14 | 08:13 | 106 | 444 | 10.000000 | EXT | - |  | (c)
91949.100000 | 0.000000 | -0.017000 | -7.965000 | -7.982000 | -1579.000000 | -1423.000000 | -1203.000000 | 36.396456 |  | 8412 | Смещение кромок | GWAN |  | 05:06 | 05:31 | 06:07 | 0 | 752 | 3.450000 | EXT | Смещение кромок. Вовнутрь. Величина смещения - 3.5 мм. |  | (c)
91954.435000 | 5.335000 | 5.279000 | -2.630000 | -2.686000 | -2155.000000 | -2025.000000 | -1951.000000 | 6.055959 | 2577.000000 | 8412 |  | CORR | GENE | 03:33 | 03:54 | 04:06 | 109 | 409 | 10.000000 | EXT | - |  | (c)
91956.762000 | 7.662000 | 7.629000 | -0.303000 | -0.336000 | -568.000000 | -276.000000 | -379.000000 | 0.000000 | 261.000000 | 8412 |  | CORR | GENE | 07:49 | 08:36 | 08:20 | 75 | 379 | 10.000000 | EXT | - |  | (c)
91958.175000 | 1.110000 | 1.092000 | -9.975000 | -9.993000 | -898.000000 | -761.000000 | -780.000000 | 43.876056 | 1092.000000 | 8413 |  | CORR | СIGR | 07:59 | 08:22 | 08:18 | 45 | 236 | 17.000000 | EXT | - |  | (c)
91965.322000 | 8.257000 | 8.236000 | -2.828000 | -2.849000 | -881.000000 | -728.000000 | -756.000000 | 40.784343 | 2792.000000 | 8413 |  | CORR | GENE | 08:02 | 08:27 | 08:22 | 57 | 251 | 11.000000 | EXT | - |  | (c)
92010.773000 | 8.338000 | 8.328000 | -2.842000 | -2.852000 | -1437.000000 | -1420.000000 | -1420.000000 | 1402.000000 | 2832.000000 | 8417 |  | ARTD | PITT | 05:40 | 05:42 | 05:42 | 20 | 35 | 27.234481 | EXT | -. Эквивалент потери металла 27%. |  | (c)
92057.688000 | 10.513000 | 10.503000 | -0.987000 | -0.997000 | 570.000000 | 624.000000 | 685.000000 | 570.000000 | 968.000000 | 8421 |  | CORR | СIGR | 06:33 | 06:42 | 06:52 | 29 | 232 | 9.000000 | EXT | - |  | (c)
92061.706000 | 3.031000 | 2.968000 | -8.459000 | -8.522000 | 310.000000 | 711.000000 | 647.000000 | 310.000000 | 2968.000000 | 8422 |  | CORR | GENE | 02:26 | 03:31 | 03:21 | 143 | 674 | 12.000000 | EXT | - |  | (c)
92115.716000 | 10.901000 | 10.830000 | -0.429000 | -0.500000 | 1407.000000 | 1629.000000 | 1684.000000 | 0.000000 | 395.000000 | 8426 |  | CORR | GENE | 06:26 | 07:02 | 07:11 | 105 | 553 | 10.000000 | EXT | -. Аномалия находится на упругопластическом изгибе: R=953 Дн, максимальное растяжение на 11.8 час. |  | (c)
92116.056000 | 11.241000 | 11.194000 | -0.089000 | -0.136000 | 1367.000000 | 1624.000000 | 1613.000000 | 10.222422 | 81.000000 | 8426 |  | CORR | GENE | 06:20 | 07:01 | 07:00 | 55 | 491 | 9.000000 | EXT | -. Аномалия находится на упругопластическом изгибе: R=819 Дн, максимальное растяжение на 11.8 час. |  | (c)
92131.086000 | 3.486000 | 3.342000 | -7.674000 | -7.818000 | -1053.000000 | -854.000000 | -802.000000 | 24.140838 | 3342.000000 | 8428 |  | CORR | GENE | 07:10 | 07:43 | 07:51 | 159 | 503 | 9.000000 | EXT | -. Аномалия находится на упругопластическом изгибе: R=350 Дн, максимальное растяжение на 0.1 час. |  | (c)
92135.119000 | 7.519000 | 7.445000 | -3.641000 | -3.715000 | -2097.000000 | -1743.000000 | -1853.000000 | 10.751056 | 3615.000000 | 8428 |  | CORR | GENE | 04:22 | 05:19 | 05:01 | 100 | 489 | 11.000000 | EXT | -. Аномалия находится на упругопластическом изгибе: R=340 Дн, максимальное растяжение на 11.9 час. |  | (c)
92135.371000 | 7.771000 | 7.760000 | -3.389000 | -3.400000 | -1153.000000 | -842.000000 | -980.000000 | 51.236931 | 3341.000000 | 8428 |  | CORR | GENE | 06:54 | 07:45 | 07:22 | 59 | 345 | 10.000000 | EXT | -. Аномалия находится на упругопластическом изгибе: R=348 Дн, максимальное растяжение на 11.8 час. |  | (c)
92135.788000 | 8.188000 | 8.079000 | -2.972000 | -3.081000 | -1145.000000 | -853.000000 | -908.000000 | 35.105718 | 2905.000000 | 8428 |  | CORR | GENE | 06:56 | 07:43 | 07:34 | 176 | 473 | 10.000000 | EXT | -. Аномалия находится на упругопластическом изгибе: R=371 Дн, максимальное растяжение на 11.8 час. |  | (c)
92135.932000 | 8.332000 | 8.260000 | -2.828000 | -2.900000 | -1908.000000 | -1737.000000 | -1709.000000 | 25.989459 | 2806.000000 | 8428 |  | CORR | GENE | 04:52 | 05:20 | 05:25 | 94 | 398 | 11.000000 | EXT | -. Аномалия находится на упругопластическом изгибе: R=385 Дн, максимальное растяжение на 11.8 час. |  | (c)
92135.987000 | 8.387000 | 7.844000 | -2.773000 | -3.316000 | -2068.000000 | -1962.000000 | -2007.000000 | 13.084650 | 2625.000000 | 8428 |  | CORR | GENE | 04:27 | 04:44 | 04:36 | 691 | 122 | 8.000000 | EXT | -. Аномалия находится на упругопластическом изгибе: R=385 Дн, максимальное растяжение на 11.8 час. |  | (c)
92137.234000 | 9.634000 | 9.226000 | -1.526000 | -1.934000 | -2021.000000 | -1960.000000 | -1946.000000 | 16.913138 | 1347.000000 | 8428 |  | CORR | GENE | 04:34 | 04:44 | 04:46 | 587 | 149 | 10.000000 | EXT | -. Аномалия находится на упругопластическом изгибе: R=481 Дн, максимальное растяжение на 11.6 час. |  | (c)
92138.760000 | 0.000000 | -0.023000 | -11.375000 | -11.398000 | -1597.000000 | -1224.000000 | -1063.000000 | 0.000000 |  | 8429 | Нарушение формы кольцевого шва | GWAN |  | 04:51 | 05:51 | 06:18 | 0 | 1070 |  | EXT | Нарушение формы кольцевого шва. Аномалия находится на упругопластическом изгибе: R=684 Дн, максимальное растяжение на 11.3 час. |  | (c)
92138.947000 | 0.187000 | 0.134000 | -11.188000 | -11.241000 | -1139.000000 | -1020.000000 | -988.000000 | 55.338580 | 134.000000 | 8429 |  | CORR | GENE | 06:05 | 06:24 | 06:30 | 84 | 302 | 8.000000 | EXT | -. Аномалия находится на упругопластическом изгибе: R=734 Дн, максимальное растяжение на 11.3 час. |  | (c)
92139.580000 | 0.820000 | 0.627000 | -10.555000 | -10.748000 | -1205.000000 | -1159.000000 | -1140.000000 | 81.489783 | 627.000000 | 8429 |  | CORR | GENE | 05:55 | 06:02 | 06:05 | 284 | 130 | 11.000000 | EXT | -. Аномалия находится на упругопластическом изгибе: R=850 Дн, максимальное растяжение на 11.1 час. |  | (c)
92140.052000 | 1.292000 | 1.165000 | -10.083000 | -10.210000 | -1655.000000 | -937.000000 | -1138.000000 | 8.398801 | 1165.000000 | 8429 |  | CORR | GENE | 04:42 | 06:38 | 06:05 | 182 | 1034 | 13.000000 | EXT | -. Аномалия находится на упругопластическом изгибе: R=1001 Дн, максимальное растяжение на 10.9 час. |  | (c)
92142.432000 | 3.672000 | 3.637000 | -7.703000 | -7.738000 | -1078.000000 | -818.000000 | -879.000000 | 38.701005 | 3637.000000 | 8429 |  | CORR | GENE | 06:15 | 06:57 | 06:47 | 106 | 399 | 10.000000 | EXT | - |  | (c)
92143.321000 | 4.561000 | 4.536000 | -6.814000 | -6.839000 | -1337.000000 | -1092.000000 | -1147.000000 | 61.780714 | 4536.000000 | 8429 |  | CORR | GENE | 05:33 | 06:13 | 06:04 | 68 | 381 | 9.000000 | EXT | - |  | (c)
92143.856000 | 5.096000 | 5.063000 | -6.279000 | -6.312000 | -808.000000 | -642.000000 | -675.000000 | 33.011776 | 5063.000000 | 8429 |  | CORR | GENE | 06:59 | 07:25 | 07:20 | 84 | 266 | 10.000000 | EXT | - |  | (c)
92145.011000 | 6.251000 | 6.175000 | -5.124000 | -5.200000 | -1283.000000 | -1099.000000 | -1033.000000 | 43.050933 | 5079.000000 | 8429 |  | CORR | GENE | 05:42 | 06:12 | 06:22 | 121 | 500 | 11.000000 | EXT | - |  | (c)
92145.746000 | 6.986000 | 6.950000 | -4.389000 | -4.425000 | -709.000000 | -633.000000 | -558.000000 | 20.543892 | 4388.000000 | 8429 |  | CORR | СIGR | 07:15 | 07:27 | 07:39 | 37 | 303 | 13.000000 | EXT | - |  | (c)
92146.685000 | 7.925000 | 7.816000 | -3.450000 | -3.559000 | -1138.000000 | -1064.000000 | -804.000000 | 10.899200 | 3429.000000 | 8429 |  | CORR | GENE | 06:05 | 06:17 | 06:59 | 130 | 669 | 12.000000 | EXT | - |  | (c)
92150.044000 | 11.284000 | 11.222000 | -0.091000 | -0.153000 | -1289.000000 | -1182.000000 | -1140.000000 | 67.844629 | 79.000000 | 8429 |  | CORR | GENE | 05:41 | 05:58 | 06:05 | 74 | 299 | 9.000000 | EXT | - |  | (c)
92155.158000 | 5.023000 | 4.959000 | -6.142000 | -6.206000 | 425.000000 | 489.000000 | 637.000000 | 34.276340 | 4959.000000 | 8430 |  | CORR | GENE | 03:33 | 03:43 | 04:07 | 97 | 424 | 11.000000 | EXT | - |  | (c)
92160.643000 | 10.508000 | 10.261000 | -0.657000 | -0.904000 | 808.000000 | 940.000000 | 894.000000 | 65.198368 | 446.000000 | 8430 |  | CORR | GENE | 04:34 | 04:56 | 04:48 | 458 | 172 | 10.000000 | EXT | - |  | (c)
92161.525000 | 0.225000 | 0.143000 | -10.950000 | -11.032000 | 708.000000 | 742.000000 | 750.000000 | 708.000000 | 143.000000 | 8431 |  | CORR | GENE | 04:26 | 04:32 | 04:33 | 343 | 85 | 13.000000 | EXT | - |  | (c)
92173.220000 | 0.745000 | 0.453000 | -10.010000 | -10.302000 | -560.000000 | -511.000000 | -508.000000 | 455.000000 | 453.000000 | 8432 |  | CORR | GENE | 04:24 | 04:32 | 04:33 | 575 | 105 | 13.000000 | EXT | -. Аномалия находится на отводе. |  | (c)
92175.516000 | 3.041000 | 2.367000 | -7.714000 | -8.388000 | -497.000000 | -482.000000 | -448.000000 | 399.000000 | 2367.000000 | 8432 |  | CORR | GENE | 04:35 | 04:37 | 04:42 | 937 | 98 | 11.000000 | EXT | -. Аномалия находится на отводе. |  | (c)
92176.289000 | 3.814000 | 3.760000 | -6.941000 | -6.995000 | -346.000000 | 147.000000 | -40.000000 | 0.000000 | 3760.000000 | 8432 |  | CORR | GENE | 04:59 | 06:19 | 05:48 | 273 | 612 | 9.000000 | EXT | -. Аномалия находится на отводе. |  | (c)
92176.517000 | 4.042000 | 4.012000 | -6.713000 | -6.743000 | 482.000000 | 561.000000 | 575.000000 | 482.000000 | 4012.000000 | 8432 |  | CORR | СIGR | 07:13 | 07:25 | 07:28 | 42 | 186 | 10.000000 | EXT | -. Аномалия находится на отводе. |  | (c)
92180.852000 | 8.377000 | 8.341000 | -2.378000 | -2.414000 | -597.000000 | -253.000000 | -330.000000 | 64.000000 | 2342.000000 | 8432 |  | CORR | GENE | 04:18 | 05:14 | 05:01 | 72 | 533 | 11.000000 | EXT | -. Аномалия находится на отводе. |  | (c)
92181.303000 | 8.828000 | 8.778000 | -1.927000 | -1.977000 | -570.000000 | -431.000000 | -353.000000 | 135.000000 | 1903.000000 | 8432 |  | CORR | GENE | 04:23 | 04:45 | 04:58 | 74 | 434 | 10.000000 | EXT | -. Аномалия находится на отводе. |  | (c)
92182.083000 | 9.608000 | 9.394000 | -1.147000 | -1.361000 | -541.000000 | -244.000000 | -332.000000 | 122.000000 | 1133.000000 | 8432 |  | CORR | GENE | 04:28 | 05:15 | 05:01 | 228 | 419 | 11.000000 | EXT | -. Аномалия находится на отводе. |  | (c)
92183.230000 | 0.000000 | -0.031000 | -11.630000 | -11.661000 | -1241.000000 | -1173.000000 | -1123.000000 | 1005.000000 |  | 8433 | Нарушение формы кольцевого шва | GWAN |  | 02:31 | 02:42 | 02:50 | 0 | 236 |  | EXT | Нарушение формы кольцевого шва. Аномалия находится на отводе. |  | (c)
92183.319000 | 0.089000 | 0.055000 | -11.541000 | -11.575000 | -678.000000 | -457.000000 | -516.000000 | 355.000000 | 55.000000 | 8433 |  | CORR | GENE | 04:02 | 04:37 | 04:28 | 61 | 323 | 11.000000 | EXT | - |  | (c)
92205.118000 | 10.258000 | 10.031000 | -1.082000 | -1.309000 | -687.000000 | -626.000000 | -636.000000 | 586.000000 | 410.000000 | 8434 |  | CORR | GENE | 04:08 | 04:17 | 04:16 | 899 | 101 | 8.000000 | EXT | -. Аномалия находится на отводе. |  | (c)
92206.200000 | 0.000000 | -0.014000 | -11.660000 | -11.674000 | -1104.000000 | -1044.000000 | -955.000000 | 806.000000 |  | 8435 | Нарушение формы кольцевого шва | GWAN |  | 05:58 | 06:07 | 06:22 | 0 | 297 |  | EXT | Нарушение формы кольцевого шва. Аномалия находится на отводе. |  | (c)
92206.293000 | 0.093000 | 0.036000 | -11.567000 | -11.624000 | -1942.000000 | -1588.000000 | -1691.000000 | 1439.000000 | 36.000000 | 8435 |  | CORR | GENE | 03:42 | 04:39 | 04:23 | 106 | 503 | 15.000000 | EXT | - |  | (c)
92206.646000 | 0.446000 | 0.362000 | -11.214000 | -11.298000 | -1947.000000 | -1893.000000 | -1887.000000 | 1826.000000 | 362.000000 | 8435 |  | CORR | GENE | 03:41 | 03:50 | 03:51 | 585 | 121 | 13.000000 | EXT | - |  | (c)
92207.810000 | 1.610000 | 1.596000 | -10.050000 | -10.064000 | -1870.000000 | -1797.000000 | -1780.000000 | 1690.000000 | 1596.000000 | 8435 |  | CORR | СIGR | 03:54 | 04:06 | 04:08 | 48 | 180 | 10.000000 | EXT | - |  | (c)
92239.915000 | 10.795000 | 10.728000 | -0.095000 | -0.162000 | -1433.000000 | -1172.000000 | -1280.000000 | 1127.000000 | 77.000000 | 8437 |  | CORR | GENE | 03:50 | 04:32 | 04:15 | 85 | 306 | 10.000000 | EXT | -. Аномалия находится на упругопластическом изгибе: R=675 Дн, максимальное растяжение на 1.3 час. |  | (c)
92240.010000 | 0.000000 | -0.020000 | -10.970000 | -10.990000 | -1632.000000 | -795.000000 | -1124.000000 | 615.000000 |  | 8438 | Нарушение формы кольцевого шва | GWAN |  | 03:33 | 05:48 | 04:55 | 0 | 1017 |  | EXT | Нарушение формы кольцевого шва. Аномалия находится на упругопластическом изгибе: R=675 Дн, максимальное растяжение на 1.3 час. |  | (c)
92240.010000 | 0.000000 | -0.036000 | -10.970000 | -11.006000 | 58.000000 | 310.000000 | 418.000000 | 58.000000 |  | 8438 | Нарушение формы кольцевого шва | GWAN |  | 08:05 | 08:46 | 09:04 | 0 | 720 |  | EXT | Нарушение формы кольцевого шва. Аномалия находится на упругопластическом изгибе: R=675 Дн, максимальное растяжение на 1.3 час. |  | (c)
92250.980000 | 0.000000 | -0.017000 | -11.665000 | -11.682000 | -1433.000000 | -1134.000000 | -987.000000 | 540.000000 |  | 8439 | Нарушение формы кольцевого шва | GWAN |  | 04:33 | 05:21 | 05:45 | 0 | 892 |  | EXT | Нарушение формы кольцевого шва. Аномалия находится на упругопластическом изгибе: R=433 Дн, максимальное растяжение на 1.1 час. |  | (c)
92250.980000 | 0.000000 | -0.023000 | -11.665000 | -11.688000 | -222.000000 | -30.000000 | -97.000000 | 0.000000 |  | 8439 | Нарушение формы кольцевого шва | GWAN |  | 07:48 | 08:19 | 08:08 | 0 | 250 |  | EXT | Нарушение формы кольцевого шва. Аномалия находится на упругопластическом изгибе: R=433 Дн, максимальное растяжение на 1.1 час. |  | (c)
92250.980000 | 0.000000 | -0.025000 | -11.665000 | -11.690000 | 266.000000 | 404.000000 | 408.000000 | 266.000000 |  | 8439 | Нарушение формы кольцевого шва | GWAN |  | 09:07 | 09:29 | 09:30 | 0 | 285 |  | EXT | Нарушение формы кольцевого шва. Аномалия находится на упругопластическом изгибе: R=433 Дн, максимальное растяжение на 1.1 час. |  | (c)
92271.633000 | 8.988000 | 8.978000 | -0.672000 | -0.682000 | -753.000000 | -726.000000 | -725.000000 | 53.908566 | 661.000000 | 8440 |  | CORR | СIGR | 08:55 | 08:59 | 09:00 | 21 | 57 | 9.000000 | EXT | -. Аномалия находится на упругопластическом изгибе: R=445 Дн, максимальное растяжение на 4.4 час. |  | (c)
92277.630000 | 5.325000 | 5.277000 | -5.700000 | -5.748000 | -1925.000000 | -1662.000000 | -1633.000000 | 24.690236 | 5277.000000 | 8441 |  | CORR | GENE | 04:13 | 04:55 | 05:00 | 109 | 582 | 10.000000 | EXT | -. Аномалия находится на упругопластическом изгибе: R=393 Дн, максимальное растяжение на 4.7 час. |  | (c)
92283.330000 | 0.000000 | -0.016000 | -11.190000 | -11.206000 | 1570.000000 | 1642.000000 | 1642.000000 | 35.758460 |  | 8442 | Смещение кромок | GWAN |  | 05:09 | 05:20 | 05:20 | 0 | 145 | 2.713000 | EXT | Смещение кромок. Наружу. Величина смещения - 2.7 мм. Аномалия находится на упругопластическом изгибе: R=399 Дн, максимальное растяжение на 4.9 час. |  | (c)
92315.975000 | 0.000000 | -0.008000 | -11.415000 | -11.423000 | 1988.000000 | -2115.000000 | -1903.000000 | 0.000000 |  | 8445 | Нарушение формы кольцевого шва | GWAN |  | 04:53 | 05:51 | 06:25 | 0 | 1140 |  | EXT | Нарушение формы кольцевого шва. Аномалия находится на упругопластическом изгибе: R=455 Дн, максимальное растяжение на 1.8 час. |  | (c)
92326.380000 | 10.405000 | 10.366000 | -1.010000 | -1.049000 | -1660.000000 | -1406.000000 | -1460.000000 | 46.072988 | 955.000000 | 8445 |  | CORR | GENE | 07:05 | 07:46 | 07:37 | 94 | 398 | 11.000000 | EXT | -. Аномалия находится на упругопластическом изгибе: R=776 Дн, максимальное растяжение на 1.9 час. |  | (c)
92338.425000 | 0.000000 | -0.021000 | -11.630000 | -11.651000 | -190.000000 | 358.000000 | 204.000000 | 0.000000 |  | 8447 | Нарушение формы кольцевого шва | GWAN |  | 03:26 | 04:55 | 04:30 | 0 | 787 |  | EXT | Нарушение формы кольцевого шва |  | (c)
92338.425000 | 0.000000 | -0.046000 | -11.630000 | -11.676000 | 1955.000000 | -1851.000000 | -2087.000000 | 1667.000000 |  | 8447 | Нарушение формы кольцевого шва | GWAN |  | 09:12 | 10:58 | 10:20 | 0 | 838 |  | EXT | Нарушение формы кольцевого шва |  | (c)
92338.532000 | 0.107000 | 0.080000 | -11.523000 | -11.550000 | 1357.000000 | 1556.000000 | 1707.000000 | 1357.000000 | 80.000000 | 8447 |  | CORR | GENE | 07:36 | 08:08 | 08:32 | 75 | 700 | 11.000000 | EXT | - |  | (c)
92405.074000 | 9.314000 | 9.233000 | -2.046000 | -2.127000 | 221.000000 | 499.000000 | 470.000000 | 221.000000 | 1967.000000 | 8452 |  | CORR | GENE | 03:22 | 04:07 | 04:02 | 160 | 497 | 9.000000 | EXT | - |  | (c)
92411.980000 | 4.860000 | 4.705000 | -6.590000 | -6.745000 | -714.000000 | -693.000000 | -662.000000 | 610.000000 | 4705.000000 | 8453 |  | CORR | GENE | 04:18 | 04:21 | 04:26 | 771 | 104 | 11.000000 | EXT | - |  | (c)
92426.900000 | 8.330000 | 8.302000 | -3.035000 | -3.063000 | -1278.000000 | -1188.000000 | -1136.000000 | 993.000000 | 3024.000000 | 8454 |  | CORR | СIGR | 06:53 | 07:07 | 07:16 | 39 | 285 | 15.000000 | EXT | - |  | (c)
92429.888000 | 11.318000 | 11.275000 | -0.047000 | -0.090000 | 1958.000000 | 2065.000000 | 2108.000000 | 1958.000000 | 34.000000 | 8454 |  | CORR | GENE | 03:35 | 03:53 | 03:59 | 56 | 301 | 14.000000 | EXT | - |  | (c)
92430.623000 | 0.688000 | 0.568000 | -10.727000 | -10.847000 | 2216.000000 | -2175.000000 | -2187.000000 | 2129.000000 | 568.000000 | 8455 |  | CORR | GENE | 04:10 | 04:21 | 04:19 | 312 | 115 | 10.000000 | EXT | - |  | (c)
92431.682000 | 1.747000 | 1.724000 | -9.668000 | -9.691000 | 2130.000000 | 2220.000000 | 2218.000000 | 2130.000000 | 1724.000000 | 8455 |  | CORR | GENE | 03:56 | 04:10 | 04:10 | 58 | 177 | 12.000000 | EXT | - |  | (c)
92432.754000 | 2.819000 | 2.794000 | -8.596000 | -8.621000 | -1176.000000 | -1095.000000 | -1065.000000 | 954.000000 | 2794.000000 | 8455 |  | CORR | СIGR | 07:02 | 07:15 | 07:20 | 41 | 223 | 11.000000 | EXT | - |  | (c)
92432.960000 | 3.025000 | 3.004000 | -8.390000 | -8.411000 | -1290.000000 | -1160.000000 | -1194.000000 | 1098.000000 | 3004.000000 | 8455 |  | CORR | СIGR | 06:44 | 07:05 | 06:59 | 46 | 192 | 15.000000 | EXT | - |  | (c)
92433.140000 | 3.205000 | 3.184000 | -8.210000 | -8.231000 | -1449.000000 | -1219.000000 | -1223.000000 | 996.000000 | 3184.000000 | 8455 |  | CORR | СIGR | 06:18 | 06:55 | 06:55 | 38 | 453 | 10.000000 | EXT | - |  | (c)
92433.774000 | 3.839000 | 3.768000 | -7.576000 | -7.647000 | -1123.000000 | -566.000000 | -827.000000 | 531.000000 | 3768.000000 | 8455 |  | CORR | GENE | 07:11 | 08:41 | 07:58 | 109 | 592 | 11.000000 | EXT | - |  | (c)
92436.066000 | 6.131000 | 6.094000 | -5.284000 | -5.321000 | 2155.000000 | 2230.000000 | -2163.000000 | 2019.000000 | 5252.000000 | 8455 |  | CORR | GENE | 04:00 | 04:12 | 04:23 | 69 | 287 | 15.000000 | EXT | - |  | (c)
92436.557000 | 6.622000 | 6.561000 | -4.793000 | -4.854000 | 866.000000 | 983.000000 | 949.000000 | 866.000000 | 4764.000000 | 8455 |  | ARTD | GENE | 00:32 | 00:51 | 00:45 | 90 | 164 | 12.015536 | EXT | -. Эквивалент потери металла 12%. |  | (c)
92439.870000 | 9.935000 | 9.812000 | -1.480000 | -1.603000 | 2009.000000 | 2115.000000 | -2224.000000 | 1996.000000 | 1472.000000 | 8455 |  | CORR | GENE | 03:36 | 03:53 | 04:13 | 131 | 455 | 9.000000 | EXT | - |  | (c)
92440.866000 | 10.931000 | 10.760000 | -0.484000 | -0.655000 | -1246.000000 | -875.000000 | -993.000000 | 740.000000 | 446.000000 | 8455 |  | CORR | GENE | 06:51 | 07:51 | 07:32 | 209 | 506 | 10.000000 | EXT | - |  | (c)
92441.130000 | 11.195000 | 11.069000 | -0.220000 | -0.346000 | -932.000000 | -714.000000 | -747.000000 | 563.000000 | 189.000000 | 8455 |  | CORR | GENE | 07:42 | 08:17 | 08:11 | 157 | 369 | 10.000000 | EXT | - |  | (c)
92443.187000 | 1.837000 | 1.751000 | -9.573000 | -9.659000 | -510.000000 | -432.000000 | -213.000000 | 0.000000 | 1751.000000 | 8456 |  | CORR | GENE | 04:02 | 04:15 | 04:50 | 101 | 592 | 11.000000 | EXT | - |  | (c)
92443.512000 | 2.162000 | 2.095000 | -9.248000 | -9.315000 | 66.000000 | 113.000000 | 214.000000 | 66.000000 | 2095.000000 | 8456 |  | CORR | GENE | 05:35 | 05:43 | 05:59 | 91 | 297 | 9.000000 | EXT | - |  | (c)
92446.374000 | 5.024000 | 4.834000 | -6.386000 | -6.576000 | -652.000000 | -622.000000 | -623.000000 | 594.000000 | 4834.000000 | 8456 |  | CORR | GENE | 03:39 | 03:44 | 03:44 | 261 | 58 | 8.000000 | EXT | - |  | (c)
92462.903000 | 10.143000 | 10.121000 | -0.897000 | -0.919000 | 2208.000000 | -1968.000000 | -1978.000000 | 1702.000000 | 785.000000 | 8457 |  | CORR | GENE | 07:01 | 07:47 | 07:45 | 134 | 551 | 8.000000 | EXT | - |  | (c)
92509.175000 | 0.000000 | -0.033000 | -10.610000 | -10.643000 | -1741.000000 | -1404.000000 | -1411.000000 | 1081.000000 |  | 8462 | Нарушение формы кольцевого шва | GWAN |  | 02:30 | 03:25 | 03:24 | 0 | 660 |  | EXT | Нарушение формы кольцевого шва |  | (c)
92509.175000 | 0.000000 | -0.040000 | -10.610000 | -10.650000 | 58.000000 | 694.000000 | 572.000000 | 58.000000 |  | 8462 | Нарушение формы кольцевого шва | GWAN |  | 07:21 | 09:03 | 08:44 | 0 | 1029 |  | EXT | Нарушение формы кольцевого шва |  | (c)
92523.238000 | 3.453000 | 3.430000 | -8.017000 | -8.040000 | 786.000000 | 814.000000 | 812.000000 | 786.000000 | 3430.000000 | 8463 |  | CORR | PITT | 04:20 | 04:25 | 04:25 | 51 | 53 | 10.000000 | EXT | - |  | (c)
92542.885000 | 0.000000 | -0.036000 | -11.330000 | -11.366000 | -1647.000000 | -1473.000000 | -1327.000000 | 1008.000000 |  | 8465 | Нарушение формы кольцевого шва | GWAN |  | 08:39 | 09:08 | 09:31 | 0 | 639 |  | EXT | Нарушение формы кольцевого шва |  | (c)
92554.157000 | 11.272000 | 11.255000 | -0.058000 | -0.075000 | -1474.000000 | -1425.000000 | -1410.000000 | 1347.000000 | 44.000000 | 8465 |  | ARTD | СIGR | 09:07 | 09:15 | 09:18 | 31 | 126 | 15.160867 | EXT | -. Эквивалент потери металла 15%. |  | (c)
92564.799000 | 10.584000 | 10.490000 | -0.746000 | -0.840000 | 388.000000 | 773.000000 | 715.000000 | 388.000000 | 722.000000 | 8466 |  | CORR | GENE | 03:31 | 04:33 | 04:24 | 118 | 653 | 13.000000 | EXT | - |  | (c)
92565.208000 | 10.993000 | 10.960000 | -0.337000 | -0.370000 | 475.000000 | 693.000000 | 640.000000 | 475.000000 | 312.000000 | 8466 |  | CORR | GENE | 03:45 | 04:20 | 04:12 | 58 | 329 | 8.000000 | EXT | - |  | (c)
92565.646000 | 0.101000 | 0.068000 | -11.524000 | -11.557000 | -1979.000000 | -1830.000000 | -1832.000000 | 1685.000000 | 68.000000 | 8467 |  | CORR | СIGR | 04:29 | 04:53 | 04:52 | 52 | 294 | 13.000000 | EXT | - |  | (c)
92565.955000 | 0.410000 | 0.344000 | -11.215000 | -11.281000 | -2083.000000 | -2027.000000 | -1862.000000 | 1640.000000 | 344.000000 | 8467 |  | CORR | GENE | 04:12 | 04:21 | 04:48 | 82 | 443 | 9.000000 | EXT | - |  | (c)
92566.379000 | 0.834000 | 0.770000 | -10.791000 | -10.855000 | -1974.000000 | -1888.000000 | -1838.000000 | 1703.000000 | 770.000000 | 8467 |  | CORR | GENE | 04:29 | 04:43 | 04:51 | 85 | 271 | 10.000000 | EXT | - |  | (c)
92568.870000 | 3.325000 | 3.282000 | -8.300000 | -8.343000 | 2129.000000 | -2135.000000 | -2123.000000 | 1914.000000 | 3282.000000 | 8467 |  | CORR | GENE | 03:32 | 04:04 | 04:05 | 85 | 418 | 10.000000 | EXT | - |  | (c)
92570.116000 | 4.571000 | 4.466000 | -7.054000 | -7.159000 | 1989.000000 | -2189.000000 | -2139.000000 | 1806.000000 | 4466.000000 | 8467 |  | CORR | GENE | 03:09 | 03:55 | 04:03 | 234 | 667 | 10.000000 | EXT | - |  | (c)
92588.800000 | 0.000000 | -0.014000 | -11.360000 | -11.374000 | 1868.000000 | 1963.000000 | 1965.000000 | 1868.000000 |  | 8469 | Нарушение формы кольцевого шва | GWAN |  | 05:01 | 05:16 | 05:17 | 0 | 193 |  | EXT | Нарушение формы кольцевого шва. Аномалия находится на упругопластическом изгибе: R=503 Дн, максимальное растяжение на 6.4 час. |  | (c)
92623.979000 | 1.399000 | 1.361000 | -9.871000 | -9.909000 | -1471.000000 | -1180.000000 | -1249.000000 | 1026.000000 | 1361.000000 | 8472 |  | CORR | GENE | 08:01 | 08:48 | 08:37 | 71 | 445 | 9.000000 | EXT | - |  | (c)
92631.155000 | 8.575000 | 8.467000 | -2.695000 | -2.803000 | 1463.000000 | 1464.000000 | 1508.000000 | 1463.000000 | 2561.000000 | 8472 |  | CORR | GENE | 03:55 | 03:55 | 04:02 | 242 | 89 | 10.000000 | EXT | - |  | (c)
92631.351000 | 8.771000 | 8.685000 | -2.499000 | -2.585000 | -383.000000 | -217.000000 | -266.000000 | 149.000000 | 2440.000000 | 8472 |  | DENT |  | 10:57 | 11:24 | 11:16 | 145 | 234 | 0.492958 |  | -. Аномалия находится вблизи продольного шва. |  | (c)
92633.783000 | 11.203000 | 11.170000 | -0.067000 | -0.100000 | 1291.000000 | 1550.000000 | 1810.000000 | 1291.000000 | 23.000000 | 8472 |  | CORR | GENE | 03:27 | 04:09 | 04:51 | 77 | 1037 | 12.000000 | EXT | - |  | (c)
92644.245000 | 0.000000 | -0.016000 | -11.575000 | -11.591000 | -508.000000 | -93.000000 | -255.000000 | 2.000000 |  | 8474 | Смещение кромок | GWAN |  | 04:40 | 05:47 | 05:20 | 0 | 505 | 3.079000 | EXT | Смещение кромок. Наружу. Аномалия находится на отводе. Величина смещения - 3.1 мм. |  | (c)
92655.820000 | 0.000000 | -0.016000 | -10.720000 | -10.736000 | -242.000000 | -121.000000 | 189.000000 | 0.000000 |  | 8475 | Нарушение формы кольцевого шва | GWAN |  | 05:01 | 05:20 | 06:10 | 0 | 861 |  | EXT | Нарушение формы кольцевого шва. Аномалия находится на отводе. |  | (c)
92666.670000 | 0.130000 | 0.105000 | -10.885000 | -10.910000 | -496.000000 | -330.000000 | -384.000000 | 273.000000 | 105.000000 | 8476 |  | CORR | СIGR | 03:46 | 04:13 | 04:04 | 41 | 223 | 12.000000 | EXT | - |  | (c)
92678.177000 | 0.622000 | 0.590000 | -10.983000 | -11.015000 | 481.000000 | 600.000000 | 616.000000 | 481.000000 | 590.000000 | 8477 |  | CORR | GENE | 07:09 | 07:28 | 07:31 | 54 | 272 | 10.000000 | EXT | - |  | (c)
92689.160000 | 0.000000 | -0.031000 | -11.380000 | -11.411000 | 446.000000 | 582.000000 | 718.000000 | 446.000000 |  | 8478 | Смещение кромок | GWAN |  | 10:42 | 11:04 | 11:26 | 0 | 543 | 3.048000 | EXT | Смещение кромок. Наружу. Величина смещения - 3 мм. |  | (c)
92700.540000 | 0.000000 | -0.016000 | -11.245000 | -11.261000 | -976.000000 | -799.000000 | -439.000000 | 0.000000 |  | 8479 | Смещение кромок | GWAN |  | 04:33 | 05:02 | 06:00 | 0 | 1075 | 3.108000 | EXT | Смещение кромок. Наружу. Величина смещения - 3.1 мм. |  | (c)
92722.995000 | 0.065000 | 0.050000 | -11.105000 | -11.120000 | -925.000000 | -766.000000 | -588.000000 | 251.000000 | 50.000000 | 8481 |  | CORR | GENE | 06:51 | 07:17 | 07:46 | 73 | 673 | 12.000000 | EXT | - |  | (c)
92734.158000 | 0.058000 | 0.035000 | -11.377000 | -11.400000 | -1910.000000 | -1723.000000 | -1731.000000 | 1551.000000 | 35.000000 | 8482 |  | CORR | GENE | 04:02 | 04:32 | 04:31 | 74 | 359 | 16.000000 | EXT | -. Аномалия находится на отводе. |  | (c)
92734.931000 | 0.831000 | 0.780000 | -10.604000 | -10.655000 | -960.000000 | -867.000000 | -801.000000 | 643.000000 | 780.000000 | 8482 |  | CORR | GENE | 06:35 | 06:50 | 07:01 | 79 | 317 | 10.000000 | EXT | -. Аномалия находится на отводе. |  | (c)
92745.066000 | 10.966000 | 10.936000 | -0.469000 | -0.499000 | -1873.000000 | -1671.000000 | -1729.000000 | 1586.000000 | 427.000000 | 8482 |  | CORR | GENE | 04:08 | 04:40 | 04:31 | 72 | 287 | 10.000000 | EXT | -. Аномалия находится на отводе. |  | (c)
92745.204000 | 11.104000 | 11.064000 | -0.331000 | -0.371000 | -269.000000 | -198.000000 | -157.000000 | 45.000000 | 319.000000 | 8482 |  | CORR | СIGR | 08:27 | 08:38 | 08:45 | 52 | 224 | 9.000000 | EXT | -. Аномалия находится на отводе. |  | (c)
92745.361000 | 11.261000 | 11.237000 | -0.174000 | -0.198000 | -1629.000000 | -1552.000000 | -1541.000000 | 1453.000000 | 158.000000 | 8482 |  | CORR | СIGR | 04:47 | 04:59 | 05:01 | 40 | 176 | 10.000000 | EXT | -. Аномалия находится на отводе. |  | (c)
92747.911000 | 2.376000 | 2.348000 | -9.254000 | -9.282000 | -1804.000000 | -1677.000000 | -1683.000000 | 1563.000000 | 2348.000000 | 8483 |  | CORR | GENE | 04:39 | 04:59 | 04:58 | 58 | 241 | 13.000000 | EXT | - |  | (c)
92749.092000 | 3.557000 | 3.489000 | -8.073000 | -8.141000 | -1418.000000 | -1216.000000 | -1195.000000 | 971.000000 | 3489.000000 | 8483 |  | CORR | GENE | 05:41 | 06:14 | 06:17 | 87 | 447 | 13.000000 | EXT | - |  | (c)
92752.932000 | 7.397000 | 7.374000 | -4.233000 | -4.256000 | -1491.000000 | -1351.000000 | -1290.000000 | 1090.000000 | 4200.000000 | 8483 |  | CORR | GENE | 05:29 | 05:52 | 06:02 | 56 | 401 | 12.000000 | EXT | - |  | (c)
92753.185000 | 7.650000 | 7.604000 | -3.980000 | -4.026000 | -2090.000000 | -1960.000000 | -1837.000000 | 1585.000000 | 3931.000000 | 8483 |  | CORR | GENE | 03:53 | 04:14 | 04:33 | 95 | 505 | 18.000000 | EXT | - |  | (c)
92754.578000 | 9.043000 | 8.891000 | -2.587000 | -2.739000 | -1929.000000 | -1895.000000 | -1871.000000 | 1813.000000 | 2459.000000 | 8483 |  | CORR | GENE | 04:19 | 04:24 | 04:28 | 280 | 116 | 11.000000 | EXT | - |  | (c)
92755.023000 | 9.488000 | 9.451000 | -2.142000 | -2.179000 | -2023.000000 | -1791.000000 | -1815.000000 | 1606.000000 | 2096.000000 | 8483 |  | CORR | GENE | 04:03 | 04:41 | 04:37 | 83 | 418 | 10.000000 | EXT | - |  | (c)
92757.165000 | 0.000000 | -0.044000 | -11.230000 | -11.274000 | 1199.000000 | 1332.000000 | 1344.000000 | 1199.000000 |  | 8484 | Нарушение формы кольцевого шва | GWAN |  | 04:41 | 05:03 | 05:05 | 0 | 289 |  | EXT | Нарушение формы кольцевого шва |  | (c)
92757.165000 | 0.000000 | -0.039000 | -11.230000 | -11.269000 | 1830.000000 | 1925.000000 | 1959.000000 | 1830.000000 |  | 8484 | Нарушение формы кольцевого шва | GWAN |  | 06:23 | 06:39 | 06:44 | 0 | 259 |  | EXT | Нарушение формы кольцевого шва |  | (c)
92779.650000 | 0.000000 | -0.038000 | -11.220000 | -11.258000 | -1700.000000 | -1313.000000 | -1357.000000 | 1014.000000 |  | 8486 | Нарушение формы кольцевого шва | GWAN |  | 08:04 | 09:06 | 08:59 | 0 | 686 |  | EXT | Нарушение формы кольцевого шва |  | (c)
92791.355000 | 0.485000 | 0.469000 | -10.835000 | -10.851000 | 227.000000 | 299.000000 | 278.000000 | 227.000000 | 469.000000 | 8487 |  | CORR | GENE | 05:38 | 05:49 | 05:46 | 229 | 103 | 9.000000 | EXT | - |  | (c)
92811.997000 | 9.807000 | 9.790000 | -1.578000 | -1.595000 | -472.000000 | -375.000000 | -386.000000 | 300.000000 | 1551.000000 | 8488 |  | CORR | СIGR | 05:40 | 05:55 | 05:54 | 44 | 172 | 10.000000 | EXT | -. Аномалия находится на упругопластическом изгибе: R=626 Дн, максимальное растяжение на 4.1 час. |  | (c)
92817.396000 | 3.821000 | 3.775000 | -7.194000 | -7.240000 | -1597.000000 | -1509.000000 | -1431.000000 | 1265.000000 | 3775.000000 | 8489 |  | CORR | GENE | 05:20 | 05:34 | 05:46 | 123 | 332 | 12.000000 | EXT | -. Аномалия находится на упругопластическом изгибе: R=454 Дн, максимальное растяжение на 4.7 час. |  | (c)
92818.540000 | 4.965000 | 4.862000 | -6.050000 | -6.153000 | -1567.000000 | -1461.000000 | -1408.000000 | 1249.000000 | 4862.000000 | 8489 |  | CORR | GENE | 05:25 | 05:42 | 05:50 | 111 | 318 | 20.000000 | EXT | -. Аномалия находится на упругопластическом изгибе: R=443 Дн, максимальное растяжение на 4.7 час. |  | (c)
92819.902000 | 6.327000 | 6.246000 | -4.688000 | -4.769000 | -1708.000000 | -1565.000000 | -1480.000000 | 1251.000000 | 4662.000000 | 8489 |  | CORR | GENE | 05:02 | 05:25 | 05:39 | 107 | 457 | 12.000000 | EXT | -. Аномалия находится на упругопластическом изгибе: R=443 Дн, максимальное растяжение на 4.8 час. |  | (c)
92824.538000 | 10.963000 | 10.914000 | -0.052000 | -0.101000 | -2033.000000 | -1858.000000 | -1706.000000 | 1378.000000 | 22.000000 | 8489 |  | CORR | GENE | 04:09 | 04:38 | 05:02 | 79 | 655 | 14.000000 | EXT | -. Аномалия находится на упругопластическом изгибе: R=465 Дн, максимальное растяжение на 5.1 час. |  | (c)
92824.590000 | 0.000000 | -0.011000 | -6.770000 | -6.781000 | -1875.000000 | -1692.000000 | -1691.000000 | 1507.000000 |  | 8490 | Коррозия на шве | GWAN |  | 05:17 | 05:47 | 05:47 | 34 | 368 | 25.000000 | EXT | Коррозия на шве. Аномалия находится на упругопластическом изгибе: R=465 Дн, максимальное растяжение на 5.1 час. |  | (c)
92824.641000 | 0.051000 | 0.042000 | -6.719000 | -6.728000 | 2176.000000 | -2188.000000 | -2077.000000 | 1868.000000 | 42.000000 | 8490 |  | CORR | GENE | 04:11 | 04:27 | 04:45 | 83 | 418 | 13.000000 | EXT | -. Аномалия находится на упругопластическом изгибе: R=465 Дн, максимальное растяжение на 5.1 час. |  | (c)
92825.602000 | 1.012000 | 0.990000 | -5.758000 | -5.780000 | -2010.000000 | -1952.000000 | -1831.000000 | 1651.000000 | 990.000000 | 8490 |  | CORR | СIGR | 04:55 | 05:05 | 05:24 | 47 | 359 | 11.000000 | EXT | - |  | (c)
92826.641000 | 2.051000 | 2.036000 | -4.719000 | -4.734000 | -1884.000000 | -1822.000000 | -1811.000000 | 1738.000000 | 2036.000000 | 8490 |  | CORR | СIGR | 05:16 | 05:26 | 05:28 | 24 | 146 | 11.000000 | EXT | - |  | (c)
92827.343000 | 2.753000 | 2.709000 | -4.017000 | -4.061000 | -2135.000000 | -1852.000000 | -1854.000000 | 1573.000000 | 2709.000000 | 8490 |  | CORR | GENE | 04:35 | 05:21 | 05:21 | 85 | 562 | 12.000000 | EXT | - |  | (c)
92827.708000 | 3.118000 | 3.070000 | -3.652000 | -3.700000 | -1719.000000 | -1496.000000 | -1580.000000 | 1441.000000 | 3070.000000 | 8490 |  | CORR | GENE | 05:42 | 06:18 | 06:05 | 59 | 278 | 10.000000 | EXT | - |  | (c)
92828.948000 | 4.358000 | 4.286000 | -2.412000 | -2.484000 | 2072.000000 | -2045.000000 | -2189.000000 | 1989.000000 | 2396.000000 | 8490 |  | CORR | GENE | 03:54 | 04:50 | 04:26 | 88 | 400 | 14.000000 | EXT | - |  | (c)
92830.763000 | 6.173000 | 6.135000 | -0.597000 | -0.635000 | -957.000000 | -866.000000 | -813.000000 | 669.000000 | 580.000000 | 8490 |  | CORR | GENE | 07:45 | 08:00 | 08:09 | 55 | 289 | 9.000000 | EXT | - |  | (c)
92830.854000 | 6.264000 | 6.232000 | -0.506000 | -0.538000 | -1674.000000 | -1181.000000 | -1309.000000 | 944.000000 | 481.000000 | 8490 |  | CORR | GENE | 05:50 | 07:09 | 06:48 | 57 | 730 | 15.000000 | EXT | - |  | (c)
92831.650000 | 0.290000 | 0.265000 | -11.130000 | -11.155000 | -1613.000000 | -1517.000000 | -1488.000000 | 1363.000000 | 265.000000 | 8491 |  | CORR | СIGR | 05:07 | 05:23 | 05:27 | 44 | 250 | 15.000000 | EXT | -. Аномалия находится на отводе. |  | (c)
92837.663000 | 6.303000 | 6.120000 | -5.117000 | -5.300000 | 2070.000000 | 2158.000000 | -2183.000000 | 1975.000000 | 5086.000000 | 8491 |  | CORR | GENE | 03:01 | 03:16 | 03:35 | 214 | 416 | 11.000000 | EXT | -. Аномалия находится на отводе. |  | (c)
92842.780000 | 0.000000 | -0.021000 | -0.620000 | -0.641000 | 447.000000 | 1114.000000 | 1289.000000 | 447.000000 |  | 8492 | Нарушение формы кольцевого шва | GWAN |  | 03:39 | 05:26 | 05:55 | 0 | 1683 |  | INT | Нарушение формы кольцевого шва. Аномалия находится на отводе. |  | (c)