## Аномалии
Расстояние, м | От левого шва до точки максимума, м | От левого шва до начала, м | От правого шва до точки максимума, м | От правого шва до начала, м | От продольного шва до точки начала дефекта, мм | От продольного шва до точки максимума, мм | От продольного шва до центра, мм | Минимальное расстояние до продольного шва, мм | Минимальное расстояние до кольцевого шва, мм | Номер трубы | Описание | Характер аббр. | Класс размера аббр. | Ориентация точки начала дефекта, ч:мин | Ориентация точки максимума, ч:мин | Ориентация центра, ч:мин | Длина, мм | Ширина, мм | Глубина, % | Расположение | Комментарий | КБД | Опасность
11.075 | 2.74 | 2.721 | -8.57 | -8.589 | -1217 | -1137 | -1122 | 1027 | 2721 | 5 |  | CORR | CIGR | 05:44 | 05:57 | 05:60 | 48 | 190 | 11 | EXT |  | 0.89 | (c)
83.359 | 9.194 | 9.176 | -2.506 | -2.524 | -2151 | -2090 | -2091 | 2031 | 2487 | 12 |  | CORR | CIGR | 04:45 | 04:55 | 04:54 | 37 | 120 | 12 | EXT |  | 0.89 | (c)
141.665 | 0 | -0.031 | -0.5 | -0.531 | 2120 | 2196 | -1968 | 1594 |  | 18 | Нарушение формы кольцевого шва | GWAN |  | 01:29 | 01:42 | 02:30 | 0 | 747 |  | INT | Нарушение формы кольцевого шва |  | (c)
141.665 | 0 | -0.034 | -0.5 | -0.534 | -1069 | -225 | -458 | 0 |  | 18 | Нарушение формы кольцевого шва | GWAN |  | 04:55 | 07:11 | 06:33 | 0 | 1222 |  | INT | Нарушение формы кольцевого шва |  | (c)
208.62 | 0 | -0.023 | -0.795 | -0.818 | 76 | 444 | 403 | 76 |  | 31 | Нарушение формы кольцевого шва | GWAN |  | 04:07 | 05:06 | 04:60 | 0 | 654 |  | EXT | Нарушение формы кольцевого шва |  | (c)
245.775 | 0 | 0 | -6.235 | -6.235 | -1777 | -1696 | -1701 | 1625 | 0 | 39 | Непровар / утяжина | GWAN |  | 05:37 | 05:50 | 05:49 | 0 | 152 | 10 | INT | Непровар / утяжина |  | (c)
245.775 | 0 | -0.064 | -6.235 | -6.299 | -102 | 362 | 751 | 0 |  | 39 | Нарушение формы кольцевого шва | GWAN |  | 10:08 | 11:22 | 12:25 | 0 | 1705 |  | EXT | Нарушение формы кольцевого шва |  | (c)
245.9 | 0.125 | 0.048 | -6.11 | -6.187 | -1758 | -1690 | -1660 | 1562 | 48 | 39 |  | ARTD | GENE | 05:40 | 05:51 | 05:56 | 172 | 196 |  | EXT | Наплавка. |  | (c)
323.373 | 2.873 | 2.812 | -8.557 | -8.618 | 2153 | -2208 | 2211 | 0 | 2812 | 46 |  | LWAN | GENE | 07:42 | 07:58 | 07:51 | 495 | 116 |  | INT | Эквивалент потери металла 14%. |  | (c)
382.737 | 5.437 | 5.429 | -5.523 | -5.531 | 1502 | 1559 | 1564 | 605 | 5429 | 51 |  | CORR | GENE | 04:22 | 04:31 | 04:32 | 70 | 124 | 10 | EXT |  | 0.89 | (c)
397.67 | 0 | -0.054 | -10.425 | -10.479 | -418 | -223 | -146 | 126 |  | 53а | Нарушение формы кольцевого шва | GWAN |  | 11:15 | 11:47 | 11:59 | 0 | 545 |  | EXT | Нарушение формы кольцевого шва |  | (c)
409.635 | 0 | -0.033 | -10.715 | -10.748 | -908 | -678 | -730 | 551 |  | 54а | Нарушение формы кольцевого шва | GWAN |  | 00:23 | 00:60 | 00:51 | 0 | 357 |  | EXT | Нарушение формы кольцевого шва |  | (c)
411.383 | 1.748 | 1.72 | -8.967 | -8.995 | -565 | -203 | -346 | 127 | 1720 | 54а |  | CORR | GENE | 01:18 | 02:16 | 01:53 | 105 | 438 | 13 | EXT |  | 0.89 | (c)
490.534 | 1.934 | 1.922 | -9.556 | -9.568 | 2123 | 2161 | 2165 | 24 | 1922 | 61 |  | CORR | CIGR | 05:52 | 05:58 | 05:58 | 26 | 83 | 11 | EXT |  | 0.89 | (c)
567.313 | 10.643 | 10.371 | -0.542 | -0.814 | 905 | 1192 | 1233 | 905 | 443 | 67 |  | CORR | GENE | 04:21 | 05:07 | 05:14 | 371 | 657 | 11 | EXT | Аномалия находится на упругопластическом изгибе: R=402 D, максимальное растяжение на 6.8 час. | 0.93 | (c)
567.808 | 11.138 | 11.122 | -0.047 | -0.063 | 788 | 874 | 1076 | 788 | 21 | 67 |  | CORR | CIGR | 04:02 | 04:16 | 04:48 | 42 | 576 | 15 | EXT | Аномалия находится на упругопластическом изгибе: R=404 D, максимальное растяжение на 6.8 час. | 0.89 | (c)
569.401 | 1.546 | 1.527 | -10.139 | -10.158 | 1144 | 1243 | 1234 | 1144 | 1527 | 68 |  | CORR | CIGR | 04:07 | 04:23 | 04:22 | 35 | 180 | 14 | EXT | Аномалия находится на упругопластическом изгибе: R=422 D, максимальное растяжение на 6.8 час. | 0.89 | (c)
572.37 | 4.515 | 4.473 | -7.17 | -7.212 | 1486 | 1552 | 1600 | 1486 | 4473 | 68 |  | CORR | GENE | 05:02 | 05:13 | 05:21 | 68 | 228 | 10 | EXT | Аномалия находится на упругопластическом изгибе: R=469 D, максимальное растяжение на 6.8 час. | 0.89 | (c)
588.843 | 9.303 | 9.244 | -1.842 | -1.901 | 456 | 491 | 484 | 456 | 1586 | 69 |  | CORR | GENE | 03:48 | 03:54 | 03:52 | 315 | 58 | 10 | EXT | Аномалия находится на упругопластическом изгибе: R=786 D, максимальное растяжение на 8.3 час. | 0.92 | (c)
590.185 | 10.645 | 10.627 | -0.5 | -0.518 | 721 | 775 | 786 | 721 | 488 | 69 |  | CORR | CIGR | 04:31 | 04:39 | 04:41 | 30 | 130 | 11 | EXT | Аномалия находится на упругопластическом изгибе: R=782 D, максимальное растяжение на 8.6 час. | 0.89 | (c)
613.82 | 0 | -0.031 | -11.36 | -11.391 | -148 | 82 | 250 | 0 |  | 72 | Нарушение формы кольцевого шва | GWAN |  | 02:08 | 02:45 | 03:13 | 0 | 797 |  | EXT | Нарушение формы кольцевого шва |  | (c)
625.18 | 0 | -0.03 | -11.305 | -11.335 | 2061 | -2198 | -2117 | 1834 |  | 73 | Нарушение формы кольцевого шва | GWAN |  | 02:07 | 02:40 | 02:53 | 0 | 566 |  | EXT | Нарушение формы кольцевого шва |  | (c)
645.317 | 8.832 | 8.803 | -2.458 | -2.487 | -633 | -461 | -505 | 377 | 2432 | 74 |  | CORR | CIGR | 07:42 | 08:10 | 08:03 | 55 | 256 | 12 | EXT |  | 0.89 | (c)
653.278 | 5.503 | 5.484 | -5.872 | -5.891 | 1661 | 1725 | 1743 | 1661 | 5484 | 75 |  | CORR | CIGR | 03:01 | 03:11 | 03:14 | 34 | 164 | 11 | EXT |  | 0.89 | (c)
653.81 | 6.035 | 5.947 | -5.34 | -5.428 | 1878 | 1908 | 1903 | 1878 | 5203 | 75 |  | CORR | AXGR | 03:36 | 03:41 | 03:40 | 225 | 48 | 14 | EXT |  | 0.92 | (c)
659.15 | 0 | -0.095 | -11.405 | -11.5 | -988 | -852 | -700 | 412 |  | 76 | Нарушение формы кольцевого шва | GWAN |  | 01:26 | 01:48 | 02:13 | 0 | 576 |  | EXT | Нарушение формы кольцевого шва |  | (c)
664.23 | 5.08 | 4.604 | -6.325 | -6.801 | 7 | 43 | 50 | 7 | 4604 | 76 |  | CORR | GENE | 04:07 | 04:13 | 04:14 | 978 | 86 | 13 | EXT |  | 0.98 | (c)
664.738 | 5.588 | 5.556 | -5.817 | -5.849 | -415 | -307 | -226 | 37 | 5556 | 76 |  | CORR | GENE | 02:59 | 03:16 | 03:29 | 62 | 379 | 12 | EXT |  | 0.89 | (c)
666.366 | 7.216 | 5.743 | -4.189 | -5.662 | -1 | 32 | 84 | 0 | 3997 | 76 |  | CORR | GENE | 04:06 | 04:11 | 04:19 | 1665 | 169 | 9 | EXT |  | 0.96 | (c)
669.676 | 10.526 | 10.504 | -0.879 | -0.901 | 56 | 172 | 163 | 56 | 853 | 76 |  | CORR | CIGR | 04:15 | 04:34 | 04:32 | 48 | 213 | 11 | EXT |  | 0.89 | (c)
669.801 | 10.651 | 10.61 | -0.754 | -0.795 | -469 | -421 | -353 | 237 | 736 | 76 |  | CORR | GENE | 02:50 | 02:58 | 03:09 | 59 | 231 | 10 | EXT |  | 0.89 | (c)
671.298 | 0.743 | 0.722 | -10.722 | -10.743 | -991 | -924 | -888 | 785 | 722 | 77 |  | CORR | CIGR | 02:44 | 02:55 | 03:01 | 48 | 206 | 11 | EXT |  | 0.89 | (c)
713.573 | 8.398 | 8.373 | -3.282 | -3.307 | -1206 | -963 | -976 | 746 | 3210 | 80 |  | CORR | GENE | 03:38 | 04:17 | 04:15 | 97 | 460 | 10 | EXT |  | 0.89 | (c)
716.769 | 11.594 | 11.559 | -0.086 | -0.121 | -337 | -224 | -225 | 113 | 64 | 80 |  | CORR | GENE | 05:58 | 06:16 | 06:16 | 57 | 224 | 10 | EXT |  | 0.89 | (c)
765.051 | 2.221 | 2.201 | -9.469 | -9.489 | -648 | -446 | -477 | 306 | 2201 | 85 |  | CORR | CIGR | 03:29 | 04:02 | 03:57 | 34 | 341 | 11 | EXT |  | 0.89 | (c)
765.551 | 2.721 | 2.705 | -8.969 | -8.985 | -508 | -403 | -400 | 292 | 2705 | 85 |  | CORR | CIGR | 03:52 | 04:09 | 04:09 | 44 | 216 | 11 | EXT |  | 0.89 | (c)
819.569 | 10.654 | 10.615 | -0.916 | -0.955 | 640 | 1005 | 891 | 640 | 868 | 89 |  | CORR | GENE | 01:10 | 02:09 | 01:50 | 87 | 503 | 10 | EXT |  | 0.89 | (c)
823.685 | 3.2 | 3.175 | -8.48 | -8.505 | 109 | 192 | 244 | 109 | 3175 | 90 |  | CORR | CIGR | 03:07 | 03:21 | 03:29 | 39 | 270 | 13 | EXT |  | 0.89 | (c)
900.373 | 3.208 | 2.959 | -8.137 | -8.386 | 705 | 721 | 730 | 705 | 2959 | 97 |  | CORR | AXGR | 04:57 | 04:59 | 05:01 | 435 | 49 | 11 | EXT |  | 0.94 | (c)
902.658 | 5.493 | 4.418 | -5.852 | -6.927 | 16 | 40 | 50 | 16 | 4418 | 97 |  | CORR | GENE | 03:06 | 03:10 | 03:11 | 1753 | 68 | 9 | EXT |  | 0.96 | (c)
943.211 | 11.676 | 11.634 | -0.029 | -0.071 | -2129 | -1791 | -1919 | 1709 | 29 | 100 |  | CORR | CIGR | 08:29 | 09:24 | 09:03 | 42 | 420 | 12 | EXT |  | 0.89 | (c)
970.626 | 4.941 | 4.886 | -6.474 | -6.529 | 995 | 1078 | 1078 | 995 | 4886 | 103 |  | ARTD | GENE | 03:09 | 03:23 | 03:23 | 78 | 166 |  | EXT | Наплавка. |  | (c)
980.134 | 3.034 | 3.014 | -8.611 | -8.631 | 1255 | 1378 | 1350 | 1255 | 3014 | 104 |  | CORR | CIGR | 08:16 | 08:36 | 08:32 | 46 | 191 | 10 | EXT |  | 0.89 | (c)
1014.769 | 3.319 | 3.291 | -8.121 | -8.149 | -911 | -756 | -795 | 679 | 3291 | 107 |  | CORR | CIGR | 09:30 | 09:55 | 09:49 | 55 | 232 | 15 | EXT |  | 0.89 | (c)
1092.626 | 1.651 | 1.651 | -9.824 | -9.824 | 2132 | 2189 | 2189 | 0 | 1651 | 114 |  | CORR | CIGR | 02:44 | 02:54 | 02:54 | 26 | 114 | 14 | EXT | Аномалия находится на отводе. | 0.89 | (c)
1092.917 | 1.942 | 1.909 | -9.533 | -9.566 | 2131 | -2221 | -2142 | 0 | 1909 | 114 |  | CORR | GENE | 02:44 | 03:02 | 03:14 | 62 | 376 | 11 | EXT | Аномалия находится на отводе. | 0.89 | (c)
1124.138 | 10.253 | 10.011 | -0.997 | -1.239 | 2158 | 2182 | 2188 | 12 | 849 | 116 |  | SCC | GENE | 06:20 | 06:24 | 06:25 | 390 | 61 | 33 | EXT | Аномалия находится в зоне сварного шва. | 1.09 | (a)
1135.087 | 9.952 | 7.062 | -1.533 | -4.423 | 2105 | -2191 | 2199 | 0 | 897 | 117 |  | CORR | GENE | 06:16 | 06:42 | 06:31 | 3526 | 189 | 10 | EXT |  | 0.98 | (c)
1135.653 | 10.518 | 10.482 | -0.967 | -1.003 | 1822 | 1993 | 1953 | 146 | 889 | 117 |  | CORR | GENE | 05:30 | 05:58 | 05:51 | 114 | 262 | 10 | EXT |  | 0.89 | (c)
1136.55 | 11.415 | 11.393 | -0.07 | -0.092 | 1682 | 1742 | 1744 | 424 | 51 | 117 |  | CORR | CIGR | 05:08 | 05:17 | 05:18 | 41 | 125 | 10 | EXT |  | 0.89 | (c)
1154.115 | 6.615 | 4.895 | -4.665 | -6.385 | -2084 | -2013 | -1998 | 146 | 4458 | 119 |  | CORR | GENE | 05:46 | 05:57 | 05:60 | 1927 | 173 | 11 | EXT | Аномалия находится на упругопластическом изгибе: R=448 D, максимальное растяжение на 3.2 час. | 0.98 | (c)
1166.129 | 7.349 | 7.316 | -3.536 | -3.569 | 1757 | 1862 | 1937 | 113 | 3506 | 120 |  | CORR | GENE | 06:07 | 06:24 | 06:36 | 63 | 361 | 10 | EXT |  | 0.89 | (c)
1166.383 | 7.603 | 7.448 | -3.282 | -3.437 | 1489 | 1649 | 1592 | 537 | 2982 | 120 |  | CORR | GENE | 05:24 | 05:50 | 05:41 | 455 | 205 | 12 | EXT |  | 0.95 | (c)
1166.736 | 7.956 | 7.925 | -2.929 | -2.96 | 1267 | 1420 | 1420 | 658 | 2917 | 120 |  | CORR | CIGR | 04:48 | 05:13 | 05:13 | 43 | 305 | 12 | EXT |  | 0.89 | (c)
1166.999 | 8.219 | 8.199 | -2.666 | -2.686 | 1638 | 1692 | 1715 | 439 | 2635 | 120 |  | CORR | GENE | 05:48 | 05:57 | 06:00 | 51 | 153 | 10 | EXT |  | 0.89 | (c)
1170.08 | 0.415 | 0.354 | -10.63 | -10.691 | -1695 | -1384 | -1458 | 535 | 354 | 121 |  | CORR | GENE | 07:19 | 08:10 | 07:58 | 125 | 475 | 11 | EXT |  | 0.9 | (c)
1182.047 | 1.337 | 1.1 | -9.833 | -10.07 | 2195 | 2210 | 2227 | 0 | 1100 | 122 |  | LWAN | GENE | 04:52 | 04:54 | 04:57 | 438 | 64 |  | EXT | Эквивалент потери металла 10%. |  | (c)
1309.358 | 10.603 | 10.546 | -0.917 | -0.974 | -2219 | -2096 | -2078 | 1937 | 732 | 133 |  | ARTD | GENE | 03:17 | 03:37 | 03:40 | 242 | 282 |  | EXT | Наплавка. |  | (c)
1343.489 | 0.549 | 0.019 | -10.261 | -10.791 | 1174 | 1220 | 1224 | 956 | 19 | 137 |  | CORR | GENE | 05:49 | 05:57 | 05:57 | 639 | 100 | 8 | EXT |  | 0.93 | (c)
1345.992 | 3.052 | 2.875 | -7.758 | -7.935 | 1135 | 1158 | 1151 | 1064 | 2875 | 137 |  | CORR | AXGR | 05:43 | 05:47 | 05:46 | 290 | 31 | 9 | EXT |  | 0.91 | (c)
1351.408 | 8.468 | 8.379 | -2.342 | -2.431 | 1730 | 1751 | 1753 | 455 | 2234 | 137 |  | SCC | AXGR | 07:19 | 07:22 | 07:23 | 197 | 45 | 38 | EXT |  | 1.12 | (a)
1352.487 | 9.547 | 9.301 | -1.263 | -1.509 | 1684 | 1719 | 1711 | 493 | 1213 | 137 |  | SCC | GENE | 07:12 | 07:17 | 07:16 | 296 | 54 | 33 | EXT |  | 1.07 | (a)
1354.782 | 1.032 | 0.328 | -10.433 | -11.137 | 1795 | 1846 | 1835 | 357 | 328 | 138 |  | SCC | GENE | 07:16 | 07:24 | 07:22 | 1483 | 79 | 10 | EXT |  | 1 | (b)
1376.73 | 0 | -0.02 | -11.47 | -11.49 | 1017 | 1594 | 1403 | 442 |  | 140 | Нарушение формы кольцевого шва | GWAN |  | 03:44 | 05:17 | 04:47 | 0 | 772 |  | EXT | Нарушение формы кольцевого шва |  | (c)
1381.943 | 5.213 | 5.036 | -6.257 | -6.434 | -2162 | -2148 | -2135 | 68 | 5036 | 140 |  | SCC | GENE | 07:11 | 07:14 | 07:16 | 389 | 55 | 20 | EXT | Аномалия находится в зоне сварного шва. | 1 | (b)
1381.944 | 5.214 | 5.01 | -6.256 | -6.46 | -2166 | -2148 | -2143 | 64 | 5010 | 140 |  | CORR | AXGR | 07:11 | 07:13 | 07:14 | 419 | 47 | 11 | EXT |  | 0.94 | (c)
1382.798 | 6.068 | 5.861 | -5.402 | -5.609 | -2163 | -2141 | -2127 | 68 | 5092 | 140 |  | SCC | GENE | 07:11 | 07:15 | 07:17 | 517 | 71 | 15 | EXT | Аномалия находится в зоне сварного шва. | 1 | (b)
1382.798 | 6.068 | 5.907 | -5.402 | -5.563 | -2166 | -2141 | -2133 | 64 | 5102 | 140 |  | CORR | GENE | 07:11 | 07:15 | 07:16 | 461 | 66 | 9 | EXT |  | 0.93 | (c)
1412.847 | 1.967 | 1.815 | -9.458 | -9.61 | 1914 | 1993 | 1982 | 180 | 1815 | 143 |  | GOUG | GENE | 05:11 | 05:24 | 05:22 | 619 | 137 | 11 | EXT | Аномалия находится на отводе. Зона задиров. |  | (c)
1433.536 | 0.126 | 0.02 | -11.099 | -11.205 | 2116 | 2161 | 2155 | 37 | 20 | 145 |  | CORR | GENE | 05:45 | 05:52 | 05:51 | 602 | 78 | 9 | EXT |  | 0.94 | (c)
1501.76 | 3.535 | 3.5 | -7.85 | -7.885 | -1537 | -1461 | -1464 | 694 | 3500 | 151 |  | ARTD | GENE | 09:03 | 09:15 | 09:15 | 121 | 146 |  | EXT | Наплавка. |  | (c)
1502.99 | 4.765 | 4.733 | -6.62 | -6.652 | -1540 | -1461 | -1480 | 690 | 4733 | 151 |  | ARTD | GENE | 09:02 | 09:15 | 09:12 | 102 | 120 |  | EXT | Наплавка. |  | (c)
1572.341 | 8.211 | 8.193 | -3.044 | -3.062 | 302 | 358 | 358 | 302 | 3027 | 157 |  | CORR | CIGR | 03:22 | 03:32 | 03:31 | 35 | 111 | 10 | EXT | Аномалия находится на упругопластическом изгибе: R=825 D, максимальное растяжение на 11.8 час. | 0.89 | (c)
1664.9 | 0 | -0.016 | -2.27 | -2.286 | 1669 | 1881 | 1938 | 23 |  | 166 | Нарушение формы кольцевого шва | GWAN |  | 03:29 | 04:03 | 04:12 | 0 | 539 |  | EXT | Нарушение формы кольцевого шва |  | (c)
1664.9 | 0 | -0.023 | -2.27 | -2.293 | -894 | -797 | -733 | 572 |  | 166 | Нарушение формы кольцевого шва | GWAN |  | 08:35 | 08:51 | 09:01 | 0 | 322 |  | EXT | Нарушение формы кольцевого шва |  | (c)
1720.826 | 11.226 | 11.098 | -0.024 | -0.152 | 1236 | 1384 | 1383 | 700 | 10 | 171 |  | CORR | GENE | 05:42 | 06:06 | 06:06 | 142 | 295 | 13 | EXT |  | 0.9 | (c)
1838.668 | 3.768 | 3.718 | -7.647 | -7.697 | -1889 | -1680 | -1714 | 342 | 3718 | 182 |  | GOUG | GENE | 07:57 | 08:30 | 08:25 | 222 | 349 | 6 | EXT | Задир. Аномалия находится на упругопластическом изгибе: R=412 D, максимальное растяжение на 7 час. |  | (c)
1846.05 | 11.15 | 10.082 | -0.265 | -1.333 | 2160 | 2183 | 2184 | 21 | 77 | 182 |  | CORR | GENE | 06:50 | 06:54 | 06:54 | 1256 | 50 | 10 | EXT | Аномалия находится на упругопластическом изгибе: R=853 D, максимальное растяжение на 6.9 час. | 0.96 | (c)
1857.916 | 0.321 | 0.192 | -11.014 | -11.143 | -29 | 11 | 2 | 0 | 192 | 184 |  | LWAN | GENE | 02:40 | 02:46 | 02:45 | 421 | 63 |  | EXT | Эквивалент потери металла 11%. Аномалия находится на отводе. |  | (c)
1903.05 | 0 | 0 | -7.66 | -7.66 | -254 | 28 | 27 | 0 | 0 | 188 | Непровар / утяжина | GWAN |  | 02:08 | 02:53 | 02:53 | 0 | 561 | 11 | INT | Непровар / утяжина Аномалия находится на отводе. |  | (c)
1905.38 | 2.33 | 2.021 | -5.33 | -5.639 | -40 | -23 | -30 | 20 | 2021 | 188 |  | LWAN | AXGR | 02:42 | 02:45 | 02:44 | 384 | 20 |  | EXT | Эквивалент потери металла 13%. Аномалия находится на отводе. |  | (c)
1911.98 | 1.27 | 1.208 | -2.42 | -2.482 | -2228 | -2215 | -2214 | 3 | 1208 | 189 |  | LWAN | AXGR | 08:48 | 08:50 | 08:50 | 160 | 27 |  | EXT | Эквивалент потери металла 13%. |  | (c)
1916.035 | 1.635 | 1.63 | -9.815 | -9.82 | 1096 | 1290 | 1225 | 877 | 1630 | 190 |  | CORR | CIGR | 05:54 | 06:25 | 06:14 | 30 | 257 | 10 | EXT |  | 0.89 | (c)
1917.396 | 2.996 | 2.992 | -8.454 | -8.458 | 836 | 908 | 888 | 836 | 2992 | 190 |  | CORR | CIGR | 05:12 | 05:23 | 05:20 | 22 | 104 | 14 | EXT |  | 0.89 | (c)
1975.032 | 4.552 | 4.202 | -6.583 | -6.933 | 922 | 1376 | 1451 | 251 | 4202 | 195 |  | WRIN | GENE | 04:43 | 05:56 | 06:08 | 759 | 1058 | 1.1 | N/A | Высота гофр: 16 мм (1,1%). Длина волны: 391 мм |  | (c)
1994.19 | 1.26 | 1.24 | -9.98 | -10 | 428 | 462 | 465 | 428 | 1240 | 197 |  | ARTD | CIGR | 08:18 | 08:24 | 08:24 | 36 | 74 |  | EXT | Аномалия находится на отводе. Наплавка. |  | (c)
1995.097 | 2.167 | 2.139 | -9.073 | -9.101 | 293 | 363 | 354 | 293 | 2139 | 197 |  | ARTD | GENE | 07:56 | 08:08 | 08:06 | 61 | 124 |  | EXT | Аномалия находится на отводе. Наплавка. |  | (c)
2139.895 | 0 | 0 | -11.48 | -11.48 | 1208 | 1467 | 1511 | 416 | 0 | 210 | Смещение кромок | GWAN |  | 03:04 | 03:46 | 03:53 | 0 | 607 | 26 | EXT | Смещение кромок Наружу Величина смещения - 4.1 мм. Аномалия находится на упругопластическом изгибе: R=775 D, максимальное растяжение на 7.5 час. |  | (c)
2139.895 | 0 | 0 | -11.48 | -11.48 | -1866 | -1710 | -1615 | 364 | 0 | 210 | Смещение кромок | GWAN |  | 06:48 | 07:13 | 07:28 | 0 | 502 | 26 | EXT | Смещение кромок Наружу Величина смещения - 4.1 мм. Аномалия находится на упругопластическом изгибе: R=775 D, максимальное растяжение на 7.5 час. |  | (c)
2150.566 | 10.671 | 10.537 | -0.809 | -0.943 | 2135 | 2168 | 2189 | 0 | 142 | 210 |  | SCC | GENE | 05:33 | 05:39 | 05:42 | 801 | 108 | 34 | EXT | Аномалия находится в зоне сварного шва. Аномалия находится на упругопластическом изгибе: R=1059 D, максимальное растяжение на 10.8 час. | 1.16 | (a)
2151.375 | 0 | -0.028 | -11.5 | -11.528 | -1033 | -423 | -695 | 357 |  | 211 | Нарушение формы кольцевого шва | GWAN |  | 06:40 | 08:18 | 07:34 | 0 | 676 |  | EXT | Нарушение формы кольцевого шва Аномалия находится на упругопластическом изгибе: R=683 D, максимальное растяжение на 11.3 час. |  | (c)
2151.375 | 0 | -0.033 | -11.5 | -11.533 | 167 | 286 | 295 | 167 |  | 211 | Нарушение формы кольцевого шва | GWAN |  | 09:54 | 10:13 | 10:14 | 0 | 255 |  | EXT | Нарушение формы кольцевого шва Аномалия находится на упругопластическом изгибе: R=683 D, максимальное растяжение на 11.3 час. |  | (c)
2167.354 | 4.479 | 4.452 | -6.936 | -6.963 | -1467 | -1341 | -1261 | 763 | 4452 | 212 |  | CORR | CIGR | 05:30 | 05:50 | 06:03 | 46 | 413 | 10 | EXT |  | 0.89 | (c)
2214.507 | 6.272 | 6.252 | -3.983 | -4.003 | -1697 | -1649 | -1636 | 534 | 3972 | 216 |  | CORR | CIGR | 07:01 | 07:08 | 07:10 | 31 | 122 | 10 | EXT |  | 0.89 | (c)
2216.147 | 7.912 | 7.9 | -2.343 | -2.355 | 2227 | -2084 | -2124 | 0 | 2328 | 216 |  | CORR | CIGR | 05:34 | 05:58 | 05:52 | 27 | 220 | 10 | EXT |  | 0.89 | (c)
2233.106 | 3.086 | 2.642 | -8.359 | -8.803 | -866 | -702 | -738 | 611 | 2642 | 218 |  | SCC | GENE | 06:46 | 07:12 | 07:06 | 714 | 255 | 15 | EXT | Аномалия находится на упругопластическом изгибе: R=431 D, максимальное растяжение на 0.3 час. | 1 | (b)
2233.836 | 3.816 | 3.67 | -7.629 | -7.775 | -739 | -688 | -684 | 630 | 3670 | 218 |  | SCC | GENE | 07:06 | 07:14 | 07:15 | 495 | 109 | 30 | EXT | Аномалия находится на упругопластическом изгибе: R=470 D, максимальное растяжение на 0.2 час. | 1.05 | (a)
2248.174 | 6.709 | 6.63 | -4.831 | -4.91 | 623 | 664 | 656 | 623 | 4680 | 219 |  | CORR | GENE | 04:30 | 04:37 | 04:36 | 230 | 65 | 13 | EXT | Аномалия находится на отводе. | 0.92 | (c)
2250.42 | 8.955 | 8.882 | -2.585 | -2.658 | 628 | 653 | 654 | 628 | 2543 | 219 |  | CORR | GENE | 04:31 | 04:35 | 04:35 | 115 | 52 | 11 | EXT | Аномалия находится на отводе. | 0.89 | (c)
2251.93 | 10.465 | 10.44 | -1.075 | -1.1 | 296 | 379 | 391 | 296 | 1062 | 219 |  | CORR | CIGR | 03:38 | 03:51 | 03:53 | 38 | 190 | 12 | EXT | Аномалия находится на отводе. | 0.89 | (c)
2265.472 | 1.682 | 1.657 | -9.648 | -9.673 | -1161 | -1089 | -981 | 801 | 1657 | 221 |  | CORR | GENE | 06:58 | 07:10 | 07:27 | 49 | 361 | 10 | EXT |  | 0.89 | (c)
2269.787 | 5.997 | 5.926 | -5.333 | -5.404 | -1124 | -1107 | -1109 | 1094 | 5284 | 221 | Металлургический дефект | MIAN | AXGR | 07:04 | 07:07 | 07:07 | 120 | 30 |  | EXT | Металлургический дефект Эквивалент потери металла 11%. |  | (c)
2284.544 | 9.424 | 9.314 | -2.036 | -2.146 | -1596 | -1579 | -1577 | 634 | 1928 | 222 |  | CORR | AXGR | 07:58 | 08:01 | 08:02 | 218 | 39 | 15 | EXT |  | 0.92 | (c)
2285.747 | 10.627 | 10.181 | -0.833 | -1.279 | -2112 | -2084 | -2083 | 119 | 676 | 222 |  | SCC | GENE | 06:35 | 06:40 | 06:40 | 603 | 57 | 26 | EXT |  | 1 | (a)
2286.363 | 11.243 | 9.41 | -0.217 | -2.05 | -2211 | -2207 | -2123 | 19 | 166 | 222 |  | CORR | GENE | 06:19 | 06:20 | 06:33 | 1884 | 177 | 14 | EXT |  | 1.01 | (b)
2331.627 | 10.702 | 10.58 | -0.493 | -0.615 | 1775 | 1790 | 1796 | 414 | 311 | 226 |  | CORR | AXGR | 07:33 | 07:35 | 07:36 | 304 | 42 | 11 | EXT |  | 0.92 | (c)
2354.086 | 10.481 | 10.422 | -0.979 | -1.038 | 1686 | 1835 | 1929 | 58 | 947 | 228 |  | CORR | GENE | 03:15 | 03:39 | 03:55 | 91 | 487 | 10 | EXT |  | 0.89 | (c)
2354.197 | 10.592 | 10.524 | -0.868 | -0.936 | 1265 | 1506 | 1424 | 647 | 843 | 228 |  | CORR | GENE | 02:07 | 02:46 | 02:33 | 93 | 318 | 10 | EXT |  | 0.89 | (c)
2354.579 | 10.974 | 10.943 | -0.486 | -0.517 | 1410 | 1554 | 1515 | 611 | 471 | 228 |  | CORR | CIGR | 02:31 | 02:54 | 02:48 | 46 | 210 | 10 | EXT |  | 0.89 | (c)
2364.268 | 9.203 | 9.189 | -2.057 | -2.071 | -891 | -805 | -835 | 780 | 2043 | 229 |  | CORR | CIGR | 06:53 | 07:07 | 07:02 | 28 | 111 | 10 | EXT |  | 0.89 | (c)
2374.226 | 7.901 | 7.826 | -3.614 | -3.689 | 849 | 902 | 912 | 849 | 3582 | 230 |  | ARTD | GENE | 01:36 | 01:45 | 01:46 | 107 | 126 |  | EXT | Наплавка. |  | (c)
2374.95 | 8.625 | 8.609 | -2.89 | -2.906 | -1196 | -1019 | -1091 | 985 | 2850 | 230 |  | CORR | GENE | 08:06 | 08:35 | 08:23 | 56 | 211 | 10 | EXT |  | 0.89 | (c)
2394.443 | 5.063 | 5.039 | -6.382 | -6.406 | 1336 | 1509 | 1463 | 640 | 5039 | 232 |  | CORR | GENE | 06:10 | 06:38 | 06:31 | 70 | 255 | 10 | EXT |  | 0.89 | (c)
2404.843 | 4.018 | 3.963 | -7.442 | -7.497 | -1574 | -814 | -1119 | 657 | 3963 | 233 |  | CORR | GENE | 07:29 | 09:31 | 08:42 | 137 | 909 | 10 | EXT |  | 0.9 | (c)
2405.472 | 4.647 | 4.633 | -6.813 | -6.827 | -1978 | -1845 | -1831 | 253 | 4633 | 233 |  | CORR | CIGR | 06:23 | 06:45 | 06:47 | 31 | 293 | 11 | EXT |  | 0.89 | (c)
2406.977 | 6.152 | 6.139 | -5.308 | -5.321 | -1693 | -1588 | -1584 | 537 | 5287 | 233 |  | CORR | CIGR | 07:09 | 07:26 | 07:27 | 34 | 219 | 10 | EXT |  | 0.89 | (c)
2407.275 | 6.45 | 6.375 | -5.01 | -5.085 | -1325 | -1033 | -1051 | 778 | 4941 | 233 |  | CORR | GENE | 08:09 | 08:56 | 08:53 | 144 | 547 | 10 | EXT |  | 0.9 | (c)
2452.786 | 8.371 | 8.331 | -1.779 | -1.819 | -1861 | -1766 | -1783 | 369 | 1768 | 237 |  | CORR | GENE | 05:52 | 06:08 | 06:05 | 51 | 156 | 11 | EXT |  | 0.89 | (c)
2473.787 | 7.667 | 7.656 | -3.773 | -3.784 | -1469 | -1405 | -1353 | 762 | 3719 | 239 |  | CORR | GENE | 06:54 | 07:04 | 07:12 | 65 | 231 | 10 | EXT |  | 0.89 | (c)
2474.43 | 8.31 | 8.264 | -3.13 | -3.176 | 2066 | 2077 | 2079 | 139 | 3073 | 239 |  | CORR | AXGR | 04:24 | 04:26 | 04:26 | 103 | 25 | 10 | EXT |  | 0.89 | (c)
2475.047 | 8.927 | 8.556 | -2.513 | -2.884 | -1236 | -1202 | -1193 | 995 | 2219 | 239 |  | CORR | GENE | 07:31 | 07:37 | 07:38 | 665 | 86 | 11 | EXT |  | 0.95 | (c)
2488.978 | 11.418 | 11.341 | -0.107 | -0.184 | -1091 | -1059 | -1066 | 1040 | 8 | 240 |  | CORR | GENE | 08:54 | 08:59 | 08:58 | 176 | 51 | 9 | EXT |  | 0.9 | (c)
2489.085 | 0 | -0.029 | -11.38 | -11.409 | -1472 | -1407 | -1315 | 758 |  | 241 | Нарушение формы кольцевого шва | GWAN |  | 07:32 | 07:43 | 07:58 | 0 | 315 |  | EXT | Нарушение формы кольцевого шва |  | (c)
2540.275 | 0 | 0 | -5.655 | -5.655 | -2111 | -2018 | -2026 | 119 | 0 | 244а | Непровар / утяжина | GWAN |  | 05:45 | 06:00 | 05:59 | 0 | 171 | 10 | INT | Непровар / утяжина |  | (c)
2540.275 | 0 | -0.037 | -5.655 | -5.692 | -1214 | -901 | -1002 | 789 |  | 244а | Нарушение формы кольцевого шва | GWAN |  | 08:10 | 09:01 | 08:44 | 0 | 425 |  | EXT | Нарушение формы кольцевого шва |  | (c)
2566.639 | 9.344 | 9.33 | -2.156 | -2.17 | -1652 | -1553 | -1566 | 578 | 2145 | 246 |  | CORR | CIGR | 07:55 | 08:11 | 08:09 | 25 | 172 | 10 | EXT |  | 0.89 | (c)
2636.621 | 0.126 | 0.108 | -9.584 | -9.602 | -1195 | -1135 | -1122 | 1035 | 108 | 253 |  | CORR | CIGR | 07:04 | 07:14 | 07:16 | 34 | 146 | 10 | EXT |  | 0.89 | (c)
2637.277 | 0.782 | 0.763 | -8.928 | -8.947 | -863 | -802 | -819 | 774 | 763 | 253 |  | CORR | CIGR | 07:58 | 08:07 | 08:05 | 26 | 89 | 12 | EXT |  | 0.89 | (c)
2702.494 | 10.904 | 10.789 | -0.391 | -0.506 | -1931 | -1872 | -1839 | 300 | 365 | 258 |  | CORR | GENE | 04:21 | 04:30 | 04:36 | 141 | 183 | 11 | EXT |  | 0.9 | (c)
2711.254 | 8.369 | 8.304 | -3.061 | -3.126 | 1398 | 1495 | 1514 | 600 | 3013 | 259 |  | GOUG | GENE | 04:22 | 04:38 | 04:41 | 113 | 232 | 8 | EXT | Задир. |  | (c)
2714.315 | 0 | -0.026 | -11.665 | -11.691 | -1023 | -400 | -580 | 137 |  | 260 | Нарушение формы кольцевого шва | GWAN |  | 02:12 | 03:53 | 03:24 | 0 | 886 |  | EXT | Нарушение формы кольцевого шва |  | (c)
2725.986 | 0.006 | 0.006 | -2.579 | -2.579 | 1421 | -1273 | -2118 | 0 | 6 | 261 |  | CORR | GENE | 03:26 | 08:11 | 05:55 | 63 | 1844 | 15 | EXT |  | 0.89 | (c)
2726.316 | 0.336 | 0.202 | -2.249 | -2.383 | 1265 | 1697 | 1697 | 102 | 202 | 261 |  | CORR | GENE | 03:01 | 04:10 | 04:10 | 187 | 863 | 15 | EXT |  | 0.91 | (c)
2728.565 | 0 | -0.034 | -2.19 | -2.224 | 1584 | 2155 | 2064 | 1584 |  | 262 | Нарушение формы кольцевого шва | GWAN |  | 00:20 | 01:52 | 01:37 | 0 | 960 |  | EXT | Нарушение формы кольцевого шва |  | (c)
2728.565 | 0 | 0 | -2.19 | -2.19 | -1232 | -1035 | -932 | 631 | 0 | 262 | Смещение кромок | GWAN |  | 04:45 | 05:17 | 05:34 | 0 | 601 | 28 | EXT | Смещение кромок Наружу Величина смещения - 4.4 мм. |  | (c)
2730.755 | 0 | -0.068 | -6.225 | -6.293 | -442 | 226 | 8 | 0 |  | 263 | Нарушение формы кольцевого шва | GWAN |  | 10:26 | 00:14 | 11:38 | 0 | 898 |  | EXT | Нарушение формы кольцевого шва |  | (c)
2730.755 | 0 | -0.058 | -6.225 | -6.283 | 758 | 1466 | 1310 | 370 |  | 263 | Нарушение формы кольцевого шва | GWAN |  | 01:39 | 03:34 | 03:08 | 0 | 1103 |  | EXT | Нарушение формы кольцевого шва |  | (c)
2780.655 | 0 | -0.055 | -11.42 | -11.475 | 205 | 482 | 399 | 205 |  | 268 | Нарушение формы кольцевого шва | GWAN |  | 01:14 | 01:59 | 01:45 | 0 | 388 |  | EXT | Нарушение формы кольцевого шва |  | (c)
2788.442 | 7.787 | 7.743 | -3.633 | -3.677 | 1055 | 1145 | 1141 | 1003 | 3587 | 268 |  | CORR | GENE | 03:31 | 03:46 | 03:45 | 90 | 172 | 10 | EXT |  | 0.89 | (c)
2803.42 | 0 | -0.04 | -11.415 | -11.455 | -1558 | -1073 | -1070 | 581 |  | 270 | Нарушение формы кольцевого шва | GWAN |  | 07:05 | 08:24 | 08:24 | 0 | 976 |  | EXT | Нарушение формы кольцевого шва |  | (c)
2839.531 | 1.816 | 0.499 | -9.534 | -10.851 | -1132 | -1061 | -1010 | 888 | 499 | 273 |  | CORR | GENE | 07:33 | 07:44 | 07:52 | 3242 | 244 | 11 | EXT |  | 0.99 | (c)
2936.808 | 8.583 | 8.527 | -2.782 | -2.838 | -1316 | -1224 | -1262 | 914 | 2632 | 283 | Металлургический дефект | MIAN | GENE | 07:20 | 07:35 | 07:29 | 206 | 109 |  | INT | Металлургический дефект Эквивалент потери металла 10%. Аномалия находится на упругопластическом изгибе: R=324 D, максимальное растяжение на 0 час. |  | (c)
2964.37 | 2.255 | 2.209 | -9.27 | -9.316 | 1163 | 1176 | 1176 | 1042 | 2209 | 286 |  | CORR | AXGR | 03:41 | 03:44 | 03:44 | 109 | 25 | 10 | EXT |  | 0.89 | (c)
2965.335 | 3.22 | 3.104 | -8.305 | -8.421 | 1421 | 1471 | 1464 | 723 | 3104 | 286 |  | CORR | GENE | 04:23 | 04:31 | 04:30 | 188 | 86 | 13 | EXT |  | 0.91 | (c)
2965.431 | 3.316 | 3.23 | -8.209 | -8.295 | 768 | 888 | 990 | 768 | 3230 | 286 |  | CORR | GENE | 02:38 | 02:57 | 03:13 | 116 | 444 | 15 | EXT |  | 0.9 | (c)
2965.704 | 3.589 | 3.573 | -7.936 | -7.952 | 1008 | 1053 | 1058 | 1008 | 3573 | 286 |  | CORR | CIGR | 03:16 | 03:24 | 03:24 | 25 | 100 | 12 | EXT |  | 0.89 | (c)
3027.301 | 8.261 | 8.158 | -3.139 | -3.242 | 2096 | 2117 | 2123 | 81 | 3015 | 291 |  | SCC | GENE | 06:53 | 06:56 | 06:57 | 227 | 53 | 31 | EXT | Аномалия находится в зоне сварного шва. | 1.01 | (a)
3109.547 | 11.367 | 11.309 | -0.148 | -0.206 | 1363 | 1691 | 1669 | 255 | 74 | 298 |  | CORR | GENE | 03:54 | 04:47 | 04:44 | 132 | 613 | 10 | EXT |  | 0.9 | (c)
3113.335 | 0.315 | 0.066 | -6.805 | -7.054 | 2170 | 2190 | 2191 | 18 | 66 | 300 |  | CORR | AXGR | 07:49 | 07:52 | 07:52 | 3511 | 42 | 11 | EXT |  | 0.99 | (c)
3176.105 | 11.405 | 11.315 | -0.04 | -0.13 | 2139 | -2033 | -1992 | 0 | 10 | 307 |  | CORR | GENE | 05:21 | 06:08 | 06:14 | 120 | 660 | 12 | EXT | Аномалия находится на упругопластическом изгибе: R=459 D, максимальное растяжение на 6.8 час. | 0.9 | (c)
3264.49 | 9.005 | 8.988 | -2.325 | -2.342 | -871 | -766 | -766 | 662 | 2312 | 315 |  | CORR | CIGR | 07:02 | 07:19 | 07:19 | 30 | 209 | 10 | EXT |  | 0.89 | (c)
3300.767 | 11.212 | 11.17 | -0.118 | -0.16 | -1417 | 630 | 771 | 729 | 92 | 318 |  | ARTD | GENE | 10:32 | 04:02 | 16:25 | 68 | 4377 |  | EXT | Эквивалент потери металла 10%. |  | (c)
3374.393 | 6.968 | 6.902 | -4.402 | -4.468 | -2163 | -2140 | -2145 | 67 | 4302 | 325 | Металлургический дефект | MIAN | AXGR | 06:27 | 06:30 | 06:29 | 166 | 36 |  | INT | Металлургический дефект Эквивалент потери металла 10%. |  | (c)
3390.21 | 0 | -0.062 | -11.47 | -11.532 | 189 | 382 | 374 | 189 |  | 327 | Нарушение формы кольцевого шва | GWAN |  | 00:12 | 00:43 | 00:41 | 0 | 369 |  | EXT | Нарушение формы кольцевого шва |  | (c)
3412.16 | 10.48 | 10.396 | -0.795 | -0.879 | 1062 | 1074 | 1073 | 1062 | 738 | 328 |  | CORR | AXGR | 04:58 | 05:00 | 05:00 | 141 | 22 | 9 | EXT |  | 0.9 | (c)
3445.587 | 9.762 | 9.747 | -1.483 | -1.498 | 1865 | 1910 | 1911 | 274 | 1463 | 331 |  | GOUG | CIGR | 02:07 | 02:15 | 02:15 | 35 | 92 | 10 | EXT | Задир. |  | (c)
3482.507 | 1.527 | 1.309 | -9.908 | -10.126 | 1118 | 1170 | 1186 | 977 | 1309 | 335 |  | GOUG | GENE | 05:04 | 05:13 | 05:15 | 443 | 136 | 10 | EXT | Задир. |  | (c)
3521.178 | 6.878 | 6.848 | -4.387 | -4.417 | -1688 | -1604 | -1560 | 543 | 4324 | 338 |  | CORR | GENE | 05:42 | 05:55 | 06:02 | 93 | 254 | 11 | EXT |  | 0.89 | (c)
3546.733 | 0.398 | 0.38 | -10.917 | -10.935 | -1535 | -1382 | -1411 | 695 | 380 | 341 |  | CORR | GENE | 07:45 | 08:09 | 08:05 | 77 | 249 | 13 | EXT |  | 0.89 | (c)
3565.637 | 7.987 | 7.976 | -3.543 | -3.554 | 1457 | 1520 | 1553 | 581 | 3449 | 342 |  | CORR | GENE | 04:22 | 04:33 | 04:38 | 105 | 192 | 11 | EXT |  | 0.89 | (c)
3571.881 | 2.701 | 2.69 | -7.384 | -7.395 | 231 | 294 | 289 | 231 | 2690 | 343 |  | CORR | CIGR | 02:39 | 02:50 | 02:49 | 25 | 116 | 10 | EXT |  | 0.89 | (c)
3624.525 | 11.055 | 11.025 | -0.02 | -0.05 | -1422 | -1255 | -1296 | 1171 | 6 | 347 |  | CORR | CIGR | 04:37 | 05:04 | 04:57 | 44 | 251 | 10 | EXT |  | 0.89 | (c)
3633.178 | 8.633 | 7.972 | -2.982 | -3.643 | -1102 | -860 | -941 | 780 | 2847 | 348 |  | GOUG | GENE | 08:06 | 08:45 | 08:32 | 796 | 323 | 7 | EXT | Зона задиров. |  | (c)
3662.666 | 3.931 | 3.912 | -7.624 | -7.643 | 934 | 1015 | 1005 | 934 | 3912 | 351 |  | CORR | CIGR | 05:19 | 05:32 | 05:31 | 37 | 143 | 11 | EXT |  | 0.89 | (c)
3719.746 | 4.876 | 4.869 | -6.564 | -6.571 | -1599 | -1513 | -1527 | 632 | 4869 | 356 |  | CORR | CIGR | 08:52 | 09:06 | 09:04 | 20 | 144 | 12 | EXT |  | 0.89 | (c)
3721.361 | 6.491 | 6.476 | -4.949 | -4.964 | 731 | 855 | 831 | 731 | 4937 | 356 |  | CORR | CIGR | 03:08 | 03:28 | 03:24 | 27 | 200 | 10 | EXT |  | 0.89 | (c)
3721.744 | 6.874 | 6.813 | -4.566 | -4.627 | 974 | 1082 | 1044 | 974 | 4540 | 356 |  | CORR | GENE | 03:47 | 04:05 | 03:59 | 87 | 140 | 11 | EXT |  | 0.89 | (c)
3721.752 | 6.882 | 6.876 | -4.558 | -4.564 | -1550 | -1442 | -1452 | 681 | 4540 | 356 |  | CORR | CIGR | 09:00 | 09:17 | 09:16 | 24 | 195 | 11 | EXT |  | 0.89 | (c)
3733.077 | 6.767 | 6.754 | -4.568 | -4.581 | 2201 | -2196 | -2200 | 0 | 4546 | 357 |  | CORR | CIGR | 04:24 | 04:35 | 04:34 | 35 | 119 | 14 | EXT |  | 0.89 | (c)
3763.229 | 3.399 | 3.385 | -8.081 | -8.095 | -1898 | -1827 | -1825 | 332 | 3385 | 360 |  | CORR | CIGR | 04:21 | 04:32 | 04:33 | 30 | 148 | 10 | EXT |  | 0.89 | (c)
3795.235 | 1.61 | 1.588 | -9.91 | -9.932 | 1085 | 1154 | 1183 | 949 | 1588 | 363 |  | CORR | CIGR | 05:19 | 05:30 | 05:35 | 44 | 196 | 9 | EXT |  | 0.89 | (c)
3818.26 | 1.665 | 1.654 | -9.015 | -9.026 | 432 | 726 | 617 | 432 | 1654 | 365а |  | CORR | GENE | 11:34 | 00:22 | 12:04 | 59 | 371 | 11 | EXT |  | 0.89 | (c)
3818.547 | 1.952 | 1.942 | -8.728 | -8.738 | 1431 | 1505 | 1546 | 569 | 1942 | 365а |  | CORR | CIGR | 02:16 | 02:28 | 02:34 | 28 | 231 | 15 | EXT |  | 0.89 | (c)
3827.275 | 0 | -0.033 | -11.285 | -11.318 | 935 | 1404 | 1270 | 624 |  | 366 | Нарушение формы кольцевого шва | GWAN |  | 02:31 | 03:46 | 03:25 | 0 | 672 |  | EXT | Нарушение формы кольцевого шва |  | (c)
3827.275 | 0 | -0.051 | -11.285 | -11.336 | -788 | -35 | -11 | 0 |  | 366 | Нарушение формы кольцевого шва | GWAN |  | 09:53 | 11:54 | 11:58 | 0 | 1554 |  | EXT | Нарушение формы кольцевого шва |  | (c)
3835.308 | 8.033 | 8.012 | -3.252 | -3.273 | -179 | -121 | -119 | 58 | 3242 | 366 |  | CORR | CIGR | 11:31 | 11:40 | 11:41 | 31 | 121 | 9 | EXT |  | 0.89 | (c)
3835.461 | 8.186 | 8.162 | -3.099 | -3.123 | -182 | -130 | -125 | 67 | 3081 | 366 |  | CORR | CIGR | 11:30 | 11:39 | 11:40 | 42 | 116 | 15 | EXT |  | 0.89 | (c)
3923.546 | 8.011 | 7.999 | -3.239 | -3.251 | -1479 | -1427 | -1412 | 752 | 3225 | 374 |  | CORR | CIGR | 06:46 | 06:54 | 06:57 | 26 | 133 | 10 | EXT |  | 0.89 | (c)
4072.032 | 9.067 | 9.061 | -2.118 | -2.124 | -1205 | -969 | -1044 | 883 | 1905 | 387 |  | CORR | GENE | 07:49 | 08:27 | 08:15 | 219 | 322 | 10 | EXT |  | 0.91 | (c)
4084.673 | 10.523 | 10.496 | -0.652 | -0.679 | -951 | -834 | -841 | 730 | 638 | 388 |  | CORR | CIGR | 07:54 | 08:13 | 08:12 | 41 | 221 | 10 | EXT |  | 0.89 | (c)
4116.654 | 8.839 | 8.763 | -2.601 | -2.677 | 1906 | 1985 | 2000 | 136 | 2585 | 391 |  | CORR | GENE | 05:03 | 05:15 | 05:18 | 92 | 189 | 10 | EXT |  | 0.89 | (c)
4230.368 | 8.983 | 8.951 | -2.457 | -2.489 | 2040 | 2107 | 2123 | 25 | 2444 | 402 |  | CORR | CIGR | 05:53 | 06:04 | 06:06 | 45 | 166 | 10 | EXT |  | 0.89 | (c)
4289.259 | 11.194 | 11.127 | -0.071 | -0.138 | -1933 | -1565 | -1630 | 297 | 10 | 407 |  | CORR | GENE | 07:29 | 08:28 | 08:18 | 128 | 607 | 13 | EXT |  | 0.9 | (c)
4313.31 | 1.24 | 1.079 | -10.025 | -10.186 | 2184 | 2203 | 2201 | 13 | 1079 | 410 |  | LWAN | AXGR | 05:43 | 05:46 | 05:46 | 676 | 34 |  | EXT | Эквивалент потери металла 10%. |  | (c)
4323.075 | 11.005 | 10.965 | -0.26 | -0.3 | 1162 | 1181 | 1181 | 1030 | 204 | 410 |  | CORR | AXGR | 02:58 | 03:01 | 03:01 | 96 | 38 | 11 | EXT |  | 0.89 | (c)
4332.804 | 9.469 | 9.444 | -1.447 | -1.472 | 1650 | 1684 | 1686 | 508 | 1434 | 411а |  | ARTD | PITT | 03:08 | 03:14 | 03:14 | 38 | 73 |  | EXT | Наплавка. |  | (c)
4334.251 | 0 | 0 | -9.286 | -9.286 | -763 | -339 | -321 | 0 | 0 | 411б | Смещение кромок | GWAN |  | 00:40 | 01:49 | 01:52 | 0 | 885 | 31 | EXT | Смещение кромок Наружу Величина смещения - 4.9 мм. |  | (c)
4343.916 | 0.379 | 0.315 | -5.605 | -5.669 | -1576 | -1555 | -1558 | 1541 | 315 | 412а |  | CORR | AXGR | 07:44 | 07:47 | 07:47 | 143 | 35 | 11 | EXT |  | 0.9 | (c)
4345.862 | 2.325 | 2.305 | -3.659 | -3.679 | -1063 | -1016 | -1013 | 964 | 2305 | 412а |  | CORR | CIGR | 09:07 | 09:14 | 09:15 | 36 | 99 | 11 | EXT |  | 0.89 | (c)
4355.071 | 3.32 | 3.297 | -2.212 | -2.235 | 578 | 694 | 670 | 578 | 2192 | 413аб |  | CORR | CIGR | 05:33 | 05:52 | 05:48 | 43 | 185 | 12 | EXT |  | 0.89 | (c)
4379.942 | 2.711 | 2.699 | -8.373 | -8.385 | -2076 | -2020 | -2023 | 154 | 2699 | 416а |  | CORR | CIGR | 04:29 | 04:38 | 04:38 | 25 | 107 | 11 | EXT |  | 0.89 | (c)
4380.991 | 3.76 | 3.746 | -7.324 | -7.338 | -2095 | -2032 | -2040 | 135 | 3746 | 416а |  | CORR | CIGR | 04:26 | 04:36 | 04:35 | 30 | 111 | 10 | EXT |  | 0.89 | (c)
4383.743 | 6.512 | 6.498 | -4.572 | -4.586 | -2037 | -1939 | -1957 | 193 | 4560 | 416а |  | CORR | CIGR | 04:35 | 04:51 | 04:48 | 26 | 160 | 10 | EXT |  | 0.89 | (c)
4384.046 | 6.815 | 6.561 | -4.269 | -4.523 | -1445 | -1389 | -1410 | 786 | 4126 | 416а |  | CORR | GENE | 06:11 | 06:20 | 06:17 | 397 | 70 | 10 | EXT |  | 0.93 | (c)
4386.18 | 8.949 | 8.939 | -2.135 | -2.145 | -1460 | -1369 | -1361 | 771 | 2107 | 416а |  | CORR | CIGR | 06:08 | 06:23 | 06:24 | 38 | 198 | 11 | EXT |  | 0.89 | (c)
4452.986 | 6.951 | 6.938 | -4.749 | -4.762 | -1208 | -1168 | -1172 | 1135 | 4738 | 422 |  | CORR | CIGR | 07:50 | 07:56 | 07:56 | 24 | 73 | 10 | EXT |  | 0.89 | (c)
4514.903 | 11.588 | 11.544 | -0.107 | -0.151 | 2079 | -2186 | -2157 | 1931 | 70 | 427 |  | CORR | GENE | 10:55 | 11:27 | 11:32 | 81 | 452 | 11 | EXT |  | 0.89 | (c)
4515.11 | 0.1 | 0.077 | -11.58 | -11.603 | 1741 | 1860 | 1895 | 1741 | 77 | 428 |  | CORR | CIGR | 08:25 | 08:44 | 08:50 | 43 | 307 | 12 | EXT |  | 0.89 | (c)
4541.221 | 2.836 | 2.696 | -8.334 | -8.474 | -2115 | -2089 | -2097 | 2078 | 2696 | 430 |  | ARTD | AXGR | 09:37 | 09:41 | 09:40 | 246 | 38 |  | EXT | Вышлифовка глубиной 12%. |  | (c)
4541.222 | 2.837 | 2.687 | -8.333 | -8.483 | -2123 | -2088 | -2098 | 2073 | 2687 | 430 |  | SCC | AXGR | 09:36 | 09:41 | 09:40 | 251 | 51 | 20 | EXT |  | 1 | (b)
4618.355 | 0.355 | 0.317 | -11.1 | -11.138 | 2153 | 2165 | 2167 | 49 | 317 | 437 |  | CORR | AXGR | 06:08 | 06:10 | 06:11 | 141 | 28 | 11 | EXT |  | 0.9 | (c)
4669.784 | 0 | -0.051 | -4.616 | -4.667 | -2190 | -1990 | -1680 | 1170 |  | 441б | Нарушение формы кольцевого шва | GWAN |  | 10:52 | 11:24 | 12:14 | 0 | 1021 |  | EXT | Нарушение формы кольцевого шва Аномалия находится на упругопластическом изгибе: R=251 D, максимальное растяжение на 6.3 час. |  | (c)
4670.789 | 1.005 | 0.98 | -3.611 | -3.636 | 146 | 206 | 245 | 146 | 980 | 441б |  | CORR | CIGR | 05:09 | 05:19 | 05:25 | 40 | 198 | 11 | EXT | Аномалия находится на упругопластическом изгибе: R=243 D, максимальное растяжение на 6.4 час. | 0.86 | (c)
4678.093 | 0.903 | 0.853 | -1.942 | -1.992 | 961 | 1080 | 1188 | 816 | 853 | 442б |  | GOUG | GENE | 00:37 | 00:56 | 01:14 | 193 | 454 | 11 | EXT | Зона задиров. Аномалия находится на упругопластическом изгибе: R=417 D, максимальное растяжение на 7.8 час. |  | (c)
4681.34 | 1.305 | 1.284 | -10.105 | -10.126 | -234 | -138 | -141 | 48 | 1284 | 442в |  | GOUG | CIGR | 01:26 | 01:41 | 01:41 | 36 | 186 | 11 | EXT | Задир. Аномалия находится на упругопластическом изгибе: R=932 D, максимальное растяжение на 7.9 час. |  | (b)
4682.559 | 2.524 | 2.439 | -8.886 | -8.971 | -638 | -248 | -383 | 127 | 2439 | 442в |  | GOUG | GENE | 00:20 | 01:23 | 01:02 | 109 | 511 | 9 | EXT | Зона задиров. |  | (c)
4691.445 | 0 | 0 | -11.285 | -11.285 | 189 | 495 | 879 | 189 | 0 | 443а | Смещение кромок | GWAN |  | 00:40 | 01:29 | 02:31 | 0 | 1380 | 21 | EXT | Смещение кромок Наружу Величина смещения - 3.2 мм. |  | (c)
4691.445 | 0 | -0.004 | -11.285 | -11.289 | 2216 | -2033 | -1977 | 0 |  | 443а | Нарушение формы кольцевого шва | GWAN |  | 06:07 | 06:41 | 06:50 | 0 | 537 |  | EXT | Нарушение формы кольцевого шва |  | (c)
4691.445 | 0 | 0 | -11.285 | -11.285 | -2175 | -2022 | -1769 | 56 | 0 | 443а | Смещение кромок | GWAN |  | 06:18 | 06:43 | 07:24 | 0 | 811 | 26 | EXT | Смещение кромок Наружу Величина смещения - 4.1 мм. |  | (c)
4691.445 | 0 | -0.039 | -11.285 | -11.324 | -812 | -639 | -615 | 419 |  | 443а | Нарушение формы кольцевого шва | GWAN |  | 09:58 | 10:26 | 10:30 | 0 | 393 |  | EXT | Нарушение формы кольцевого шва |  | (c)
4719.806 | 5.621 | 5.612 | -0.744 | -0.753 | -1169 | -1129 | -1114 | 1059 | 733 | 445а |  | CORR | CIGR | 09:07 | 09:13 | 09:16 | 20 | 110 | 12 | EXT |  | 0.89 | (c)
4835.507 | 7.922 | 7.759 | -3.478 | -3.641 | -1668 | -1600 | -1619 | 563 | 2962 | 456 |  | CORR | GENE | 06:56 | 07:06 | 07:03 | 679 | 98 | 10 | EXT |  | 0.95 | (c)
4932.476 | 2.716 | 2.682 | -0.669 | -0.703 | 1742 | 1766 | 1760 | 453 | 526 | 463в |  | CORR | AXGR | 05:16 | 05:20 | 05:19 | 177 | 36 | 13 | EXT |  | 0.91 | (c)
4932.998 | 3.238 | 3.218 | -0.147 | -0.167 | 768 | 890 | 843 | 768 | 139 | 463в |  | CORR | CIGR | 02:39 | 02:59 | 02:51 | 28 | 150 | 10 | EXT |  | 0.89 | (c)
4952.371 | 7.796 | 7.773 | -3.229 | -3.252 | -958 | -894 | -889 | 820 | 3209 | 465 |  | CORR | CIGR | 06:54 | 07:04 | 07:05 | 43 | 137 | 10 | EXT |  | 0.89 | (c)
5356.653 | 3.198 | 3.183 | -7.562 | -7.577 | -2034 | -1905 | -1928 | 196 | 3183 | 503 |  | GOUG | CIGR | 05:16 | 05:37 | 05:33 | 36 | 213 | 10 | EXT | Задир. |  | (c)
5380.628 | 4.998 | 4.977 | -6.477 | -6.498 | -2205 | -1955 | -2036 | 25 | 4977 | 505 |  | GOUG | CIGR | 04:26 | 05:06 | 04:53 | 39 | 338 | 10 | EXT | Задир. |  | (c)
5448.847 | 4.757 | 4.587 | -6.628 | -6.798 | -2094 | -2039 | -2017 | 136 | 4587 | 511 |  | GOUG | GENE | 04:14 | 04:23 | 04:27 | 469 | 155 | 10 | EXT | Задир. |  | (c)
5523.115 | 0 | 0 | -1.48 | -1.48 | 2180 | -1533 | -1868 | 0 | 0 | 518а | Непровар / утяжина | GWAN |  | 05:25 | 07:26 | 06:32 | 0 | 825 | 10 | INT | Непровар / утяжина |  | (c)
5523.115 | 0 | -0.035 | -1.48 | -1.515 | -1334 | -1125 | -1140 | 896 |  | 518а | Нарушение формы кольцевого шва | GWAN |  | 07:58 | 08:32 | 08:30 | 0 | 388 |  | INT | Нарушение формы кольцевого шва |  | (c)
5534.31 | 0 | -0.065 | -11.425 | -11.49 | 163 | 1096 | 656 | 163 |  | 519а | Нарушение формы кольцевого шва | GWAN |  | 10:27 | 00:58 | 11:47 | 0 | 986 |  | EXT | Нарушение формы кольцевого шва |  | (c)
5534.31 | 0 | -0.062 | -11.425 | -11.487 | 1555 | 1750 | 1820 | 145 |  | 519а | Нарушение формы кольцевого шва | GWAN |  | 02:12 | 02:43 | 02:54 | 0 | 531 |  | EXT | Нарушение формы кольцевого шва |  | (c)
5534.31 | 0 | -0.064 | -11.425 | -11.489 | -2111 | -2025 | -1965 | 119 |  | 519а | Нарушение формы кольцевого шва | GWAN |  | 04:20 | 04:34 | 04:43 | 0 | 292 |  | EXT | Нарушение формы кольцевого шва |  | (c)
5567.285 | 10.03 | 9.808 | -0.72 | -0.942 | -2193 | -2178 | -2181 | 37 | 576 | 521 |  | LWCR |  | 07:35 | 07:38 | 07:37 | 366 | 0 | 41 | EXT | Вдоль оси шва. |  | (a)
5590.505 | 0 | -0.067 | -11.365 | -11.432 | 1876 | -1851 | -2144 | 1703 |  | 524а | Нарушение формы кольцевого шва | GWAN |  | 02:54 | 04:53 | 04:05 | 0 | 882 |  | EXT | Нарушение формы кольцевого шва |  | (c)
5748.96 | 10.26 | 10.211 | -1.175 | -1.224 | 95 | 524 | 353 | 95 | 708 | 537 |  | GOUG | GENE | 03:08 | 04:17 | 03:50 | 516 | 516 | 11 | EXT | Зона задиров. |  | (b)
5765.683 | 4.118 | 4.041 | -7.367 | -7.444 | 1625 | 1626 | 1639 | 577 | 4041 | 539 |  | CORR | AXGR | 04:20 | 04:20 | 04:22 | 251 | 28 | 10 | EXT | Аномалия находится на упругопластическом изгибе: R=366 D, максимальное растяжение на 6.2 час. | 0.91 | (c)
5820.125 | 0 | 0 | -9.28 | -9.28 | -261 | -9 | -11 | 0 | 0 | 544б | Непровар / утяжина | GWAN |  | 05:11 | 05:52 | 05:52 | 0 | 501 | 22 | INT | Непровар / утяжина |  | (b)
6199.502 | 7.992 | 7.984 | -3.298 | -3.306 | 184 | 249 | 244 | 184 | 3282 | 577 |  | CORR | CIGR | 02:55 | 03:05 | 03:04 | 24 | 119 | 11 | EXT |  | 0.89 | (c)
6206.615 | 3.815 | 3.806 | -7.405 | -7.414 | 421 | 534 | 503 | 421 | 3806 | 578 |  | GOUG | CIGR | 03:35 | 03:54 | 03:49 | 27 | 163 | 17 | EXT | Задир. |  | (c)
6232.513 | 7.063 | 6.983 | -4.352 | -4.432 | -834 | -730 | -583 | 332 | 4148 | 580а |  | GOUG | GENE | 09:06 | 09:23 | 09:47 | 284 | 501 | 15 | EXT | Зона задиров. Аномалия находится на упругопластическом изгибе: R=631 D, максимальное растяжение на 4.7 час. |  | (b)
6236.865 | 0 | -0.018 | -11.2 | -11.218 | -1221 | -911 | -883 | 545 |  | 581 | Нарушение формы кольцевого шва | GWAN |  | 07:30 | 08:20 | 08:24 | 0 | 676 |  | INT | Нарушение формы кольцевого шва Аномалия находится на упругопластическом изгибе: R=418 D, максимальное растяжение на 3.2 час. |  | (c)
6270.718 | 11.248 | 11.009 | -0.287 | -0.526 | 13 | 14 | 25 | 13 | 219 | 583 |  | LWAN | AXGR | 02:18 | 02:18 | 02:20 | 307 | 26 |  | INT | Эквивалент потери металла 15%. |  | (c)
6290.384 | 7.819 | 7.71 | -3.611 | -3.72 | -2157 | -2143 | -2142 | 73 | 3519 | 585 | Дефект проката | MIAN | AXGR | 07:53 | 07:55 | 07:55 | 201 | 31 |  | INT | Дефект проката Эквивалент потери металла 14%. |  | (c)
6312.575 | 7.175 | 6.997 | -2.93 | -3.108 | 2029 | 2057 | 2057 | 146 | 2644 | 587 |  | SCC | GENE | 07:02 | 07:06 | 07:06 | 464 | 56 | 31 | EXT |  | 1.06 | (a)
6339.075 | 0 | -0.068 | -10.88 | -10.948 | 2223 | -1716 | -1625 | 0 |  | 590а | Нарушение формы кольцевого шва | GWAN |  | 08:52 | 10:16 | 10:31 | 0 | 1225 |  | EXT | Нарушение формы кольцевого шва |  | (c)
6348.909 | 9.834 | 9.814 | -1.046 | -1.066 | 1522 | 1602 | 1568 | 616 | 1046 | 590а |  | CORR | CIGR | 06:59 | 07:12 | 07:06 | 20 | 93 | 10 | EXT |  | 0.89 | (c)
6355.534 | 5.579 | 5.446 | -5.431 | -5.564 | 1003 | 1119 | 1258 | 718 | 5334 | 591 |  | DENT | GENE | 05:17 | 05:36 | 05:58 | 230 | 510 | 0.6 | N/A | Глубина вмятины: 8 мм (0,6%). Линейка: 23 см в (545 см; 05:36 ч:мин) |  | (c)
6542.903 | 0.358 | 0.1 | -2.177 | -2.435 | -1630 | -1601 | -1596 | 600 | 100 | 608а |  | CORR | GENE | 07:54 | 07:58 | 07:59 | 424 | 68 | 11 | EXT |  | 0.94 | (c)
6579.089 | 4.244 | 4.136 | -6.746 | -6.854 | -1727 | -1725 | -1706 | 504 | 4136 | 611а |  | CORR | AXGR | 08:37 | 08:37 | 08:40 | 279 | 41 | 10 | EXT |  | 0.92 | (c)
6605.557 | 8.707 | 8.527 | -2.593 | -2.773 | -600 | -565 | -574 | 548 | 2316 | 613а |  | CORR | GENE | 11:39 | 11:45 | 11:43 | 457 | 52 | 11 | EXT |  | 0.94 | (c)
6723.27 | 0 | -0.074 | -11.61 | -11.684 | -41 | 153 | 195 | 0 |  | 624а | Нарушение формы кольцевого шва | GWAN |  | 10:50 | 11:21 | 11:28 | 0 | 473 |  | EXT | Нарушение формы кольцевого шва |  | (c)
6734.88 | 0 | -0.037 | -11.615 | -11.652 | 2049 | -2227 | -2212 | 0 |  | 625а | Нарушение формы кольцевого шва | GWAN |  | 07:11 | 07:41 | 07:43 | 0 | 399 |  | EXT | Нарушение формы кольцевого шва |  | (c)
6799.402 | 6.672 | 6.641 | -4.168 | -4.199 | 2060 | 2166 | 2166 | 0 | 4005 | 631а |  | CORR | GENE | 07:46 | 08:03 | 08:03 | 194 | 211 | 13 | EXT |  | 0.91 | (c)
6799.576 | 6.846 | 6.523 | -3.994 | -4.317 | -2187 | -2155 | -2160 | 44 | 3824 | 631а |  | CORR | GENE | 08:21 | 08:26 | 08:25 | 493 | 53 | 15 | EXT |  | 0.97 | (c)
6803.57 | 0 | -0.097 | -11.28 | -11.377 | 152 | 318 | 302 | 152 |  | 631б | Нарушение формы кольцевого шва | GWAN |  | 11:41 | 00:07 | 12:05 | 0 | 301 |  | EXT | Нарушение формы кольцевого шва |  | (c)
6803.57 | 0 | -0.059 | -11.28 | -11.339 | 1099 | 1171 | 1188 | 953 |  | 631б | Нарушение формы кольцевого шва | GWAN |  | 02:14 | 02:25 | 02:28 | 0 | 178 |  | EXT | Нарушение формы кольцевого шва |  | (c)
6804.763 | 1.193 | 1.174 | -10.087 | -10.106 | 1481 | 1566 | 1562 | 588 | 1174 | 631б |  | CORR | GENE | 03:15 | 03:29 | 03:28 | 57 | 162 | 14 | EXT |  | 0.89 | (c)
6806.34 | 2.77 | 2.631 | -8.51 | -8.649 | 710 | 918 | 834 | 710 | 2631 | 631б |  | CORR | GENE | 01:11 | 01:44 | 01:31 | 613 | 247 | 11 | EXT |  | 0.95 | (c)
6820.933 | 6.083 | 5.942 | -4.792 | -4.933 | -2190 | -2154 | -2163 | 40 | 4652 | 634а |  | CORR | GENE | 03:43 | 03:48 | 03:47 | 281 | 54 | 11 | EXT |  | 0.92 | (c)
6838.171 | 1.136 | 1.053 | -9.869 | -9.952 | -73 | -61 | -57 | 41 | 1053 | 635б |  | CORR | AXGR | 00:43 | 00:45 | 00:45 | 192 | 32 | 13 | EXT |  | 0.91 | (c)
6839.926 | 2.891 | 2.745 | -8.114 | -8.26 | -228 | -143 | -151 | 75 | 2745 | 635б |  | CORR | GENE | 00:18 | 00:31 | 00:30 | 516 | 153 | 11 | EXT |  | 0.94 | (c)
6842.508 | 5.473 | 5.052 | -5.532 | -5.953 | -176 | -166 | -110 | 44 | 5052 | 635б |  | CORR | GENE | 00:26 | 00:28 | 00:37 | 519 | 132 | 15 | EXT |  | 0.97 | (c)
6868.309 | 8.964 | 8.932 | -2.176 | -2.208 | 118 | 186 | 236 | 118 | 2154 | 637б |  | CORR | GENE | 03:06 | 03:17 | 03:25 | 54 | 236 | 12 | EXT |  | 0.89 | (c)
6880.83 | 10.345 | 10.106 | -0.425 | -0.664 | -264 | -195 | -227 | 190 | 285 | 638а |  | CORR | GENE | 09:51 | 10:02 | 09:57 | 379 | 74 | 10 | EXT |  | 0.93 | (c)
6881.255 | 0 | -0.059 | -11.17 | -11.229 | 917 | 1109 | 1187 | 773 |  | 639а | Нарушение формы кольцевого шва | GWAN |  | 02:13 | 02:44 | 02:57 | 0 | 540 |  | EXT | Нарушение формы кольцевого шва |  | (c)
6881.255 | 0 | -0.074 | -11.17 | -11.244 | 1581 | 1744 | 1864 | 84 |  | 639а | Нарушение формы кольцевого шва | GWAN |  | 04:00 | 04:27 | 04:46 | 0 | 565 |  | EXT | Нарушение формы кольцевого шва |  | (c)
6881.255 | 0 | -0.086 | -11.17 | -11.256 | -672 | -548 | -410 | 148 |  | 639а | Нарушение формы кольцевого шва | GWAN |  | 09:57 | 10:17 | 10:39 | 0 | 524 |  | EXT | Нарушение формы кольцевого шва |  | (c)
7031.635 | 3.765 | 3.727 | -7.615 | -7.653 | 1610 | 2011 | 1905 | 31 | 3727 | 653а |  | CORR | GENE | 05:21 | 06:26 | 06:09 | 102 | 589 | 12 | EXT |  | 0.89 | (c)
7031.788 | 3.918 | 3.872 | -7.462 | -7.508 | 1578 | 1615 | 1607 | 594 | 3872 | 653а |  | CORR | GENE | 05:16 | 05:22 | 05:21 | 211 | 58 | 10 | EXT |  | 0.91 | (c)
7031.967 | 4.097 | 4.084 | -7.283 | -7.296 | 1423 | 1574 | 1509 | 635 | 4084 | 653а |  | CORR | GENE | 04:51 | 05:15 | 05:05 | 139 | 172 | 13 | EXT |  | 0.9 | (c)
7038.79 | 10.92 | 10.899 | -0.46 | -0.481 | -1697 | -1588 | -1556 | 533 | 442 | 653а |  | CORR | CIGR | 08:28 | 08:45 | 08:50 | 39 | 282 | 13 | EXT |  | 0.89 | (c)
7039.171 | 11.301 | 11.275 | -0.079 | -0.105 | -1838 | -1584 | -1581 | 393 | 62 | 653а |  | CORR | CIGR | 08:05 | 08:46 | 08:46 | 43 | 514 | 10 | EXT |  | 0.89 | (c)
7456.642 | 7.897 | 7.878 | -3.293 | -3.312 | 596 | 725 | 700 | 596 | 3278 | 692а |  | CORR | CIGR | 01:23 | 01:44 | 01:40 | 34 | 209 | 17 | EXT |  | 0.89 | (c)
7889.353 | 1.498 | 1.25 | -9.757 | -10.005 | 667 | 738 | 802 | 667 | 1250 | 731 |  | GOUG | GENE | 07:03 | 07:14 | 07:24 | 719 | 269 | 10 | EXT | Зона задиров. |  | (c)
7898.853 | 10.998 | 10.557 | -0.257 | -0.698 | 403 | 753 | 679 | 403 | 148 | 731 |  | GOUG | GENE | 06:20 | 07:16 | 07:04 | 550 | 552 | 10 | EXT | Зона задиров. |  | (c)
7911.726 | 1.056 | 0.867 | -10.419 | -10.608 | 1897 | 2094 | 2064 | 0 | 867 | 733 |  | GOUG | GENE | 06:48 | 07:20 | 07:15 | 490 | 334 | 10 | EXT | Задир. |  | (c)
8047.575 | 0 | -0.041 | -11.545 | -11.586 | 1914 | 2093 | 2056 | 33 |  | 745 | Нарушение формы кольцевого шва | GWAN |  | 03:00 | 03:29 | 03:23 | 0 | 283 |  | EXT | Нарушение формы кольцевого шва Аномалия находится на упругопластическом изгибе: R=469 D, максимальное растяжение на 1 час. |  | (c)
8047.575 | 0 | -0.042 | -11.545 | -11.587 | -1752 | -1685 | -1663 | 478 |  | 745 | Нарушение формы кольцевого шва | GWAN |  | 05:09 | 05:19 | 05:23 | 0 | 180 |  | EXT | Нарушение формы кольцевого шва Аномалия находится на упругопластическом изгибе: R=469 D, максимальное растяжение на 1 час. |  | (c)
8047.575 | 0 | -0.064 | -11.545 | -11.609 | -1161 | -973 | -918 | 675 |  | 745 | Нарушение формы кольцевого шва | GWAN |  | 06:44 | 07:14 | 07:23 | 0 | 486 |  | EXT | Нарушение формы кольцевого шва Аномалия находится на упругопластическом изгибе: R=469 D, максимальное растяжение на 1 час. |  | (c)
8115.125 | 10.605 | 10.585 | -0.66 | -0.68 | 2006 | 2083 | 2099 | 39 | 645 | 750 |  | CORR | CIGR | 04:33 | 04:45 | 04:48 | 35 | 186 | 10 | EXT |  | 0.89 | (c)
8186.993 | 3.653 | 3.529 | -7.837 | -7.961 | -1691 | -1320 | -1354 | 540 | 3529 | 757 |  | CORR | GENE | 04:37 | 05:37 | 05:31 | 143 | 673 | 17 | EXT |  | 0.91 | (c)
8187.737 | 4.397 | 4.241 | -7.093 | -7.249 | -2133 | -2106 | -2100 | 98 | 4241 | 757 |  | SCC | GENE | 03:26 | 03:30 | 03:31 | 277 | 66 | 24 | EXT | Аномалия находится в зоне сварного шва. | 1 | (b)
8190.271 | 6.931 | 6.912 | -4.559 | -4.578 | -2153 | -2082 | -2060 | 77 | 4539 | 757 |  | CORR | CIGR | 03:22 | 03:34 | 03:37 | 39 | 187 | 11 | EXT |  | 0.89 | (c)
8190.457 | 7.117 | 7.106 | -4.373 | -4.384 | -2192 | -1960 | -2056 | 39 | 4281 | 757 |  | CORR | GENE | 03:16 | 03:53 | 03:38 | 103 | 271 | 11 | EXT |  | 0.89 | (c)
8194.386 | 11.046 | 10.886 | -0.444 | -0.604 | -1180 | -1155 | -1142 | 1050 | 169 | 757 |  | CORR | GENE | 05:59 | 06:03 | 06:05 | 435 | 76 | 14 | EXT |  | 0.95 | (c)
8194.386 | 11.046 | 10.893 | -0.444 | -0.597 | -1182 | -1155 | -1141 | 1049 | 173 | 757 |  | SCC | GENE | 05:59 | 06:03 | 06:06 | 424 | 82 | 15 | EXT |  | 1 | (b)
8265.715 | 2.365 | 2.365 | -9.05 | -9.05 | 1942 | 2119 | 2066 | 41 | 2365 | 764 |  | CORR | CIGR | 06:37 | 07:05 | 06:56 | 40 | 247 | 13 | EXT | Аномалия находится на упругопластическом изгибе: R=488 D, максимальное растяжение на 11.2 час. | 0.89 | (c)
8265.74 | 2.39 | 2.084 | -9.025 | -9.331 | 2206 | -2212 | -2222 | 0 | 2084 | 764 |  | CORR | GENE | 07:19 | 07:26 | 07:24 | 455 | 67 | 11 | EXT | Аномалия находится на упругопластическом изгибе: R=488 D, максимальное растяжение на 11.2 час. | 0.94 | (c)
8267.245 | 3.895 | 3.645 | -7.52 | -7.77 | -2214 | -2175 | -2180 | 16 | 3645 | 764 |  | CORR | GENE | 07:26 | 07:32 | 07:31 | 527 | 68 | 12 | EXT | Аномалия находится на упругопластическом изгибе: R=423 D, максимальное растяжение на 11 час. | 0.95 | (c)
8268.094 | 4.744 | 4.678 | -6.671 | -6.737 | 1964 | 2055 | 2098 | 0 | 4678 | 764 |  | CORR | GENE | 06:40 | 06:55 | 07:02 | 94 | 267 | 10 | EXT | Аномалия находится на упругопластическом изгибе: R=410 D, максимальное растяжение на 10.9 час. | 0.89 | (c)
8269.054 | 5.704 | 5.42 | -5.711 | -5.995 | -2215 | -2191 | -2183 | 16 | 5168 | 764 |  | CORR | GENE | 07:26 | 07:29 | 07:31 | 827 | 64 | 12 | EXT | Аномалия находится на упругопластическом изгибе: R=413 D, максимальное растяжение на 10.6 час. | 0.97 | (c)
8270.091 | 6.741 | 6.597 | -4.674 | -4.818 | 2120 | 2143 | 2140 | 70 | 4557 | 764 |  | CORR | AXGR | 07:05 | 07:09 | 07:08 | 261 | 41 | 10 | EXT | Аномалия находится на упругопластическом изгибе: R=415 D, максимальное растяжение на 10.3 час. | 0.91 | (c)
8271.033 | 7.683 | 7.479 | -3.732 | -3.936 | 979 | 1026 | 1023 | 979 | 3385 | 764 |  | SCC | GENE | 04:01 | 04:09 | 04:08 | 551 | 90 | 34 | EXT | Аномалия находится на упругопластическом изгибе: R=419 D, максимальное растяжение на 10.2 час. | 1.14 | (a)
8271.115 | 7.765 | 7.552 | -3.65 | -3.863 | 2132 | 2159 | 2153 | 56 | 3530 | 764 |  | CORR | AXGR | 07:07 | 07:11 | 07:11 | 333 | 42 | 14 | EXT | Аномалия находится на упругопластическом изгибе: R=419 D, максимальное растяжение на 10.2 час. | 0.94 | (c)
8271.343 | 7.993 | 7.875 | -3.422 | -3.54 | 654 | 679 | 673 | 654 | 3256 | 764 |  | CORR | AXGR | 03:09 | 03:13 | 03:12 | 284 | 37 | 10 | EXT | Аномалия находится на упругопластическом изгибе: R=422 D, максимальное растяжение на 10.2 час. | 0.92 | (c)
8271.609 | 8.259 | 8.024 | -3.156 | -3.391 | 2130 | 2159 | 2157 | 46 | 2993 | 764 |  | CORR | GENE | 07:07 | 07:12 | 07:11 | 398 | 54 | 10 | EXT | Аномалия находится на упругопластическом изгибе: R=427 D, максимальное растяжение на 10.2 час. | 0.93 | (c)
8273.459 | 10.109 | 9.683 | -1.306 | -1.732 | 2132 | 2191 | 2172 | 18 | 793 | 764 |  | CORR | GENE | 07:07 | 07:17 | 07:14 | 939 | 81 | 11 | EXT | Аномалия находится на упругопластическом изгибе: R=531 D, максимальное растяжение на 10.2 час. | 0.97 | (c)
8287.266 | 1.101 | 1.079 | -7.422 | -7.444 | -672 | -582 | -546 | 420 | 1079 | 766а |  | CORR | GENE | 11:15 | 11:29 | 11:35 | 48 | 253 | 13 | EXT |  | 0.89 | (c)
8293.341 | 7.176 | 7.139 | -1.347 | -1.384 | -1804 | -1633 | -1687 | 1570 | 1327 | 766а |  | CORR | GENE | 08:12 | 08:40 | 08:31 | 57 | 235 | 12 | EXT |  | 0.89 | (c)
8325.504 | 3.484 | 3.345 | -5.121 | -5.26 | -2201 | -2142 | -2160 | 30 | 3345 | 769а |  | CORR | GENE | 03:50 | 03:59 | 03:56 | 383 | 82 | 10 | EXT |  | 0.93 | (c)
8528.819 | 7.119 | 7.102 | -4.381 | -4.398 | 1861 | 1986 | 2042 | 1861 | 4319 | 789 |  | CORR | GENE | 05:32 | 05:52 | 06:01 | 79 | 362 | 10 | EXT |  | 0.89 | (c)
8533.514 | 0.314 | 0.16 | -11.096 | -11.25 | 743 | 1000 | 989 | 743 | 160 | 790 |  | CORR | GENE | 05:20 | 06:01 | 05:59 | 245 | 493 | 10 | EXT |  | 0.91 | (c)
8538.645 | 5.445 | 5.428 | -5.965 | -5.982 | -154 | -108 | -77 | 1 | 5428 | 790 |  | CORR | CIGR | 02:55 | 03:02 | 03:07 | 50 | 153 | 10 | EXT |  | 0.89 | (c)
8539.255 | 6.055 | 6.036 | -5.355 | -5.374 | -170 | 226 | 98 | 0 | 5000 | 790 |  | CORR | GENE | 02:52 | 03:56 | 03:36 | 374 | 535 | 13 | EXT |  | 0.94 | (c)
8539.762 | 6.562 | 6.528 | -4.848 | -4.882 | -115 | 10 | -22 | 0 | 4839 | 790 |  | CORR | CIGR | 03:01 | 03:21 | 03:16 | 43 | 186 | 10 | EXT |  | 0.89 | (c)
8541.531 | 8.331 | 8.316 | -3.079 | -3.094 | 445 | 459 | 461 | 445 | 2951 | 790 |  | CORR | AXGR | 04:32 | 04:34 | 04:34 | 143 | 32 | 10 | EXT |  | 0.9 | (c)
8542.93 | 9.73 | 9.711 | -1.68 | -1.699 | -1945 | -1910 | -1891 | 1838 | 1676 | 790 |  | CORR | CIGR | 10:06 | 10:11 | 10:15 | 23 | 107 | 11 | EXT |  | 0.89 | (c)
8543.109 | 9.909 | 9.737 | -1.501 | -1.673 | -112 | -12 | -60 | 8 | 484 | 790 |  | CORR | GENE | 03:02 | 03:18 | 03:10 | 1189 | 104 | 10 | EXT |  | 0.96 | (c)
8543.13 | 9.93 | 9.93 | -1.48 | -1.48 | -1 | 1 | 9 | 0 | 1239 | 790 |  | CORR | AXGR | 03:20 | 03:20 | 03:21 | 241 | 20 | 13 | EXT |  | 0.92 | (c)
8543.767 | 10.567 | 10.008 | -0.843 | -1.402 | 52 | 101 | 170 | 52 | 761 | 790 |  | CORR | GENE | 03:28 | 03:36 | 03:47 | 641 | 236 | 18 | EXT |  | 1 | (b)
8543.872 | 10.672 | 10.56 | -0.738 | -0.85 | -1918 | -1892 | -1868 | 1818 | 729 | 790 |  | CORR | GENE | 10:10 | 10:14 | 10:18 | 121 | 100 | 10 | EXT |  | 0.9 | (c)
8543.91 | 10.71 | 10.474 | -0.7 | -0.936 | 6 | 27 | 19 | 6 | 625 | 790 |  | CORR | AXGR | 03:21 | 03:24 | 03:23 | 311 | 25 | 11 | EXT |  | 0.92 | (c)
8549.273 | 4.663 | 4.46 | -6.592 | -6.795 | 178 | 440 | 364 | 178 | 4460 | 791 |  | CORR | GENE | 08:42 | 09:25 | 09:12 | 251 | 372 | 15 | EXT |  | 0.93 | (c)
8553.555 | 8.945 | 8.903 | -2.31 | -2.352 | -2039 | -1963 | -1953 | 1866 | 2293 | 791 |  | CORR | GENE | 02:44 | 02:57 | 02:58 | 59 | 173 | 10 | EXT |  | 0.89 | (c)
8554.567 | 9.957 | 9.744 | -1.298 | -1.511 | -2043 | -1844 | -1871 | 1699 | 1280 | 791 |  | CORR | GENE | 02:44 | 03:16 | 03:11 | 231 | 344 | 13 | EXT |  | 0.92 | (c)
8557.865 | 2 | 1.985 | -9.345 | -9.36 | 2210 | -2125 | -2155 | 2060 | 1985 | 792 |  | CORR | CIGR | 10:19 | 10:39 | 10:34 | 50 | 191 | 10 | EXT |  | 0.89 | (c)
8558.261 | 2.396 | 2.391 | -8.949 | -8.954 | -475 | -421 | -412 | 349 | 2391 | 792 |  | CORR | CIGR | 03:05 | 03:14 | 03:15 | 27 | 126 | 10 | EXT |  | 0.89 | (c)
8558.371 | 2.506 | 2.409 | -8.839 | -8.936 | -97 | -43 | -66 | 35 | 2409 | 792 |  | CORR | GENE | 04:06 | 04:15 | 04:11 | 320 | 62 | 26 | EXT |  | 0.99 | (c)
8558.636 | 2.771 | 2.547 | -8.574 | -8.798 | -14 | 7 | 3 | 0 | 2547 | 792 |  | CORR | AXGR | 04:20 | 04:23 | 04:22 | 307 | 34 | 10 | EXT |  | 0.92 | (c)
8558.892 | 3.027 | 3.027 | -8.318 | -8.318 | 2106 | 2168 | 2156 | 2106 | 3027 | 792 |  | CORR | CIGR | 10:02 | 10:12 | 10:10 | 30 | 99 | 11 | EXT |  | 0.89 | (c)
8559.208 | 3.343 | 3.341 | -8.002 | -8.004 | -979 | -923 | -757 | 536 | 3341 | 792 |  | CORR | GENE | 01:44 | 01:53 | 02:20 | 170 | 443 | 10 | EXT |  | 0.9 | (c)
8559.302 | 3.437 | 3.385 | -7.908 | -7.96 | -13 | 21 | 4 | 0 | 3385 | 792 |  | CORR | AXGR | 04:20 | 04:25 | 04:23 | 142 | 34 | 12 | EXT |  | 0.9 | (c)
8559.649 | 3.784 | 3.709 | -7.561 | -7.636 | 124 | 143 | 144 | 124 | 3709 | 792 |  | CORR | AXGR | 04:42 | 04:45 | 04:45 | 184 | 39 | 10 | EXT |  | 0.9 | (c)
8559.98 | 4.115 | 4.045 | -7.23 | -7.3 | -659 | -422 | -420 | 181 | 4045 | 792 |  | CORR | GENE | 02:36 | 03:14 | 03:14 | 116 | 478 | 15 | EXT |  | 0.9 | (c)
8564.988 | 9.123 | 9 | -2.222 | -2.345 | -1037 | -962 | -947 | 856 | 2155 | 792 |  | DENT | GENE | 01:34 | 01:47 | 01:49 | 190 | 182 | 0.6 | N/A | Глубина вмятины: 9 мм (0,6%). Линейка: 19 см в (900 см; 01:47 ч:мин) Аномалия находится вблизи дефекта потери металла. |  | (c)
8565.034 | 9.169 | 9.042 | -2.176 | -2.303 | -1015 | -943 | -943 | 870 | 2163 | 792 |  | GOUG | GENE | 01:38 | 01:50 | 01:50 | 140 | 145 | 10 | EXT | Задир. |  | (c)
8576.136 | 8.926 | 8.904 | -2.199 | -2.221 | 919 | 933 | 955 | 919 | 2197 | 793 |  | CORR | CIGR | 03:41 | 03:44 | 03:47 | 24 | 72 | 11 | EXT |  | 0.89 | (c)
8576.278 | 9.068 | 8.975 | -2.057 | -2.15 | 897 | 908 | 911 | 897 | 2002 | 793 |  | CORR | AXGR | 03:38 | 03:40 | 03:40 | 148 | 28 | 13 | EXT |  | 0.9 | (c)
8576.601 | 9.391 | 9.372 | -1.734 | -1.753 | 574 | 702 | 695 | 574 | 1696 | 793 |  | CORR | GENE | 02:46 | 03:06 | 03:05 | 57 | 242 | 12 | EXT |  | 0.89 | (c)
8577.341 | 10.131 | 9.939 | -0.994 | -1.186 | 1193 | 1217 | 1205 | 1193 | 936 | 793 |  | CORR | AXGR | 04:26 | 04:29 | 04:28 | 250 | 24 | 10 | EXT |  | 0.91 | (c)
8594.706 | 4.741 | 4.741 | -6.944 | -6.944 | 277 | 400 | 387 | 277 | 4741 | 795 |  | CORR | CIGR | 05:37 | 05:57 | 05:55 | 26 | 219 | 11 | EXT |  | 0.89 | (c)
8640.599 | 4.694 | 4.674 | -6.666 | -6.686 | 308 | 380 | 378 | 308 | 4674 | 799 |  | CORR | CIGR | 07:59 | 08:11 | 08:10 | 48 | 142 | 13 | EXT |  | 0.89 | (c)
8648.994 | 1.729 | 1.679 | -9.481 | -9.531 | 879 | 1011 | 1061 | 879 | 1679 | 800 |  | CORR | GENE | 09:43 | 10:04 | 10:12 | 68 | 364 | 11 | EXT |  | 0.89 | (c)
8712.762 | 8.122 | 8.111 | -3.448 | -3.459 | -1210 | -1074 | -1111 | 1011 | 3423 | 805 |  | CORR | CIGR | 04:03 | 04:25 | 04:19 | 36 | 199 | 10 | EXT |  | 0.89 | (c)
8717.651 | 1.441 | 1.346 | -10.189 | -10.284 | -2057 | -1810 | -1886 | 1715 | 1346 | 806 |  | CORR | GENE | 02:51 | 03:31 | 03:19 | 151 | 342 | 10 | EXT |  | 0.9 | (c)
8718.138 | 1.928 | 1.629 | -9.702 | -10.001 | -2164 | -2046 | -2086 | 2008 | 1629 | 806 |  | CORR | GENE | 02:34 | 02:53 | 02:47 | 469 | 155 | 10 | EXT |  | 0.94 | (c)
8718.794 | 2.584 | 2.579 | -9.046 | -9.051 | -1641 | -1316 | -1401 | 1162 | 2579 | 806 |  | CORR | GENE | 03:58 | 04:51 | 04:37 | 73 | 479 | 14 | EXT |  | 0.89 | (c)
8727.84 | 0 | -0.058 | -11.365 | -11.423 | 1244 | 1373 | 1357 | 761 |  | 807 | Нарушение формы кольцевого шва | GWAN |  | 00:52 | 01:13 | 01:10 | 0 | 225 |  | EXT | Нарушение формы кольцевого шва |  | (c)
8734.444 | 6.604 | 6.488 | -4.761 | -4.877 | -2225 | -2213 | -2215 | 6 | 4660 | 807 |  | LWAN | AXGR | 03:32 | 03:34 | 03:34 | 217 | 20 |  | EXT | Эквивалент потери металла 12%. |  | (c)
8743.163 | 3.958 | 3.934 | -7.482 | -7.506 | 2052 | 2077 | 2066 | 150 | 3934 | 808 |  | CORR | AXGR | 07:58 | 08:02 | 08:01 | 96 | 28 | 11 | EXT |  | 0.89 | (c)
8789.7 | 4.85 | 4.83 | -6.515 | -6.535 | 1160 | 1356 | 1287 | 818 | 4830 | 812 |  | CORR | CIGR | 05:53 | 06:25 | 06:14 | 42 | 253 | 14 | EXT |  | 0.89 | (c)
8790.963 | 6.113 | 6.087 | -5.252 | -5.278 | 1264 | 1380 | 1404 | 687 | 5232 | 812 |  | CORR | CIGR | 06:10 | 06:29 | 06:33 | 46 | 279 | 10 | EXT |  | 0.89 | (c)
8836.316 | 5.801 | 5.484 | -5.699 | -6.016 | 2147 | 2178 | 2177 | 24 | 5484 | 816 |  | SCC | GENE | 04:55 | 05:00 | 05:00 | 437 | 60 | 18 | EXT | Аномалия находится в зоне сварного шва. | 1 | (a)
8872.901 | 9.331 | 9.295 | -1.674 | -1.71 | 970 | 1064 | 1033 | 970 | 1674 | 819 |  | CORR | CIGR | 04:30 | 04:45 | 04:40 | 36 | 126 | 14 | EXT |  | 0.89 | (c)
8887.503 | 1.533 | 1.425 | -9.932 | -10.04 | -2185 | -2161 | -2166 | 45 | 1425 | 821 |  | SCC | AXGR | 07:29 | 07:33 | 07:32 | 276 | 38 | 25 | EXT | Аномалия находится в зоне сварного шва. | 1 | (a)
8888.166 | 2.196 | 2.073 | -9.269 | -9.392 | -2198 | -2185 | -2177 | 32 | 2073 | 821 |  | SCC | AXGR | 07:27 | 07:29 | 07:30 | 293 | 43 | 26 | EXT | Аномалия находится в зоне сварного шва. | 1 | (a)
8998.228 | 0.218 | 0.131 | -10.822 | -10.909 | -1917 | -1906 | -1901 | 314 | 131 | 831 |  | SCC | AXGR | 06:25 | 06:26 | 06:27 | 338 | 32 | 31 | EXT |  | 1.04 | (a)
8998.254 | 0.244 | 0.188 | -10.796 | -10.852 | -2215 | -2213 | -2203 | 15 | 188 | 831 |  | LWAN | AXGR | 05:36 | 05:37 | 05:38 | 2169 | 25 |  | INT | Эквивалент потери металла 10%. |  | (c)
8998.729 | 0.719 | 0.586 | -10.321 | -10.454 | 2125 | 2153 | 2153 | 51 | 586 | 831 |  | CORR | GENE | 05:17 | 05:21 | 05:21 | 457 | 54 | 10 | EXT |  | 0.93 | (c)
8998.746 | 0.736 | 0.229 | -10.304 | -10.811 | 2062 | 2121 | 2127 | 39 | 229 | 831 |  | SCC | GENE | 05:07 | 05:16 | 05:17 | 1206 | 129 | 15 | EXT | Аномалия находится в зоне сварного шва. | 1 | (a)
8999.898 | 1.888 | 1.815 | -9.152 | -9.225 | 2158 | 2177 | 2176 | 37 | 1815 | 831 |  | CORR | AXGR | 05:22 | 05:25 | 05:25 | 248 | 35 | 13 | EXT |  | 0.92 | (c)
9000.716 | 2.706 | 2.168 | -8.334 | -8.872 | 2189 | 2214 | 2206 | 7 | 2168 | 831 |  | CORR | AXGR | 05:27 | 05:31 | 05:30 | 841 | 34 | 14 | EXT |  | 0.99 | (c)
9001.203 | 3.193 | 3.133 | -7.847 | -7.907 | 2161 | 2178 | 2175 | 41 | 3133 | 831 |  | CORR | AXGR | 05:23 | 05:26 | 05:25 | 167 | 29 | 12 | EXT |  | 0.9 | (c)
9002.31 | 4.3 | 4.061 | -6.74 | -6.979 | 2171 | 2182 | 2196 | 9 | 4061 | 831 |  | SCC | GENE | 05:24 | 05:26 | 05:28 | 382 | 51 | 34 | EXT | Аномалия находится в зоне сварного шва. | 1.11 | (a)
9003.717 | 5.707 | 5.614 | -5.333 | -5.426 | 2121 | 2188 | 2170 | 12 | 5016 | 831 |  | SCC | GENE | 05:16 | 05:27 | 05:24 | 410 | 97 | 31 | EXT | Аномалия находится в зоне сварного шва. | 1.06 | (a)
9007.765 | 9.755 | 5.267 | -1.285 | -5.773 | -25 | -1 | -10 | 0 | 854 | 831 |  | LWAN | AXGR | 11:30 | 11:34 | 11:32 | 4919 | 32 |  | INT | Эквивалент потери металла 14%. |  | (c)
9014.467 | 5.417 | 0.251 | -6.028 | -11.194 | -81 | -45 | -55 | 28 | 251 | 832 |  | LWAN | GENE | 00:06 | 00:11 | 00:10 | 7868 | 52 |  | INT | Эквивалент потери металла 16%. |  | (c)
9016.423 | 7.373 | 4.128 | -4.072 | -7.317 | 2175 | 2205 | 2197 | 11 | 549 | 832 |  | LWAN | AXGR | 06:10 | 06:14 | 06:13 | 6768 | 45 |  | INT | Эквивалент потери металла 17%. |  | (c)
9018.871 | 9.821 | 8.368 | -1.624 | -3.077 | -51 | -28 | -38 | 25 | 1545 | 832 |  | LWAN | AXGR | 00:10 | 00:14 | 00:12 | 1532 | 27 |  | INT | Эквивалент потери металла 14%. |  | (c)
9025.155 | 4.66 | 4.512 | -5.87 | -6.018 | 2114 | 2166 | 2154 | 37 | 4512 | 833а |  | SCC | GENE | 07:44 | 07:53 | 07:51 | 257 | 80 | 27 | EXT | Аномалия находится в зоне сварного шва. | 1 | (a)
9028.165 | 7.67 | 7.631 | -2.86 | -2.899 | 2069 | 2081 | 2099 | 101 | 2710 | 833а |  | SCC | GENE | 07:37 | 07:39 | 07:42 | 189 | 61 | 31 | EXT |  | 1 | (a)
9031.025 | 0 | -0.05 | -5.303 | -5.353 | -190 | 616 | 336 | 0 |  | 833б | Нарушение формы кольцевого шва | GWAN |  | 00:32 | 02:43 | 01:57 | 0 | 1052 |  | EXT | Нарушение формы кольцевого шва |  | (c)
9031.025 | 0 | -0.023 | -5.303 | -5.326 | 1998 | -2046 | -2194 | 1925 |  | 833б | Нарушение формы кольцевого шва | GWAN |  | 06:26 | 07:33 | 07:09 | 0 | 538 |  | EXT | Нарушение формы кольцевого шва |  | (c)
9042.345 | 0 | -0.06 | -11.505 | -11.565 | -1692 | -1365 | -920 | 149 |  | 835 | Нарушение формы кольцевого шва | GWAN |  | 09:29 | 10:21 | 11:33 | 0 | 1543 |  | EXT | Нарушение формы кольцевого шва |  | (c)
9062.743 | 8.893 | 8.875 | -2.527 | -2.545 | -823 | -735 | -746 | 669 | 2511 | 836 |  | CORR | CIGR | 07:13 | 07:27 | 07:25 | 34 | 154 | 11 | EXT |  | 0.89 | (c)
9062.926 | 9.076 | 9.068 | -2.344 | -2.352 | -825 | -744 | -773 | 720 | 2287 | 836 |  | CORR | GENE | 07:13 | 07:26 | 07:21 | 65 | 105 | 14 | EXT |  | 0.89 | (c)
9070.176 | 4.906 | 4.724 | -6.424 | -6.606 | -1092 | -1042 | -1058 | 1024 | 4724 | 837 |  | SCC | GENE | 06:23 | 06:31 | 06:29 | 504 | 69 | 36 | EXT |  | 1.18 | (a)
9071.155 | 5.885 | 5.814 | -5.445 | -5.516 | -1423 | -1374 | -1391 | 808 | 5157 | 837 |  | SCC | GENE | 05:30 | 05:38 | 05:35 | 359 | 63 | 20 | EXT |  | 1 | (b)
9071.752 | 6.482 | 6.192 | -4.848 | -5.138 | -1161 | -1083 | -1107 | 1054 | 4688 | 837 |  | SCC | GENE | 06:12 | 06:24 | 06:21 | 450 | 107 | 13 | EXT |  | 1 | (b)
9074.937 | 9.667 | 9.6 | -1.663 | -1.73 | -2042 | -2026 | -2020 | 188 | 1590 | 837 |  | CORR | AXGR | 03:50 | 03:52 | 03:53 | 140 | 45 | 7 | EXT |  | 0.89 | (c)
9084.276 | 7.676 | 7.374 | -3.649 | -3.951 | -1734 | -1728 | -1702 | 496 | 3495 | 838 |  | CORR | GENE | 05:20 | 05:21 | 05:25 | 456 | 64 | 11 | EXT |  | 0.94 | (c)
9084.309 | 7.709 | 7.608 | -3.616 | -3.717 | -2131 | -2111 | -2108 | 99 | 3557 | 838 |  | CORR | AXGR | 04:16 | 04:19 | 04:20 | 160 | 46 | 11 | EXT |  | 0.9 | (c)
9084.601 | 8.001 | 7.968 | -3.324 | -3.357 | -2192 | -2192 | -2177 | 38 | 3217 | 838 |  | CORR | AXGR | 04:06 | 04:06 | 04:09 | 140 | 31 | 10 | EXT |  | 0.9 | (c)
9085.97 | 9.37 | 9.097 | -1.955 | -2.228 | 2225 | -2211 | -2191 | 0 | 1821 | 838 |  | CORR | GENE | 03:59 | 04:03 | 04:06 | 407 | 90 | 10 | EXT |  | 0.93 | (c)
9092.774 | 4.849 | 4.826 | -6.621 | -6.644 | 765 | 1209 | 1037 | 765 | 4826 | 839 |  | GOUG | GENE | 02:43 | 03:55 | 03:27 | 85 | 544 | 10 | EXT | Задир. |  | (c)
9133.757 | 0 | -0.043 | -11.52 | -11.563 | -894 | -168 | -287 | 0 |  | 842б | Нарушение формы кольцевого шва | GWAN |  | 07:39 | 09:36 | 09:17 | 0 | 1214 |  | EXT | Нарушение формы кольцевого шва |  | (c)
9134.368 | 0.611 | 0.226 | -10.909 | -11.294 | -1734 | -1713 | -1695 | 1656 | 226 | 842б |  | CORR | GENE | 05:23 | 05:26 | 05:29 | 1128 | 77 | 13 | INT |  | 0.99 | (c)
9134.855 | 1.098 | 0.739 | -10.422 | -10.781 | -1523 | -1480 | -1440 | 1358 | 739 | 842б |  | CORR | GENE | 05:57 | 06:04 | 06:10 | 588 | 165 | 10 | INT |  | 0.94 | (c)
9167.971 | 0 | -0.075 | -11.114 | -11.189 | 734 | 1062 | 1152 | 661 |  | 846а | Нарушение формы кольцевого шва | GWAN |  | 00:54 | 01:47 | 02:01 | 0 | 836 |  | EXT | Нарушение формы кольцевого шва |  | (c)
9281.892 | 11.312 | 11.266 | -0.228 | -0.274 | -2214 | -1753 | -1870 | 17 | 28 | 855 |  | CORR | GENE | 06:20 | 07:34 | 07:15 | 246 | 688 | 26 | EXT |  | 0.97 | (c)
9282.12 | 0 | -0.034 | -11.315 | -11.349 | -1483 | -1356 | -1293 | 747 |  | 856 | Нарушение формы кольцевого шва | GWAN |  | 07:12 | 07:33 | 07:43 | 0 | 380 |  | EXT | Нарушение формы кольцевого шва |  | (c)
9283.416 | 1.296 | 1.29 | -10.019 | -10.025 | 1858 | 1914 | 1905 | 278 | 1290 | 856 |  | CORR | CIGR | 04:12 | 04:21 | 04:19 | 23 | 95 | 11 | EXT |  | 0.89 | (c)
9284.512 | 2.392 | 2.379 | -8.923 | -8.936 | 1867 | 2044 | 1996 | 105 | 2379 | 856 |  | CORR | CIGR | 04:13 | 04:42 | 04:34 | 43 | 258 | 10 | EXT |  | 0.89 | (c)
9286.807 | 4.687 | 4.686 | -6.628 | -6.629 | 1724 | 1802 | 1806 | 342 | 4686 | 856 |  | CORR | CIGR | 03:50 | 04:03 | 04:03 | 19 | 165 | 12 | EXT |  | 0.89 | (c)
9321.508 | 5.243 | 5.224 | -6.122 | -6.141 | 1599 | 1663 | 1680 | 470 | 5224 | 859 |  | CORR | CIGR | 04:54 | 05:05 | 05:07 | 30 | 162 | 10 | EXT |  | 0.89 | (c)
9331.091 | 0.016 | 0.004 | -7.739 | -7.751 | 2176 | 2217 | 2205 | 0 | 4 | 860б |  | LWAN | GENE | 07:39 | 07:45 | 07:43 | 239 | 59 |  | EXT | Эквивалент потери металла 12%. |  | (c)
9352.074 | 1.979 | 1.653 | -9.321 | -9.647 | 2132 | 2177 | 2169 | 25 | 1653 | 861а |  | CORR | GENE | 05:24 | 05:31 | 05:30 | 971 | 73 | 11 | EXT |  | 0.97 | (c)
9352.3 | 2.205 | 2.18 | -9.095 | -9.12 | 1952 | 2065 | 2032 | 119 | 2180 | 861а |  | CORR | GENE | 04:55 | 05:13 | 05:08 | 58 | 159 | 10 | EXT |  | 0.89 | (c)
9352.473 | 2.378 | 2.182 | -8.922 | -9.118 | -2187 | -2186 | -2150 | 44 | 2182 | 861а |  | CORR | GENE | 05:47 | 05:47 | 05:53 | 889 | 73 | 10 | EXT |  | 0.96 | (c)
9352.636 | 2.541 | 2.466 | -8.759 | -8.834 | -2099 | -1981 | -1904 | 132 | 2466 | 861а |  | CORR | GENE | 06:01 | 06:20 | 06:33 | 113 | 390 | 14 | EXT |  | 0.9 | (c)
9352.714 | 2.619 | 2.593 | -8.681 | -8.707 | 1744 | 1931 | 1925 | 124 | 2593 | 861а |  | CORR | CIGR | 04:21 | 04:52 | 04:51 | 46 | 363 | 14 | EXT |  | 0.89 | (c)
9353.173 | 3.078 | 2.608 | -8.222 | -8.692 | -2052 | -2033 | -2010 | 179 | 2608 | 861а |  | CORR | GENE | 06:09 | 06:12 | 06:16 | 508 | 83 | 15 | EXT |  | 0.97 | (c)
9353.263 | 3.168 | 3.097 | -8.132 | -8.203 | 2104 | -2097 | -2165 | 0 | 3097 | 861а |  | CORR | GENE | 05:20 | 06:01 | 05:50 | 176 | 383 | 10 | EXT |  | 0.9 | (c)
9353.494 | 3.399 | 3.315 | -7.901 | -7.985 | 2081 | -1993 | -2099 | 0 | 3315 | 861а |  | CORR | GENE | 05:16 | 06:18 | 06:01 | 152 | 561 | 10 | EXT |  | 0.9 | (c)
9386.888 | 2.278 | 2.254 | -9.042 | -9.066 | 2033 | 2082 | 2093 | 77 | 2254 | 865а |  | CORR | CIGR | 05:57 | 06:05 | 06:07 | 41 | 121 | 10 | EXT |  | 0.89 | (c)
9400.297 | 4.367 | 4.354 | -6.928 | -6.941 | -1913 | -1816 | -1837 | 318 | 4354 | 866а |  | CORR | CIGR | 05:57 | 06:12 | 06:09 | 45 | 151 | 10 | EXT |  | 0.89 | (c)
9403.904 | 7.974 | 7.954 | -3.321 | -3.341 | -2147 | -2089 | -2063 | 83 | 3302 | 866а |  | CORR | CIGR | 05:19 | 05:28 | 05:33 | 39 | 169 | 12 | EXT |  | 0.89 | (c)
9436.989 | 6.439 | 6.302 | -5.001 | -5.138 | 2224 | -2125 | -2013 | 0 | 4978 | 869а |  | CORR | GENE | 05:43 | 06:01 | 06:19 | 160 | 448 | 11 | EXT |  | 0.9 | (c)
9678.656 | 11.101 | 11.087 | -0.384 | -0.398 | 1775 | 1835 | 1834 | 338 | 370 | 891 |  | GOUG | CIGR | 02:54 | 03:04 | 03:03 | 28 | 118 | 10 | EXT | Задир. |  | (c)
9697.915 | 7.59 | 7.59 | -3.92 | -3.92 | -711 | -392 | -433 | 154 | 3346 | 893 |  | GOUG | GENE | 08:29 | 09:21 | 09:14 | 574 | 557 | 10 | EXT | Зона задиров. |  | (c)
9799.937 | 7.262 | 6.971 | -4.053 | -4.344 | 2195 | 2195 | 2223 | 0 | 3914 | 902 |  | CORR | GENE | 06:39 | 06:39 | 06:44 | 430 | 57 | 10 | EXT |  | 0.93 | (c)
9845.294 | 7.279 | 7.08 | -3.706 | -3.905 | -2176 | -2155 | -2153 | 55 | 3501 | 906а |  | ARTD | AXGR | 03:51 | 03:54 | 03:55 | 404 | 45 |  | EXT | Эквивалент потери металла 24%. |  | (c)
9896.774 | 2.044 | 2.028 | -9.496 | -9.512 | -2144 | -2059 | -2070 | 87 | 2028 | 911 |  | CORR | CIGR | 06:05 | 06:19 | 06:17 | 32 | 147 | 10 | EXT |  | 0.89 | (c)
9900.743 | 6.013 | 5.994 | -5.527 | -5.546 | -2181 | -2083 | -2097 | 49 | 5505 | 911 |  | CORR | CIGR | 05:59 | 06:15 | 06:13 | 41 | 168 | 11 | EXT |  | 0.89 | (c)
9901.558 | 6.828 | 6.808 | -4.712 | -4.732 | -2111 | -2052 | -2043 | 120 | 4695 | 911 |  | CORR | CIGR | 06:10 | 06:20 | 06:21 | 37 | 136 | 10 | EXT |  | 0.89 | (c)
9901.918 | 7.188 | 7.162 | -4.352 | -4.378 | -2099 | -2058 | -2032 | 131 | 4338 | 911 |  | CORR | CIGR | 06:12 | 06:19 | 06:23 | 40 | 134 | 10 | EXT |  | 0.89 | (c)
10183.535 | 7.105 | 7.099 | -4.35 | -4.356 | 1156 | 1256 | 1215 | 957 | 4337 | 936а |  | CORR | CIGR | 05:54 | 06:10 | 06:03 | 19 | 118 | 13 | EXT |  | 0.89 | (c)
10303.513 | 0.368 | 0.355 | -11.072 | -11.085 | -939 | -885 | -886 | 833 | 355 | 948а |  | CORR | CIGR | 07:07 | 07:16 | 07:16 | 21 | 106 | 10 | EXT |  | 0.89 | (c)
10348.99 | 0 | -0.041 | -11.35 | -11.391 | 180 | 390 | 423 | 180 |  | 952 | Нарушение формы кольцевого шва | GWAN |  | 00:20 | 00:54 | 00:59 | 0 | 486 |  | EXT | Нарушение формы кольцевого шва |  | (c)
10459.481 | 8.296 | 8.282 | -2.984 | -2.998 | -1843 | -1789 | -1788 | 388 | 2964 | 961 |  | CORR | CIGR | 06:24 | 06:33 | 06:33 | 34 | 110 | 11 | EXT |  | 0.89 | (c)
10597.818 | 0.058 | 0.037 | -11.277 | -11.298 | -2145 | -1894 | -1966 | 86 | 37 | 975 |  | CORR | CIGR | 05:31 | 06:11 | 05:60 | 39 | 358 | 10 | EXT |  | 0.89 | (c)
10629.78 | 9.135 | 9.118 | -2.275 | -2.292 | 1208 | 1237 | 1290 | 859 | 2272 | 977 |  | CORR | CIGR | 05:31 | 05:36 | 05:44 | 20 | 164 | 11 | EXT |  | 0.89 | (c)
10630.351 | 9.706 | 9.687 | -1.704 | -1.723 | 1203 | 1263 | 1294 | 845 | 1688 | 977 |  | CORR | CIGR | 05:30 | 05:40 | 05:45 | 35 | 183 | 10 | EXT |  | 0.89 | (c)
10631.928 | 11.283 | 11.262 | -0.127 | -0.148 | 1305 | 1361 | 1423 | 690 | 106 | 977 |  | CORR | CIGR | 05:47 | 05:56 | 06:06 | 42 | 236 | 15 | EXT |  | 0.89 | (c)
10635.194 | 3.139 | 2.642 | -8.221 | -8.718 | -741 | -710 | -712 | 684 | 2642 | 978 |  | SCC | GENE | 07:01 | 07:06 | 07:06 | 650 | 57 | 15 | EXT |  | 1 | (b)
10636.135 | 4.08 | 3.71 | -7.28 | -7.65 | -746 | -709 | -715 | 684 | 3710 | 978 |  | SCC | GENE | 07:00 | 07:06 | 07:05 | 660 | 61 | 15 | EXT |  | 1 | (b)
10637.03 | 4.975 | 4.848 | -6.385 | -6.512 | -754 | -736 | -732 | 710 | 4848 | 978 |  | SCC | AXGR | 06:59 | 07:02 | 07:02 | 239 | 43 | 22 | EXT |  | 1 | (b)
10836.352 | 0.082 | 0.021 | -11.033 | -11.094 | -2186 | -2153 | -2157 | 45 | 21 | 996 |  | ARTD | GENE | 05:26 | 05:32 | 05:31 | 347 | 57 |  | EXT | Эквивалент потери металла 11%. |  | (c)
11017.805 | 0 | -0.003 | -11.45 | -11.453 | 2050 | 2100 | 2152 | 0 |  | 1012 | Нарушение формы кольцевого шва | GWAN |  | 06:52 | 07:00 | 07:09 | 0 | 204 |  | EXT | Нарушение формы кольцевого шва |  | (c)
11052.105 | 0 | 0 | -4.14 | -4.14 | -1869 | -1773 | -1715 | 361 | 0 | 1015а | Смещение кромок | GWAN |  | 06:02 | 06:18 | 06:27 | 0 | 308 | 19 | EXT | Смещение кромок Наружу Величина смещения - 3 мм. |  | (c)
11052.105 | 0 | 0 | -4.14 | -4.14 | -599 | -263 | -191 | 0 | 0 | 1015а | Смещение кромок | GWAN |  | 09:27 | 10:22 | 10:33 | 0 | 816 | 34 | EXT | Смещение кромок Наружу Величина смещения - 5.4 мм. |  | (c)
11067.66 | 0 | 0 | -11.17 | -11.17 | 1649 | 2063 | 1911 | 59 | 0 | 1016а | Смещение кромок | GWAN |  | 04:36 | 05:43 | 05:18 | 0 | 523 | 28 | EXT | Смещение кромок Наружу Величина смещения - 4.3 мм. |  | (c)
11088.797 | 9.967 | 9.762 | -1.548 | -1.753 | 1109 | 1125 | 1150 | 1040 | 1452 | 1017 | Металлургический дефект | MIAN | GENE | 04:09 | 04:12 | 04:16 | 301 | 81 |  | INT | Металлургический дефект Эквивалент потери металла 10%. |  | (c)
11101.835 | 0 | 0 | -11.45 | -11.45 | 1097 | 1236 | 1441 | 446 | 0 | 1019 | Смещение кромок | GWAN |  | 05:39 | 06:01 | 06:34 | 0 | 688 | 29 | EXT | Смещение кромок Наружу Величина смещения - 4.5 мм. |  | (c)
11121.726 | 8.441 | 8.305 | -3.064 | -3.2 | -1391 | -1358 | -1365 | 840 | 2987 | 1020 | Металлургический дефект | MIAN | GENE | 07:25 | 07:30 | 07:29 | 213 | 52 |  | INT | Металлургический дефект Эквивалент потери металла 10%. |  | (c)
11186.574 | 5.564 | 5.537 | -5.911 | -5.938 | 2023 | -2105 | 2214 | 0 | 5537 | 1026 |  | CORR | GENE | 07:48 | 08:42 | 08:19 | 50 | 382 | 14 | EXT |  | 0.89 | (c)
11192.034 | 11.024 | 10.998 | -0.451 | -0.477 | 1880 | 2057 | 2048 | 15 | 411 | 1026 |  | CORR | GENE | 07:25 | 07:54 | 07:52 | 66 | 335 | 10 | EXT |  | 0.89 | (c)
11248.24 | 0 | -0.011 | -11.505 | -11.516 | -2139 | -1972 | -1998 | 92 |  | 1033а | Нарушение формы кольцевого шва | GWAN |  | 06:48 | 07:15 | 07:10 | 0 | 282 |  | EXT | Нарушение формы кольцевого шва |  | (c)
11270.935 | 0 | 0 | -11.515 | -11.515 | 1194 | 1639 | 1536 | 352 | 0 | 1035а | Смещение кромок | GWAN |  | 04:07 | 05:19 | 05:03 | 0 | 684 | 31 | EXT | Смещение кромок Наружу Величина смещения - 4.8 мм. |  | (c)
11306.705 | 1.525 | 1.503 | -9.85 | -9.872 | 1490 | 1589 | 1574 | 573 | 1503 | 1038а |  | CORR | CIGR | 01:31 | 01:47 | 01:44 | 31 | 167 | 11 | EXT |  | 0.89 | (c)
11327.88 | 0 | -0.022 | -11.43 | -11.452 | 1729 | 2167 | -2192 | 0 |  | 1040а | Нарушение формы кольцевого шва | GWAN |  | 06:10 | 07:20 | 07:37 | 0 | 1079 |  | EXT | Нарушение формы кольцевого шва |  | (c)
11439.435 | 0 | -0.012 | -11.515 | -11.527 | -681 | -411 | -441 | 201 |  | 1049б | Нарушение формы кольцевого шва | GWAN |  | 09:35 | 10:19 | 10:14 | 0 | 480 |  | EXT | Нарушение формы кольцевого шва |  | (c)
11450.95 | 0 | 0 | -11.615 | -11.615 | 2185 | -2127 | -1885 | 0 | 0 | 1051 | Смещение кромок | GWAN |  | 03:40 | 04:04 | 04:43 | 0 | 782 | 24 | EXT | Смещение кромок Наружу Величина смещения - 3.8 мм. |  | (c)
11477.942 | 3.947 | 3.852 | -7.268 | -7.363 | 1698 | 1713 | 1712 | 504 | 3852 | 1053 |  | CORR | AXGR | 04:40 | 04:43 | 04:43 | 191 | 28 | 10 | EXT |  | 0.9 | (c)
11549.155 | 0 | 0 | -11.6 | -11.6 | 1199 | 1505 | 1544 | 342 | 0 | 1059б | Смещение кромок | GWAN |  | 04:27 | 05:16 | 05:22 | 0 | 689 | 28 | EXT | Смещение кромок Наружу Величина смещения - 4.3 мм. |  | (c)
11549.155 | 0 | -0.038 | -11.6 | -11.638 | -1526 | -939 | -1182 | 704 |  | 1059б | Нарушение формы кольцевого шва | GWAN |  | 09:07 | 10:42 | 10:02 | 0 | 690 |  | EXT | Нарушение формы кольцевого шва |  | (c)
11627.978 | 9.998 | 9.924 | -1.497 | -1.571 | 2175 | 2192 | 2190 | 26 | 1446 | 1066 |  | CORR | AXGR | 06:12 | 06:14 | 06:14 | 125 | 30 | 7 | EXT |  | 0.89 | (c)
11629.475 | 0 | -0.032 | -11.165 | -11.197 | 1358 | -2213 | 1846 | 0 |  | 1067 | Нарушение формы кольцевого шва | GWAN |  | 00:56 | 03:20 | 02:15 | 0 | 976 |  | EXT | Нарушение формы кольцевого шва |  | (c)
11629.475 | 0 | -0.031 | -11.165 | -11.196 | -410 | -259 | -134 | 0 |  | 1067 | Нарушение формы кольцевого шва | GWAN |  | 08:11 | 08:35 | 08:55 | 0 | 552 |  | EXT | Нарушение формы кольцевого шва |  | (c)
11635.941 | 6.466 | 6.406 | -4.699 | -4.759 | -627 | -556 | -559 | 492 | 4691 | 1067 |  | CORR | GENE | 07:36 | 07:47 | 07:47 | 68 | 135 | 10 | EXT |  | 0.89 | (c)
11723.414 | 2.689 | 2.642 | -8.456 | -8.503 | -1828 | -1817 | -1819 | 402 | 2642 | 1075а |  | GOUG | AXGR | 06:60 | 07:02 | 07:01 | 73 | 17 | 10 | EXT | Задир. |  | (c)
11754.39 | 0 | -0.05 | -11.35 | -11.4 | -752 | -573 | -552 | 352 |  | 1078а | Нарушение формы кольцевого шва | GWAN |  | 11:45 | 00:14 | 12:17 | 0 | 400 |  | EXT | Нарушение формы кольцевого шва |  | (c)
11800.22 | 0 | -0.059 | -11.64 | -11.699 | 945 | 1134 | 1202 | 771 |  | 1082а | Нарушение формы кольцевого шва | GWAN |  | 00:35 | 01:06 | 01:17 | 0 | 514 |  | EXT | Нарушение формы кольцевого шва |  | (c)
11800.22 | 0 | -0.016 | -11.64 | -11.656 | 2117 | -2034 | -2168 | 0 |  | 1082а | Нарушение формы кольцевого шва | GWAN |  | 03:44 | 04:34 | 04:13 | 0 | 352 |  | EXT | Нарушение формы кольцевого шва |  | (c)
11800.22 | 0 | -0.041 | -11.64 | -11.681 | 298 | 465 | 512 | 298 |  | 1082а | Нарушение формы кольцевого шва | GWAN |  | 10:51 | 11:18 | 11:25 | 0 | 428 |  | EXT | Нарушение формы кольцевого шва |  | (c)
12164.083 | 7.298 | 7.286 | -4.347 | -4.359 | -906 | -836 | -867 | 828 | 4336 | 1114 |  | GOUG | CIGR | 04:58 | 05:10 | 05:05 | 23 | 79 | 10 | EXT | Задир. |  | (c)
12634.96 | 10.295 | 10.223 | -1.22 | -1.292 | -1231 | -1151 | -1145 | 1060 | 1143 | 1155 |  | DENT | GENE | 00:12 | 00:25 | 00:26 | 149 | 171 | 0.5 | N/A | Глубина вмятины: 7 мм (0,5%). Линейка: 15 см в (1022 см; 00:25 ч:мин) |  | (c)
12782.78 | 0 | -0.043 | -11.545 | -11.588 | -588 | -467 | 55 | 0 |  | 1169 | Нарушение формы кольцевого шва | GWAN |  | 08:01 | 08:20 | 09:45 | 0 | 1287 |  | EXT | Нарушение формы кольцевого шва |  | (c)
12930.28 | 0 | -0.045 | -11.25 | -11.295 | -343 | -156 | -168 | 0 | 0 | 1182 | Подгиб кромки со смещением | GWAN |  | 02:39 | 03:09 | 03:07 | 0 | 350 | 40 | EXT | Подгиб кромки со смещением Величина смещения - 6.3 мм. |  | (c)
12986.81 | 0 | -0.028 | -11.615 | -11.643 | 1163 | 1552 | 1513 | 367 |  | 1186а | Вышлифовка на шве | GWAN | GENE | 00:39 | 01:42 | 01:35 | 66 | 701 | 10 | EXT | Вышлифовка на шве |  | (c)
12986.81 | 0 | -0.031 | -11.615 | -11.646 | -1456 | -1223 | -1233 | 775 |  | 1186а | Нарушение формы кольцевого шва | GWAN |  | 05:36 | 06:14 | 06:12 | 0 | 446 |  | EXT | Нарушение формы кольцевого шва |  | (c)
12986.81 | 0 | -0.061 | -11.615 | -11.676 | -42 | 254 | 323 | 0 |  | 1186а | Вышлифовка на шве | GWAN | GENE | 09:24 | 10:12 | 10:23 | 112 | 730 | 11 | EXT | Вышлифовка на шве |  | (c)
13101.075 | 0 | -0.034 | -11.355 | -11.389 | -778 | -610 | -580 | 381 |  | 1197 | Вышлифовка на шве | GWAN | GENE | 01:40 | 02:07 | 02:12 | 62 | 397 | 11 | EXT | Вышлифовка на шве |  | (c)
13147.16 | 0 | -0.043 | -11.25 | -11.293 | 1104 | 1199 | 1239 | 1104 |  | 1201 | Нарушение формы кольцевого шва | GWAN |  | 02:06 | 02:21 | 02:28 | 0 | 269 |  | EXT | Нарушение формы кольцевого шва Аномалия находится на отводе. |  | (c)
13192.9 | 0 | 0 | -11.465 | -11.465 | -1678 | -1519 | -1574 | 1470 | 0 | 1205 | Смещение кромок | GWAN |  | 04:60 | 05:25 | 05:17 | 0 | 207 | 26 | EXT | Смещение кромок Вовнутрь Величина смещения - 4 мм. Аномалия находится на упругопластическом изгибе: R=898 D, максимальное растяжение на 5.5 час. |  | (c)
13244.425 | 0 | 0 | -5.58 | -5.58 | -1242 | -1128 | -1159 | 989 | 0 | 1209б |  | GWAN |  | 10:04 | 10:23 | 10:18 | 0 | 166 |  | INT |  |  | (c)
13250.005 | 0 | -0.046 | -11.33 | -11.376 | 527 | 1223 | 964 | 527 |  | 1210а | Нарушение формы кольцевого шва | GWAN |  | 10:26 | 00:19 | 11:37 | 0 | 875 |  | EXT | Нарушение формы кольцевого шва Аномалия находится на отводе. |  | (c)
13250.005 | 0 | -0.05 | -11.33 | -11.38 | -425 | -130 | -121 | 0 |  | 1210а | Вышлифовка на шве | GWAN | GENE | 07:53 | 08:41 | 08:42 | 95 | 607 | 14 | EXT | Вышлифовка на шве Аномалия находится на отводе. |  | (c)
13272.68 | 0 | -0.019 | -10.845 | -10.864 | 536 | 860 | 777 | 536 |  | 1212 | Нарушение формы кольцевого шва | GWAN |  | 06:54 | 07:46 | 07:33 | 0 | 483 |  | EXT | Нарушение формы кольцевого шва |  | (c)
13295.035 | 0 | -0.03 | -11.465 | -11.495 | -925 | 680 | -71 | 0 |  | 1214 | Нарушение формы кольцевого шва | GWAN |  | 02:60 | 07:19 | 05:18 | 0 | 1709 |  | EXT | Нарушение формы кольцевого шва |  | (c)
13295.035 | 0 | -0.049 | -11.465 | -11.514 | 976 | 1240 | 1164 | 976 |  | 1214 | Нарушение формы кольцевого шва | GWAN |  | 08:07 | 08:50 | 08:37 | 0 | 377 |  | EXT | Нарушение формы кольцевого шва |  | (c)
13340.085 | 0 | -0.028 | -11.52 | -11.548 | -1254 | -942 | -707 | 161 |  | 1218 | Нарушение формы кольцевого шва | GWAN |  | 07:16 | 08:07 | 08:45 | 0 | 1093 |  | EXT | Нарушение формы кольцевого шва |  | (c)
13408.705 | 0 | -0.064 | -11.505 | -11.569 | 1710 | 1865 | 1807 | 1710 |  | 1224 | Нарушение формы кольцевого шва | GWAN |  | 11:24 | 11:49 | 11:40 | 0 | 194 |  | EXT | Нарушение формы кольцевого шва Аномалия находится на упругопластическом изгибе: R=394 D, максимальное растяжение на 0.3 час. |  | (c)
13420.21 | 0 | -0.021 | -11.35 | -11.371 | 786 | 1070 | 1191 | 786 |  | 1225 | Нарушение формы кольцевого шва | GWAN |  | 04:46 | 05:32 | 05:51 | 0 | 810 |  | EXT | Нарушение формы кольцевого шва |  | (c)
13762.04 | 0 | -0.027 | -11.665 | -11.692 | -708 | -579 | -597 | 487 |  | 1255 | Нарушение формы кольцевого шва | GWAN |  | 10:17 | 10:38 | 10:35 | 0 | 221 |  | EXT | Нарушение формы кольцевого шва |  | (c)
13830.375 | 0 | -0.036 | -11.445 | -11.481 | -1164 | -1010 | -401 | 0 |  | 1261 | Нарушение формы кольцевого шва | GWAN |  | 06:02 | 06:27 | 08:05 | 0 | 1526 |  | EXT | Нарушение формы кольцевого шва |  | (c)
13900.475 | 1.485 | 1.474 | -9.85 | -9.861 | -985 | -900 | -927 | 869 | 1474 | 1267 |  | GOUG | CIGR | 02:49 | 03:02 | 02:58 | 30 | 116 | 11 | EXT | Задир. |  | (c)
13967.345 | 0 | -0.029 | -11.45 | -11.479 | 254 | 1095 | 764 | 254 |  | 1273 | Нарушение формы кольцевого шва | GWAN |  | 01:00 | 03:16 | 02:23 | 0 | 1020 |  | EXT | Нарушение формы кольцевого шва |  | (c)
14104.01 | 0 | -0.028 | -11.475 | -11.503 | -2093 | -1858 | -1655 | 1217 |  | 1285 | Нарушение формы кольцевого шва | GWAN |  | 11:51 | 00:29 | 13:02 | 0 | 877 |  | EXT | Нарушение формы кольцевого шва |  | (c)
14443.66 | 9.765 | 9.674 | -1.185 | -1.276 | -2172 | -2031 | -1879 | 1587 | 1144 | 1314 |  | CORR | GENE | 02:29 | 02:52 | 03:16 | 132 | 585 | 9 | EXT |  | 0.89 | (c)
14480.945 | 0 | -0.032 | -9.245 | -9.277 | 1064 | 1245 | 1335 | 625 |  | 1318б | Нарушение формы кольцевого шва | GWAN |  | 01:45 | 02:14 | 02:29 | 0 | 541 |  | EXT | Нарушение формы кольцевого шва |  | (c)
14480.945 | 0 | -0.04 | -9.245 | -9.285 | -721 | -659 | -330 | 0 |  | 1318б | Нарушение формы кольцевого шва | GWAN |  | 08:57 | 09:07 | 09:60 | 0 | 782 |  | EXT | Нарушение формы кольцевого шва |  | (c)
14500.5 | 10.31 | 10.202 | -0.975 | -1.083 | -919 | -898 | -899 | 879 | 861 | 1319 |  | CORR | AXGR | 06:38 | 06:41 | 06:41 | 222 | 41 | 11 | EXT | Аномалия находится на отводе. | 0.91 | (c)
14516.057 | 3.032 | 3.032 | -8.378 | -8.378 |  |  |  |  | 3032 | 1321 |  | CORR | CIGR | 02:29 | 02:30 | 02:37 | 39 | 99 | 10 | EXT |  | 0.89 | (c)
14580.605 | 0 | -0.034 | -11.465 | -11.499 | 105 | 360 | 340 | 105 |  | 1327 | Нарушение формы кольцевого шва | GWAN |  | 07:51 | 08:32 | 08:29 | 0 | 469 |  | EXT | Нарушение формы кольцевого шва |  | (c)
14787.636 | 2.396 | 2.396 | -8.994 | -8.994 |  |  |  |  | 2396 | 1345 |  | CORR | CIGR | 06:19 | 06:33 | 06:27 | 20 | 103 | 10 | EXT |  | 0.89 | (c)
14842.285 | 0 | -0.012 | -10.95 | -10.962 | 124 | 855 | 930 | 124 |  | 1350 | Нарушение формы кольцевого шва | GWAN |  | 03:21 | 05:19 | 05:31 | 0 | 1612 |  | EXT | Нарушение формы кольцевого шва |  | (c)
14864.245 | 0 | -0.04 | -11.2 | -11.24 | [5 empty] | 1352 | Нарушение формы кольцевого шва | GWAN |  | 08:55 | 09:29 | 10:48 | 0 | 1395 |  | EXT | Нарушение формы кольцевого шва Аномалия находится на отводе. |  | (c)
14916.609 | 8.319 | 8.084 | -2.686 | -2.921 | 1873 | 1924 | 2045 | 1873 | 2659 | 1356 |  | GOUG | GENE | 03:23 | 03:32 | 03:51 | 262 | 345 | 10 | EXT | Аномалия находится на отводе. Зона задиров. |  | (c)
14917.584 | 9.294 | 9.275 | -1.711 | -1.73 | -2181 | -2114 | -2117 | 2053 | 1697 | 1356 |  | GOUG | CIGR | 04:29 | 04:40 | 04:39 | 33 | 129 | 10 | EXT | Аномалия находится на отводе. Задир. |  | (c)
15072.135 | 0 | -0.003 | -10.885 | -10.888 | [5 empty] | 1371 | Нарушение формы кольцевого шва | GWAN |  | 05:37 | 06:04 | 05:52 | 0 | 188 |  | EXT | Нарушение формы кольцевого шва |  | (c)
15072.135 | 0 | 0 | -10.885 | -10.885 |  |  |  |  | 0 | 1371 | Смещение кромок | GWAN |  | 06:41 | 07:08 | 07:12 | 0 | 378 | 23 | EXT | Смещение кромок Наружу Величина смещения - 3.6 мм. |  | (c)
15091.105 | 0 | -0.025 | -2.695 | -2.72 | [5 empty] | 1372в | Нарушение формы кольцевого шва | GWAN |  | 01:32 | 02:07 | 02:02 | 0 | 369 |  | EXT | Нарушение формы кольцевого шва |  | (c)
15172.463 | 0.253 | 0.23 | -9.297 | -9.32 | -536 | -452 | -452 | 368 | 230 | 1380 |  | CORR | CIGR | 06:48 | 07:02 | 07:02 | 30 | 168 | 11 | EXT |  | 0.89 | (c)
15181.76 | 0 | 0 | -11.52 | -11.52 | -1616 | -1506 | -1305 | 994 | 0 | 1381 | Смещение кромок | GWAN |  | 04:35 | 04:52 | 05:25 | 0 | 622 | 21 | EXT | Смещение кромок Наружу Аномалия находится на отводе. Величина смещения - 3.3 мм. |  | (c)
15203.193 | 9.913 | 9.853 | -1.617 | -1.677 |  |  |  |  | 1552 | 1382 | Металлургический дефект | MIAN | AXGR | 02:60 | 03:03 | 03:03 | 125 | 36 |  | EXT | Металлургический дефект Эквивалент потери металла 10%. |  | (c)
15339.181 | 8.536 | 8.386 | -2.989 | -3.139 |  |  |  |  | 2491 | 1394 |  | CORR | GENE | 07:12 | 07:17 | 07:16 | 648 | 49 | 12 | EXT |  | 0.96 | (c)
15422.7 | 0 | 0 | -11.25 | -11.25 | -881 | -536 | -613 | 346 | 0 | 1402 | Смещение кромок | GWAN |  | 00:27 | 01:23 | 01:10 | 0 | 535 | 30 | EXT | Смещение кромок Вовнутрь Аномалия находится на отводе. Величина смещения - 4.8 мм. |  | (c)
15468.495 | 0 | -0.018 | -11.515 | -11.533 | [5 empty] | 1406 | Нарушение формы кольцевого шва | GWAN |  | 01:42 | 02:21 | 02:19 | 0 | 451 |  | EXT | Нарушение формы кольцевого шва |  | (c)
15703.825 | 0 | 0 | -11.28 | -11.28 |  |  |  |  | 0 | 1427 | Смещение кромок | GWAN |  | 03:41 | 06:30 | 05:57 | 0 | 1682 | 26 | EXT | Смещение кромок Наружу Величина смещения - 4 мм. |  | (c)
15703.825 | 0 | -0.049 | -11.28 | -11.329 | [5 empty] | 1427 | Нарушение формы кольцевого шва | GWAN |  | 10:56 | 11:46 | 11:56 | 0 | 743 |  | EXT | Нарушение формы кольцевого шва |  | (c)
15727.809 | 1.519 | 1.488 | -9.346 | -9.377 |  |  |  |  | 1488 | 1429 |  | SWAN | PITT | 05:03 | 05:07 | 05:06 | 68 | 35 |  | INT | Эквивалент потери металла 19%. |  | (c)
15848.155 | 0 | 0 | -11.32 | -11.32 |  |  |  |  | 0 | 1440 | Смещение кромок | GWAN |  | 06:18 | 06:49 | 07:28 | 0 | 866 | 21 | EXT | Смещение кромок Наружу Величина смещения - 3.2 мм. |  | (c)
15894.085 | 0 | 0 | -11.525 | -11.525 |  |  |  |  | 0 | 1444 | Смещение кромок | GWAN |  | 07:55 | 08:36 | 08:30 | 0 | 434 | 26 | EXT | Смещение кромок Наружу Величина смещения - 4 мм. |  | (c)
15894.085 | 0 | 0 | -11.525 | -11.525 |  |  |  |  | 0 | 1444 | Смещение кромок | GWAN |  | 09:51 | 10:14 | 10:31 | 0 | 501 | 31 | EXT | Смещение кромок Наружу Величина смещения - 4.9 мм. |  | (c)
16086.643 | 9.793 | 8.984 | -0.342 | -1.151 |  |  |  |  | 253 | 1460 |  | GOUG | GENE | 02:51 | 02:56 | 03:09 | 898 | 217 | 10 | EXT | Зона задиров. |  | (c)
16094.564 | 7.579 | 7.322 | -3.936 | -4.193 |  |  |  |  | 3852 | 1461 |  | CORR | GENE | 06:42 | 06:50 | 06:50 | 341 | 90 | 10 | EXT |  | 0.92 | (c)
16197.125 | 0 | -0.048 | -11.355 | -11.403 | [5 empty] | 1468 | Нарушение формы кольцевого шва | GWAN |  | 01:04 | 01:28 | 01:28 | 0 | 303 |  | EXT | Нарушение формы кольцевого шва |  | (c)
16200.446 | 3.321 | 3.302 | -8.034 | -8.053 |  |  |  |  | 3302 | 1468 |  | CORR | CIGR | 06:25 | 06:34 | 06:34 | 23 | 106 | 11 | EXT |  | 0.89 | (c)
16208.48 | 0 | -0.04 | -11.365 | -11.405 | [5 empty] | 1472 | Нарушение формы кольцевого шва | GWAN |  | 11:56 | 00:06 | 12:22 | 0 | 321 |  | EXT | Нарушение формы кольцевого шва |  | (c)
16231.085 | 0 | -0.028 | -10.875 | -10.903 | [5 empty] | 1474 | Нарушение формы кольцевого шва | GWAN |  | 02:08 | 02:57 | 02:41 | 0 | 408 |  | EXT | Нарушение формы кольцевого шва |  | (c)
16243.055 | 1.095 | 1.048 | -10.285 | -10.332 |  |  |  |  | 1048 | 1475 |  | CORR | AXGR | 07:11 | 07:15 | 07:13 | 236 | 23 | 11 | EXT |  | 0.91 | (c)
16247.38 | 5.42 | 4.83 | -5.96 | -6.55 |  |  |  |  | 4830 | 1475 |  | CORR | AXGR | 07:09 | 07:11 | 07:10 | 711 | 18 | 12 | EXT |  | 0.97 | (c)
16252.382 | 10.422 | 10.263 | -0.958 | -1.117 |  |  |  |  | 769 | 1475 |  | CORR | AXGR | 07:07 | 07:11 | 07:10 | 348 | 37 | 12 | EXT |  | 0.93 | (c)
16309.75 | 0 | -0.015 | -11.375 | -11.39 | [5 empty] | 1481 | Нарушение формы кольцевого шва | GWAN |  | 02:51 | 03:52 | 04:02 | 0 | 878 |  | EXT | Нарушение формы кольцевого шва |  | (c)
16340.873 | 8.703 | 7.476 | -2.692 | -3.919 | -1351 | -1187 | -1256 | 1161 | 2634 | 1483 |  | GOUG | GENE | 05:12 | 05:39 | 05:27 | 1285 | 190 | 10 | EXT | Аномалия находится на отводе. Зона задиров. |  | (c)
16365.85 | 11.53 | 11.519 | -0.015 | -0.026 |  |  |  |  | 8 | 1485 |  | SWAN | CIGR | 02:12 | 02:27 | 02:27 | 18 | 189 |  | INT | Эквивалент потери металла 12%. |  | (c)
16402.799 | 3.279 | 3.254 | -8.201 | -8.226 |  |  |  |  | 3254 | 1489 |  | SWAN | GENE | 07:06 | 07:14 | 07:17 | 48 | 141 |  | EXT | Эквивалент потери металла 11%. |  | (c)
16405.807 | 6.287 | 6.272 | -5.193 | -5.208 |  |  |  |  | 5166 | 1489 |  | SWAN | CIGR | 07:05 | 07:12 | 07:19 | 42 | 178 |  | EXT | Эквивалент потери металла 11%. |  | (c)
16458.646 | 3.651 | 3.324 | -7.329 | -7.656 | 808 | 1061 | 968 | 808 | 3324 | 1494 |  | GOUG | GENE | 04:47 | 05:28 | 05:13 | 367 | 321 | 11 | EXT | Аномалия находится на отводе. Зона задиров. |  | (c)
16511.21 | 0 | -0.019 | -11.13 | -11.149 | [5 empty] | 1499 | Нарушение формы кольцевого шва | GWAN |  | 09:12 | 09:30 | 09:30 | 0 | 221 |  | EXT | Нарушение формы кольцевого шва |  | (c)
16511.466 | 0.256 | 0.219 | -10.874 | -10.911 |  |  |  |  | 219 | 1499 |  | SWAN | AXGR | 04:52 | 04:56 | 04:55 | 93 | 39 |  | INT | Эквивалент потери металла 11%. |  | (c)
16556.14 | 0 | 0 | -11.545 | -11.545 | -826 | -657 | -607 | 388 | 0 | 1503 | Смещение кромок | GWAN |  | 05:14 | 05:42 | 05:50 | 0 | 439 | 23 | EXT | Смещение кромок Наружу Величина смещения - 3.6 мм. |  | (c)
16623.797 | 10.467 | 10.435 | -0.978 | -1.01 |  |  |  |  | 954 | 1508 |  | CORR | GENE | 07:30 | 07:42 | 07:42 | 56 | 146 | 16 | EXT | Аномалия находится на упругопластическом изгибе: R=392 D, максимальное растяжение на 11.9 час. | 0.89 | (c)
16666.28 | 8 | 7.946 | -3.095 | -3.149 |  |  |  |  | 3078 | 1512 |  | CORR | GENE | 08:45 | 08:59 | 08:56 | 71 | 135 | 11 | EXT |  | 0.89 | (c)
16737.53 | 0 | -0.012 | -11.54 | -11.552 | [5 empty] | 1519 | Нарушение формы кольцевого шва | GWAN |  | 02:53 | 03:23 | 05:01 | 0 | 1583 |  | EXT | Нарушение формы кольцевого шва |  | (c)
16749.07 | 0 | 0 | -11.4 | -11.4 |  |  |  |  | 0 | 1520 | Смещение кромок | GWAN |  | 11:55 | 00:22 | 12:45 | 0 | 629 | 22 | EXT | Смещение кромок Наружу Величина смещения - 3.4 мм. |  | (c)
16784.589 | 2.209 | 2.191 | -9.331 | -9.349 |  |  |  |  | 2191 | 1523 |  | CORR | CIGR | 04:23 | 04:39 | 04:41 | 37 | 218 | 11 | EXT |  | 0.89 | (c)
16785.678 | 3.298 | 3.267 | -8.242 | -8.273 |  |  |  |  | 3267 | 1523 |  | CORR | GENE | 06:22 | 06:30 | 06:32 | 76 | 118 | 11 | EXT |  | 0.89 | (c)
16800.664 | 6.744 | 6.72 | -4.776 | -4.8 |  |  |  |  | 4746 | 1524 |  | CORR | GENE | 04:22 | 04:50 | 04:51 | 54 | 355 | 11 | EXT |  | 0.89 | (c)
16801.251 | 7.331 | 7.3 | -4.189 | -4.22 |  |  |  |  | 4165 | 1524 |  | CORR | GENE | 04:46 | 05:23 | 05:15 | 55 | 358 | 12 | EXT |  | 0.89 | (c)
16804.668 | 10.748 | 10.71 | -0.772 | -0.81 |  |  |  |  | 720 | 1524 |  | CORR | GENE | 04:16 | 04:30 | 04:42 | 90 | 321 | 10 | EXT |  | 0.89 | (c)
16804.933 | 11.013 | 10.862 | -0.507 | -0.658 |  |  |  |  | 259 | 1524 |  | CORR | GENE | 07:05 | 07:22 | 07:17 | 399 | 145 | 9 | EXT |  | 0.93 | (c)
16804.995 | 11.075 | 11.009 | -0.445 | -0.511 |  |  |  |  | 445 | 1524 |  | CORR | GENE | 04:35 | 04:46 | 04:54 | 66 | 233 | 10 | EXT |  | 0.89 | (c)
16814.991 | 9.551 | 9.194 | -1.164 | -1.521 |  |  |  |  | 936 | 1525 |  | CORR | GENE | 07:00 | 07:09 | 07:07 | 585 | 87 | 10 | EXT |  | 0.94 | (c)
16817.171 | 1.016 | 0.997 | -10.504 | -10.523 |  |  |  |  | 997 | 1526 |  | CORR | CIGR | 05:06 | 05:13 | 05:16 | 40 | 126 | 11 | EXT |  | 0.89 | (c)
16821.327 | 5.172 | 5.147 | -6.348 | -6.373 |  |  |  |  | 5147 | 1526 |  | CORR | CIGR | 04:56 | 05:15 | 05:15 | 44 | 231 | 10 | EXT |  | 0.89 | (c)
16828.027 | 0.352 | 0.107 | -10.968 | -11.213 |  |  |  |  | 107 | 1527 |  | CORR | GENE | 04:35 | 04:40 | 04:44 | 341 | 105 | 13 | EXT |  | 0.94 | (c)
16838.143 | 10.468 | 10.314 | -0.852 | -1.006 |  |  |  |  | 778 | 1527 |  | CORR | GENE | 05:19 | 06:12 | 06:07 | 228 | 602 | 11 | EXT |  | 0.91 | (c)
16838.504 | 10.829 | 10.783 | -0.491 | -0.537 |  |  |  |  | 438 | 1527 |  | CORR | GENE | 04:55 | 05:46 | 05:43 | 99 | 591 | 10 | EXT |  | 0.89 | (c)
16839.185 | 0.19 | 0.164 | -11.315 | -11.341 |  |  |  |  | 164 | 1528 |  | CORR | GENE | 04:27 | 04:54 | 04:53 | 68 | 320 | 9 | EXT |  | 0.89 | (c)
16839.634 | 0.639 | 0.615 | -10.866 | -10.89 |  |  |  |  | 615 | 1528 |  | CORR | CIGR | 05:40 | 05:55 | 05:54 | 39 | 171 | 10 | EXT |  | 0.89 | (c)
16839.738 | 0.743 | 0.714 | -10.762 | -10.791 |  |  |  |  | 714 | 1528 |  | CORR | CIGR | 05:25 | 05:35 | 05:37 | 33 | 158 | 11 | EXT |  | 0.89 | (c)
16843.844 | 4.849 | 4.811 | -6.656 | -6.694 |  |  |  |  | 4811 | 1528 |  | CORR | GENE | 05:37 | 05:49 | 05:55 | 48 | 233 | 9 | EXT |  | 0.89 | (c)
16844.005 | 5.01 | 4.95 | -6.495 | -6.555 |  |  |  |  | 4950 | 1528 |  | CORR | GENE | 05:06 | 05:25 | 05:45 | 101 | 483 | 12 | EXT |  | 0.89 | (c)
16848.528 | 9.533 | 9.464 | -1.972 | -2.041 |  |  |  |  | 1898 | 1528 |  | CORR | GENE | 03:30 | 05:01 | 04:58 | 143 | 1098 | 13 | EXT |  | 0.9 | (c)
16882.644 | 9.124 | 9.1 | -2.041 | -2.065 |  |  |  |  | 2019 | 1531 |  | CORR | CIGR | 06:44 | 06:51 | 06:59 | 46 | 183 | 11 | EXT | Аномалия находится на упругопластическом изгибе: R=359 D, максимальное растяжение на 5.4 час. | 0.89 | (c)
16903.377 | 9.467 | 9.45 | -2.073 | -2.09 |  |  |  |  | 2049 | 1533 |  | CORR | CIGR | 05:50 | 06:02 | 06:03 | 41 | 166 | 10 | EXT |  | 0.89 | (c)
16928.447 | 0.797 | 0.735 | -10.478 | -10.54 |  |  |  |  | 735 | 1536 |  | CORR | GENE | 05:13 | 05:26 | 05:51 | 72 | 466 | 11 | EXT |  | 0.89 | (c)
16982.834 | 9.864 | 9.739 | -1.181 | -1.306 |  |  |  |  | 1173 | 1540 |  | CORR | GENE | 06:18 | 07:18 | 07:22 | 133 | 794 | 10 | EXT | Аномалия находится на упругопластическом изгибе: R=276 D, максимальное растяжение на 6.4 час. | 1.09 | (b)
16983.738 | 10.768 | 10.754 | -0.277 | -0.291 |  |  |  |  | 249 | 1540 |  | LWAN | PITT | 04:49 | 04:53 | 04:54 | 42 | 57 |  | INT | Эквивалент потери металла 19%. Аномалия находится на упругопластическом изгибе: R=276 D, максимальное растяжение на 6.4 час. |  | (c)
17021.235 | 4.045 | 4.013 | -7.48 | -7.512 |  |  |  |  | 4013 | 1544 |  | CORR | GENE | 05:49 | 06:04 | 06:36 | 450 | 581 | 10 | EXT |  | 0.94 | (c)
17023.585 | 6.395 | 6.377 | -5.13 | -5.148 |  |  |  |  | 5101 | 1544 |  | CORR | CIGR | 08:51 | 09:08 | 09:07 | 47 | 205 | 9 | EXT |  | 0.89 | (c)
17042.129 | 1.894 | 1.873 | -9.591 | -9.612 |  |  |  |  | 1873 | 1546 |  | CORR | CIGR | 04:51 | 05:08 | 05:10 | 42 | 232 | 10 | EXT |  | 0.89 | (c)
17078.954 | 4.569 | 4.487 | -6.326 | -6.408 |  |  |  |  | 4487 | 1549 |  | CORR | GENE | 02:31 | 02:51 | 02:48 | 113 | 203 | 10 | EXT |  | 0.89 | (c)
17108.313 | 1.583 | 1.559 | -9.822 | -9.846 |  |  |  |  | 1559 | 1552 |  | CORR | GENE | 03:25 | 03:40 | 03:46 | 58 | 262 | 11 | EXT |  | 0.89 | (c)
17118.135 | 0 | 0 | -11.57 | -11.57 | 448 | 623 | 859 | 448 | 0 | 1553а | Смещение кромок | GWAN |  | 03:60 | 04:28 | 05:06 | 0 | 822 | 30 | EXT | Смещение кромок Наружу Величина смещения - 4.7 мм. |  | (c)
17118.135 | 0 | 0 | -11.57 | -11.57 | 1953 | 2134 | 2200 | 0 | 0 | 1553а | Смещение кромок | GWAN |  | 08:03 | 08:32 | 08:42 | 0 | 494 | 33 | EXT | Смещение кромок Наружу Величина смещения - 5.2 мм. |  | (c)
17129.705 | 0 | 0 | -10.89 | -10.89 | 1364 | 1679 | 1602 | 390 | 0 | 1554а | Смещение кромок | GWAN |  | 02:59 | 03:50 | 03:38 | 0 | 476 | 24 | EXT | Смещение кромок Наружу Величина смещения - 3.8 мм. |  | (c)
17129.705 | 0 | 0 | -10.89 | -10.89 | -1660 | -1299 | -1352 | 571 | 0 | 1554а | Смещение кромок | GWAN |  | 06:51 | 07:49 | 07:41 | 0 | 617 | 26 | EXT | Смещение кромок Наружу Величина смещения - 4.1 мм. |  | (c)
17140.595 | 0 | 0 | -11.595 | -11.595 | 1475 | 1683 | 1913 | 0 | 0 | 1555а | Смещение кромок | GWAN |  | 01:53 | 02:26 | 03:03 | 0 | 876 | 22 | EXT | Смещение кромок Наружу Величина смещения - 3.4 мм. |  | (c)
17140.595 | 0 | 0 | -11.595 | -11.595 | -1586 | -1146 | -1248 | 644 | 0 | 1555а | Смещение кромок | GWAN |  | 05:39 | 06:50 | 06:33 | 0 | 676 | 23 | EXT | Смещение кромок Наружу Величина смещения - 3.6 мм. |  | (c)
17140.595 | 0 | 0 | -11.595 | -11.595 | 218 | 393 | 466 | 218 | 0 | 1555а | Смещение кромок | GWAN |  | 10:30 | 10:58 | 11:10 | 0 | 496 | 20 | EXT | Смещение кромок Наружу Величина смещения - 3.1 мм. |  | (c)
17152.599 | 0.409 | 0.373 | -10.171 | -10.207 |  |  |  |  | 373 | 1556а |  | CORR | CIGR | 06:29 | 06:38 | 06:42 | 37 | 171 | 13 | EXT |  | 0.89 | (c)
17154.711 | 2.521 | 2.521 | -8.059 | -8.059 |  |  |  |  | 2521 | 1556а |  | CORR | GENE | 05:06 | 06:35 | 06:16 | 162 | 862 | 11 | EXT |  | 0.9 | (c)
17155.146 | 2.956 | 2.935 | -7.624 | -7.645 |  |  |  |  | 2935 | 1556а |  | CORR | CIGR | 07:05 | 07:19 | 07:24 | 40 | 230 | 11 | EXT |  | 0.89 | (c)
17155.308 | 3.118 | 3.096 | -7.462 | -7.484 |  |  |  |  | 3096 | 1556а |  | CORR | GENE | 05:26 | 05:27 | 06:07 | 116 | 511 | 11 | EXT |  | 0.9 | (c)
17155.6 | 3.41 | 3.396 | -7.17 | -7.184 |  |  |  |  | 3396 | 1556а |  | CORR | GENE | 03:48 | 04:17 | 04:15 | 50 | 336 | 10 | EXT |  | 0.89 | (c)
17155.936 | 3.746 | 3.732 | -6.834 | -6.848 |  |  |  |  | 3732 | 1556а |  | CORR | GENE | 07:16 | 07:44 | 07:35 | 106 | 238 | 11 | EXT |  | 0.89 | (c)
17156.03 | 3.84 | 3.742 | -6.74 | -6.838 |  |  |  |  | 3742 | 1556а |  | CORR | GENE | 02:38 | 03:32 | 03:38 | 171 | 752 | 14 | EXT |  | 0.91 | (c)
17160.383 | 8.193 | 8.068 | -2.387 | -2.512 |  |  |  |  | 2260 | 1556а |  | CORR | GENE | 09:42 | 09:50 | 09:48 | 252 | 65 | 11 | EXT |  | 0.92 | (c)
17161.395 | 9.205 | 9.112 | -1.375 | -1.468 |  |  |  |  | 812 | 1556а |  | CORR | GENE | 07:03 | 07:08 | 07:10 | 656 | 86 | 12 | EXT |  | 0.96 | (c)
17162.77 | 0 | 0 | -11.58 | -11.58 |  |  |  |  | 0 | 1557 | Смещение кромок | GWAN |  | 04:47 | 06:33 | 06:32 | 0 | 1300 | 30 | EXT | Смещение кромок Наружу Величина смещения - 4.7 мм. |  | (c)
17164.985 | 2.215 | 2.215 | -9.365 | -9.365 |  |  |  |  | 2215 | 1557 |  | CORR | CIGR | 04:56 | 05:17 | 05:08 | 31 | 149 | 11 | EXT |  | 0.89 | (c)
17235.798 | 4.713 | 4.71 | -6.862 | -6.865 |  |  |  |  | 4710 | 1563 |  | CORR | CIGR | 05:12 | 05:18 | 05:21 | 17 | 100 | 10 | EXT |  | 0.89 | (c)
17237.151 | 6.066 | 6.057 | -5.509 | -5.518 |  |  |  |  | 5500 | 1563 |  | CORR | CIGR | 06:17 | 06:24 | 06:24 | 18 | 93 | 10 | EXT |  | 0.89 | (c)
17238.151 | 7.066 | 7.016 | -4.509 | -4.559 |  |  |  |  | 4428 | 1563 |  | CORR | GENE | 06:30 | 06:35 | 07:22 | 131 | 644 | 11 | EXT |  | 0.9 | (c)
17238.299 | 7.214 | 7.152 | -4.361 | -4.423 |  |  |  |  | 4312 | 1563 |  | CORR | GENE | 04:01 | 05:05 | 04:43 | 111 | 514 | 12 | EXT |  | 0.9 | (c)
17238.524 | 7.439 | 7.386 | -4.136 | -4.189 |  |  |  |  | 4088 | 1563 |  | CORR | GENE | 06:29 | 07:25 | 07:18 | 101 | 604 | 11 | EXT |  | 0.89 | (c)
17238.639 | 7.554 | 7.509 | -4.021 | -4.066 |  |  |  |  | 3940 | 1563 |  | CORR | GENE | 04:20 | 05:04 | 05:00 | 126 | 497 | 11 | EXT |  | 0.9 | (c)
17238.812 | 7.727 | 7.708 | -3.848 | -3.867 |  |  |  |  | 3792 | 1563 |  | CORR | GENE | 05:15 | 07:23 | 06:26 | 75 | 880 | 10 | EXT |  | 0.89 | (c)
17239.005 | 7.92 | 7.896 | -3.655 | -3.679 |  |  |  |  | 3634 | 1563 |  | CORR | CIGR | 06:47 | 06:57 | 07:00 | 45 | 163 | 14 | EXT |  | 0.89 | (c)
17239.761 | 8.676 | 8.433 | -2.899 | -3.142 |  |  |  |  | 2378 | 1563 |  | CORR | GENE | 04:57 | 05:06 | 05:02 | 764 | 67 | 11 | EXT |  | 0.96 | (c)
17239.9 | 8.815 | 8.452 | -2.76 | -3.123 |  |  |  |  | 2489 | 1563 |  | CORR | GENE | 07:14 | 07:14 | 07:19 | 634 | 56 | 10 | EXT |  | 0.95 | (c)
17241.013 | 9.928 | 9.918 | -1.647 | -1.657 |  |  |  |  | 1631 | 1563 |  | CORR | CIGR | 04:46 | 04:54 | 04:60 | 26 | 171 | 13 | EXT |  | 0.89 | (c)
17242.013 | 10.928 | 10.258 | -0.647 | -1.317 |  |  |  |  | 590 | 1563 |  | CORR | GENE | 04:56 | 04:59 | 05:02 | 727 | 76 | 12 | EXT |  | 0.97 | (c)
17243.517 | 0.857 | 0.313 | -10.343 | -10.887 |  |  |  |  | 313 | 1564 |  | CORR | GENE | 04:59 | 05:12 | 05:14 | 1335 | 185 | 10 | EXT |  | 0.97 | (c)
17244.493 | 1.833 | 1.634 | -9.367 | -9.566 |  |  |  |  | 1634 | 1564 |  | CORR | GENE | 08:04 | 08:10 | 08:10 | 370 | 74 | 11 | EXT |  | 0.93 | (c)
17244.589 | 1.929 | 1.91 | -9.271 | -9.29 |  |  |  |  | 1910 | 1564 |  | CORR | CIGR | 04:33 | 04:53 | 04:54 | 41 | 263 | 11 | EXT |  | 0.89 | (c)
17246.043 | 3.383 | 3.378 | -7.817 | -7.822 |  |  |  |  | 3378 | 1564 |  | CORR | CIGR | 07:49 | 08:02 | 08:00 | 31 | 143 | 10 | EXT |  | 0.89 | (c)
17249.373 | 6.713 | 6.696 | -4.487 | -4.504 |  |  |  |  | 4472 | 1564 |  | CORR | CIGR | 06:23 | 06:29 | 06:32 | 32 | 120 | 10 | EXT |  | 0.89 | (c)
17268.332 | 3.022 | 2.997 | -8.468 | -8.493 | 1662 | 1880 | 1870 | 153 | 2997 | 1566 |  | CORR | GENE | 07:23 | 07:58 | 07:56 | 62 | 415 | 9 | EXT | Аномалия находится на отводе. | 0.89 | (c)
17268.807 | 3.497 | 3.475 | -7.993 | -8.015 | 383 | 457 | 506 | 383 | 3475 | 1566 |  | CORR | GENE | 03:56 | 04:08 | 04:16 | 48 | 247 | 9 | EXT | Аномалия находится на отводе. | 0.89 | (c)
17270.176 | 4.866 | 4.84 | -6.624 | -6.65 | 1772 | 2041 | 1945 | 112 | 4840 | 1566 |  | CORR | GENE | 07:41 | 08:24 | 08:09 | 68 | 346 | 11 | EXT | Аномалия находится на отводе. | 0.89 | (c)
17271.486 | 6.176 | 6.163 | -5.314 | -5.327 | 698 | 789 | 810 | 698 | 5283 | 1566 |  | CORR | CIGR | 04:47 | 05:02 | 05:05 | 44 | 223 | 14 | EXT | Аномалия находится на отводе. | 0.89 | (c)
17273.441 | 8.131 | 8.103 | -3.359 | -3.387 | 983 | 1080 | 1196 | 822 | 3304 | 1566 |  | CORR | GENE | 05:33 | 05:49 | 06:08 | 83 | 425 | 10 | EXT | Аномалия находится на отводе. | 0.89 | (c)
17273.816 | 8.506 | 8.467 | -2.984 | -3.023 | 836 | 941 | 968 | 836 | 2968 | 1566 |  | CORR | GENE | 05:09 | 05:26 | 05:31 | 55 | 264 | 11 | EXT | Аномалия находится на отводе. | 0.89 | (c)
17274.099 | 8.789 | 8.771 | -2.701 | -2.719 | 998 | 1072 | 1157 | 914 | 2641 | 1566 |  | CORR | GENE | 05:36 | 05:48 | 06:01 | 78 | 319 | 9 | EXT | Аномалия находится на отводе. | 0.89 | (c)
17274.5 | 9.19 | 9.177 | -2.3 | -2.313 | 1270 | 1347 | 1362 | 777 | 2279 | 1566 |  | CORR | CIGR | 06:20 | 06:32 | 06:34 | 34 | 183 | 10 | EXT | Аномалия находится на отводе. | 0.89 | (c)
17283.639 | 6.839 | 6.834 | -4.676 | -4.681 |  |  |  |  | 4641 | 1567 |  | CORR | CIGR | 05:20 | 05:47 | 05:41 | 40 | 259 | 10 | EXT |  | 0.89 | (c)
17284.146 | 7.346 | 7.319 | -4.169 | -4.196 |  |  |  |  | 4120 | 1567 |  | CORR | GENE | 05:10 | 05:24 | 05:26 | 76 | 201 | 10 | EXT |  | 0.89 | (c)
17300.032 | 0.292 | 0.249 | -11.278 | -11.321 |  |  |  |  | 249 | 1569 |  | CORR | AXGR | 07:12 | 07:15 | 07:14 | 140 | 34 | 11 | EXT |  | 0.9 | (c)
17437.185 | 0 | 0 | -11.215 | -11.215 | 1929 | 2179 | -2175 | 0 | 0 | 1581 | Смещение кромок | GWAN |  | 03:25 | 04:05 | 04:22 | 0 | 714 | 34 | EXT | Смещение кромок Наружу Величина смещения - 5.4 мм. |  | (c)
17437.185 | 0 | 0 | -11.215 | -11.215 | -1237 | -807 | -865 | 492 | 0 | 1581 | Смещение кромок | GWAN |  | 06:54 | 08:03 | 07:54 | 0 | 745 | 29 | EXT | Смещение кромок Наружу Величина смещения - 4.6 мм. |  | (c)
17464.312 | 4.427 | 4.389 | -5.153 | -5.191 |  |  |  |  | 4389 | 1583 |  | SWAN | GENE | 00:41 | 00:50 | 00:54 | 72 | 155 |  | EXT | Эквивалент потери металла 10%. |  | (c)
17467.324 | 7.439 | 7.406 | -2.141 | -2.174 |  |  |  |  | 2113 | 1583 |  | SWAN | GENE | 00:39 | 00:48 | 00:53 | 61 | 170 |  | EXT | Эквивалент потери металла 11%. |  | (c)
17480.829 | 11.364 | 11.329 | -0.131 | -0.166 |  |  |  |  | 123 | 1584 |  | CORR | CIGR | 06:21 | 06:38 | 06:42 | 43 | 263 | 11 | EXT |  | 0.89 | (c)
17536.751 | 9.391 | 9.353 | -2.159 | -2.197 |  |  |  |  | 2137 | 1589 |  | CORR | GENE | 06:00 | 06:23 | 06:33 | 60 | 404 | 11 | EXT |  | 0.89 | (c)
17556.212 | 5.747 | 5.739 | -5.823 | -5.831 |  |  |  |  | 5739 | 1591 |  | SWAN | CISL | 02:55 | 02:58 | 02:57 | 14 | 36 |  | INT | Эквивалент потери металла 10%. |  | (c)
17597.21 | 0.86 | 0.835 | -10.57 | -10.595 |  |  |  |  | 835 | 1595 |  | CORR | CIGR | 06:07 | 06:18 | 06:20 | 28 | 164 | 10 | EXT |  | 0.89 | (c)
17597.342 | 0.992 | 0.976 | -10.438 | -10.454 |  |  |  |  | 976 | 1595 |  | CORR | CIGR | 05:42 | 06:17 | 06:01 | 35 | 240 | 12 | EXT |  | 0.89 | (c)
17642.696 | 0.381 | 0.254 | -10.939 | -11.066 |  |  |  |  | 254 | 1599 |  | DENT | GENE | 04:54 | 05:57 | 05:43 | 244 | 607 | 0.6 | N/A | Глубина вмятины: 8 мм (0,6%). Линейка: 24 см в (25 см; 05:57 ч:мин) Аномалия находится вблизи спирального шва. |  | (c)
17646.462 | 4.147 | 4.101 | -7.173 | -7.219 |  |  |  |  | 4101 | 1599 |  | GOUG | CIGR | 02:31 | 02:44 | 02:41 | 47 | 123 | 6 | EXT | Задир. |  | (c)
17646.573 | 4.258 | 4.217 | -7.062 | -7.103 |  |  |  |  | 4217 | 1599 |  | CORR | GENE | 10:12 | 10:28 | 10:32 | 83 | 243 | 10 | EXT |  | 0.89 | (c)
17674.761 | 10.441 | 10.421 | -1.094 | -1.114 |  |  |  |  | 1040 | 1601 |  | CORR | GENE | 06:24 | 06:37 | 06:41 | 74 | 210 | 11 | EXT |  | 0.89 | (c)
17702.792 | 4.077 | 4.068 | -6.393 | -6.402 |  |  |  |  | 4068 | 1604 |  | CORR | GENE | 05:51 | 07:36 | 06:50 | 97 | 735 | 10 | EXT |  | 0.89 | (c)
17703.365 | 4.65 | 4.636 | -5.82 | -5.834 |  |  |  |  | 4636 | 1604 |  | CORR | CIGR | 05:39 | 05:47 | 05:50 | 23 | 142 | 9 | EXT |  | 0.89 | (c)
17715.788 | 6.603 | 6.591 | -5.017 | -5.029 |  |  |  |  | 4999 | 1605 |  | CORR | CIGR | 06:06 | 06:19 | 06:20 | 30 | 173 | 15 | EXT |  | 0.89 | (c)
17720.805 | 0 | -0.024 | -11.145 | -11.169 | [5 empty] | 1606 | Нарушение формы кольцевого шва | GWAN |  | 04:41 | 04:58 | 05:16 | 0 | 422 |  | EXT | Нарушение формы кольцевого шва |  | (c)
17725.404 | 4.599 | 4.562 | -6.546 | -6.583 |  |  |  |  | 4562 | 1606 |  | CORR | GENE | 05:58 | 06:07 | 06:07 | 53 | 116 | 12 | EXT |  | 0.89 | (c)
17725.5 | 4.695 | 4.689 | -6.45 | -6.456 |  |  |  |  | 4689 | 1606 |  | CORR | CIGR | 06:09 | 06:17 | 06:18 | 19 | 108 | 10 | EXT |  | 0.89 | (c)
17725.738 | 4.933 | 4.891 | -6.212 | -6.254 |  |  |  |  | 4891 | 1606 |  | CORR | GENE | 05:20 | 05:34 | 06:05 | 92 | 562 | 9 | EXT |  | 0.89 | (c)
17725.935 | 5.13 | 5.099 | -6.015 | -6.046 |  |  |  |  | 5099 | 1606 |  | CORR | GENE | 06:04 | 06:30 | 06:26 | 108 | 264 | 10 | EXT |  | 0.89 | (c)
17726.277 | 5.472 | 5.414 | -5.673 | -5.731 |  |  |  |  | 5414 | 1606 |  | CORR | GENE | 06:13 | 06:32 | 06:30 | 90 | 210 | 13 | EXT |  | 0.89 | (c)
17729.426 | 8.621 | 8.426 | -2.524 | -2.719 |  |  |  |  | 2504 | 1606 |  | CORR | GENE | 05:26 | 05:60 | 05:52 | 215 | 322 | 11 | EXT |  | 0.91 | (c)
17729.703 | 8.898 | 8.789 | -2.247 | -2.356 |  |  |  |  | 2223 | 1606 |  | CORR | GENE | 06:10 | 06:33 | 06:29 | 133 | 234 | 10 | EXT |  | 0.9 | (c)
17730.635 | 9.83 | 9.505 | -1.315 | -1.64 |  |  |  |  | 1232 | 1606 |  | CORR | GENE | 04:31 | 04:38 | 04:40 | 408 | 109 | 13 | EXT |  | 0.95 | (c)
17730.94 | 10.135 | 10.115 | -1.01 | -1.03 |  |  |  |  | 991 | 1606 |  | CORR | CIGR | 04:16 | 04:30 | 04:33 | 39 | 213 | 10 | EXT |  | 0.89 | (c)
17757.768 | 9.633 | 9.603 | -1.972 | -2.002 |  |  |  |  | 1911 | 1609 |  | CORR | GENE | 04:49 | 05:56 | 05:34 | 91 | 558 | 11 | EXT |  | 0.89 | (c)
17764.175 | 4.435 | 4.412 | -7.115 | -7.138 |  |  |  |  | 4412 | 1610 |  | CORR | CIGR | 05:53 | 06:01 | 06:03 | 40 | 118 | 14 | EXT |  | 0.89 | (c)
17767.968 | 8.228 | 8.212 | -3.322 | -3.338 |  |  |  |  | 3310 | 1610 |  | CORR | CIGR | 05:07 | 05:36 | 05:26 | 28 | 240 | 10 | EXT |  | 0.89 | (c)
17768.356 | 8.616 | 8.597 | -2.934 | -2.953 |  |  |  |  | 2917 | 1610 |  | CORR | CIGR | 05:01 | 06:13 | 05:39 | 36 | 479 | 11 | EXT |  | 0.89 | (c)
17768.377 | 8.637 | 8.626 | -2.913 | -2.924 |  |  |  |  | 2899 | 1610 |  | CORR | CIGR | 03:17 | 03:27 | 03:26 | 25 | 109 | 10 | EXT |  | 0.89 | (c)
17768.746 | 9.006 | 8.968 | -2.544 | -2.582 |  |  |  |  | 2354 | 1610 |  | CORR | GENE | 05:38 | 05:52 | 05:59 | 228 | 257 | 11 | EXT |  | 0.91 | (c)
17778.932 | 7.642 | 7.444 | -3.283 | -3.481 |  |  |  |  | 3140 | 1611 |  | CORR | GENE | 07:32 | 07:33 | 07:37 | 341 | 73 | 17 | EXT |  | 0.96 | (c)
17801.469 | 7.694 | 7.65 | -3.361 | -3.405 |  |  |  |  | 3344 | 1613 |  | CORR | GENE | 05:18 | 05:29 | 05:38 | 61 | 249 | 10 | EXT |  | 0.89 | (c)
17815.233 | 10.403 | 10.364 | -1.127 | -1.166 |  |  |  |  | 1112 | 1614 |  | CORR | GENE | 04:27 | 04:50 | 05:00 | 54 | 407 | 10 | EXT |  | 0.89 | (c)
17820.05 | 3.69 | 3.683 | -7.855 | -7.862 |  |  |  |  | 3683 | 1615 |  | CORR | CIGR | 05:33 | 05:40 | 05:43 | 26 | 126 | 11 | EXT |  | 0.89 | (c)
17854.65 | 3.665 | 3.656 | -7.875 | -7.884 |  |  |  |  | 3656 | 1618 |  | CORR | CIGR | 06:32 | 06:46 | 06:43 | 20 | 139 | 11 | EXT |  | 0.89 | (c)
17854.865 | 3.88 | 3.814 | -7.66 | -7.726 |  |  |  |  | 3814 | 1618 |  | CORR | GENE | 04:20 | 04:31 | 04:53 | 70 | 408 | 10 | EXT |  | 0.89 | (c)
17892.573 | 7.563 | 7.353 | -3.982 | -4.192 |  |  |  |  | 3634 | 1621 |  | CORR | GENE | 06:36 | 06:39 | 06:42 | 558 | 75 | 9 | EXT | Аномалия находится на упругопластическом изгибе: R=679 D, максимальное растяжение на 5.9 час. | 0.94 | (c)
17897.358 | 0.803 | 0.71 | -10.727 | -10.82 |  |  |  |  | 710 | 1622 |  | CORR | GENE | 03:12 | 04:02 | 03:56 | 137 | 553 | 11 | EXT | Аномалия находится на упругопластическом изгибе: R=798 D, максимальное растяжение на 5.9 час. | 0.9 | (c)
17900.87 | 4.315 | 4.257 | -7.215 | -7.273 |  |  |  |  | 4257 | 1622 |  | CORR | GENE | 03:57 | 04:17 | 04:26 | 147 | 356 | 10 | EXT | Аномалия находится на упругопластическом изгибе: R=541 D, максимальное растяжение на 6.2 час. | 0.9 | (c)
17910.965 | 2.88 | 2.872 | -8.61 | -8.618 |  |  |  |  | 2872 | 1623 |  | CORR | CIGR | 03:60 | 04:15 | 04:13 | 29 | 164 | 10 | EXT | Аномалия находится на упругопластическом изгибе: R=295 D, максимальное растяжение на 6.1 час. | 0.89 | (c)
17912.348 | 4.263 | 4.249 | -7.227 | -7.241 |  |  |  |  | 4249 | 1623 |  | CORR | CIGR | 03:52 | 03:55 | 03:57 | 26 | 55 | 10 | EXT | Аномалия находится на упругопластическом изгибе: R=292 D, максимальное растяжение на 6.1 час. | 0.89 | (c)
17916.844 | 8.759 | 8.73 | -2.731 | -2.76 |  |  |  |  | 2715 | 1623 |  | CORR | CIGR | 03:52 | 03:59 | 04:02 | 45 | 134 | 9 | EXT | Аномалия находится на упругопластическом изгибе: R=352 D, максимальное растяжение на 6.1 час. | 0.89 | (c)
17917.127 | 9.042 | 9.015 | -2.448 | -2.475 |  |  |  |  | 2447 | 1623 |  | CORR | CIGR | 06:36 | 06:50 | 06:44 | 28 | 105 | 11 | EXT | Аномалия находится на упругопластическом изгибе: R=362 D, максимальное растяжение на 6.1 час. | 0.9 | (c)
17931.457 | 0.322 | 0.286 | -10.678 | -10.714 |  |  |  |  | 286 | 1625 |  | CORR | GENE | 05:58 | 06:12 | 06:18 | 84 | 249 | 10 | EXT | Аномалия находится на упругопластическом изгибе: R=596 D, максимальное растяжение на 6.4 час. | 0.89 | (c)
17996.761 | 11.581 | 11.546 | -0.024 | -0.059 |  |  |  |  | 16 | 1630 |  | CORR | CIGR | 03:44 | 04:15 | 04:05 | 43 | 258 | 14 | EXT | Аномалия находится на упругопластическом изгибе: R=310 D, максимальное растяжение на 11.6 час. | 0.89 | (c)
18019.97 | 0 | 0 | -11.285 | -11.285 | 611 | 964 | 901 | 611 | 0 | 1633 | Смещение кромок | GWAN |  | 04:24 | 05:21 | 05:11 | 0 | 579 | 27 | EXT | Смещение кромок Наружу Аномалия находится на отводе. Величина смещения - 4.3 мм. |  | (c)
18019.97 | 0 | 0 | -11.285 | -11.285 | -2180 | -1998 | -1862 | 1545 | 0 | 1633 | Смещение кромок | GWAN |  | 08:53 | 09:23 | 09:45 | 0 | 636 | 30 | EXT | Смещение кромок Наружу Аномалия находится на отводе. Величина смещения - 4.8 мм. |  | (c)
18073.822 | 7.982 | 7.819 | -3.578 | -3.741 |  |  |  |  | 3531 | 1637 |  | CORR | GENE | 05:11 | 05:23 | 06:01 | 210 | 618 | 13 | EXT |  | 0.92 | (c)
18074.216 | 8.376 | 8.35 | -3.184 | -3.21 |  |  |  |  | 3173 | 1637 |  | CORR | CIGR | 04:49 | 05:03 | 05:04 | 37 | 182 | 11 | EXT |  | 0.89 | (c)
18098.745 | 10.245 | 10.203 | -1.03 | -1.072 |  |  |  |  | 901 | 1639 |  | CORR | GENE | 04:59 | 06:33 | 05:54 | 171 | 680 | 12 | EXT | Аномалия находится на упругопластическом изгибе: R=484 D, максимальное растяжение на 0.2 час. | 0.91 | (c)
18099.775 | 0 | 0 | -11.62 | -11.62 |  |  |  |  | 0 | 1640 | Смещение кромок | GWAN |  | 06:01 | 06:11 | 06:29 | 0 | 344 | 20 | EXT | Смещение кромок Наружу Величина смещения - 3.1 мм. Аномалия находится на упругопластическом изгибе: R=416 D, максимальное растяжение на 0.2 час. |  | (c)
18109.717 | 9.942 | 9.66 | -1.678 | -1.96 |  |  |  |  | 1232 | 1640 |  | SCC | GENE | 07:05 | 07:17 | 07:15 | 728 | 122 | 43 | EXT | Аномалия находится на упругопластическом изгибе: R=266 D, максимальное растяжение на 0.4 час. | 1.35 | (a)
18111.395 | 0 | 0 | -10.875 | -10.875 |  |  |  |  | 0 | 1641 | Смещение кромок | GWAN |  | 03:18 | 03:55 | 03:51 | 0 | 405 | 19 | EXT | Смещение кромок Вовнутрь Величина смещения - 3 мм. Аномалия находится на упругопластическом изгибе: R=300 D, максимальное растяжение на 0.4 час. |  | (c)
18114.984 | 3.589 | 2.637 | -7.286 | -8.238 |  |  |  |  | 2637 | 1641 |  | CORR | GENE | 06:16 | 06:23 | 06:25 | 1269 | 114 | 10 | EXT | Аномалия находится на упругопластическом изгибе: R=465 D, максимальное растяжение на 0.5 час. | 0.97 | (c)
18114.984 | 3.589 | 2.637 | -7.286 | -8.238 |  |  |  |  | 2637 | 1641 |  | SCC | GENE | 06:16 | 06:23 | 06:25 | 1269 | 114 | 15 | EXT | Аномалия находится на упругопластическом изгибе: R=465 D, максимальное растяжение на 0.5 час. | 1 | (b)
18131.33 | 9.06 | 8.877 | -2.5 | -2.683 |  |  |  |  | 2345 | 1642 |  | SCC | GENE | 05:13 | 05:21 | 05:20 | 338 | 86 | 15 | EXT | Аномалия находится на упругопластическом изгибе: R=952 D, максимальное растяжение на 10.6 час. | 1 | (b)
18133.83 | 0 | -0.018 | -11.735 | -11.753 | 1925 | -2155 | 2229 | 1925 |  | 1643 | Нарушение формы кольцевого шва | GWAN |  | 01:54 | 02:55 | 02:43 | 0 | 606 |  | EXT | Нарушение формы кольцевого шва Аномалия находится на отводе. |  | (c)
18133.83 | 0 | -0.01 | -11.735 | -11.745 | -916 | -915 | -622 | 328 |  | 1643 | Нарушение формы кольцевого шва | GWAN |  | 06:15 | 06:15 | 07:02 | 0 | 588 |  | EXT | Нарушение формы кольцевого шва Аномалия находится на отводе. |  | (c)
18133.83 | 0 | 0 | -11.735 | -11.735 | 495 | 767 | 827 | 495 | 0 | 1643 | Смещение кромок | GWAN |  | 10:03 | 10:47 | 10:56 | 0 | 663 | 27 | EXT | Смещение кромок Вовнутрь Аномалия находится на отводе. Величина смещения - 4.2 мм. |  | (c)
18139.374 | 5.544 | 4.98 | -6.191 | -6.755 | -1280 | -1165 | -1163 | 1046 | 4980 | 1643 |  | SCC | GENE | 05:16 | 05:35 | 05:35 | 1354 | 234 | 24 | EXT | Аномалия находится на отводе. | 1 | (b)
18156.725 | 0 | 0 | -11.495 | -11.495 | 1074 | 1272 | 1366 | 1074 | 0 | 1645 | Смещение кромок | GWAN |  | 04:06 | 04:38 | 04:53 | 0 | 584 | 26 | EXT | Смещение кромок Наружу Аномалия находится на отводе. Величина смещения - 4.1 мм. |  | (c)
18156.725 | 0 | 0 | -11.495 | -11.495 | -1844 | -1700 | -1588 | 1332 | 0 | 1645 | Смещение кромок | GWAN |  | 08:15 | 08:38 | 08:56 | 0 | 512 | 17 | EXT | Смещение кромок Наружу Аномалия находится на отводе. Величина смещения - 2.7 мм. |  | (c)
18186.417 | 6.727 | 6.71 | -4.793 | -4.81 |  |  |  |  | 4776 | 1647 |  | CORR | CIGR | 06:59 | 07:06 | 07:07 | 34 | 89 | 10 | EXT |  | 0.89 | (c)
18208.843 | 6.113 | 6.113 | -5.417 | -5.417 |  |  |  |  | 5394 | 1649 |  | CORR | CIGR | 03:09 | 03:22 | 03:20 | 23 | 146 | 15 | EXT |  | 0.89 | (c)
18211.991 | 9.261 | 9.259 | -2.269 | -2.271 |  |  |  |  | 2248 | 1649 |  | CORR | CIGR | 06:31 | 06:48 | 06:46 | 23 | 186 | 10 | EXT |  | 0.89 | (c)
18212.374 | 9.644 | 9.642 | -1.886 | -1.888 |  |  |  |  | 1804 | 1649 |  | CORR | GENE | 05:43 | 06:47 | 06:24 | 84 | 511 | 11 | EXT |  | 0.89 | (c)
18212.601 | 9.871 | 9.865 | -1.659 | -1.665 |  |  |  |  | 1644 | 1649 |  | CORR | CIGR | 07:01 | 07:15 | 07:10 | 21 | 112 | 11 | EXT |  | 0.89 | (c)
18212.962 | 10.232 | 10.2 | -1.298 | -1.33 |  |  |  |  | 1280 | 1649 |  | CORR | GENE | 06:37 | 06:46 | 06:52 | 50 | 179 | 12 | EXT |  | 0.89 | (c)
18213.911 | 11.181 | 11.113 | -0.349 | -0.417 |  |  |  |  | 317 | 1649 |  | CORR | GENE | 06:35 | 06:57 | 07:16 | 100 | 511 | 15 | EXT |  | 0.9 | (c)
18239.655 | 2.4 | 2.284 | -7.585 | -7.701 |  |  |  |  | 2284 | 1652 |  | CORR | GENE | 04:40 | 04:45 | 04:44 | 250 | 49 | 12 | EXT |  | 0.92 | (c)
18240.393 | 3.138 | 3.085 | -6.847 | -6.9 |  |  |  |  | 3085 | 1652 |  | CORR | AXGR | 02:56 | 02:59 | 02:59 | 152 | 36 | 16 | EXT |  | 0.91 | (c)
18241.019 | 3.764 | 3.748 | -6.221 | -6.237 |  |  |  |  | 3748 | 1652 |  | CORR | CIGR | 07:28 | 07:42 | 07:45 | 43 | 200 | 9 | EXT |  | 0.89 | (c)
18241.178 | 3.923 | 3.784 | -6.062 | -6.201 |  |  |  |  | 3784 | 1652 |  | CORR | GENE | 03:13 | 03:18 | 03:17 | 244 | 49 | 12 | EXT |  | 0.92 | (c)
18249.396 | 2.156 | 2.143 | -8.409 | -8.422 |  |  |  |  | 2143 | 1653 |  | CORR | CIGR | 07:56 | 08:10 | 08:03 | 22 | 86 | 11 | EXT |  | 0.89 | (c)
18267.771 | 9.966 | 9.942 | -1.589 | -1.613 |  |  |  |  | 1550 | 1654 |  | CORR | GENE | 06:55 | 07:14 | 07:23 | 63 | 342 | 9 | EXT |  | 0.89 | (c)
18269.249 | 11.444 | 11.405 | -0.111 | -0.15 |  |  |  |  | 54 | 1654 |  | CORR | AXGR | 05:16 | 05:18 | 05:18 | 96 | 29 | 9 | EXT |  | 0.89 | (c)
18270.041 | 0.681 | 0.652 | -10.629 | -10.658 |  |  |  |  | 652 | 1655 |  | CORR | GENE | 05:36 | 06:32 | 06:05 | 61 | 350 | 13 | EXT |  | 0.89 | (c)
18270.823 | 1.463 | 1.452 | -9.847 | -9.858 |  |  |  |  | 1452 | 1655 |  | CORR | CIGR | 05:49 | 06:04 | 05:57 | 23 | 96 | 12 | EXT |  | 0.89 | (c)
18272.46 | 3.1 | 2.893 | -8.21 | -8.417 |  |  |  |  | 2893 | 1655 |  | CORR | AXGR | 06:17 | 06:22 | 06:21 | 337 | 44 | 10 | EXT |  | 0.92 | (c)
18280.67 | 0 | -0.048 | -11.445 | -11.493 | [5 empty] | 1656 | Нарушение формы кольцевого шва | GWAN |  | 08:36 | 09:32 | 09:40 | 0 | 795 |  | EXT | Нарушение формы кольцевого шва |  | (c)
18293.658 | 1.543 | 1.519 | -10.002 | -10.026 |  |  |  |  | 1519 | 1657 |  | CORR | CIGR | 05:13 | 05:29 | 05:30 | 43 | 216 | 11 | EXT |  | 0.89 | (c)
18303.66 | 0 | 0 | -11.15 | -11.15 |  |  |  |  | 0 | 1658 | Смещение кромок | GWAN |  | 02:02 | 02:59 | 02:43 | 0 | 511 | 17 | EXT | Смещение кромок Наружу Величина смещения - 2.6 мм. |  | (c)
18303.66 | 0 | 0 | -11.15 | -11.15 |  |  |  |  | 0 | 1658 | Смещение кромок | GWAN |  | 07:02 | 08:05 | 07:45 | 0 | 526 | 19 | EXT | Смещение кромок Наружу Величина смещения - 3 мм. |  | (c)
18306.013 | 2.353 | 2.273 | -8.797 | -8.877 |  |  |  |  | 2273 | 1658 |  | CORR | GENE | 06:08 | 06:29 | 06:39 | 98 | 380 | 12 | EXT |  | 0.89 | (c)
18312.867 | 9.207 | 8.156 | -1.943 | -2.994 |  |  |  |  | 1318 | 1658 |  | CORR | GENE | 06:23 | 06:31 | 06:32 | 1676 | 112 | 10 | EXT |  | 0.97 | (c)
18314.568 | 10.908 | 10.704 | -0.242 | -0.446 |  |  |  |  | 54 | 1658 |  | SCC | GENE | 06:31 | 06:39 | 06:37 | 392 | 74 | 15 | EXT | Аномалия находится в зоне сварного шва. | 1 | (b)
18314.568 | 10.908 | 10.704 | -0.242 | -0.446 |  |  |  |  | 54 | 1658 |  | CORR | GENE | 06:31 | 06:39 | 06:37 | 392 | 74 | 14 | EXT |  | 0.95 | (c)
18314.858 | 0.048 | 0.039 | -11.212 | -11.221 |  |  |  |  | 39 | 1659 |  | SCC | AXGR | 06:32 | 06:34 | 06:36 | 335 | 45 | 15 | EXT | Аномалия находится в зоне сварного шва. | 1 | (a)
18322.276 | 7.466 | 6.388 | -3.794 | -4.872 |  |  |  |  | 3521 | 1659 |  | CORR | GENE | 06:37 | 06:42 | 06:48 | 1351 | 128 | 10 | EXT |  | 0.97 | (c)
18324.903 | 10.093 | 8.051 | -1.167 | -3.209 |  |  |  |  | 188 | 1659 |  | CORR | GENE | 06:43 | 07:00 | 06:58 | 3021 | 189 | 10 | EXT |  | 0.98 | (c)
18327.515 | 1.445 | 1.347 | -10.08 | -10.178 |  |  |  |  | 1347 | 1660 |  | CORR | GENE | 06:52 | 07:01 | 06:58 | 310 | 71 | 11 | EXT |  | 0.93 | (c)
18329.279 | 3.209 | 2.698 | -8.316 | -8.827 |  |  |  |  | 2698 | 1660 |  | CORR | GENE | 05:10 | 05:28 | 05:19 | 770 | 111 | 10 | EXT |  | 0.95 | (c)
18329.451 | 3.381 | 3.341 | -8.144 | -8.184 |  |  |  |  | 3341 | 1660 |  | CORR | GENE | 06:19 | 06:29 | 06:33 | 88 | 170 | 14 | EXT |  | 0.89 | (c)
18329.737 | 3.667 | 3.591 | -7.858 | -7.934 |  |  |  |  | 3591 | 1660 |  | CORR | GENE | 05:02 | 05:22 | 05:21 | 85 | 239 | 12 | EXT |  | 0.89 | (c)
18331.192 | 5.122 | 5.107 | -6.403 | -6.418 |  |  |  |  | 5107 | 1660 |  | CORR | CIGR | 04:32 | 04:38 | 04:40 | 36 | 92 | 10 | EXT |  | 0.89 | (c)
18332.089 | 6.019 | 5.993 | -5.506 | -5.532 |  |  |  |  | 5462 | 1660 |  | CORR | GENE | 05:16 | 05:30 | 05:35 | 70 | 233 | 10 | EXT |  | 0.89 | (c)
18369.675 | 10.61 | 10.497 | -0.92 | -1.033 |  |  |  |  | 668 | 1663 |  | CORR | AXGR | 06:39 | 06:43 | 06:43 | 365 | 43 | 10 | EXT |  | 0.93 | (c)
18374.611 | 4.016 | 4.004 | -7.139 | -7.151 |  |  |  |  | 4004 | 1664 |  | CORR | CIGR | 06:09 | 06:21 | 06:20 | 29 | 132 | 10 | EXT |  | 0.89 | (c)
18398.425 | 5.385 | 5.36 | -6.165 | -6.19 |  |  |  |  | 5360 | 1666 |  | CORR | CIGR | 05:53 | 06:10 | 06:12 | 47 | 225 | 9 | EXT |  | 0.89 | (c)
18405.463 | 0.873 | 0.835 | -10.652 | -10.69 |  |  |  |  | 835 | 1667 |  | CORR | GENE | 05:23 | 05:41 | 05:50 | 80 | 335 | 13 | EXT | Аномалия находится на упругопластическом изгибе: R=903 D, максимальное растяжение на 0.3 час. | 0.89 | (c)
18449.47 | 0 | 0 | -10.975 | -10.975 | 2178 | -1859 | -1795 | 1307 | 0 | 1671 | Смещение кромок | GWAN |  | 03:05 | 04:13 | 04:24 | 0 | 976 | 22 | EXT | Смещение кромок Наружу Аномалия находится на отводе. Величина смещения - 3.5 мм. Аномалия находится на упругопластическом изгибе: R=318 D, максимальное растяжение на 6.4 час. |  | (c)
18460.445 | 0 | 0 | -11.675 | -11.675 | -403 | -298 | -52 | 0 | 0 | 1672 | Смещение кромок | GWAN |  | 06:38 | 06:55 | 07:35 | 0 | 702 | 29 | EXT | Смещение кромок Наружу Аномалия находится на отводе. Величина смещения - 4.5 мм. Аномалия находится на упругопластическом изгибе: R=302 D, максимальное растяжение на 11.5 час. |  | (c)
18494.733 | 0.018 | 0.009 | -10.942 | -10.951 |  |  |  |  | 9 | 1675 |  | CORR | GENE | 05:09 | 06:41 | 06:22 | 48 | 911 | 15 | EXT |  | 0.89 | (c)
18494.864 | 0.149 | 0.135 | -10.811 | -10.825 |  |  |  |  | 135 | 1675 |  | CORR | GENE | 05:48 | 06:24 | 06:08 | 54 | 248 | 10 | EXT |  | 0.89 | (c)
18506.175 | 0.5 | 0.472 | -11.045 | -11.073 |  |  |  |  | 472 | 1676 |  | CORR | GENE | 05:19 | 05:45 | 05:37 | 52 | 226 | 9 | EXT |  | 0.89 | (c)
18506.537 | 0.862 | 0.839 | -10.683 | -10.706 |  |  |  |  | 839 | 1676 |  | CORR | GENE | 05:15 | 05:45 | 05:39 | 54 | 302 | 17 | EXT |  | 0.89 | (c)
18506.87 | 1.195 | 1.172 | -10.35 | -10.373 |  |  |  |  | 1172 | 1676 |  | CORR | CIGR | 06:13 | 06:20 | 06:30 | 45 | 209 | 10 | EXT |  | 0.89 | (c)
18516.923 | 11.248 | 11.248 | -0.297 | -0.297 |  |  |  |  | 99 | 1676 |  | SWAN | GENE | 04:07 | 04:08 | 04:37 | 198 | 366 |  | INT | Эквивалент потери металла 10%. |  | (c)
18522.058 | 4.838 | 4.812 | -6.687 | -6.713 |  |  |  |  | 4812 | 1677 |  | CORR | AXGR | 05:06 | 05:07 | 05:08 | 79 | 21 | 10 | EXT |  | 0.89 | (c)
18530.313 | 1.568 | 1.468 | -9.982 | -10.082 |  |  |  |  | 1468 | 1678 |  | CORR | GENE | 04:48 | 04:51 | 04:54 | 148 | 83 | 13 | EXT |  | 0.9 | (c)
18531.468 | 2.723 | 2.662 | -8.827 | -8.888 |  |  |  |  | 2662 | 1678 |  | CORR | GENE | 07:03 | 07:09 | 07:08 | 313 | 68 | 9 | EXT |  | 0.92 | (c)
18535.403 | 6.658 | 6.63 | -4.892 | -4.92 |  |  |  |  | 4852 | 1678 |  | CORR | GENE | 04:20 | 04:33 | 04:38 | 68 | 226 | 12 | EXT |  | 0.89 | (c)
18535.674 | 6.929 | 6.912 | -4.621 | -4.638 |  |  |  |  | 4596 | 1678 |  | CORR | CIGR | 05:09 | 05:21 | 05:23 | 42 | 181 | 11 | EXT |  | 0.89 | (c)
18535.868 | 7.123 | 7.083 | -4.427 | -4.467 |  |  |  |  | 4399 | 1678 |  | CORR | GENE | 05:03 | 05:23 | 05:31 | 68 | 354 | 12 | EXT |  | 0.89 | (c)
18537.779 | 9.034 | 9.001 | -2.516 | -2.549 |  |  |  |  | 2492 | 1678 |  | CORR | GENE | 05:12 | 05:21 | 05:21 | 57 | 117 | 10 | EXT |  | 0.89 | (c)
18572.742 | 9.362 | 9.329 | -1.548 | -1.581 |  |  |  |  | 1516 | 1681 |  | SWAN | GENE | 07:22 | 07:31 | 07:36 | 65 | 176 |  | EXT | Эквивалент потери металла 11%. Аномалия находится на упругопластическом изгибе: R=427 D, максимальное растяжение на 11.8 час. |  | (c)
18641.934 | 11.479 | 11.392 | -0.081 | -0.168 |  |  |  |  | 36 | 1687 |  | ARTD | AXGR | 04:46 | 04:49 | 04:48 | 132 | 32 |  | EXT | Эквивалент потери металла 10%. Аномалия находится на упругопластическом изгибе: R=475 D, максимальное растяжение на 5.5 час. |  | (c)
18666.637 | 2.697 | 2.67 | -8.448 | -8.475 |  |  |  |  | 2670 | 1690 |  | GOUG | GENE | 08:53 | 09:07 | 09:06 | 65 | 165 | 10 | EXT | Задир. Аномалия находится на упругопластическом изгибе: R=819 D, максимальное растяжение на 3.1 час. |  | (b)
18730.319 | 9.144 | 9.024 | -1.956 | -2.076 | -1402 | -1324 | -1348 | 1294 | 1921 | 1695 |  | GOUG | GENE | 05:19 | 05:31 | 05:27 | 155 | 108 | 6 | EXT | Аномалия находится на отводе. Задир. |  | (c)
18731.027 | 9.852 | 9.728 | -1.248 | -1.372 | -1394 | -1352 | -1336 | 1277 | 1247 | 1695 |  | GOUG | GENE | 05:20 | 05:27 | 05:29 | 125 | 117 | 6 | EXT | Аномалия находится на отводе. Задир. |  | (c)
18749.818 | 6.098 | 6.081 | -5.092 | -5.109 | 466 | 517 | 536 | 466 | 5074 | 1697 |  | GOUG | CIGR | 10:21 | 10:29 | 10:32 | 35 | 140 | 10 | EXT | Аномалия находится на отводе. Задир. |  | (c)
18891.16 | 7.725 | 7.701 | -3.805 | -3.829 |  |  |  |  | 3755 | 1710 |  | CORR | GENE | 04:24 | 04:45 | 04:45 | 74 | 254 | 9 | EXT |  | 0.89 | (c)
18892.885 | 9.45 | 9.44 | -2.08 | -2.09 |  |  |  |  | 2062 | 1710 |  | CORR | CIGR | 05:03 | 05:10 | 05:10 | 28 | 79 | 10 | EXT |  | 0.89 | (c)
18894.54 | 11.105 | 11.095 | -0.425 | -0.435 |  |  |  |  | 411 | 1710 |  | CORR | CIGR | 04:51 | 05:04 | 04:59 | 24 | 103 | 10 | EXT |  | 0.89 | (c)
18895.706 | 0.741 | 0.731 | -10.169 | -10.179 |  |  |  |  | 731 | 1711 |  | CORR | CIGR | 06:47 | 07:10 | 07:06 | 35 | 239 | 11 | EXT |  | 0.89 | (c)
18896.98 | 2.015 | 1.937 | -8.895 | -8.973 |  |  |  |  | 1937 | 1711 |  | CORR | GENE | 04:06 | 04:41 | 04:37 | 137 | 381 | 9 | EXT |  | 0.9 | (c)
18902.115 | 7.15 | 7.132 | -3.76 | -3.778 |  |  |  |  | 3748 | 1711 |  | CORR | CIGR | 04:28 | 04:47 | 04:46 | 30 | 224 | 12 | EXT |  | 0.89 | (c)
18902.736 | 7.771 | 7.734 | -3.139 | -3.176 |  |  |  |  | 3108 | 1711 |  | CORR | GENE | 04:02 | 04:37 | 04:38 | 68 | 448 | 13 | EXT |  | 0.89 | (c)
18903.989 | 9.024 | 8.964 | -1.886 | -1.946 |  |  |  |  | 1872 | 1711 |  | CORR | GENE | 04:35 | 04:55 | 04:60 | 74 | 310 | 12 | EXT |  | 0.89 | (c)
18914.035 | 8.16 | 8.139 | -3.34 | -3.361 |  |  |  |  | 3323 | 1712 |  | CORR | CIGR | 06:09 | 06:34 | 06:28 | 38 | 243 | 13 | EXT |  | 0.89 | (c)
18921.08 | 3.705 | 3.68 | -7.84 | -7.865 |  |  |  |  | 3680 | 1713 |  | CORR | GENE | 03:60 | 04:42 | 04:29 | 60 | 365 | 10 | EXT |  | 0.89 | (c)
18928.476 | 11.101 | 11.073 | -0.444 | -0.472 |  |  |  |  | 418 | 1713 |  | CORR | GENE | 06:41 | 07:15 | 07:10 | 54 | 361 | 14 | EXT |  | 0.89 | (c)
18931.885 | 2.965 | 2.898 | -8.405 | -8.472 |  |  |  |  | 2898 | 1714 |  | CORR | GENE | 05:12 | 05:19 | 05:37 | 77 | 318 | 10 | EXT |  | 0.89 | (c)
18936.6 | 7.68 | 7.614 | -3.69 | -3.756 |  |  |  |  | 3687 | 1714 |  | CORR | GENE | 05:03 | 05:18 | 05:22 | 69 | 228 | 10 | EXT |  | 0.89 | (c)
18937.708 | 8.788 | 8.771 | -2.582 | -2.599 |  |  |  |  | 2555 | 1714 |  | CORR | CIGR | 01:44 | 01:54 | 01:54 | 44 | 129 | 10 | EXT |  | 0.89 | (c)
18941.649 | 1.359 | 1.348 | -9.501 | -9.512 |  |  |  |  | 1348 | 1715 |  | CORR | CIGR | 04:35 | 04:49 | 04:49 | 40 | 173 | 10 | EXT |  | 0.89 | (c)
18946.664 | 6.374 | 6.301 | -4.486 | -4.559 |  |  |  |  | 4454 | 1715 |  | CORR | GENE | 05:24 | 05:60 | 06:01 | 105 | 454 | 9 | EXT |  | 0.89 | (c)
18965.698 | 3.323 | 3.124 | -7.757 | -7.956 |  |  |  |  | 3124 | 1717 |  | CORR | AXGR | 06:57 | 07:01 | 06:60 | 307 | 38 | 10 | EXT |  | 0.92 | (c)
19011.421 | 6.276 | 6.136 | -4.379 | -4.519 |  |  |  |  | 4275 | 1721 |  | CORR | GENE | 07:37 | 07:42 | 07:42 | 244 | 59 | 14 | EXT |  | 0.92 | (c)
19014.461 | 9.316 | 9.166 | -1.339 | -1.489 |  |  |  |  | 1225 | 1721 |  | CORR | GENE | 07:37 | 07:42 | 07:42 | 264 | 67 | 12 | EXT |  | 0.92 | (c)
19090.314 | 5.554 | 5.518 | -5.866 | -5.902 |  |  |  |  | 5518 | 1728 |  | CORR | GENE | 05:21 | 05:34 | 05:40 | 61 | 232 | 11 | EXT |  | 0.89 | (c)
19118.331 | 10.716 | 10.694 | -0.844 | -0.866 |  |  |  |  | 844 | 1730 |  | CORR | CIGR | 05:41 | 05:48 | 05:54 | 22 | 164 | 12 | EXT |  | 0.89 | (c)
19119.035 | 11.42 | 11.4 | -0.14 | -0.16 |  |  |  |  | 140 | 1730 |  | CORR | CIGR | 05:35 | 05:48 | 05:48 | 20 | 159 | 11 | EXT |  | 0.89 | (c)
19119.26 | 0.085 | 0.065 | -11.46 | -11.48 |  |  |  |  | 65 | 1731 |  | CORR | CIGR | 06:02 | 06:21 | 06:19 | 24 | 199 | 12 | EXT |  | 0.89 | (c)
19119.789 | 0.614 | 0.572 | -10.931 | -10.973 |  |  |  |  | 572 | 1731 |  | CORR | GENE | 05:27 | 06:34 | 06:07 | 115 | 497 | 9 | EXT |  | 0.89 | (c)
19124.128 | 4.953 | 4.896 | -6.592 | -6.649 |  |  |  |  | 4896 | 1731 |  | CORR | GENE | 03:21 | 03:34 | 03:44 | 90 | 281 | 9 | EXT |  | 0.89 | (c)
19172.469 | 6.919 | 6.909 | -4.631 | -4.641 |  |  |  |  | 4618 | 1735 |  | CORR | CIGR | 04:02 | 04:08 | 04:10 | 23 | 89 | 12 | EXT |  | 0.89 | (c)
19177.119 | 0.019 | 0.019 | -11.321 | -11.321 |  |  |  |  | 19 | 1736 |  | CORR | CIGR | 04:53 | 06:51 | 06:03 | 39 | 867 | 13 | EXT |  | 0.89 | (c)
19201.074 | 1.089 | 1.068 | -10.436 | -10.457 |  |  |  |  | 1068 | 1738 |  | CORR | GENE | 06:46 | 07:29 | 07:10 | 59 | 294 | 11 | EXT |  | 0.89 | (c)
19208.684 | 8.699 | 8.683 | -2.826 | -2.842 |  |  |  |  | 2785 | 1738 |  | CORR | GENE | 05:21 | 05:48 | 05:42 | 57 | 260 | 9 | EXT |  | 0.89 | (c)
19210.144 | 10.159 | 10.096 | -1.366 | -1.429 |  |  |  |  | 1343 | 1738 |  | CORR | GENE | 06:41 | 06:43 | 07:03 | 86 | 271 | 9 | EXT |  | 0.89 | (c)
19244.905 | 0 | -0.037 | -2.18 | -2.217 | 1531 | 1720 | 1674 | 414 |  | 1741б | Нарушение формы кольцевого шва | GWAN |  | 03:19 | 03:49 | 03:42 | 0 | 286 |  | EXT | Нарушение формы кольцевого шва Аномалия находится на упругопластическом изгибе: R=541 D, максимальное растяжение на 5.7 час. |  | (c)
19244.905 | 0 | -0.05 | -2.18 | -2.23 | -1939 | -1812 | -1768 | 292 |  | 1741б | Нарушение формы кольцевого шва | GWAN |  | 05:59 | 06:19 | 06:26 | 0 | 341 |  | EXT | Нарушение формы кольцевого шва Аномалия находится на упругопластическом изгибе: R=541 D, максимальное растяжение на 5.7 час. |  | (c)
19244.905 | 0 | -0.048 | -2.18 | -2.228 | -623 | -287 | 260 | 0 |  | 1741б | Нарушение формы кольцевого шва | GWAN |  | 09:31 | 10:25 | 11:54 | 0 | 1766 |  | EXT | Нарушение формы кольцевого шва Аномалия находится на упругопластическом изгибе: R=541 D, максимальное растяжение на 5.7 час. |  | (c)
19291.51 | 0 | -0.039 | -11.45 | -11.489 | [5 empty] | 1746 | Нарушение формы кольцевого шва | GWAN |  | 10:55 | 01:31 | 12:23 | 0 | 1091 |  | EXT | Нарушение формы кольцевого шва |  | (c)
19363.809 | 4.359 | 4.334 | -6.846 | -6.871 |  |  |  |  | 4334 | 1752 |  | CORR | GENE | 04:39 | 05:04 | 04:59 | 51 | 257 | 10 | EXT |  | 0.89 | (c)
19382.122 | 11.467 | 11.422 | -0.023 | -0.068 |  |  |  |  | 22 | 1753 |  | CORR | CIGR | 03:53 | 04:05 | 04:20 | 46 | 330 | 12 | EXT |  | 0.89 | (c)
19382.645 | 0.5 | 0.48 | -10.66 | -10.68 | 41 | 92 | 153 | 41 | 480 | 1754 |  | CORR | CIGR | 04:18 | 04:26 | 04:36 | 30 | 224 | 10 | EXT |  | 0.89 | (c)
19383.302 | 1.157 | 1.053 | -10.003 | -10.107 | 23 | 35 | 38 | 23 | 1053 | 1754 |  | CORR | AXGR | 04:15 | 04:17 | 04:17 | 389 | 30 | 11 | EXT |  | 0.93 | (c)
19399.215 | 5.91 | 5.883 | -5.57 | -5.597 | -1884 | -1863 | -1772 | 1661 | 5557 | 1755 |  | GOUG | CIGR | 10:02 | 10:05 | 10:20 | 40 | 223 | 7 | EXT | Аномалия находится на отводе. Задир. |  | (c)
19422.355 | 5.85 | 5.778 | -5.305 | -5.377 | 2227 | -2113 | -2097 | 1960 | 5279 | 1757 |  | CORR | GENE | 06:05 | 06:24 | 06:27 | 98 | 274 | 11 | EXT |  | 0.89 | (c)
19455.892 | 6.057 | 5.929 | -5.478 | -5.606 |  |  |  |  | 5388 | 1760 |  | CORR | AXGR | 07:41 | 07:44 | 07:44 | 218 | 43 | 11 | EXT |  | 0.91 | (c)
19520.366 | 2.946 | 2.923 | -8.439 | -8.462 | -254 | -159 | -174 | 94 | 2923 | 1766 |  | GOUG | GENE | 01:45 | 02:00 | 01:58 | 51 | 160 | 17 | EXT | Аномалия находится на отводе. Задир. |  | (b)
19523.375 | 5.955 | 5.909 | -5.43 | -5.476 | 1759 | 2060 | 1958 | 1759 | 5317 | 1766 |  | GOUG | GENE | 07:10 | 07:59 | 07:42 | 159 | 398 | 13 | EXT | Аномалия находится на отводе. Задир. |  | (c)
19618.706 | 2.306 | 2.183 | -9.264 | -9.387 |  |  |  |  | 2183 | 1775 |  | CORR | GENE | 07:18 | 07:23 | 07:23 | 283 | 60 | 11 | EXT | Аномалия находится на упругопластическом изгибе: R=551 D, максимальное растяжение на 4.9 час. | 0.92 | (c)
19659.061 | 9.526 | 9.504 | -1.699 | -1.721 |  |  |  |  | 1684 | 1778 |  | CORR | CIGR | 05:25 | 05:35 | 05:36 | 37 | 130 | 10 | EXT |  | 0.89 | (c)
19660.76 | 0 | 0 | -11.49 | -11.49 | 1531 | 1961 | 1926 | 1531 | 0 | 1779 | Смещение кромок | GWAN |  | 06:36 | 07:46 | 07:40 | 0 | 790 | 26 | EXT | Смещение кромок Наружу Аномалия находится на отводе. Величина смещения - 4.1 мм. |  | (c)
19687.962 | 5.072 | 5.029 | -6.728 | -6.771 |  |  |  |  | 5029 | 1781 |  | CORR | GENE | 06:10 | 06:37 | 06:35 | 79 | 314 | 10 | EXT |  | 0.89 | (c)
19689.931 | 7.041 | 7.005 | -4.759 | -4.795 |  |  |  |  | 4706 | 1781 |  | CORR | GENE | 05:32 | 06:35 | 06:13 | 89 | 501 | 13 | EXT |  | 0.89 | (c)
19690.777 | 7.887 | 7.79 | -3.913 | -4.01 |  |  |  |  | 3895 | 1781 |  | CORR | GENE | 05:22 | 06:15 | 06:01 | 115 | 473 | 13 | EXT |  | 0.9 | (c)
19691.003 | 8.113 | 8.075 | -3.687 | -3.725 |  |  |  |  | 3683 | 1781 |  | CORR | CIGR | 05:29 | 05:36 | 05:55 | 42 | 325 | 12 | EXT |  | 0.89 | (c)
19691.215 | 8.325 | 8.295 | -3.475 | -3.505 |  |  |  |  | 3448 | 1781 |  | CORR | GENE | 04:56 | 05:49 | 05:44 | 57 | 599 | 13 | EXT |  | 0.89 | (c)
19691.57 | 8.68 | 8.646 | -3.12 | -3.154 |  |  |  |  | 3068 | 1781 |  | CORR | GENE | 05:11 | 05:49 | 05:48 | 86 | 452 | 10 | EXT |  | 0.89 | (c)
19691.986 | 9.096 | 9.059 | -2.704 | -2.741 |  |  |  |  | 2680 | 1781 |  | CORR | GENE | 06:18 | 06:34 | 06:43 | 61 | 306 | 9 | EXT |  | 0.89 | (c)
19692.315 | 9.425 | 9.38 | -2.375 | -2.42 |  |  |  |  | 2236 | 1781 |  | CORR | GENE | 06:50 | 06:56 | 06:57 | 184 | 93 | 10 | EXT |  | 0.9 | (c)
19700.84 | 6.15 | 6.049 | -5.4 | -5.501 |  |  |  |  | 5335 | 1782 |  | CORR | GENE | 05:29 | 06:18 | 06:17 | 166 | 595 | 12 | EXT |  | 0.91 | (c)
19702.398 | 7.708 | 7.653 | -3.842 | -3.897 |  |  |  |  | 3831 | 1782 |  | CORR | GENE | 04:47 | 05:24 | 05:26 | 66 | 482 | 10 | EXT |  | 0.89 | (c)
19705.063 | 10.373 | 10.343 | -1.177 | -1.207 |  |  |  |  | 1168 | 1782 |  | CORR | CIGR | 05:01 | 05:13 | 05:15 | 39 | 172 | 12 | EXT |  | 0.89 | (c)
19714.968 | 8.728 | 8.723 | -2.872 | -2.877 |  |  |  |  | 2823 | 1783 |  | CORR | GENE | 06:44 | 07:02 | 06:58 | 54 | 174 | 10 | EXT |  | 0.89 | (c)
19715.636 | 9.396 | 9.252 | -2.204 | -2.348 |  |  |  |  | 2151 | 1783 |  | CORR | GENE | 06:31 | 06:37 | 06:36 | 197 | 56 | 10 | EXT |  | 0.91 | (c)
19739.608 | 10.878 | 10.864 | -0.077 | -0.091 | 1253 | 1342 | 1329 | 1253 | 63 | 1785 |  | CORR | CIGR | 06:01 | 06:15 | 06:13 | 28 | 151 | 11 | EXT | Аномалия находится на отводе. | 0.89 | (c)
19745.024 | 5.339 | 5.322 | -6.211 | -6.228 |  |  |  |  | 5322 | 1786 |  | CORR | CIGR | 05:44 | 05:54 | 06:07 | 40 | 284 | 11 | EXT |  | 0.89 | (c)
19847.711 | 5.986 | 5.923 | -4.934 | -4.997 |  |  |  |  | 4934 | 1795 |  | CORR | GENE | 06:11 | 06:42 | 06:35 | 63 | 295 | 10 | EXT |  | 0.89 | (c)
19847.962 | 6.237 | 6.182 | -4.683 | -4.738 |  |  |  |  | 4620 | 1795 |  | CORR | AXGR | 05:57 | 05:59 | 05:60 | 118 | 31 | 10 | EXT |  | 0.9 | (c)
19848.109 | 6.384 | 6.375 | -4.536 | -4.545 |  |  |  |  | 4522 | 1795 |  | CORR | CIGR | 05:19 | 05:34 | 05:30 | 23 | 130 | 13 | EXT |  | 0.89 | (c)
19848.286 | 6.561 | 6.494 | -4.359 | -4.426 |  |  |  |  | 4312 | 1795 |  | CORR | GENE | 05:11 | 05:33 | 05:29 | 114 | 214 | 10 | EXT |  | 0.9 | (c)
19850.121 | 8.396 | 8.38 | -2.524 | -2.54 |  |  |  |  | 2514 | 1795 |  | CORR | CIGR | 06:17 | 06:39 | 06:32 | 26 | 192 | 11 | EXT |  | 0.89 | (c)
19852.057 | 10.332 | 9.471 | -0.588 | -1.449 |  |  |  |  | 469 | 1795 |  | CORR | GENE | 06:39 | 06:55 | 06:50 | 980 | 137 | 10 | EXT |  | 0.96 | (c)
19852.653 | 0.008 | 0.008 | -11.602 | -11.602 |  |  |  |  | 8 | 1796 |  | CORR | CIGR | 04:20 | 05:06 | 05:09 | 24 | 612 | 14 | EXT |  | 0.89 | (c)
19868.03 | 3.775 | 3.723 | -7.56 | -7.612 |  |  |  |  | 3723 | 1797 |  | CORR | GENE | 06:05 | 06:15 | 06:25 | 55 | 252 | 13 | EXT |  | 0.89 | (c)
19873.488 | 9.233 | 9.185 | -2.102 | -2.15 |  |  |  |  | 2073 | 1797 |  | CORR | GENE | 10:49 | 11:03 | 11:03 | 77 | 173 | 10 | EXT |  | 0.89 | (c)
19875.182 | 10.927 | 10.91 | -0.408 | -0.425 |  |  |  |  | 396 | 1797 |  | CORR | CIGR | 09:59 | 10:11 | 10:11 | 29 | 146 | 11 | EXT |  | 0.89 | (c)
19888.651 | 1.761 | 1.7 | -9.779 | -9.84 |  |  |  |  | 1700 | 1799 |  | CORR | GENE | 06:01 | 06:10 | 06:09 | 237 | 97 | 15 | EXT |  | 0.93 | (c)
19889.484 | 2.594 | 2.57 | -8.946 | -8.97 |  |  |  |  | 2570 | 1799 |  | CORR | CIGR | 05:52 | 06:08 | 06:07 | 40 | 183 | 10 | EXT |  | 0.89 | (c)
19895.552 | 8.662 | 8.603 | -2.878 | -2.937 |  |  |  |  | 2803 | 1799 |  | CORR | GENE | 06:00 | 06:05 | 06:07 | 134 | 77 | 11 | EXT |  | 0.9 | (c)
19903.139 | 4.709 | 4.709 | -6.526 | -6.526 |  |  |  |  | 4709 | 1800 |  | CORR | CIGR | 06:07 | 06:16 | 06:16 | 18 | 112 | 11 | EXT |  | 0.89 | (c)
19904.012 | 5.582 | 5.582 | -5.653 | -5.653 |  |  |  |  | 5582 | 1800 |  | CORR | CIGR | 05:38 | 05:49 | 05:45 | 28 | 85 | 10 | EXT |  | 0.89 | (c)
19904.16 | 5.73 | 5.719 | -5.505 | -5.516 |  |  |  |  | 5476 | 1800 |  | CORR | CIGR | 06:06 | 06:21 | 06:18 | 40 | 145 | 11 | EXT |  | 0.89 | (c)
19913.807 | 4.142 | 4.099 | -7.363 | -7.406 |  |  |  |  | 4099 | 1801 |  | CORR | GENE | 05:16 | 05:41 | 05:45 | 68 | 363 | 14 | EXT |  | 0.89 | (c)
19920.801 | 11.136 | 11.106 | -0.369 | -0.399 |  |  |  |  | 347 | 1801 |  | CORR | GENE | 05:00 | 05:07 | 05:17 | 52 | 212 | 11 | EXT |  | 0.89 | (c)
19921.15 | 11.485 | 11.471 | -0.02 | -0.034 |  |  |  |  | 14 | 1801 |  | CORR | CIGR | 04:43 | 05:06 | 05:03 | 20 | 252 | 14 | EXT |  | 0.89 | (c)
19921.223 | 0.053 | 0.024 | -11.742 | -11.771 |  |  |  |  | 24 | 1802 |  | CORR | CIGR | 04:51 | 05:04 | 05:24 | 42 | 406 | 11 | EXT |  | 0.89 | (c)
19932.839 | 11.669 | 11.626 | -0.126 | -0.169 |  |  |  |  | 99 | 1802 |  | CORR | GENE | 06:50 | 07:11 | 07:20 | 70 | 375 | 10 | EXT |  | 0.89 | (c)
19933.002 | 0.037 | 0.026 | -10.293 | -10.304 |  |  |  |  | 26 | 1803 |  | CORR | CIGR | 06:42 | 06:56 | 07:01 | 22 | 242 | 14 | EXT |  | 0.89 | (c)
19933.158 | 0.193 | 0.146 | -10.137 | -10.184 |  |  |  |  | 146 | 1803 |  | CORR | GENE | 06:47 | 07:08 | 07:06 | 70 | 230 | 9 | EXT |  | 0.89 | (c)
19944.067 | 0.772 | 0.752 | -10.753 | -10.773 |  |  |  |  | 752 | 1804 |  | CORR | CIGR | 05:07 | 05:19 | 05:22 | 39 | 182 | 10 | EXT |  | 0.89 | (c)
19944.949 | 1.654 | 1.611 | -9.871 | -9.914 |  |  |  |  | 1611 | 1804 |  | CORR | GENE | 06:16 | 06:42 | 06:37 | 78 | 263 | 11 | EXT |  | 0.89 | (c)
19955.948 | 1.128 | 1.111 | -10.407 | -10.424 |  |  |  |  | 1111 | 1805 |  | CORR | CIGR | 05:30 | 05:52 | 05:45 | 41 | 181 | 10 | EXT |  | 0.89 | (c)
19977.93 | 0.045 | 0.026 | -10.585 | -10.604 |  |  |  |  | 26 | 1807 |  | CORR | CIGR | 03:33 | 04:00 | 03:56 | 35 | 282 | 12 | EXT |  | 0.89 | (c)
20015.913 | 4.583 | 4.575 | -6.937 | -6.945 |  |  |  |  | 4575 | 1810 |  | CORR | CIGR | 07:06 | 07:17 | 07:14 | 21 | 108 | 10 | EXT |  | 0.89 | (c)
20016.002 | 4.672 | 4.639 | -6.848 | -6.881 |  |  |  |  | 4639 | 1810 |  | CORR | GENE | 06:11 | 06:23 | 06:25 | 65 | 178 | 11 | EXT |  | 0.89 | (c)
20034.251 | 11.401 | 10.695 | -0.214 | -0.92 |  |  |  |  | 30 | 1811 |  | CORR | GENE | 07:33 | 07:46 | 07:44 | 890 | 129 | 11 | EXT |  | 0.97 | (c)
20041.073 | 6.608 | 6.588 | -3.527 | -3.547 |  |  |  |  | 3527 | 1812 |  | CORR | CIGR | 05:42 | 05:53 | 05:54 | 20 | 143 | 10 | EXT |  | 0.89 | (c)
20041.179 | 6.714 | 6.655 | -3.421 | -3.48 |  |  |  |  | 3298 | 1812 |  | CORR | AXGR | 05:39 | 05:46 | 05:42 | 182 | 44 | 10 | EXT |  | 0.9 | (c)
20041.279 | 6.814 | 6.802 | -3.321 | -3.333 |  |  |  |  | 3313 | 1812 |  | CORR | CIGR | 05:23 | 05:30 | 05:29 | 20 | 76 | 11 | EXT |  | 0.89 | (c)
20042.131 | 7.666 | 7.64 | -2.469 | -2.495 |  |  |  |  | 2460 | 1812 |  | CORR | CIGR | 05:41 | 05:54 | 05:51 | 35 | 131 | 10 | EXT |  | 0.89 | (c)
20042.717 | 8.252 | 8.237 | -1.883 | -1.898 |  |  |  |  | 1860 | 1812 |  | CORR | CIGR | 05:14 | 05:32 | 05:29 | 38 | 192 | 11 | EXT |  | 0.89 | (c)
20042.871 | 8.406 | 8.315 | -1.729 | -1.82 |  |  |  |  | 1661 | 1812 |  | CORR | AXGR | 05:44 | 05:46 | 05:46 | 159 | 29 | 9 | EXT |  | 0.9 | (c)
20045.149 | 0.549 | 0.311 | -9.806 | -10.044 |  |  |  |  | 311 | 1813 |  | CORR | GENE | 07:39 | 07:45 | 07:48 | 450 | 104 | 11 | EXT |  | 0.94 | (c)
20051.037 | 6.437 | 5.773 | -3.918 | -4.582 |  |  |  |  | 3434 | 1813 |  | CORR | GENE | 06:54 | 07:05 | 07:01 | 1148 | 82 | 11 | EXT |  | 0.97 | (c)
20052.32 | 7.72 | 7.416 | -2.635 | -2.939 |  |  |  |  | 2379 | 1813 |  | CORR | GENE | 05:33 | 05:37 | 05:37 | 560 | 50 | 13 | EXT |  | 0.96 | (c)
20053.418 | 8.818 | 8.474 | -1.537 | -1.881 |  |  |  |  | 1244 | 1813 |  | CORR | GENE | 05:01 | 05:08 | 05:07 | 637 | 78 | 13 | EXT |  | 0.97 | (c)
20054.753 | 10.153 | 10.025 | -0.202 | -0.33 |  |  |  |  | 57 | 1813 |  | SCC | AXGR | 06:01 | 06:02 | 06:04 | 273 | 43 | 34 | EXT | Аномалия находится в зоне сварного шва. | 1.05 | (a)
20077.565 | 0.005 | 0.005 | -11.17 | -11.17 |  |  |  |  | 5 | 1816 |  | CORR | CIGR | 02:33 | 04:29 | 05:27 | 34 | 2158 | 13 | EXT |  | 0.89 | (c)
20078.034 | 0.474 | 0.426 | -10.701 | -10.749 |  |  |  |  | 426 | 1816 |  | CORR | GENE | 05:17 | 05:55 | 06:01 | 83 | 540 | 10 | EXT |  | 0.89 | (c)
20082.64 | 5.08 | 5.058 | -6.095 | -6.117 |  |  |  |  | 5058 | 1816 |  | CORR | CIGR | 05:23 | 05:32 | 05:36 | 33 | 158 | 10 | EXT |  | 0.89 | (c)
20084.308 | 6.748 | 6.74 | -4.427 | -4.435 |  |  |  |  | 4417 | 1816 |  | CORR | CIGR | 05:48 | 05:54 | 05:57 | 18 | 102 | 10 | EXT |  | 0.89 | (c)
20089.257 | 0.522 | 0.368 | -11.043 | -11.197 |  |  |  |  | 368 | 1817 |  | CORR | AXGR | 07:42 | 07:44 | 07:44 | 176 | 28 | 15 | EXT |  | 0.91 | (c)
20090.718 | 1.983 | 1.815 | -9.582 | -9.75 |  |  |  |  | 1815 | 1817 |  | CORR | GENE | 06:34 | 06:39 | 06:38 | 230 | 54 | 14 | EXT |  | 0.92 | (c)
20092.906 | 4.171 | 3.681 | -7.394 | -7.884 |  |  |  |  | 3681 | 1817 |  | CORR | GENE | 05:03 | 05:15 | 05:11 | 553 | 95 | 12 | EXT |  | 0.96 | (c)
20093.274 | 4.539 | 4.527 | -7.026 | -7.038 |  |  |  |  | 4527 | 1817 |  | CORR | CIGR | 06:35 | 06:48 | 06:49 | 30 | 174 | 10 | EXT |  | 0.89 | (c)
20093.631 | 4.896 | 4.722 | -6.669 | -6.843 |  |  |  |  | 4722 | 1817 |  | CORR | GENE | 06:14 | 06:57 | 06:40 | 192 | 326 | 14 | EXT |  | 0.91 | (c)
20095.368 | 6.633 | 6.618 | -4.932 | -4.947 |  |  |  |  | 4915 | 1817 |  | CORR | CIGR | 06:59 | 07:09 | 07:10 | 32 | 140 | 11 | EXT |  | 0.89 | (c)
20095.737 | 7.002 | 6.905 | -4.563 | -4.66 |  |  |  |  | 4152 | 1817 |  | CORR | GENE | 07:15 | 07:22 | 07:20 | 508 | 56 | 11 | EXT |  | 0.95 | (c)
20115.287 | 3.637 | 3.618 | -7.583 | -7.602 |  |  |  |  | 3618 | 1819 |  | CORR | GENE | 07:49 | 08:04 | 08:02 | 48 | 161 | 10 | EXT |  | 0.89 | (c)
20142.583 | 8.663 | 8.57 | -2.877 | -2.97 |  |  |  |  | 2821 | 1821 |  | CORR | AXGR | 06:46 | 06:51 | 06:49 | 149 | 44 | 11 | EXT |  | 0.9 | (c)
20196.5 | 7.525 | 7.469 | -3.555 | -3.611 |  |  |  |  | 3502 | 1826 |  | CORR | AXGR | 04:19 | 04:22 | 04:21 | 109 | 35 | 10 | EXT |  | 0.89 | (c)
20202.103 | 2.048 | 1.943 | -7.922 | -8.027 |  |  |  |  | 1943 | 1827 |  | CORR | GENE | 07:29 | 07:33 | 07:40 | 501 | 131 | 10 | EXT |  | 0.94 | (c)
20203.427 | 3.372 | 3.342 | -6.598 | -6.628 |  |  |  |  | 3342 | 1827 |  | CORR | CIGR | 07:31 | 07:36 | 07:44 | 46 | 153 | 11 | EXT |  | 0.89 | (c)
20203.75 | 3.695 | 3.687 | -6.275 | -6.283 |  |  |  |  | 3687 | 1827 |  | CORR | CIGR | 07:37 | 07:43 | 07:44 | 18 | 88 | 11 | EXT |  | 0.89 | (c)
20226.665 | 5.14 | 5.092 | -6.37 | -6.418 |  |  |  |  | 5092 | 1829 |  | CORR | GENE | 08:27 | 09:06 | 09:05 | 142 | 464 | 10 | EXT |  | 0.9 | (c)
20233.104 | 0.069 | 0.041 | -11.441 | -11.469 |  |  |  |  | 41 | 1830 |  | CORR | GENE | 06:20 | 06:55 | 06:46 | 53 | 332 | 13 | EXT |  | 0.89 | (c)
20233.327 | 0.292 | 0.28 | -11.218 | -11.23 |  |  |  |  | 280 | 1830 |  | CORR | CIGR | 06:37 | 06:50 | 06:51 | 28 | 181 | 12 | EXT |  | 0.89 | (c)
20233.603 | 0.568 | 0.478 | -10.942 | -11.032 |  |  |  |  | 478 | 1830 |  | CORR | GENE | 05:14 | 06:24 | 06:02 | 344 | 589 | 10 | EXT |  | 0.93 | (c)
20234.199 | 1.164 | 1.154 | -10.346 | -10.356 |  |  |  |  | 1154 | 1830 |  | CORR | GENE | 05:04 | 05:29 | 05:30 | 69 | 321 | 10 | EXT |  | 0.89 | (c)
20244.545 | 0 | 0 | -11.27 | -11.27 | -1074 | -722 | -658 | 243 | 0 | 1831 | Смещение кромок | GWAN |  | 05:49 | 06:46 | 06:56 | 0 | 831 | 26 | EXT | Смещение кромок Наружу Величина смещения - 4.1 мм. |  | (c)
20278.515 | 0 | 0 | -10.08 | -10.08 | -954 | -577 | -575 | 196 | 0 | 1834 | Смещение кромок | GWAN |  | 06:13 | 07:14 | 07:14 | 0 | 759 | 24 | EXT | Смещение кромок Наружу Аномалия находится на отводе. Величина смещения - 3.8 мм. |  | (c)
20292.076 | 3.481 | 3.463 | -7.679 | -7.697 | 279 | 371 | 375 | 279 | 3463 | 1835 |  | CORR | GENE | 04:51 | 05:06 | 05:07 | 50 | 194 | 11 | EXT |  | 0.89 | (c)
20315.069 | 4.019 | 4.002 | -7.506 | -7.523 |  |  |  |  | 4002 | 1837 |  | CORR | CIGR | 04:03 | 04:14 | 04:17 | 39 | 173 | 9 | EXT |  | 0.89 | (c)
20338.471 | 4.496 | 4.472 | -6.454 | -6.478 |  |  |  |  | 4472 | 1839 |  | CORR | GENE | 02:20 | 02:52 | 02:48 | 56 | 351 | 11 | EXT |  | 0.89 | (c)
20347.182 | 2.257 | 2.21 | -8.773 | -8.82 |  |  |  |  | 2210 | 1840 |  | CORR | AXGR | 04:35 | 04:38 | 04:39 | 118 | 43 | 9 | EXT |  | 0.89 | (c)
20349.235 | 4.31 | 4.226 | -6.72 | -6.804 |  |  |  |  | 4226 | 1840 |  | CORR | AXGR | 04:43 | 04:46 | 04:46 | 271 | 33 | 10 | EXT |  | 0.92 | (c)
20354.969 | 10.044 | 10.03 | -0.986 | -1 |  |  |  |  | 975 | 1840 |  | CORR | CIGR | 03:20 | 03:56 | 03:42 | 25 | 268 | 10 | EXT |  | 0.89 | (c)
20392.115 | 1.75 | 1.736 | -9.75 | -9.764 |  |  |  |  | 1736 | 1844 |  | CORR | CIGR | 02:37 | 03:01 | 03:04 | 43 | 331 | 10 | EXT |  | 0.89 | (c)
20400.868 | 10.503 | 10.303 | -0.997 | -1.197 |  |  |  |  | 664 | 1844 |  | CORR | GENE | 06:30 | 06:38 | 06:35 | 533 | 69 | 11 | EXT |  | 0.95 | (c)
20400.921 | 10.556 | 10.511 | -0.944 | -0.989 |  |  |  |  | 871 | 1844 |  | CORR | GENE | 03:51 | 05:14 | 04:46 | 118 | 681 | 10 | EXT |  | 0.9 | (c)
20403.382 | 1.517 | 1.331 | -10.088 | -10.274 |  |  |  |  | 1331 | 1845 |  | CORR | GENE | 07:02 | 07:08 | 07:06 | 406 | 52 | 11 | EXT |  | 0.94 | (c)
20406.947 | 5.082 | 4.938 | -6.523 | -6.667 |  |  |  |  | 4938 | 1845 |  | CORR | GENE | 04:20 | 04:28 | 04:27 | 317 | 84 | 11 | EXT |  | 0.93 | (c)
20414.212 | 0.742 | 0.737 | -10.478 | -10.483 |  |  |  |  | 737 | 1846 |  | CORR | CIGR | 02:58 | 03:08 | 03:12 | 44 | 168 | 15 | EXT |  | 0.89 | (c)
20414.97 | 1.5 | 1.499 | -9.72 | -9.721 |  |  |  |  | 1499 | 1846 |  | CORR | CIGR | 03:09 | 03:21 | 03:26 | 44 | 213 | 10 | EXT |  | 0.89 | (c)
20432.083 | 7.393 | 7.378 | -4.057 | -4.072 |  |  |  |  | 3966 | 1847 |  | CORR | GENE | 07:59 | 08:21 | 08:15 | 106 | 202 | 13 | EXT |  | 0.9 | (c)
20432.313 | 7.623 | 7.347 | -3.827 | -4.103 |  |  |  |  | 3579 | 1847 |  | CORR | GENE | 07:36 | 07:51 | 07:48 | 524 | 152 | 9 | EXT |  | 0.93 | (c)
20438.762 | 2.622 | 2.616 | -8.453 | -8.459 |  |  |  |  | 2616 | 1848 |  | CORR | CIGR | 04:25 | 04:48 | 04:39 | 30 | 174 | 11 | EXT |  | 0.89 | (c)
20438.896 | 2.756 | 2.659 | -8.319 | -8.416 |  |  |  |  | 2659 | 1848 |  | CORR | GENE | 07:29 | 07:33 | 07:39 | 719 | 114 | 11 | EXT |  | 0.96 | (c)
20438.935 | 2.795 | 2.737 | -8.28 | -8.338 |  |  |  |  | 2737 | 1848 |  | CORR | GENE | 04:15 | 04:25 | 04:23 | 521 | 99 | 9 | EXT |  | 0.93 | (c)
20439.202 | 3.062 | 3.021 | -8.013 | -8.054 |  |  |  |  | 3021 | 1848 |  | CORR | GENE | 02:48 | 03:03 | 03:10 | 64 | 280 | 10 | EXT |  | 0.89 | (c)
20439.516 | 3.376 | 3.344 | -7.699 | -7.731 |  |  |  |  | 3344 | 1848 |  | CORR | GENE | 07:54 | 08:18 | 08:13 | 63 | 228 | 14 | EXT |  | 0.89 | (c)
20439.579 | 3.439 | 3.433 | -7.636 | -7.642 |  |  |  |  | 3433 | 1848 |  | CORR | GENE | 03:32 | 04:15 | 04:01 | 110 | 357 | 13 | EXT |  | 0.9 | (c)
20439.628 | 3.488 | 3.439 | -7.587 | -7.636 |  |  |  |  | 3439 | 1848 |  | CORR | AXGR | 07:52 | 07:56 | 07:56 | 157 | 42 | 13 | EXT |  | 0.91 | (c)
20439.788 | 3.648 | 3.648 | -7.427 | -7.427 |  |  |  |  | 3648 | 1848 |  | CORR | CIGR | 04:03 | 04:16 | 04:16 | 25 | 169 | 10 | EXT |  | 0.89 | (c)
20439.805 | 3.665 | 3.663 | -7.41 | -7.412 |  |  |  |  | 3663 | 1848 |  | CORR | GENE | 08:00 | 08:25 | 08:20 | 55 | 238 | 14 | EXT |  | 0.89 | (c)
20440.319 | 4.179 | 4.179 | -6.896 | -6.896 |  |  |  |  | 4179 | 1848 |  | CORR | GENE | 08:21 | 08:38 | 08:45 | 61 | 296 | 13 | EXT |  | 0.89 | (c)
20441.322 | 5.182 | 5.18 | -5.893 | -5.895 |  |  |  |  | 5180 | 1848 |  | CORR | CIGR | 04:57 | 05:17 | 05:12 | 30 | 186 | 13 | EXT |  | 0.89 | (c)
20441.326 | 5.186 | 5.177 | -5.889 | -5.898 |  |  |  |  | 5177 | 1848 |  | CORR | CIGR | 04:21 | 04:31 | 04:32 | 25 | 130 | 12 | EXT |  | 0.89 | (c)
20441.502 | 5.362 | 5.259 | -5.713 | -5.816 |  |  |  |  | 5259 | 1848 |  | CORR | GENE | 03:57 | 04:06 | 04:23 | 119 | 317 | 9 | EXT |  | 0.89 | (c)
20443.503 | 7.363 | 7.347 | -3.712 | -3.728 |  |  |  |  | 3696 | 1848 |  | CORR | CIGR | 07:45 | 08:17 | 08:08 | 32 | 286 | 13 | EXT |  | 0.89 | (c)
20444.897 | 8.757 | 8.689 | -2.318 | -2.386 |  |  |  |  | 2204 | 1848 |  | CORR | AXGR | 06:20 | 06:20 | 06:22 | 182 | 28 | 10 | EXT |  | 0.9 | (c)
20445.453 | 9.313 | 9.276 | -1.762 | -1.799 |  |  |  |  | 1664 | 1848 |  | CORR | GENE | 05:53 | 06:20 | 06:13 | 135 | 254 | 11 | EXT |  | 0.9 | (c)
20445.605 | 9.465 | 9.433 | -1.61 | -1.642 |  |  |  |  | 1551 | 1848 |  | CORR | GENE | 07:28 | 08:04 | 07:52 | 91 | 306 | 12 | EXT |  | 0.89 | (c)
20446.354 | 10.214 | 9.613 | -0.861 | -1.462 |  |  |  |  | 833 | 1848 |  | CORR | GENE | 05:53 | 06:01 | 06:11 | 629 | 227 | 10 | EXT |  | 0.95 | (c)
20446.529 | 10.389 | 10.363 | -0.686 | -0.712 |  |  |  |  | 672 | 1848 |  | CORR | CIGR | 06:14 | 06:23 | 06:25 | 40 | 142 | 14 | EXT |  | 0.89 | (c)
20450.051 | 2.836 | 2.804 | -8.694 | -8.726 |  |  |  |  | 2804 | 1849 |  | CORR | GENE | 06:17 | 06:39 | 06:42 | 65 | 311 | 11 | EXT |  | 0.89 | (c)
20452.142 | 4.927 | 4.898 | -6.603 | -6.632 |  |  |  |  | 4898 | 1849 |  | CORR | CIGR | 05:05 | 05:14 | 05:28 | 43 | 291 | 10 | EXT |  | 0.89 | (c)
20453.167 | 5.952 | 5.781 | -5.578 | -5.749 |  |  |  |  | 5373 | 1849 |  | CORR | GENE | 06:09 | 06:33 | 06:24 | 376 | 188 | 13 | EXT |  | 0.94 | (c)
20460.172 | 1.427 | 1.329 | -10.433 | -10.531 |  |  |  |  | 1329 | 1850 |  | CORR | GENE | 04:52 | 05:23 | 06:03 | 128 | 878 | 11 | EXT |  | 0.9 | (c)
20460.435 | 1.69 | 1.659 | -10.17 | -10.201 |  |  |  |  | 1659 | 1850 |  | CORR | GENE | 06:33 | 06:42 | 06:48 | 103 | 183 | 10 | EXT |  | 0.89 | (c)
20462.822 | 4.077 | 4.068 | -7.783 | -7.792 |  |  |  |  | 4068 | 1850 |  | CORR | CIGR | 07:00 | 07:10 | 07:09 | 18 | 116 | 12 | EXT |  | 0.89 | (c)
20481.775 | 11.17 | 11.11 | -0.005 | -0.065 |  |  |  |  | 2 | 1851 |  | CORR | GENE | 04:41 | 06:32 | 05:47 | 63 | 819 | 12 | EXT |  | 0.89 | (c)
20481.78 | 0 | -0.046 | -11.52 | -11.566 | [5 empty] | 1852 | Нарушение формы кольцевого шва | GWAN |  | 00:05 | 00:31 | 00:33 | 0 | 340 |  | EXT | Нарушение формы кольцевого шва |  | (c)
20481.78 | 0 | -0.028 | -11.52 | -11.548 | [5 empty] | 1852 | Нарушение формы кольцевого шва | GWAN |  | 07:60 | 08:14 | 08:22 | 0 | 279 |  | EXT | Нарушение формы кольцевого шва |  | (c)
20486.282 | 4.502 | 4.457 | -7.018 | -7.063 |  |  |  |  | 4457 | 1852 |  | CORR | GENE | 05:14 | 05:42 | 05:47 | 69 | 419 | 10 | EXT |  | 0.89 | (c)
20486.826 | 5.046 | 4.953 | -6.474 | -6.567 |  |  |  |  | 4953 | 1852 |  | CORR | GENE | 05:44 | 06:42 | 06:19 | 114 | 442 | 11 | EXT |  | 0.9 | (c)
20492.359 | 10.579 | 10.461 | -0.941 | -1.059 |  |  |  |  | 676 | 1852 |  | SCC | GENE | 06:32 | 06:39 | 06:37 | 383 | 63 | 41 | EXT |  | 1.22 | (a)
20500.048 | 6.748 | 6.713 | -3.937 | -3.972 |  |  |  |  | 3927 | 1853 |  | CORR | CIGR | 05:37 | 06:08 | 05:56 | 45 | 235 | 10 | EXT |  | 0.89 | (c)
20535.329 | 8.279 | 8.244 | -2.366 | -2.401 |  |  |  |  | 2351 | 1856 |  | CORR | GENE | 05:20 | 05:26 | 05:37 | 50 | 208 | 11 | EXT |  | 0.89 | (c)
20536.954 | 9.904 | 9.797 | -0.741 | -0.848 |  |  |  |  | 712 | 1856 |  | CORR | AXGR | 05:29 | 05:30 | 05:32 | 136 | 29 | 10 | EXT |  | 0.9 | (c)
20537.987 | 0.292 | 0.234 | -11.143 | -11.201 |  |  |  |  | 234 | 1857 |  | CORR | GENE | 05:15 | 05:29 | 05:33 | 72 | 224 | 9 | EXT |  | 0.89 | (c)
20538.611 | 0.916 | 0.909 | -10.519 | -10.526 |  |  |  |  | 909 | 1857 |  | CORR | CIGR | 05:25 | 05:30 | 05:35 | 20 | 128 | 10 | EXT |  | 0.89 | (c)
20539.163 | 1.468 | 1.444 | -9.967 | -9.991 |  |  |  |  | 1444 | 1857 |  | CORR | CIGR | 05:17 | 05:37 | 05:36 | 43 | 239 | 10 | EXT |  | 0.89 | (c)
20573.675 | 2.37 | 2.357 | -9.125 | -9.138 |  |  |  |  | 2357 | 1861 |  | CORR | CIGR | 05:44 | 05:60 | 05:59 | 37 | 189 | 10 | EXT | Аномалия находится на упругопластическом изгибе: R=322 D, максимальное растяжение на 4.6 час. | 0.89 | (c)
20573.696 | 2.391 | 2.373 | -9.104 | -9.122 |  |  |  |  | 2373 | 1861 |  | CORR | CIGR | 04:59 | 05:09 | 05:11 | 44 | 153 | 11 | EXT | Аномалия находится на упругопластическом изгибе: R=322 D, максимальное растяжение на 4.6 час. | 0.98 | (c)
20576.799 | 5.494 | 5.199 | -6.001 | -6.296 |  |  |  |  | 5199 | 1861 |  | CORR | GENE | 04:18 | 04:22 | 04:24 | 339 | 81 | 11 | EXT | Аномалия находится на упругопластическом изгибе: R=364 D, максимальное растяжение на 4.6 час. | 0.97 | (c)
20576.849 | 5.544 | 5.538 | -5.951 | -5.957 |  |  |  |  | 5538 | 1861 |  | CORR | AXGR | 04:07 | 04:07 | 04:08 | 112 | 21 | 14 | EXT | Аномалия находится на упругопластическом изгибе: R=364 D, максимальное растяжение на 4.6 час. | 0.93 | (c)
20578.016 | 6.711 | 6.605 | -4.784 | -4.89 |  |  |  |  | 4758 | 1861 |  | CORR | GENE | 07:21 | 07:22 | 07:25 | 132 | 54 | 12 | EXT | Аномалия находится на упругопластическом изгибе: R=416 D, максимальное растяжение на 4.5 час. | 0.9 | (c)
20579.82 | 8.515 | 8.473 | -2.98 | -3.022 |  |  |  |  | 2960 | 1861 |  | CORR | GENE | 04:46 | 04:54 | 05:05 | 62 | 236 | 9 | EXT | Аномалия находится на упругопластическом изгибе: R=510 D, максимальное растяжение на 4.4 час. | 0.89 | (c)
20582.91 | 0.11 | 0.032 | -11.395 | -11.473 |  |  |  |  | 32 | 1862 |  | CORR | GENE | 04:41 | 06:10 | 05:59 | 116 | 973 | 12 | EXT | Аномалия находится на упругопластическом изгибе: R=683 D, максимальное растяжение на 4.2 час. | 0.9 | (c)
20589.743 | 6.943 | 6.937 | -4.562 | -4.568 |  |  |  |  | 4537 | 1862 |  | CORR | CIGR | 07:04 | 07:13 | 07:14 | 31 | 115 | 10 | EXT | Аномалия находится на упругопластическом изгибе: R=918 D, максимальное растяжение на 1.3 час. | 0.89 | (c)
20637.72 | 0 | -0.024 | -10.875 | -10.899 | [5 empty] | 1867 | Нарушение формы кольцевого шва | GWAN |  | 03:24 | 05:13 | 04:54 | 0 | 1116 |  | EXT | Нарушение формы кольцевого шва |  | (c)
20657.592 | 8.997 | 8.971 | -2.593 | -2.619 |  |  |  |  | 2576 | 1868 |  | CORR | CIGR | 09:13 | 09:21 | 09:22 | 43 | 116 | 9 | EXT |  | 0.89 | (c)
20776.969 | 3.024 | 2.964 | -8.446 | -8.506 |  |  |  |  | 2964 | 1879 |  | CORR | GENE | 03:54 | 04:43 | 04:28 | 129 | 424 | 13 | EXT |  | 0.9 | (c)
20777.316 | 3.371 | 3.246 | -8.099 | -8.224 |  |  |  |  | 3246 | 1879 |  | CORR | GENE | 03:15 | 03:35 | 03:32 | 173 | 215 | 11 | EXT |  | 0.9 | (c)
20860.424 | 6.669 | 6.617 | -4.846 | -4.898 |  |  |  |  | 4770 | 1886 |  | CORR | GENE | 05:23 | 06:36 | 06:08 | 128 | 561 | 13 | EXT |  | 0.9 | (c)
20915.127 | 4.732 | 4.666 | -6.743 | -6.809 |  |  |  |  | 4666 | 1892 |  | CORR | AXGR | 07:19 | 07:19 | 07:22 | 145 | 27 | 10 | EXT |  | 0.9 | (c)
20916.82 | 6.425 | 6.403 | -5.05 | -5.072 |  |  |  |  | 5039 | 1892 |  | CORR | CIGR | 07:20 | 07:41 | 07:37 | 33 | 214 | 10 | EXT |  | 0.89 | (c)
20917.142 | 6.747 | 6.723 | -4.728 | -4.752 |  |  |  |  | 4697 | 1892 |  | CORR | GENE | 06:57 | 07:36 | 07:22 | 55 | 303 | 13 | EXT |  | 0.89 | (c)
20925.06 | 3.19 | 3.181 | -8.425 | -8.434 |  |  |  |  | 3181 | 1893 |  | CORR | CIGR | 07:06 | 07:15 | 07:20 | 26 | 173 | 10 | EXT |  | 0.89 | (c)
20933.485 | 0 | -0.049 | -11.485 | -11.534 | [5 empty] | 1894 | Нарушение формы кольцевого шва | GWAN |  | 03:07 | 03:37 | 03:39 | 0 | 401 |  | EXT | Нарушение формы кольцевого шва |  | (c)
21054.061 | 7.401 | 7.238 | -2.119 | -2.282 |  |  |  |  | 1975 | 1904 |  | CORR | GENE | 07:17 | 07:17 | 07:21 | 307 | 53 | 10 | EXT |  | 0.92 | (c)
21094.72 | 3.77 | 3.749 | -7.44 | -7.461 |  |  |  |  | 3749 | 1908 |  | CORR | GENE | 03:22 | 03:59 | 03:53 | 71 | 384 | 11 | EXT | Аномалия находится на упругопластическом изгибе: R=592 D, максимальное растяжение на 5.6 час. | 0.89 | (c)
21096.334 | 5.384 | 5.374 | -5.826 | -5.836 |  |  |  |  | 5374 | 1908 |  | CORR | CIGR | 06:51 | 07:02 | 07:01 | 22 | 118 | 10 | EXT | Аномалия находится на упругопластическом изгибе: R=688 D, максимальное растяжение на 5.1 час. | 0.89 | (c)
21096.484 | 5.534 | 5.514 | -5.676 | -5.696 |  |  |  |  | 5514 | 1908 |  | CORR | CIGR | 06:21 | 06:47 | 06:37 | 20 | 188 | 10 | EXT | Аномалия находится на упругопластическом изгибе: R=688 D, максимальное растяжение на 5.1 час. | 0.89 | (c)
21102.647 | 0.487 | 0.464 | -11.118 | -11.141 |  |  |  |  | 464 | 1909 |  | CORR | CIGR | 05:16 | 05:30 | 05:28 | 47 | 146 | 10 | EXT | Аномалия находится на упругопластическом изгибе: R=754 D, максимальное растяжение на 2 час. | 0.89 | (c)
21121.781 | 8.016 | 7.984 | -3.484 | -3.516 |  |  |  |  | 3450 | 1910 |  | CORR | GENE | 06:11 | 06:32 | 06:30 | 66 | 232 | 11 | EXT | Аномалия находится на упругопластическом изгибе: R=416 D, максимальное растяжение на 0.1 час. | 0.89 | (c)
21125.98 | 0.715 | 0.695 | -10.825 | -10.845 |  |  |  |  | 695 | 1911 |  | CORR | CIGR | 05:41 | 05:53 | 05:47 | 22 | 79 | 10 | EXT |  | 0.89 | (c)
21126.193 | 0.928 | 0.81 | -10.612 | -10.73 |  |  |  |  | 810 | 1911 |  | CORR | GENE | 05:57 | 06:06 | 06:04 | 381 | 82 | 14 | EXT |  | 0.95 | (c)
21161.117 | 1.942 | 1.932 | -8.968 | -8.978 |  |  |  |  | 1932 | 1914 |  | CORR | CIGR | 02:29 | 02:36 | 02:38 | 22 | 116 | 10 | EXT |  | 0.89 | (c)
21244.825 | 9.45 | 9.42 | -1.395 | -1.425 | 661 | 780 | 843 | 661 | 1369 | 1921 |  | CORR | GENE | 04:43 | 05:03 | 05:13 | 56 | 364 | 9 | EXT | Аномалия находится на отводе. | 0.89 | (c)
21245.459 | 10.084 | 10.078 | -0.761 | -0.767 | 1852 | 2050 | 1977 | 1852 | 746 | 1921 |  | CORR | CIGR | 07:56 | 08:27 | 08:16 | 21 | 250 | 10 | EXT | Аномалия находится на отводе. | 0.89 | (c)
21246.196 | 10.821 | 10.8 | -0.024 | -0.045 | 1031 | 1138 | 1149 | 1031 | 13 | 1921 |  | CORR | CIGR | 05:43 | 06:00 | 06:02 | 32 | 236 | 11 | EXT | Аномалия находится на отводе. | 0.89 | (c)
21261.613 | 4.333 | 4.289 | -6.827 | -6.871 |  |  |  |  | 4289 | 1923 |  | CORR | GENE | 05:24 | 05:54 | 05:51 | 61 | 326 | 10 | EXT |  | 0.89 | (c)
21301.998 | 11.278 | 11.25 | -0.007 | -0.035 | -1433 | -1296 | -1254 | 798 | 7 | 1927 |  | CORR | CIGR | 05:33 | 05:55 | 06:02 | 28 | 358 | 15 | EXT | Аномалия находится на отводе. | 0.89 | (c)
21448.254 | 10.844 | 10.82 | -0.696 | -0.72 |  |  |  |  | 696 | 1940 |  | CORR | CIGR | 05:45 | 06:00 | 05:56 | 24 | 144 | 10 | EXT |  | 0.89 | (c)
21460.335 | 0 | -0.023 | -11.6 | -11.623 | [5 empty] | 1942 | Нарушение формы кольцевого шва | GWAN |  | 10:52 | 00:44 | 12:32 | 0 | 1249 |  | EXT | Нарушение формы кольцевого шва |  | (c)
21460.335 | 0 | -0.032 | -11.6 | -11.632 | [5 empty] | 1942 | Нарушение формы кольцевого шва | GWAN |  | 03:45 | 04:25 | 04:14 | 0 | 360 |  | EXT | Нарушение формы кольцевого шва |  | (c)
21543.916 | 6.256 | 6.254 | -4.064 | -4.066 |  |  |  |  | 4030 | 1949 |  | CORR | CIGR | 05:16 | 05:44 | 05:38 | 36 | 273 | 13 | EXT |  | 0.89 | (c)
21544.289 | 6.629 | 6.6 | -3.691 | -3.72 |  |  |  |  | 3670 | 1949 |  | CORR | GENE | 06:02 | 06:14 | 06:13 | 50 | 141 | 11 | EXT |  | 0.89 | (c)
21582.954 | 1.239 | 1.239 | -10.301 | -10.301 |  |  |  |  | 1239 | 1953 |  | CORR | CIGR | 07:27 | 07:33 | 07:33 | 20 | 77 | 12 | EXT |  | 0.89 | (c)
21647.985 | 0 | -0.029 | -11.59 | -11.619 | [5 empty] | 1959 | Нарушение формы кольцевого шва | GWAN |  | 06:49 | 07:52 | 08:16 | 0 | 1074 |  | EXT | Нарушение формы кольцевого шва |  | (c)
21650.54 | 2.555 | 2.464 | -9.035 | -9.126 |  |  |  |  | 2464 | 1959 |  | SCC | AXGR | 08:10 | 08:13 | 08:12 | 167 | 31 | 24 | EXT |  | 1 | (b)
21654.382 | 6.397 | 6.289 | -5.193 | -5.301 |  |  |  |  | 4932 | 1959 |  | SCC | GENE | 07:51 | 07:55 | 07:55 | 369 | 48 | 24 | EXT |  | 1 | (b)
21682.51 | 0.165 | 0.138 | -11.23 | -11.257 | -1946 | -1877 | -1853 | 284 | 138 | 1962 | Дефект проката | MIAN | GENE | 07:33 | 07:45 | 07:48 | 71 | 186 |  | INT | Дефект проката Эквивалент потери металла 10%. |  | (c)
21747.572 | 10.082 | 10.062 | -1.468 | -1.488 |  |  |  |  | 1446 | 1967 |  | CORR | CIGR | 03:30 | 03:46 | 03:47 | 42 | 221 | 12 | EXT |  | 0.89 | (c)
21764.444 | 4.174 | 4.149 | -7.361 | -7.386 |  |  |  |  | 4149 | 1969 |  | CORR | GENE | 08:02 | 08:32 | 08:25 | 74 | 279 | 10 | EXT |  | 0.89 | (c)
21765.034 | 4.764 | 4.711 | -6.771 | -6.824 |  |  |  |  | 4711 | 1969 |  | CORR | GENE | 09:32 | 09:41 | 09:39 | 137 | 85 | 12 | EXT |  | 0.9 | (c)
21765.833 | 5.563 | 5.494 | -5.972 | -6.041 |  |  |  |  | 5494 | 1969 |  | CORR | GENE | 03:36 | 03:50 | 03:56 | 105 | 259 | 10 | EXT |  | 0.89 | (c)
21780.283 | 8.478 | 8.185 | -3.047 | -3.34 |  |  |  |  | 2840 | 1970 |  | CORR | GENE | 07:54 | 07:57 | 07:58 | 500 | 59 | 11 | EXT |  | 0.95 | (c)
21837.483 | 0.063 | 0.031 | -11.172 | -11.204 | 538 | 803 | 910 | 538 | 31 | 1976 |  | CORR | GENE | 04:26 | 05:08 | 05:26 | 160 | 744 | 11 | EXT | Аномалия находится на отводе. | 0.9 | (c)
21986.941 | 1.656 | 1.629 | -9.969 | -9.996 | -632 | -420 | -476 | 321 | 1629 | 1989 |  | CORR | GENE | 05:30 | 06:04 | 05:55 | 68 | 310 | 9 | EXT |  | 0.89 | (c)
21992.092 | 6.807 | 6.725 | -4.818 | -4.9 | -818 | -649 | -634 | 449 | 4776 | 1989 |  | CORR | GENE | 05:00 | 05:28 | 05:30 | 124 | 369 | 10 | EXT |  | 0.89 | (c)
21996.998 | 0.088 | 0.079 | -11.647 | -11.656 | -166 | -133 | 27 | 0 | 79 | 1990 |  | CORR | CIGR | 06:23 | 06:29 | 06:54 | 25 | 386 | 12 | EXT | Аномалия находится на отводе. | 0.89 | (c)
21997.059 | 0.149 | 0.146 | -11.586 | -11.589 | -109 | -19 | -51 | 0 | 146 | 1990 |  | CORR | CIGR | 06:33 | 06:47 | 06:42 | 19 | 116 | 11 | EXT | Аномалия находится на отводе. | 0.89 | (c)
21997.577 | 0.667 | 0.627 | -11.068 | -11.108 | -71 | 294 | 215 | 0 | 627 | 1990 |  | CORR | GENE | 06:39 | 07:38 | 07:25 | 110 | 572 | 12 | EXT | Аномалия находится на отводе. | 0.89 | (c)
21998.058 | 1.148 | 1.126 | -10.587 | -10.609 | 333 | 468 | 446 | 333 | 1126 | 1990 |  | CORR | GENE | 07:44 | 08:06 | 08:02 | 50 | 227 | 10 | EXT | Аномалия находится на отводе. | 0.89 | (c)
21998.287 | 1.377 | 1.265 | -10.358 | -10.47 | 69 | 166 | 300 | 69 | 1265 | 1990 |  | CORR | GENE | 07:01 | 07:17 | 07:39 | 147 | 462 | 12 | EXT | Аномалия находится на отводе. | 0.9 | (c)
21999.095 | 2.185 | 2.141 | -9.55 | -9.594 | -435 | -349 | -282 | 130 | 2141 | 1990 |  | CORR | GENE | 05:40 | 05:54 | 06:05 | 83 | 305 | 10 | EXT | Аномалия находится на отводе. | 0.89 | (c)
21999.881 | 2.971 | 2.599 | -8.764 | -9.136 | -366 | -294 | 144 | 0 | 2599 | 1990 |  | CORR | GENE | 05:51 | 06:03 | 07:13 | 436 | 1020 | 10 | EXT | Аномалия находится на отводе. | 0.93 | (c)
22017.603 | 8.958 | 8.912 | -2.642 | -2.688 | -1205 | -1180 | -1059 | 914 | 2574 | 1991 |  | GOUG | GENE | 10:45 | 10:49 | 11:08 | 114 | 291 | 6 | EXT | Задир. |  | (c)
22117.929 | 6.249 | 6.233 | -4.796 | -4.812 | 1104 | 1190 | 1206 | 1104 | 4772 | 2000 |  | CORR | CIGR | 03:48 | 04:02 | 04:05 | 40 | 204 | 9 | EXT |  | 0.89 | (c)
22145.69 | 0 | 0 | -11.265 | -11.265 | 1322 | 1463 | 1706 | 1322 | 0 | 2003 | Смещение кромок | GWAN |  | 02:33 | 02:56 | 03:35 | 0 | 769 | 25 | EXT | Смещение кромок Наружу Аномалия находится на отводе. Величина смещения - 4 мм. |  | (c)
22145.69 | 0 | 0 | -11.265 | -11.265 | -1811 | -1435 | -1263 | 716 | 0 | 2003 | Смещение кромок | GWAN |  | 06:07 | 07:08 | 07:36 | 0 | 1095 | 18 | EXT | Смещение кромок Наружу Аномалия находится на отводе. Величина смещения - 2.8 мм. |  | (c)
22145.69 | 0 | -0.022 | -11.265 | -11.287 | -515 | -371 | -396 | 278 |  | 2003 | Нарушение формы кольцевого шва | GWAN |  | 09:36 | 09:60 | 09:56 | 0 | 237 |  | EXT | Нарушение формы кольцевого шва Аномалия находится на отводе. |  | (c)
22263.537 | 3.462 | 3.453 | -8.018 | -8.027 | 813 | 980 | 958 | 813 | 3453 | 2013 |  | CORR | CIGR | 04:49 | 05:16 | 05:13 | 38 | 289 | 10 | EXT |  | 0.89 | (c)
22263.955 | 3.88 | 3.88 | -7.6 | -7.6 | 862 | 944 | 916 | 862 | 3880 | 2013 |  | CORR | CIGR | 04:57 | 05:11 | 05:06 | 23 | 108 | 11 | EXT |  | 0.89 | (c)
22306.832 | 0.777 | 0.751 | -10.593 | -10.619 | -893 | -710 | -762 | 630 | 751 | 2017 |  | CORR | CIGR | 04:48 | 05:18 | 05:09 | 26 | 263 | 10 | EXT |  | 0.89 | (c)
22382.896 | 9.121 | 9.103 | -2.444 | -2.462 | 642 | 1367 | 1054 | 642 | 2351 | 2023 |  | CORR | GENE | 04:57 | 06:54 | 06:03 | 111 | 825 | 13 | EXT |  | 0.9 | (c)
22383.277 | 9.502 | 9.415 | -2.063 | -2.15 | 624 | 831 | 1012 | 624 | 2015 | 2023 |  | CORR | GENE | 04:54 | 05:27 | 05:56 | 135 | 775 | 10 | EXT |  | 0.9 | (c)
22383.489 | 9.714 | 9.595 | -1.851 | -1.97 | 567 | 803 | 1002 | 567 | 1670 | 2023 |  | CORR | GENE | 04:45 | 05:23 | 05:55 | 300 | 870 | 11 | EXT |  | 0.92 | (c)
22384.441 | 10.666 | 10.61 | -0.899 | -0.955 | 587 | 822 | 994 | 587 | 806 | 2023 |  | CORR | GENE | 04:48 | 05:26 | 05:53 | 149 | 814 | 11 | EXT |  | 0.9 | (c)
22389.87 | 4.53 | 4.515 | -6.975 | -6.99 | -1288 | -1230 | -1216 | 1145 | 4515 | 2024 |  | CORR | CIGR | 06:40 | 06:50 | 06:52 | 41 | 143 | 11 | EXT |  | 0.89 | (c)
22410.102 | 1.667 | 1.648 | -9.803 | -9.822 | -437 | -244 | -266 | 96 | 1648 | 2026 |  | CORR | GENE | 05:44 | 06:15 | 06:11 | 50 | 341 | 10 | EXT |  | 0.89 | (c)
22440.86 | 9.62 | 9.605 | -1.27 | -1.285 | -1838 | -1724 | -1661 | 1483 | 1247 | 2028 |  | CORR | CIGR | 05:12 | 05:30 | 05:40 | 38 | 355 | 10 | EXT |  | 0.89 | (c)
22441.208 | 9.968 | 9.954 | -0.922 | -0.936 | -1908 | -1740 | -1802 | 1695 | 912 | 2028 |  | CORR | CIGR | 05:00 | 05:27 | 05:18 | 24 | 213 | 10 | EXT |  | 0.89 | (c)
22441.275 | 10.035 | 10.017 | -0.855 | -0.873 | -1900 | -1774 | -1791 | 1681 | 846 | 2028 |  | CORR | CIGR | 05:02 | 05:22 | 05:19 | 27 | 219 | 10 | EXT |  | 0.89 | (c)
22442.13 | 0 | 0 | -11.185 | -11.185 | 368 | 747 | 818 | 368 | 0 | 2029 | Смещение кромок | GWAN |  | 00:14 | 01:15 | 01:27 | 0 | 900 | 19 | EXT | Смещение кромок Наружу Величина смещения - 3 мм. |  | (c)
22442.13 | 0 | 0 | -11.185 | -11.185 | -683 | -281 | -341 | 0 | 0 | 2029 | Смещение кромок | GWAN |  | 09:25 | 10:29 | 10:20 | 0 | 684 | 23 | EXT | Смещение кромок Наружу Величина смещения - 3.6 мм. |  | (c)
22455.745 | 0 | 0 | -10.53 | -10.53 | -703 | -362 | -416 | 129 | 0 | 2031 | Смещение кромок | GWAN |  | 04:19 | 05:14 | 05:05 | 0 | 574 | 19 | EXT | Смещение кромок Наружу Величина смещения - 3 мм. |  | (c)
22455.745 | 0 | 0 | -10.53 | -10.53 | 669 | 1043 | 982 | 669 | 0 | 2031 | Смещение кромок | GWAN |  | 08:01 | 09:01 | 08:51 | 0 | 626 | 27 | EXT | Смещение кромок Наружу Величина смещения - 4.2 мм. |  | (c)
22661.005 | 0 | -0.032 | -10.895 | -10.927 | -836 | -378 | 898 | 0 |  | 2049 | Нарушение формы кольцевого шва | GWAN |  | 02:30 | 03:43 | 07:09 | 0 | 3468 |  | EXT | Нарушение формы кольцевого шва |  | (c)
22706.095 | 0 | 0 | -11.585 | -11.585 | 1275 | 1695 | 1620 | 1275 | 0 | 2053 | Смещение кромок | GWAN |  | 04:15 | 05:23 | 05:11 | 0 | 690 | 22 | EXT | Смещение кромок Наружу Величина смещения - 4.1 мм. Аномалия находится на упругопластическом изгибе: R=421 D, максимальное растяжение на 5.7 час. |  | (c)
22903.322 | 1.647 | 1.631 | -10.063 | -10.079 | -1103 | -1072 | -1055 | 1006 | 1631 | 2070 |  | GOUG | CIGR | 11:51 | 11:56 | 11:59 | 35 | 98 | 10 | EXT | Задир. |  | (c)
22931.419 | 6.504 | 6.127 | -5.016 | -5.393 | 618 | 963 | 858 | 618 | 4792 | 2072 |  | ARTD | GENE | 08:25 | 09:21 | 09:04 | 601 | 480 |  | EXT | Наплавка/вышлифовка 10%. |  | (c)
23003.192 | 9.977 | 9.932 | -1.633 | -1.678 | -1345 | -1181 | -1126 | 907 | 1615 | 2078 |  | CORR | GENE | 03:27 | 03:54 | 04:02 | 63 | 439 | 11 | EXT |  | 0.89 | (c)
23036.369 | 8.879 | 8.861 | -2.651 | -2.669 | -2 | 96 | 205 | 0 | 2629 | 2081 |  | CORR | CIGR | 07:44 | 07:59 | 08:17 | 40 | 413 | 13 | EXT |  | 0.89 | (c)
23038.078 | 10.588 | 10.545 | -0.942 | -0.985 | 178 | 340 | 416 | 178 | 906 | 2081 |  | CORR | GENE | 08:13 | 08:39 | 08:51 | 79 | 474 | 11 | EXT |  | 0.89 | (c)
23040.114 | 1.094 | 1.065 | -10.586 | -10.615 | -466 | -229 | -262 | 57 | 1065 | 2082 |  | CORR | GENE | 07:29 | 08:07 | 08:02 | 69 | 409 | 10 | EXT | Аномалия находится на отводе. | 0.89 | (c)
23041.718 | 2.698 | 2.66 | -8.982 | -9.02 | -2016 | -1855 | -1824 | 1631 | 2660 | 2082 |  | CORR | GENE | 03:18 | 03:44 | 03:50 | 74 | 385 | 10 | EXT | Аномалия находится на отводе. | 0.89 | (c)
23044.901 | 5.881 | 5.675 | -5.799 | -6.005 | -1911 | -1889 | -1885 | 1859 | 5542 | 2082 |  | CORR | AXGR | 03:35 | 03:39 | 03:40 | 463 | 52 | 11 | EXT | Аномалия находится на отводе. | 0.94 | (c)
23045.382 | 6.362 | 6.342 | -5.318 | -5.338 | -555 | -436 | -422 | 288 | 5286 | 2082 |  | CORR | CIGR | 07:14 | 07:34 | 07:36 | 52 | 267 | 12 | EXT | Аномалия находится на отводе. | 0.89 | (c)
23046.273 | 7.253 | 7.215 | -4.427 | -4.465 | -35 | 175 | 212 | 0 | 4394 | 2082 |  | CORR | GENE | 08:38 | 09:12 | 09:18 | 71 | 494 | 11 | EXT | Аномалия находится на отводе. | 0.89 | (c)
23047.541 | 8.521 | 8.467 | -3.159 | -3.213 | 1661 | 1897 | -2171 | 1542 | 3000 | 2082 |  | CORR | GENE | 01:12 | 01:50 | 02:54 | 213 | 1259 | 15 | EXT | Аномалия находится на отводе. | 0.92 | (c)
23048.143 | 9.123 | 8.968 | -2.557 | -2.712 | -1749 | -1655 | -1653 | 1557 | 2226 | 2082 |  | CORR | GENE | 04:02 | 04:17 | 04:17 | 486 | 192 | 10 | EXT | Аномалия находится на отводе. | 0.94 | (c)
23048.227 | 9.207 | 8.171 | -2.473 | -3.509 | -555 | -437 | -438 | 322 | 1996 | 2082 |  | CORR | GENE | 07:14 | 07:33 | 07:33 | 1513 | 233 | 10 | EXT | Аномалия находится на отводе. | 0.97 | (c)
23048.921 | 9.901 | 9.885 | -1.779 | -1.795 | -2205 | -2095 | -2081 | 1957 | 1746 | 2082 |  | CORR | CIGR | 02:48 | 03:06 | 03:08 | 49 | 248 | 11 | EXT | Аномалия находится на отводе. | 0.89 | (c)
23049.224 | 10.204 | 10.082 | -1.476 | -1.598 | -729 | -613 | -445 | 161 | 1456 | 2082 |  | CORR | GENE | 06:46 | 07:05 | 07:32 | 142 | 568 | 10 | EXT | Аномалия находится на отводе. | 0.9 | (c)
23049.389 | 10.369 | 10.328 | -1.311 | -1.352 | -788 | -580 | -485 | 181 | 1266 | 2082 |  | CORR | GENE | 06:37 | 07:10 | 07:26 | 86 | 607 | 11 | EXT | Аномалия находится на отводе. | 0.89 | (c)
23049.661 | 10.641 | 10.559 | -1.039 | -1.121 | -1459 | -1344 | -1093 | 727 | 976 | 2082 |  | CORR | GENE | 04:48 | 05:07 | 05:47 | 145 | 733 | 10 | EXT | Аномалия находится на отводе. | 0.9 | (c)
23050.828 | 0.128 | 0.056 | -11.547 | -11.619 | -1105 | -773 | -722 | 340 | 56 | 2083 |  | CORR | GENE | 06:24 | 07:17 | 07:25 | 127 | 765 | 11 | EXT | Аномалия находится на упругопластическом изгибе: R=407 D, максимальное растяжение на 7 час. | 0.9 | (c)
23052.169 | 1.469 | 1.365 | -10.206 | -10.31 | 2167 | -1907 | -1916 | 1537 | 1365 | 2083 |  | CORR | GENE | 03:12 | 04:14 | 04:13 | 207 | 757 | 10 | EXT | Аномалия находится на упругопластическом изгибе: R=407 D, максимальное растяжение на 7 час. | 0.91 | (c)
23056.254 | 5.554 | 5.529 | -6.121 | -6.146 | 2229 | -1930 | -1801 | 1371 | 5529 | 2083 |  | CORR | GENE | 03:22 | 04:10 | 04:31 | 93 | 861 | 10 | EXT | Аномалия находится на упругопластическом изгибе: R=565 D, максимальное растяжение на 7.3 час. | 0.89 | (c)
23088.228 | 3.143 | 3.128 | -8.242 | -8.257 | 1052 | 1173 | 1149 | 1052 | 3128 | 2086 |  | CORR | CIGR | 07:27 | 07:46 | 07:42 | 50 | 193 | 11 | EXT | Аномалия находится на упругопластическом изгибе: R=800 D, максимальное растяжение на 7.1 час. | 0.89 | (c)
23091.254 | 6.169 | 6.135 | -5.216 | -5.25 | -309 | -188 | -184 | 60 | 5200 | 2086 |  | CORR | CIGR | 03:47 | 04:07 | 04:07 | 50 | 250 | 11 | EXT |  | 0.89 | (c)
23091.664 | 6.579 | 6.547 | -4.806 | -4.838 | -778 | -674 | -657 | 536 | 4768 | 2086 |  | CORR | GENE | 02:31 | 02:48 | 02:51 | 70 | 242 | 11 | EXT |  | 0.89 | (c)
23092.084 | 6.999 | 6.824 | -4.386 | -4.561 | -672 | -654 | -649 | 627 | 4274 | 2086 |  | CORR | AXGR | 02:48 | 02:51 | 02:52 | 287 | 45 | 16 | EXT |  | 0.94 | (c)
23092.205 | 7.12 | 7.052 | -4.265 | -4.333 | -457 | -176 | -62 | 0 | 4192 | 2086 |  | CORR | GENE | 03:23 | 04:09 | 04:27 | 141 | 790 | 13 | EXT |  | 0.9 | (c)
23092.248 | 7.163 | 7.162 | -4.222 | -4.223 | -939 | -856 | -813 | 688 | 4107 | 2086 |  | CORR | GENE | 02:05 | 02:19 | 02:26 | 116 | 251 | 13 | EXT |  | 0.9 | (c)
23092.766 | 7.681 | 7.681 | -3.704 | -3.704 | -301 | -222 | -231 | 161 | 3670 | 2086 |  | CORR | CIGR | 03:48 | 04:01 | 03:60 | 34 | 140 | 12 | EXT |  | 0.89 | (c)
23092.874 | 7.789 | 7.625 | -3.596 | -3.76 | -831 | -346 | -573 | 315 | 3568 | 2086 |  | CORR | GENE | 02:23 | 03:41 | 03:04 | 192 | 516 | 15 | EXT |  | 0.91 | (c)
23093.026 | 7.941 | 7.652 | -3.444 | -3.733 | -152 | -152 | -94 | 37 | 3156 | 2086 |  | CORR | GENE | 04:12 | 04:12 | 04:22 | 577 | 115 | 10 | EXT |  | 0.94 | (c)
23093.229 | 8.144 | 8.121 | -3.241 | -3.264 | -573 | -388 | -415 | 257 | 3217 | 2086 |  | CORR | CIGR | 03:04 | 03:34 | 03:30 | 47 | 316 | 14 | EXT |  | 0.89 | (c)
23093.505 | 8.42 | 8.401 | -2.965 | -2.984 | -677 | -527 | -529 | 381 | 2914 | 2086 |  | CORR | GENE | 02:48 | 03:12 | 03:12 | 70 | 296 | 11 | EXT |  | 0.89 | (c)
23093.87 | 8.785 | 8.768 | -2.6 | -2.617 | -373 | -200 | -239 | 106 | 2576 | 2086 |  | CORR | CIGR | 03:37 | 04:05 | 03:58 | 41 | 267 | 12 | EXT |  | 0.89 | (c)
23093.933 | 8.848 | 8.841 | -2.537 | -2.544 | -775 | -694 | -723 | 671 | 2519 | 2086 |  | CORR | CIGR | 02:32 | 02:45 | 02:40 | 25 | 104 | 12 | EXT |  | 0.89 | (c)
23094.118 | 9.033 | 9.031 | -2.352 | -2.354 | -833 | -232 | -475 | 117 | 2155 | 2086 |  | CORR | GENE | 02:23 | 03:59 | 03:20 | 199 | 716 | 11 | EXT |  | 0.91 | (c)
23094.574 | 9.489 | 9.413 | -1.896 | -1.972 | -465 | -272 | -248 | 31 | 1872 | 2086 |  | CORR | GENE | 03:22 | 03:53 | 03:57 | 100 | 434 | 10 | EXT |  | 0.89 | (c)
23095.215 | 10.13 | 9.895 | -1.255 | -1.49 | -16 | 15 | 8 | 0 | 1017 | 2086 |  | CORR | AXGR | 04:34 | 04:39 | 04:38 | 473 | 48 | 11 | EXT |  | 0.94 | (c)
23095.816 | 10.731 | 10.592 | -0.654 | -0.793 | -212 | -211 | -184 | 157 | 528 | 2086 |  | CORR | AXGR | 04:03 | 04:03 | 04:07 | 265 | 55 | 10 | EXT |  | 0.91 | (c)
23096.003 | 10.918 | 10.688 | -0.467 | -0.697 | -318 | -315 | -299 | 280 | 416 | 2086 |  | CORR | AXGR | 03:46 | 03:46 | 03:49 | 281 | 38 | 10 | EXT |  | 0.92 | (c)
23096.454 | 11.369 | 11.321 | -0.016 | -0.064 | -353 | -262 | -192 | 32 | 16 | 2086 |  | CORR | CIGR | 03:40 | 03:55 | 04:06 | 48 | 321 | 12 | EXT |  | 0.89 | (c)
23096.547 | 0.077 | 0.053 | -11.293 | -11.317 | -232 | -180 | -156 | 81 | 53 | 2087 |  | CORR | CIGR | 02:59 | 03:07 | 03:11 | 25 | 151 | 10 | EXT |  | 0.89 | (c)
23096.562 | 0.092 | 0.088 | -11.278 | -11.282 | -189 | -180 | -77 | 0 | 88 | 2087 |  | CORR | CIGR | 03:06 | 03:07 | 03:24 | 20 | 223 | 11 | EXT |  | 0.89 | (c)
23097.018 | 0.548 | 0.537 | -10.822 | -10.833 | 243 | 323 | 307 | 243 | 537 | 2087 |  | CORR | CIGR | 04:15 | 04:28 | 04:26 | 23 | 128 | 10 | EXT |  | 0.89 | (c)
23097.7 | 1.23 | 1.215 | -10.14 | -10.155 | -63 | 313 | 157 | 0 | 1215 | 2087 |  | CORR | GENE | 03:26 | 04:27 | 04:01 | 83 | 440 | 14 | EXT |  | 0.89 | (c)
23098.021 | 1.551 | 1.506 | -9.819 | -9.864 | 25 | 26 | 57 | 25 | 1506 | 2087 |  | CORR | GENE | 03:40 | 03:40 | 03:45 | 1413 | 63 | 12 | EXT |  | 0.98 | (c)
23098.025 | 1.555 | 1.532 | -9.815 | -9.838 | -266 | -138 | -135 | 4 | 1532 | 2087 |  | CORR | GENE | 02:53 | 03:14 | 03:14 | 63 | 262 | 14 | EXT |  | 0.89 | (c)
23103.334 | 6.864 | 6.779 | -4.506 | -4.591 | 1122 | 1458 | 1504 | 1122 | 4445 | 2087 |  | CORR | GENE | 06:37 | 07:31 | 07:39 | 146 | 763 | 11 | EXT |  | 0.9 | (c)
23103.373 | 6.903 | 6.903 | -4.467 | -4.467 | 133 | 160 | 186 | 133 | 4440 | 2087 |  | CORR | CIGR | 03:58 | 04:02 | 04:06 | 27 | 105 | 11 | EXT |  | 0.89 | (c)
23103.841 | 7.371 | 7.371 | -3.999 | -3.999 | 991 | 1088 | 1041 | 991 | 3978 | 2087 |  | CORR | CIGR | 06:16 | 06:32 | 06:24 | 21 | 100 | 15 | EXT |  | 0.89 | (c)
23104.129 | 7.659 | 7.659 | -3.711 | -3.711 | -8 | 71 | 48 | 0 | 3690 | 2087 |  | CORR | CIGR | 03:35 | 03:48 | 03:44 | 21 | 112 | 10 | EXT |  | 0.89 | (c)
23151.825 | 9.625 | 9.593 | -1.645 | -1.677 | -1422 | -1200 | -1271 | 1120 | 1622 | 2091 |  | CORR | CIGR | 01:31 | 02:06 | 01:55 | 55 | 302 | 10 | EXT |  | 0.89 | (c)
23151.914 | 9.714 | 9.687 | -1.556 | -1.583 | -1103 | -777 | -892 | 680 | 1506 | 2091 |  | CORR | GENE | 02:22 | 03:15 | 02:56 | 77 | 423 | 12 | EXT |  | 0.89 | (c)
23152.498 | 10.298 | 10.041 | -0.972 | -1.229 | -1096 | -955 | -819 | 543 | 797 | 2091 |  | CORR | GENE | 02:23 | 02:46 | 03:08 | 432 | 553 | 10 | EXT |  | 0.93 | (c)
23207.21 | 8.185 | 8.142 | -3.51 | -3.553 | 766 | 936 | 931 | 766 | 3432 | 2096 |  | CORR | GENE | 06:14 | 06:41 | 06:40 | 121 | 329 | 11 | EXT |  | 0.9 | (c)
23207.358 | 8.333 | 8.268 | -3.362 | -3.427 | 266 | 580 | 484 | 266 | 3241 | 2096 |  | CORR | GENE | 04:53 | 05:44 | 05:28 | 186 | 436 | 10 | EXT |  | 0.9 | (c)
23208.85 | 9.825 | 9.755 | -1.87 | -1.94 | 525 | 826 | 785 | 525 | 1806 | 2096 |  | CORR | GENE | 05:35 | 06:23 | 06:17 | 134 | 519 | 10 | EXT |  | 0.9 | (c)
23521.212 | 4.662 | 4.659 | -6.718 | -6.721 | 145 | 271 | 213 | 145 | 4659 | 2126 |  | CORR | CIGR | 02:60 | 03:20 | 03:11 | 17 | 137 | 14 | EXT | Аномалия находится на упругопластическом изгибе: R=538 D, максимальное растяжение на 11.4 час. | 0.89 | (c)
23629.27 | 0 | 0 | -11.54 | -11.54 | -1056 | -888 | -765 | 474 | 0 | 2136 | Смещение кромок | GWAN |  | 11:15 | 11:43 | 12:02 | 0 | 582 | 25 | EXT | Смещение кромок Наружу Величина смещения - 3.9 мм. |  | (c)
23719.175 | 0 | -0.022 | -2.455 | -2.477 | 1086 | 1313 | 1253 | 811 |  | 2144а | Нарушение формы кольцевого шва | GWAN |  | 01:11 | 01:47 | 01:38 | 0 | 334 |  | EXT | Нарушение формы кольцевого шва |  | (c)
23719.175 | 0 | -0.023 | -2.455 | -2.478 | 78 | 477 | 450 | 78 |  | 2144а | Нарушение формы кольцевого шва | GWAN |  | 10:28 | 11:32 | 11:28 | 0 | 744 |  | EXT | Нарушение формы кольцевого шва |  | (c)
23866.33 | 0 | 0 | -11.105 | -11.105 | 296 | 510 | 479 | 296 | 0 | 2157 | Смещение кромок | GWAN |  | 04:59 | 05:33 | 05:28 | 0 | 367 | 26 | EXT | Смещение кромок Наружу Величина смещения - 4.1 мм. |  | (c)
23971.419 | 2.129 | 2.129 | -9.236 | -9.236 | -1149 | -1076 | -1097 | 1044 | 2129 | 2166 |  | CORR | CIGR | 07:20 | 07:32 | 07:29 | 32 | 105 | 10 | EXT |  | 0.89 | (c)
23977.43 | 8.14 | 7.998 | -3.225 | -3.367 | -1103 | -1036 | -1029 | 955 | 3046 | 2166 |  | CORR | GENE | 07:28 | 07:39 | 07:40 | 321 | 148 | 10 | EXT |  | 0.92 | (c)
23978.493 | 9.203 | 9.188 | -2.162 | -2.177 | 2211 | -2197 | -2208 | 2167 | 2153 | 2166 |  | CORR | CIGR | 04:23 | 04:31 | 04:30 | 24 | 83 | 10 | EXT |  | 0.89 | (c)
23993.56 | 1.525 | 1.514 | -9.63 | -9.641 | -558 | -469 | -482 | 406 | 1514 | 2168 |  | CORR | CIGR | 08:22 | 08:36 | 08:34 | 34 | 152 | 11 | EXT |  | 0.89 | (c)
24004.479 | 1.289 | 1.289 | -9.741 | -9.741 | 940 | 1032 | 1058 | 940 | 1289 | 2169 |  | CORR | CIGR | 03:22 | 03:37 | 03:41 | 27 | 236 | 13 | EXT |  | 0.89 | (c)
24012.735 | 9.545 | 9.515 | -1.485 | -1.515 | 1986 | 2084 | 2160 | 1986 | 1469 | 2169 |  | CORR | CIGR | 06:11 | 06:26 | 06:39 | 46 | 348 | 11 | EXT |  | 0.89 | (c)
24013.59 | 10.4 | 10.327 | -0.63 | -0.703 | 1726 | 1856 | 1963 | 1726 | 601 | 2169 |  | CORR | GENE | 05:29 | 05:50 | 06:07 | 102 | 474 | 10 | EXT |  | 0.89 | (c)
24035.843 | 10.228 | 9.796 | -1.102 | -1.534 | 1802 | 1965 | 2078 | 1802 | 1051 | 2171 |  | GOUG | GENE | 04:13 | 04:40 | 04:58 | 483 | 552 | 8 | EXT | Зона задиров. |  | (c)
24206.635 | 0 | 0 | -11.455 | -11.455 | -1128 | -684 | -697 | 267 | 0 | 2187 | Смещение кромок | GWAN |  | 03:12 | 04:24 | 04:22 | 0 | 861 | 21 | EXT | Смещение кромок Наружу Величина смещения - 3.4 мм. |  | (c)
24206.635 | 0 | 0 | -11.455 | -11.455 | 400 | 688 | 678 | 400 | 0 | 2187 | Смещение кромок | GWAN |  | 07:19 | 08:05 | 08:04 | 0 | 556 | 22 | EXT | Смещение кромок Наружу Величина смещения - 3.4 мм. |  | (c)
24222.469 | 4.379 | 4.295 | -6.971 | -7.055 | -1123 | -1051 | -1087 | 1051 | 4295 | 2188 |  | ARTD | GENE | 02:57 | 03:09 | 03:03 | 168 | 72 |  | EXT | Наплавка. |  | (c)
24365.744 | 11.379 | 11.331 | -0.051 | -0.099 | -1967 | -1786 | -1811 | 1654 | 16 | 2200 |  | CORR | GENE | 06:06 | 06:35 | 06:31 | 83 | 313 | 10 | EXT |  | 0.89 | (c)
24384.762 | 7.517 | 7.414 | -3.933 | -4.036 | -333 | 255 | 81 | 0 | 3808 | 2202 |  | CORR | GENE | 05:22 | 06:57 | 06:29 | 228 | 828 | 11 | EXT |  | 0.91 | (c)
24406.676 | 6.531 | 6.531 | -4.924 | -4.924 | -784 | -655 | -673 | 562 | 4901 | 2204 |  | CORR | CIGR | 05:41 | 06:02 | 05:59 | 23 | 222 | 10 | EXT |  | 0.89 | (c)
24411.494 | 11.349 | 11.308 | -0.106 | -0.147 | -340 | -168 | -157 | 0 | 92 | 2204 |  | CORR | GENE | 06:52 | 07:20 | 07:22 | 55 | 365 | 15 | EXT |  | 0.89 | (c)
24411.509 | 11.364 | 11.331 | -0.091 | -0.124 | 559 | 625 | 648 | 559 | 86 | 2204 |  | CORR | CIGR | 09:17 | 09:28 | 09:32 | 38 | 178 | 10 | EXT |  | 0.89 | (c)
24411.707 | 0.107 | 0.021 | -10.958 | -11.044 | -1389 | -1180 | -1156 | 923 | 21 | 2205 |  | CORR | GENE | 08:22 | 08:56 | 08:60 | 121 | 466 | 10 | EXT | Аномалия находится на отводе. | 0.89 | (c)
24580.341 | 9.941 | 9.922 | -1.129 | -1.148 | 643 | 814 | 795 | 643 | 1098 | 2219 |  | CORR | GENE | 04:59 | 05:27 | 05:24 | 50 | 304 | 10 | EXT |  | 0.89 | (c)
24769.117 | 5.097 | 5.081 | -6.043 | -6.059 | -323 | -229 | -246 | 169 | 5081 | 2236 |  | CORR | CIGR | 05:47 | 06:02 | 05:59 | 37 | 154 | 15 | EXT |  | 0.89 | (c)
24947.156 | 0.441 | 0.351 | -11.064 | -11.154 | 910 | 1031 | 1097 | 910 | 351 | 2252 |  | CORR | GENE | 05:22 | 05:42 | 05:52 | 90 | 374 | 10 | EXT |  | 0.89 | (c)
25095.034 | 11.474 | 11.455 | -0.031 | -0.05 | 1481 | 1599 | 1547 | 1481 | 31 | 2264 |  | CORR | CIGR | 04:51 | 05:10 | 05:02 | 19 | 133 | 12 | EXT |  | 0.89 | (c)
25109.087 | 2.742 | 2.609 | -8.488 | -8.621 | -618 | 82 | -240 | 0 | 2609 | 2266 |  | GOUG | GENE | 04:36 | 06:29 | 05:37 | 224 | 756 | 6 | EXT | Зона задиров. |  | (c)
25140.164 | 11.434 | 11.27 | -0.096 | -0.26 | -2127 | -2081 | -2089 | 2051 | 41 | 2268 |  | CORR | GENE | 04:03 | 04:11 | 04:10 | 219 | 77 | 12 | EXT |  | 0.91 | (c)
25182.007 | 7.422 | 7.41 | -3.963 | -3.975 | -1616 | -1459 | -1448 | 615 | 3928 | 2272 |  | CORR | CIGR | 05:55 | 06:20 | 06:22 | 47 | 336 | 12 | EXT |  | 0.89 | (c)
25208.608 | 11.298 | 11.227 | -0.012 | -0.083 | -1013 | -758 | -826 | 639 | 9 | 2274 |  | CORR | GENE | 05:01 | 05:42 | 05:31 | 74 | 374 | 10 | EXT |  | 0.89 | (c)
25219.836 | 11.216 | 11.129 | -0.059 | -0.146 | -98 | 91 | 46 | 0 | 37 | 2275 |  | CORR | GENE | 04:42 | 05:12 | 05:05 | 109 | 289 | 10 | EXT |  | 0.89 | (c)
25256.372 | 2.657 | 2.642 | -8.713 | -8.728 | 839 | 900 | 908 | 839 | 2642 | 2279 |  | CORR | CIGR | 04:01 | 04:11 | 04:12 | 36 | 137 | 11 | EXT |  | 0.89 | (c)
25268.64 | 3.555 | 3.529 | -7.82 | -7.846 | -1099 | -1016 | -1009 | 919 | 3529 | 2280 |  | CORR | CIGR | 09:08 | 09:21 | 09:22 | 45 | 180 | 12 | EXT |  | 0.89 | (c)
25378.57 | 0 | 0 | -11.45 | -11.45 | 123 | 343 | 527 | 123 | 0 | 2290 | Смещение кромок | GWAN |  | 03:41 | 04:16 | 04:46 | 0 | 809 | 24 | EXT | Смещение кромок Наружу Величина смещения - 3.8 мм. |  | (c)
25378.57 | 0 | 0 | -11.45 | -11.45 | 1599 | 1997 | 1956 | 1599 | 0 | 2290 | Смещение кромок | GWAN |  | 07:39 | 08:43 | 08:37 | 0 | 715 | 22 | EXT | Смещение кромок Наружу Величина смещения - 3.5 мм. |  | (c)
25486.253 | 4.803 | 4.778 | -6.702 | -6.727 | -559 | -413 | -409 | 258 | 4778 | 2299 |  | CORR | CIGR | 05:57 | 06:20 | 06:21 | 40 | 301 | 11 | EXT |  | 0.89 | (c)
25487.522 | 6.072 | 6.05 | -5.433 | -5.455 | -390 | -326 | -277 | 164 | 5415 | 2299 |  | CORR | CIGR | 06:24 | 06:34 | 06:42 | 40 | 227 | 10 | EXT |  | 0.89 | (c)
25492.984 | 0.029 | 0.025 | -11.201 | -11.205 | 34 | 158 | 135 | 34 | 25 | 2300 |  | CORR | CIGR | 03:35 | 03:55 | 03:51 | 29 | 201 | 11 | EXT |  | 0.89 | (c)
25550.153 | 0.878 | 0.861 | -10.562 | -10.579 | -1528 | -1445 | -1442 | 1356 | 861 | 2305 |  | CORR | CIGR | 04:16 | 04:29 | 04:30 | 30 | 172 | 11 | EXT | Аномалия находится на упругопластическом изгибе: R=662 D, максимальное растяжение на 10.9 час. | 0.89 | (c)
25554.779 | 5.504 | 5.483 | -5.936 | -5.957 | -1382 | -1336 | -1286 | 1190 | 5483 | 2305 |  | CORR | CIGR | 04:39 | 04:47 | 04:55 | 36 | 192 | 11 | EXT |  | 0.89 | (c)
25645.116 | 6.026 | 6.011 | -5.619 | -5.634 | -619 | -550 | -533 | 447 | 5605 | 2313 |  | GOUG | CIGR | 01:47 | 01:58 | 02:01 | 29 | 172 | 9 | EXT | Задир. |  | (c)
25645.695 | 6.605 | 6.578 | -5.04 | -5.067 | 202 | 374 | 298 | 202 | 5040 | 2313 |  | CORR | CIGR | 03:60 | 04:28 | 04:15 | 27 | 192 | 11 | EXT |  | 0.89 | (c)
25671.16 | 9.83 | 9.764 | -1.48 | -1.546 |  |  |  |  | 1410 | 2315 |  | CORR | AXGR | 06:56 | 06:59 | 06:59 | 136 | 42 | 12 | EXT |  | 0.9 | (c)
25674.012 | 1.372 | 1.311 | -9.973 | -10.034 |  |  |  |  | 1311 | 2316 |  | CORR | GENE | 04:09 | 04:14 | 04:13 | 109 | 50 | 14 | EXT |  | 0.9 | (c)
25718.051 | 11.281 | 11.268 | -0.094 | -0.107 |  |  |  |  | 86 | 2319 |  | CORR | CIGR | 05:45 | 06:00 | 05:54 | 21 | 107 | 10 | EXT |  | 0.89 | (c)
25726.436 | 8.291 | 8.262 | -2.649 | -2.678 |  |  |  |  | 2648 | 2320 |  | CORR | CIGR | 04:40 | 04:52 | 04:52 | 30 | 150 | 10 | EXT |  | 0.89 | (c)
25727.256 | 9.111 | 9.101 | -1.829 | -1.839 |  |  |  |  | 1766 | 2320 |  | CORR | GENE | 06:52 | 07:09 | 07:01 | 73 | 112 | 10 | EXT |  | 0.89 | (c)
25729.459 | 0.374 | 0.352 | -10.006 | -10.028 |  |  |  |  | 352 | 2321 |  | CORR | CIGR | 04:08 | 04:25 | 04:17 | 22 | 116 | 12 | EXT |  | 0.89 | (c)
25732.072 | 2.987 | 2.978 | -7.393 | -7.402 |  |  |  |  | 2978 | 2321 |  | CORR | CIGR | 03:55 | 04:05 | 04:01 | 21 | 77 | 11 | EXT |  | 0.89 | (c)
25732.629 | 3.544 | 3.471 | -6.836 | -6.909 |  |  |  |  | 3471 | 2321 |  | CORR | GENE | 07:34 | 07:41 | 07:39 | 174 | 51 | 12 | EXT |  | 0.91 | (c)
25756.46 | 5.465 | 5.353 | -5.64 | -5.752 |  |  |  |  | 5353 | 2323 |  | CORR | GENE | 05:08 | 05:33 | 06:06 | 212 | 721 | 10 | EXT |  | 0.91 | (c)
25757.819 | 6.824 | 6.764 | -4.281 | -4.341 |  |  |  |  | 4257 | 2323 |  | CORR | GENE | 03:09 | 03:35 | 03:48 | 84 | 483 | 10 | EXT |  | 0.89 | (c)
26053.748 | 8.853 | 8.836 | -2.602 | -2.619 | -941 | -843 | -840 | 739 | 2579 | 2349 |  | CORR | CIGR | 06:06 | 06:22 | 06:22 | 40 | 202 | 12 | EXT | Аномалия находится на упругопластическом изгибе: R=605 D, максимальное растяжение на 4.4 час. | 0.89 | (c)
26067.325 | 0 | -0.028 | -11.51 | -11.538 | [5 empty] | 2351 | Нарушение формы кольцевого шва | GWAN |  | 10:53 | 01:34 | 12:24 | 0 | 1122 |  | EXT | Нарушение формы кольцевого шва |  | (c)
26067.325 | 0 | 0 | -11.51 | -11.51 |  |  |  |  | 0 | 2351 | Смещение кромок | GWAN |  | 02:15 | 04:17 | 04:06 | 0 | 1369 | 21 | EXT | Смещение кромок Наружу Величина смещения - 3.3 мм. |  | (c)
26067.325 | 0 | -0.023 | -11.51 | -11.533 | [5 empty] | 2351 | Нарушение формы кольцевого шва | GWAN |  | 07:08 | 07:25 | 08:21 | 0 | 901 |  | EXT | Нарушение формы кольцевого шва |  | (c)
26068.555 | 1.23 | 0.564 | -10.28 | -10.946 |  |  |  |  | 564 | 2351 |  | SCC | GENE | 04:04 | 04:18 | 04:31 | 1080 | 326 | 20 | EXT | Аномалия находится в зоне сварного шва. | 1 | (a)
26068.555 | 1.23 | 0.564 | -10.28 | -10.946 |  |  |  |  | 564 | 2351 |  | CORR | GENE | 04:04 | 04:18 | 04:31 | 1080 | 326 | 14 | EXT |  | 1 | (c)
26069.644 | 2.319 | 2.305 | -9.191 | -9.205 |  |  |  |  | 2305 | 2351 |  | CORR | GENE | 07:29 | 07:44 | 07:59 | 223 | 373 | 9 | EXT |  | 0.91 | (c)
26077.911 | 10.586 | 10.472 | -0.924 | -1.038 |  |  |  |  | 760 | 2351 |  | CORR | GENE | 05:44 | 05:47 | 05:50 | 278 | 67 | 15 | EXT |  | 0.94 | (c)
26097.837 | 7.482 | 7.47 | -4.063 | -4.075 |  |  |  |  | 4040 | 2353 |  | CORR | CIGR | 06:36 | 06:50 | 06:50 | 35 | 181 | 10 | EXT |  | 0.89 | (c)
26098.88 | 8.525 | 8.493 | -3.02 | -3.052 |  |  |  |  | 2970 | 2353 |  | CORR | GENE | 04:55 | 05:19 | 05:26 | 82 | 387 | 15 | EXT |  | 0.89 | (c)
26099.102 | 8.747 | 8.747 | -2.798 | -2.798 |  |  |  |  | 2776 | 2353 |  | CORR | CIGR | 07:11 | 07:36 | 07:30 | 22 | 232 | 12 | EXT |  | 0.89 | (c)
26100.189 | 9.834 | 9.614 | -1.711 | -1.931 |  |  |  |  | 1686 | 2353 |  | CORR | GENE | 06:12 | 06:31 | 06:31 | 245 | 240 | 10 | EXT |  | 0.91 | (c)
26164.541 | 5.571 | 5.535 | -5.964 | -6 |  |  |  |  | 5535 | 2359 |  | CORR | GENE | 05:28 | 06:10 | 06:11 | 85 | 532 | 10 | EXT |  | 0.89 | (c)
26165.416 | 6.446 | 6.406 | -5.089 | -5.129 |  |  |  |  | 5064 | 2359 |  | CORR | GENE | 05:03 | 05:18 | 05:27 | 65 | 298 | 10 | EXT |  | 0.89 | (c)
26191.282 | 10.027 | 9.95 | -1.128 | -1.205 |  |  |  |  | 1091 | 2361 |  | CORR | GENE | 05:39 | 06:18 | 06:26 | 114 | 578 | 10 | EXT |  | 0.9 | (c)
26191.73 | 10.475 | 10.261 | -0.68 | -0.894 |  |  |  |  | 625 | 2361 |  | CORR | GENE | 04:16 | 05:03 | 05:38 | 269 | 1013 | 10 | EXT |  | 0.92 | (c)
26250.237 | 2.917 | 2.899 | -8.223 | -8.241 | -1297 | -1243 | -1205 | 1113 | 2899 | 2367 |  | CORR | GENE | 05:25 | 05:34 | 05:40 | 53 | 184 | 12 | EXT |  | 0.89 | (c)
26270.33 | 1.885 | 1.826 | -9.25 | -9.309 |  |  |  |  | 1826 | 2369 |  | CORR | AXGR | 04:30 | 04:33 | 04:33 | 110 | 32 | 10 | EXT |  | 0.89 | (c)
26273.489 | 5.044 | 5.035 | -6.091 | -6.1 |  |  |  |  | 5035 | 2369 |  | CORR | CIGR | 05:52 | 06:02 | 06:04 | 20 | 143 | 11 | EXT |  | 0.89 | (c)
26275.828 | 7.383 | 7.334 | -3.752 | -3.801 |  |  |  |  | 3735 | 2369 |  | CORR | GENE | 04:03 | 04:22 | 04:35 | 66 | 396 | 21 | EXT |  | 0.89 | (c)
26334.961 | 9.711 | 9.666 | -1.804 | -1.849 |  |  |  |  | 1773 | 2374 |  | CORR | GENE | 05:44 | 06:01 | 06:02 | 76 | 214 | 11 | EXT |  | 0.89 | (c)
26336.294 | 11.044 | 11.023 | -0.471 | -0.492 |  |  |  |  | 450 | 2374 |  | CORR | CIGR | 06:20 | 07:04 | 06:44 | 42 | 302 | 13 | EXT |  | 0.89 | (c)
26352.973 | 5.133 | 5.128 | -6.047 | -6.052 |  |  |  |  | 5128 | 2376 |  | CORR | CIGR | 06:34 | 06:46 | 06:46 | 24 | 149 | 13 | EXT |  | 0.89 | (c)
26357.607 | 9.767 | 9.759 | -1.413 | -1.421 |  |  |  |  | 1390 | 2376 |  | CORR | CIGR | 05:25 | 05:37 | 05:39 | 31 | 181 | 11 | EXT |  | 0.89 | (c)
26358.018 | 10.178 | 10.133 | -1.002 | -1.047 |  |  |  |  | 945 | 2376 |  | CORR | GENE | 04:14 | 05:05 | 04:54 | 102 | 504 | 10 | EXT |  | 0.89 | (c)
26378.875 | 8.3 | 8.292 | -2.94 | -2.948 |  |  |  |  | 2928 | 2378 |  | CORR | CIGR | 06:56 | 07:06 | 07:04 | 20 | 95 | 10 | EXT |  | 0.89 | (c)
26416.556 | 0.401 | 0.221 | -10.684 | -10.864 |  |  |  |  | 221 | 2382 |  | CORR | GENE | 06:11 | 07:09 | 06:54 | 296 | 539 | 10 | EXT |  | 0.92 | (c)
26417.535 | 1.38 | 1.345 | -9.705 | -9.74 |  |  |  |  | 1345 | 2382 |  | CORR | GENE | 06:23 | 06:49 | 06:52 | 78 | 359 | 10 | EXT |  | 0.89 | (c)
26448.036 | 9.206 | 9.192 | -1.634 | -1.648 |  |  |  |  | 1561 | 2384 |  | CORR | GENE | 08:21 | 09:11 | 08:54 | 87 | 402 | 10 | EXT |  | 0.89 | (c)
26448.893 | 10.063 | 10.053 | -0.777 | -0.787 |  |  |  |  | 759 | 2384 |  | CORR | CIGR | 06:19 | 06:32 | 06:50 | 28 | 378 | 10 | EXT |  | 0.89 | (c)
26449.482 | 10.652 | 10.642 | -0.188 | -0.198 |  |  |  |  | 42 | 2384 |  | CORR | GENE | 04:59 | 05:42 | 05:24 | 156 | 308 | 12 | EXT |  | 0.9 | (c)
26451.303 | 1.633 | 1.633 | -9.922 | -9.922 |  |  |  |  | 1633 | 2385 |  | CORR | CIGR | 05:05 | 05:18 | 05:15 | 26 | 124 | 10 | EXT |  | 0.89 | (c)
26457.057 | 7.387 | 7.346 | -4.168 | -4.209 |  |  |  |  | 4107 | 2385 |  | CORR | AXGR | 08:18 | 08:19 | 08:19 | 102 | 18 | 10 | EXT |  | 0.89 | (c)
26459.758 | 10.088 | 10.051 | -1.467 | -1.504 |  |  |  |  | 1412 | 2385 |  | CORR | GENE | 08:12 | 08:51 | 08:50 | 92 | 476 | 10 | EXT |  | 0.89 | (c)
26500.966 | 5.676 | 5.663 | -5.859 | -5.872 |  |  |  |  | 5663 | 2389 |  | CORR | CIGR | 06:24 | 06:37 | 06:32 | 20 | 92 | 10 | EXT |  | 0.89 | (c)
26501.093 | 5.803 | 5.787 | -5.732 | -5.748 |  |  |  |  | 5712 | 2389 |  | CORR | CIGR | 06:16 | 06:29 | 06:27 | 36 | 139 | 14 | EXT |  | 0.89 | (c)
26504.382 | 9.092 | 9.034 | -2.443 | -2.501 |  |  |  |  | 2362 | 2389 |  | CORR | AXGR | 06:22 | 06:24 | 06:26 | 139 | 43 | 16 | EXT |  | 0.91 | (c)
26504.74 | 9.45 | 9.402 | -2.085 | -2.133 |  |  |  |  | 2028 | 2389 |  | CORR | AXGR | 06:20 | 06:23 | 06:23 | 105 | 30 | 11 | EXT |  | 0.89 | (c)
26504.93 | 9.64 | 9.595 | -1.895 | -1.94 |  |  |  |  | 1878 | 2389 |  | CORR | GENE | 06:06 | 06:29 | 06:23 | 62 | 216 | 25 | EXT |  | 0.89 | (c)
26510.602 | 3.777 | 3.723 | -7.773 | -7.827 |  |  |  |  | 3723 | 2390 |  | CORR | AXGR | 05:13 | 05:15 | 05:15 | 141 | 26 | 11 | EXT |  | 0.9 | (c)
26512.045 | 5.22 | 5.204 | -6.33 | -6.346 |  |  |  |  | 5204 | 2390 |  | CORR | CIGR | 06:28 | 06:57 | 06:47 | 44 | 236 | 13 | EXT |  | 0.89 | (c)
26519.302 | 0.927 | 0.902 | -10.608 | -10.633 |  |  |  |  | 902 | 2391 |  | CORR | GENE | 04:44 | 05:23 | 05:25 | 54 | 499 | 11 | EXT |  | 0.89 | (c)
26571.468 | 7.098 | 7.044 | -4.287 | -4.341 |  |  |  |  | 4285 | 2395 |  | CORR | GENE | 06:36 | 06:49 | 06:45 | 56 | 102 | 11 | EXT |  | 0.89 | (c)
26598.926 | 0.421 | 0.363 | -11.149 | -11.207 |  |  |  |  | 363 | 2398 |  | CORR | GENE | 08:17 | 08:47 | 08:43 | 80 | 326 | 13 | EXT |  | 0.89 | (c)
26780.878 | 1.078 | 1.033 | -10.312 | -10.357 |  |  |  |  | 1033 | 2414 |  | CORR | GENE | 04:18 | 04:47 | 04:55 | 70 | 457 | 10 | EXT |  | 0.89 | (c)
26781.242 | 1.442 | 1.389 | -9.948 | -10.001 |  |  |  |  | 1389 | 2414 |  | CORR | GENE | 04:51 | 05:17 | 05:31 | 93 | 494 | 10 | EXT |  | 0.89 | (c)
26832.722 | 9.482 | 9.471 | -1.908 | -1.919 |  |  |  |  | 1891 | 2418 |  | CORR | CIGR | 05:38 | 05:54 | 05:50 | 28 | 149 | 10 | EXT |  | 0.89 | (c)
26882.158 | 2.223 | 2.219 | -9.322 | -9.326 |  |  |  |  | 2219 | 2423 |  | CORR | CIGR | 04:28 | 04:45 | 04:37 | 33 | 104 | 13 | EXT | Аномалия находится на упругопластическом изгибе: R=477 D, максимальное растяжение на 1.3 час. | 0.89 | (c)
26889.396 | 9.461 | 9.443 | -2.084 | -2.102 |  |  |  |  | 2058 | 2423 |  | CORR | CIGR | 06:49 | 07:09 | 07:07 | 44 | 230 | 10 | EXT | Аномалия находится на упругопластическом изгибе: R=476 D, максимальное растяжение на 1.6 час. | 0.89 | (c)
26915.444 | 0.874 | 0.851 | -10.421 | -10.444 | -1927 | -1719 | -1748 | 304 | 851 | 2426 |  | CORR | GENE | 08:17 | 08:51 | 08:46 | 74 | 357 | 10 | EXT | Аномалия находится на упругопластическом изгибе: R=372 D, максимальное растяжение на 5.4 час. | 0.89 | (c)
26915.732 | 1.162 | 1.027 | -10.133 | -10.268 | 2161 | 2184 | 2178 | 35 | 1027 | 2426 |  | CORR | AXGR | 07:17 | 07:21 | 07:20 | 288 | 34 | 11 | EXT | Аномалия находится на упругопластическом изгибе: R=380 D, максимальное растяжение на 5.4 час. | 0.92 | (c)
26916.046 | 1.476 | 1.438 | -9.819 | -9.857 | 1788 | 2122 | 2005 | 8 | 1438 | 2426 |  | CORR | GENE | 06:17 | 07:11 | 06:52 | 89 | 435 | 10 | EXT | Аномалия находится на упругопластическом изгибе: R=389 D, максимальное растяжение на 5.4 час. | 0.89 | (c)
26916.475 | 1.905 | 1.889 | -9.39 | -9.406 | 1897 | 2055 | 1977 | 174 | 1889 | 2426 |  | CORR | CIGR | 06:35 | 07:00 | 06:47 | 38 | 159 | 11 | EXT | Аномалия находится на упругопластическом изгибе: R=409 D, максимальное растяжение на 5.4 час. | 0.89 | (c)
26958.987 | 11.442 | 11.381 | -0.023 | -0.084 | 1024 | 1433 | 1280 | 694 | 21 | 2429 |  | CORR | GENE | 04:38 | 05:44 | 05:20 | 63 | 513 | 11 | EXT | Аномалия находится на упругопластическом изгибе: R=907 D, максимальное растяжение на 1.9 час. | 0.89 | (c)
26958.991 | 11.446 | 11.419 | -0.019 | -0.046 | 1571 | 2003 | 1869 | 63 | 14 | 2429 |  | CORR | CIGR | 06:07 | 07:16 | 06:55 | 32 | 597 | 12 | EXT | Аномалия находится на упругопластическом изгибе: R=907 D, максимальное растяжение на 1.9 час. | 0.89 | (c)
26959.444 | 0.434 | 0.386 | -11.091 | -11.139 | 703 | 1097 | 1011 | 703 | 386 | 2430 |  | CORR | GENE | 04:47 | 05:50 | 05:36 | 108 | 616 | 11 | EXT | Аномалия находится на упругопластическом изгибе: R=939 D, максимальное растяжение на 2 час. | 0.89 | (c)
26975.898 | 5.363 | 5.341 | -6.132 | -6.154 | -1961 | -1932 | -1843 | 270 | 5341 | 2431 |  | CORR | CIGR | 05:48 | 05:53 | 06:07 | 47 | 236 | 10 | EXT |  | 0.89 | (c)
26984.006 | 1.976 | 1.96 | -8.409 | -8.425 | 1179 | 1328 | 1290 | 829 | 1960 | 2432 |  | CORR | CIGR | 05:46 | 06:11 | 06:04 | 35 | 223 | 11 | EXT |  | 0.89 | (c)
26984.162 | 2.132 | 2.091 | -8.253 | -8.294 | 1133 | 1249 | 1233 | 898 | 2091 | 2432 |  | CORR | GENE | 05:39 | 05:58 | 05:55 | 85 | 200 | 10 | EXT |  | 0.89 | (c)
27064.6 | 4.365 | 4.357 | -6.925 | -6.933 | -286 | -112 | -185 | 84 | 4357 | 2439 |  | GOUG | CIGR | 05:12 | 05:40 | 05:28 | 29 | 202 | 7 | EXT | Аномалия находится на отводе. Задир. |  | (c)
27104.69 | 0 | 0 | -11.61 | -11.61 | 1932 | 2223 | -2106 | 1684 | 0 | 2443 | Смещение кромок | GWAN |  | 04:52 | 05:39 | 06:00 | 0 | 846 | 23 | EXT | Смещение кромок Наружу Аномалия находится на отводе. Величина смещения - 3.6 мм. |  | (c)
27129.698 | 2.323 | 2.321 | -9.127 | -9.129 | -880 | -826 | -825 | 769 | 2321 | 2445 |  | CORR | CIGR | 07:04 | 07:12 | 07:13 | 27 | 111 | 10 | EXT |  | 0.89 | (c)
27138.813 | 11.438 | 11.422 | -0.012 | -0.028 | -1720 | -932 | -1276 | 831 | 11 | 2445 |  | CORR | CIGR | 04:48 | 06:55 | 05:60 | 17 | 889 | 10 | EXT |  | 0.89 | (c)
27138.852 | 0.027 | 0.026 | -11.433 | -11.434 | -1194 | -839 | -630 | 66 | 26 | 2446 |  | CORR | CIGR | 04:32 | 05:30 | 06:03 | 31 | 1128 | 12 | EXT |  | 0.89 | (c)
27261.712 | 9.037 | 8.774 | -2.418 | -2.681 | 373 | 463 | 475 | 373 | 2302 | 2456 |  | ARTD | GENE | 08:50 | 09:04 | 09:06 | 379 | 204 |  | EXT | Наплавка/вышлифовка 10%. |  | (c)
27267.202 | 3.072 | 3.012 | -8.373 | -8.433 | 1339 | 1436 | 1430 | 1339 | 3012 | 2457 |  | ARTD | GENE | 09:37 | 09:52 | 09:51 | 96 | 182 |  | EXT | Наплавка. |  | (c)
27319.278 | 9.853 | 9.75 | -1.512 | -1.615 | -1778 | -1686 | -1704 | 1629 | 1411 | 2461 |  | ARTD | GENE | 08:29 | 08:44 | 08:41 | 204 | 148 |  | EXT | Наплавка. |  | (c)
27405.272 | 5.122 | 5.108 | -5.958 | -5.972 | -1104 | -1014 | -1010 | 917 | 5108 | 2469 |  | CORR | CIGR | 08:22 | 08:36 | 08:37 | 25 | 187 | 12 | EXT |  | 0.89 | (c)
27613.012 | 6.692 | 6.64 | -4.678 | -4.73 | -1876 | -1517 | -1356 | 836 | 4586 | 2487 |  | CORR | GENE | 03:24 | 04:22 | 04:48 | 144 | 1040 | 10 | EXT |  | 0.9 | (c)
27731.434 | 9.579 | 9.528 | -1.846 | -1.897 | -718 | -585 | -553 | 389 | 1817 | 2498 |  | CORR | GENE | 09:03 | 09:25 | 09:30 | 80 | 330 | 11 | EXT |  | 0.89 | (c)
27766.85 | 0 | -0.052 | -9.825 | -9.877 | 1639 | -746 | -1299 | 0 |  | 2502 | Нарушение формы кольцевого шва | GWAN |  | 02:32 | 08:07 | 06:38 | 0 | 3046 |  | EXT | Нарушение формы кольцевого шва |  | (c)
27769.53 | 2.68 | 2.622 | -7.145 | -7.203 | -1608 | -780 | -1051 | 494 | 2622 | 2502 |  | CORR | GENE | 05:48 | 08:02 | 07:18 | 222 | 1115 | 11 | EXT |  | 0.91 | (c)
27776.627 | 9.777 | 9.752 | -0.048 | -0.073 | 2104 | 2230 | -2083 | 1808 | 14 | 2502 |  | CORR | GENE | 03:47 | 04:07 | 04:31 | 59 | 550 | 14 | EXT |  | 0.89 | (c)
27804.448 | 5.588 | 5.568 | -5.687 | -5.707 | 2211 | -2030 | -2096 | 1942 | 5568 | 2505 |  | CORR | CIGR | 07:46 | 08:22 | 08:11 | 41 | 308 | 10 | EXT |  | 0.89 | (c)
27822.803 | 1.288 | 1.26 | -10.122 | -10.15 | -1240 | -953 | -1014 | 789 | 1260 | 2507 |  | CORR | GENE | 08:37 | 09:24 | 09:14 | 97 | 451 | 12 | EXT |  | 0.89 | (c)
27836.578 | 3.653 | 3.602 | -7.607 | -7.658 | 1997 | 2067 | 2214 | 1997 | 3602 | 2508 |  | CORR | GENE | 02:36 | 02:47 | 03:11 | 89 | 434 | 15 | EXT | Аномалия находится на отводе. | 0.89 | (c)
27868.945 | 2.335 | 2.321 | -9.05 | -9.064 | 1461 | 1697 | 1661 | 1461 | 2321 | 2511 |  | CORR | GENE | 09:43 | 10:21 | 10:15 | 65 | 400 | 11 | EXT | Аномалия находится на упругопластическом изгибе: R=495 D, максимальное растяжение на 0.9 час. | 0.89 | (c)
27874.352 | 7.742 | 7.676 | -3.643 | -3.709 | -1787 | -1400 | -1527 | 1267 | 3564 | 2511 |  | CORR | GENE | 00:59 | 02:01 | 01:41 | 145 | 521 | 13 | EXT | Аномалия находится на упругопластическом изгибе: R=408 D, максимальное растяжение на 0.9 час. | 0.9 | (c)
27899.78 | 0 | -0.044 | -10.735 | -10.779 | -1426 | -885 | -790 | 155 |  | 2514 | Нарушение формы кольцевого шва | GWAN |  | 07:02 | 08:29 | 08:45 | 0 | 1271 |  | EXT | Нарушение формы кольцевого шва |  | (c)
28031.683 | 1.838 | 1.826 | -9.447 | -9.459 | 476 | 497 | 523 | 476 | 1826 | 2526 |  | GOUG | CIGR | 00:25 | 00:28 | 00:33 | 25 | 95 | 10 | EXT | Задир. |  | (c)
28107.546 | 9.086 | 9.06 | -2.429 | -2.455 | 565 | 611 | 609 | 565 | 2423 | 2532 |  | CORR | CIGR | 05:47 | 05:55 | 05:54 | 32 | 88 | 12 | EXT |  | 0.89 | (c)
28148.586 | 4.121 | 4.105 | -7.319 | -7.335 | -498 | -140 | -278 | 58 | 4105 | 2536 |  | CORR | GENE | 02:32 | 03:29 | 03:07 | 90 | 440 | 11 | EXT |  | 0.89 | (c)
28240.204 | 4.309 | 4.269 | -7.051 | -7.091 | -464 | -365 | -292 | 119 | 4269 | 2544 |  | CORR | GENE | 02:55 | 03:11 | 03:23 | 60 | 345 | 10 | EXT |  | 0.89 | (c)
28294.401 | 1.906 | 1.456 | -9.599 | -10.049 | -63 | -41 | -38 | 14 | 1456 | 2549 |  | CORR | AXGR | 08:09 | 08:12 | 08:13 | 1341 | 49 | 11 | EXT |  | 0.97 | (c)
28301.703 | 9.208 | 8.593 | -2.297 | -2.912 | -54 | -36 | -29 | 5 | 1376 | 2549 |  | CORR | AXGR | 08:10 | 08:13 | 08:14 | 1536 | 49 | 15 | EXT |  | 1.02 | (b)
28305.241 | 1.241 | 1.177 | -10.424 | -10.488 | 1176 | 1194 | 1202 | 1176 | 1177 | 2550 |  | CORR | AXGR | 03:46 | 03:48 | 03:50 | 115 | 51 | 12 | EXT |  | 0.9 | (c)
28314.082 | 10.082 | 10.077 | -1.583 | -1.588 | 713 | 973 | 886 | 713 | 1542 | 2550 |  | CORR | CIGR | 02:31 | 03:13 | 02:59 | 46 | 345 | 12 | EXT |  | 0.89 | (c)
28315.645 | 11.645 | 11.619 | -0.02 | -0.046 | 673 | 864 | 815 | 673 | 20 | 2550 |  | CORR | CIGR | 02:24 | 02:55 | 02:47 | 26 | 283 | 12 | EXT |  | 0.89 | (c)
28317.413 | 1.748 | 0.763 | -9.442 | -10.427 | -985 | -967 | -946 | 908 | 763 | 2551 |  | CORR | GENE | 02:26 | 02:28 | 02:32 | 1083 | 77 | 13 | EXT |  | 0.99 | (c)
28324.027 | 8.362 | 8.328 | -2.828 | -2.862 | 785 | 1055 | 998 | 785 | 2791 | 2551 |  | CORR | GENE | 07:11 | 07:55 | 07:46 | 71 | 427 | 15 | EXT |  | 0.89 | (c)
28341.83 | 4.135 | 4.087 | -7.35 | -7.398 | -2150 | -1923 | -2020 | 1890 | 4087 | 2553 |  | CORR | GENE | 08:36 | 09:12 | 08:56 | 104 | 260 | 13 | EXT |  | 0.9 | (c)
28342.065 | 4.37 | 4.354 | -7.115 | -7.131 | 380 | 448 | 447 | 380 | 4354 | 2553 |  | CORR | CIGR | 03:24 | 03:35 | 03:35 | 43 | 134 | 14 | EXT |  | 0.89 | (c)
28343.844 | 6.149 | 6.135 | -5.336 | -5.35 | 420 | 507 | 480 | 420 | 5318 | 2553 |  | CORR | CIGR | 03:30 | 03:44 | 03:40 | 32 | 121 | 10 | EXT |  | 0.89 | (c)
28346.861 | 9.166 | 9.15 | -2.319 | -2.335 | 427 | 482 | 491 | 427 | 2308 | 2553 |  | CORR | CIGR | 03:31 | 03:40 | 03:42 | 27 | 128 | 10 | EXT |  | 0.89 | (c)
28348.048 | 10.353 | 10.311 | -1.132 | -1.174 | 476 | 497 | 492 | 476 | 1100 | 2553 |  | CORR | AXGR | 03:39 | 03:43 | 03:42 | 74 | 31 | 9 | EXT |  | 0.89 | (c)
28357.772 | 8.592 | 8.297 | -2.723 | -3.018 | 37 | 61 | 130 | 37 | 1839 | 2554 |  | CORR | GENE | 02:59 | 03:03 | 03:14 | 1179 | 186 | 12 | EXT |  | 0.98 | (c)
28359.919 | 10.739 | 10.246 | -0.576 | -1.069 | -2021 | -1994 | -1979 | 1938 | 324 | 2554 |  | CORR | GENE | 09:27 | 09:32 | 09:34 | 745 | 83 | 10 | EXT |  | 0.95 | (c)
28371.915 | 0 | -0.007 | -10.89 | -10.897 | 2021 | -1936 | -2078 | 1717 |  | 2556 | Нарушение формы кольцевого шва | GWAN |  | 02:20 | 03:41 | 03:18 | 0 | 724 |  | EXT | Нарушение формы кольцевого шва |  | (c)
28371.915 | 0 | -0.024 | -10.89 | -10.914 | 778 | 1048 | 1182 | 778 |  | 2556 | Нарушение формы кольцевого шва | GWAN |  | 10:59 | 11:43 | 12:05 | 0 | 808 |  | EXT | Нарушение формы кольцевого шва |  | (c)
28372.879 | 0.964 | 0.946 | -9.926 | -9.944 | -956 | -839 | -841 | 727 | 946 | 2556 |  | CORR | CIGR | 06:20 | 06:38 | 06:38 | 29 | 229 | 10 | EXT |  | 0.89 | (c)
28376.428 | 4.513 | 4.468 | -6.377 | -6.422 | -1083 | -793 | -853 | 623 | 4468 | 2556 |  | CORR | GENE | 05:59 | 06:46 | 06:36 | 87 | 460 | 12 | EXT |  | 0.89 | (c)
28376.852 | 4.937 | 4.909 | -5.953 | -5.981 | -1236 | -1083 | -1035 | 834 | 4909 | 2556 |  | CORR | GENE | 05:34 | 05:59 | 06:07 | 72 | 402 | 11 | EXT |  | 0.89 | (c)
28377.382 | 5.467 | 5.436 | -5.423 | -5.454 | -506 | -199 | -268 | 29 | 5375 | 2556 |  | CORR | GENE | 07:32 | 08:22 | 08:11 | 79 | 477 | 11 | EXT |  | 0.89 | (c)
28378.136 | 6.221 | 6.18 | -4.669 | -4.71 | -1902 | -1206 | -1453 | 1004 | 4523 | 2556 |  | CORR | GENE | 03:47 | 05:39 | 04:59 | 187 | 897 | 13 | EXT |  | 0.91 | (c)
28378.669 | 6.754 | 6.523 | -4.136 | -4.367 | 1966 | -1742 | -1516 | 537 | 4007 | 2556 |  | CORR | GENE | 02:11 | 04:13 | 04:49 | 360 | 1958 | 10 | EXT |  | 0.92 | (c)
28379.078 | 7.163 | 7.118 | -3.727 | -3.772 | -1026 | -750 | -644 | 262 | 3689 | 2556 |  | CORR | GENE | 06:08 | 06:53 | 07:10 | 83 | 764 | 13 | EXT |  | 0.89 | (c)
28379.172 | 7.257 | 7.208 | -3.633 | -3.682 | 2059 | -2157 | -2140 | 1879 | 3582 | 2556 |  | CORR | GENE | 02:26 | 03:06 | 03:08 | 100 | 523 | 10 | EXT |  | 0.89 | (c)
28382.092 | 10.177 | 10.141 | -0.713 | -0.749 | -1996 | -1790 | -1852 | 1707 | 699 | 2556 |  | CORR | CIGR | 03:32 | 04:05 | 03:55 | 50 | 289 | 12 | EXT |  | 0.89 | (c)
28382.338 | 10.423 | 10.312 | -0.467 | -0.578 | 2157 | -2151 | -1854 | 1403 | 438 | 2556 |  | CORR | GENE | 02:42 | 03:07 | 03:55 | 140 | 901 | 13 | EXT |  | 0.9 | (c)
28383.186 | 0.381 | 0.059 | -11.314 | -11.636 | 2077 | 2099 | 2119 | 2077 | 59 | 2557 |  | CORR | GENE | 04:33 | 04:37 | 04:40 | 480 | 83 | 10 | EXT |  | 0.94 | (c)
28383.398 | 0.593 | 0.51 | -11.102 | -11.185 | 1615 | 1917 | 1908 | 1615 | 510 | 2557 |  | CORR | GENE | 03:19 | 04:07 | 04:06 | 103 | 586 | 12 | EXT |  | 0.89 | (c)
28383.751 | 0.946 | 0.898 | -10.749 | -10.797 | 1687 | 1855 | 1914 | 1687 | 898 | 2557 |  | CORR | GENE | 03:30 | 03:57 | 04:07 | 70 | 454 | 13 | EXT |  | 0.89 | (c)
28384.111 | 1.306 | 1.147 | -10.389 | -10.548 | 1040 | 1301 | 1479 | 1040 | 1147 | 2557 |  | CORR | GENE | 01:46 | 02:28 | 02:56 | 172 | 877 | 10 | EXT |  | 0.9 | (c)
28384.592 | 1.787 | 1.756 | -9.908 | -9.939 | 1351 | 1849 | 1626 | 1351 | 1756 | 2557 |  | CORR | CIGR | 02:36 | 03:56 | 03:20 | 52 | 549 | 12 | EXT |  | 0.89 | (c)
28392.64 | 9.835 | 9.813 | -1.86 | -1.882 | 989 | 1472 | 1341 | 989 | 1786 | 2557 |  | CORR | GENE | 01:38 | 02:55 | 02:34 | 96 | 704 | 15 | EXT |  | 0.9 | (c)
28394.558 | 0.058 | 0.037 | -10.922 | -10.943 | -63 | -49 | -40 | 17 | 37 | 2558 |  | CORR | AXGR | 03:44 | 03:47 | 03:48 | 248 | 46 | 10 | EXT |  | 0.91 | (c)
28394.972 | 0.472 | 0.421 | -10.508 | -10.559 | -395 | -229 | -210 | 25 | 421 | 2558 |  | CORR | GENE | 02:51 | 03:17 | 03:20 | 85 | 370 | 13 | EXT |  | 0.89 | (c)
28395.102 | 0.602 | 0.53 | -10.378 | -10.45 | -468 | -445 | -443 | 418 | 530 | 2558 |  | CORR | AXGR | 02:39 | 02:43 | 02:43 | 138 | 49 | 10 | EXT |  | 0.9 | (c)
28399.608 | 5.108 | 5.108 | -5.872 | -5.872 | 2158 | -2193 | -2229 | 2155 | 5108 | 2558 |  | CORR | CIGR | 09:43 | 10:00 | 09:55 | 40 | 148 | 14 | EXT |  | 0.89 | (c)
28404.103 | 9.603 | 9.593 | -1.377 | -1.387 | -181 | -91 | -113 | 45 | 1367 | 2558 |  | CORR | CIGR | 03:25 | 03:40 | 03:36 | 20 | 136 | 15 | EXT |  | 0.89 | (c)
28407.822 | 2.342 | 2.306 | -9.288 | -9.324 | -1046 | -910 | -878 | 709 | 2306 | 2559 |  | CORR | CIGR | 02:39 | 03:01 | 03:06 | 55 | 337 | 10 | EXT |  | 0.89 | (c)
28414.099 | 8.619 | 8.57 | -3.011 | -3.06 | -1144 | -872 | -885 | 625 | 2928 | 2559 |  | CORR | GENE | 02:23 | 03:07 | 03:05 | 132 | 519 | 12 | EXT |  | 0.9 | (c)
28414.737 | 9.257 | 9.21 | -2.373 | -2.42 | -1722 | -1568 | -1536 | 1349 | 2355 | 2559 |  | CORR | GENE | 00:50 | 01:15 | 01:20 | 65 | 373 | 11 | EXT |  | 0.89 | (c)
28414.906 | 9.426 | 9.389 | -2.204 | -2.241 | -1653 | -1222 | -1389 | 1125 | 2115 | 2559 |  | CORR | GENE | 01:01 | 02:11 | 01:44 | 126 | 528 | 10 | EXT |  | 0.9 | (c)
28457.657 | 6.517 | 6.468 | -5.098 | -5.147 | 298 | 436 | 486 | 298 | 5072 | 2563 |  | CORR | GENE | 01:51 | 02:14 | 02:22 | 75 | 376 | 12 | EXT |  | 0.89 | (c)
28471.69 | 8.935 | 8.889 | -2.465 | -2.511 | 817 | 923 | 960 | 817 | 2446 | 2564 |  | CORR | GENE | 02:37 | 02:54 | 03:00 | 65 | 287 | 9 | EXT |  | 0.89 | (c)
28554.085 | 0 | -0.046 | -11.325 | -11.371 | 1225 | 1915 | 2052 | 1225 |  | 2572 | Нарушение формы кольцевого шва | GWAN |  | 09:43 | 11:34 | 11:56 | 0 | 1653 |  | EXT | Нарушение формы кольцевого шва |  | (c)
28689.088 | 11.253 | 11.197 | -0.047 | -0.103 | -1226 | -922 | -973 | 721 | 26 | 2583 |  | CORR | GENE | 06:18 | 07:08 | 06:59 | 77 | 505 | 10 | EXT |  | 0.89 | (c)
28734.14 | 0 | 0 | -11.155 | -11.155 | -1481 | -784 | -981 | 482 | 0 | 2588 | Смещение кромок | GWAN |  | 05:51 | 07:43 | 07:11 | 0 | 999 | 25 | EXT | Смещение кромок Наружу Величина смещения - 3.9 мм. |  | (c)
28790.635 | 0 | -0.025 | -10.885 | -10.91 | -167 | 169 | 38 | 0 |  | 2593 | Нарушение формы кольцевого шва | GWAN |  | 05:56 | 06:50 | 06:29 | 0 | 410 |  | EXT | Нарушение формы кольцевого шва Аномалия находится на отводе. |  | (c)
28803.01 | 1.49 | 1.46 | -9.505 | -9.535 | 844 | 951 | 979 | 844 | 1460 | 2594 |  | CORR | GENE | 03:25 | 03:42 | 03:46 | 62 | 269 | 11 | EXT |  | 0.89 | (c)
28808.689 | 7.169 | 7.154 | -3.826 | -3.841 | 967 | 1042 | 1033 | 967 | 3813 | 2594 |  | CORR | CIGR | 03:45 | 03:57 | 03:55 | 28 | 132 | 15 | EXT |  | 0.89 | (c)
28812.515 | 0 | -0.03 | -11.105 | -11.135 | 604 | 1111 | 1562 | 0 |  | 2595 | Нарушение формы кольцевого шва | GWAN |  | 01:59 | 03:21 | 04:34 | 0 | 1917 |  | EXT | Нарушение формы кольцевого шва |  | (c)
28819.878 | 7.363 | 7.347 | -3.742 | -3.758 | 1602 | 1716 | 1722 | 389 | 3716 | 2595 |  | CORR | CIGR | 04:40 | 04:59 | 04:60 | 42 | 240 | 10 | EXT |  | 0.89 | (c)
28823.62 | 0 | -0.038 | -11.435 | -11.473 | 768 | 1529 | 1392 | 213 |  | 2596 | Нарушение формы кольцевого шва | GWAN |  | 00:33 | 02:36 | 02:14 | 0 | 1249 |  | EXT | Нарушение формы кольцевого шва |  | (c)
29084.258 | 10.628 | 10.57 | -0.817 | -0.875 | 783 | 995 | 1007 | 783 | 762 | 2618 |  | CORR | GENE | 05:04 | 05:39 | 05:41 | 113 | 449 | 12 | EXT | Аномалия находится на отводе. | 0.9 | (c)
29150.788 | 9.913 | 9.899 | -1.512 | -1.526 | -2007 | -1890 | -1889 | 223 | 1500 | 2624 |  | CORR | CIGR | 05:53 | 06:12 | 06:12 | 26 | 237 | 10 | EXT | Аномалия находится на упругопластическом изгибе: R=506 D, максимальное растяжение на 0.5 час. | 0.89 | (c)
29152.3 | 0 | -0.052 | -11.44 | -11.492 | 349 | -2025 | 1720 | 0 |  | 2625 | Нарушение формы кольцевого шва | GWAN |  | 00:39 | 06:16 | 04:21 | 0 | 2742 |  | EXT | Нарушение формы кольцевого шва Аномалия находится на упругопластическом изгибе: R=542 D, максимальное растяжение на 0.3 час. |  | (c)
29163.74 | 0 | -0.041 | -11.13 | -11.171 | 1232 | -2179 | 1807 | 0 |  | 2626 | Нарушение формы кольцевого шва | GWAN |  | 02:31 | 05:21 | 04:04 | 0 | 1150 |  | EXT | Нарушение формы кольцевого шва Аномалия находится на упругопластическом изгибе: R=777 D, максимальное растяжение на 1.3 час. |  | (c)
29208.55 | 0 | -0.054 | -11.3 | -11.354 | -1712 | -979 | -1176 | 640 |  | 2630 | Нарушение формы кольцевого шва | GWAN |  | 10:32 | 00:30 | 11:58 | 0 | 1072 |  | EXT | Нарушение формы кольцевого шва Аномалия находится на отводе. |  | (c)
29208.55 | 0 | -0.027 | -11.3 | -11.327 | -109 | 375 | 329 | 0 |  | 2630 | Нарушение формы кольцевого шва | GWAN |  | 02:50 | 04:08 | 04:01 | 0 | 876 |  | EXT | Нарушение формы кольцевого шва Аномалия находится на отводе. |  | (c)
29210.202 | 1.652 | 1.463 | -9.648 | -9.837 | 271 | 290 | 306 | 271 | 1463 | 2630 |  | CORR | GENE | 03:52 | 03:55 | 03:57 | 241 | 70 | 10 | EXT | Аномалия находится на отводе. | 0.91 | (c)
29264.64 | 0 | -0.037 | -11.43 | -11.467 | 1358 | -1486 | -1891 | 680 |  | 2635 | Нарушение формы кольцевого шва | GWAN |  | 00:39 | 05:00 | 03:55 | 0 | 2423 |  | EXT | Нарушение формы кольцевого шва Аномалия находится на упругопластическом изгибе: R=507 D, максимальное растяжение на 11.4 час. |  | (c)
29285.802 | 9.732 | 9.713 | -1.603 | -1.622 | -699 | -554 | -601 | 502 | 1583 | 2636 |  | CORR | CIGR | 07:08 | 07:32 | 07:24 | 39 | 197 | 12 | EXT | Аномалия находится на упругопластическом изгибе: R=330 D, максимальное растяжение на 11.4 час. | 0.89 | (c)
29299.001 | 0.071 | 0.019 | -11.154 | -11.206 | 1209 | 1628 | 1485 | 1209 | 19 | 2638 |  | CORR | GENE | 05:26 | 06:34 | 06:11 | 52 | 552 | 11 | EXT | Аномалия находится на упругопластическом изгибе: R=770 D, максимальное растяжение на 10.5 час. | 0.89 | (c)
29595.061 | 11.126 | 11.097 | -0.039 | -0.068 | 922 | 1056 | 1088 | 922 | 22 | 2663 |  | CORR | CIGR | 05:06 | 05:27 | 05:33 | 46 | 332 | 11 | EXT | Аномалия находится на отводе. | 0.89 | (c)
29768.445 | 0 | 0 | -9.21 | -9.21 | 2034 | -1937 | -1922 | 1416 | 0 | 2679а | Смещение кромок | GWAN |  | 03:25 | 04:44 | 04:46 | 0 | 1012 | 29 | EXT | Смещение кромок Наружу Величина смещения - 4.5 мм. |  | (c)
29768.445 | 0 | 0 | -9.21 | -9.21 | -480 | -75 | -36 | 0 | 0 | 2679а | Смещение кромок | GWAN |  | 08:39 | 09:44 | 09:51 | 0 | 889 | 28 | EXT | Смещение кромок Наружу Величина смещения - 4.3 мм. |  | (c)
29777.655 | 0 | -0.054 | -11.28 | -11.334 | -348 | 376 | 237 | 0 |  | 2680 | Нарушение формы кольцевого шва | GWAN |  | 10:36 | 00:33 | 12:10 | 0 | 1171 |  | EXT | Нарушение формы кольцевого шва |  | (c)
29777.655 | 0 | -0.012 | -11.28 | -11.292 | 1021 | 1554 | 1318 | 1021 |  | 2680 | Нарушение формы кольцевого шва | GWAN |  | 02:17 | 03:43 | 03:05 | 0 | 594 |  | EXT | Нарушение формы кольцевого шва |  | (c)
29777.655 | 0 | -0.032 | -11.28 | -11.312 | -1842 | -1600 | -1660 | 1478 |  | 2680 | Нарушение формы кольцевого шва | GWAN |  | 06:35 | 07:14 | 07:04 | 0 | 365 |  | EXT | Нарушение формы кольцевого шва |  | (c)
29817.286 | 5.966 | 5.87 | -5.494 | -5.59 | 2160 | 2180 | 2176 | 39 | 5362 | 2683 |  | LWAN | AXGR | 04:49 | 04:52 | 04:51 | 228 | 32 |  | EXT | Эквивалент потери металла 11%. |  | (c)
29833.79 | 0 | -0.031 | -10.935 | -10.966 | 311 | 318 | 318 | 311 | 0 | 2685 | Внутришовный дефект | GWAN |  | 08:08 | 08:10 | 08:10 | 0 | 15 | 10 | MID | Внутришовный дефект Аномалия находится на упругопластическом изгибе: R=396 D, максимальное растяжение на 11.9 час. |  | (c)
29980.47 | 0 | -0.038 | -11.36 | -11.398 | 918 | 1091 | 1468 | 213 |  | 2698 | Нарушение формы кольцевого шва | GWAN |  | 11:49 | 00:17 | 13:18 | 0 | 1099 |  | EXT | Нарушение формы кольцевого шва |  | (c)
29982.539 | 2.069 | 2.034 | -9.291 | -9.326 | -1730 | -1653 | -1458 | 500 | 2034 | 2698 |  | CORR | GENE | 04:41 | 04:54 | 05:25 | 88 | 544 | 11 | EXT |  | 0.89 | (c)
29983.685 | 3.215 | 3.203 | -8.145 | -8.157 | -1406 | -898 | -1046 | 687 | 3203 | 2698 |  | CORR | GENE | 05:34 | 06:56 | 06:32 | 97 | 719 | 9 | EXT |  | 0.89 | (c)
29984.129 | 3.659 | 3.607 | -7.701 | -7.753 | -1402 | -1144 | -1112 | 821 | 3607 | 2698 |  | CORR | GENE | 05:34 | 06:16 | 06:21 | 101 | 581 | 12 | EXT |  | 0.89 | (c)
29984.998 | 4.528 | 4.483 | -6.832 | -6.877 | -1837 | -1751 | -1618 | 393 | 4483 | 2698 |  | CORR | GENE | 04:24 | 04:38 | 04:60 | 70 | 439 | 10 | EXT |  | 0.89 | (c)
29986.577 | 6.107 | 6.04 | -5.253 | -5.32 | -1735 | -1503 | -1403 | 495 | 5235 | 2698 |  | CORR | GENE | 04:41 | 05:18 | 05:34 | 85 | 665 | 11 | EXT |  | 0.89 | (c)
29986.945 | 6.475 | 6.401 | -4.885 | -4.959 | -1510 | -1337 | -1192 | 721 | 4853 | 2698 |  | CORR | GENE | 05:17 | 05:45 | 06:08 | 106 | 636 | 10 | EXT |  | 0.89 | (c)
29987.411 | 6.941 | 6.941 | -4.419 | -4.419 | -1810 | -1689 | -1718 | 420 | 4387 | 2698 |  | CORR | CIGR | 04:29 | 04:48 | 04:43 | 32 | 184 | 10 | EXT |  | 0.89 | (c)
29988.185 | 7.715 | 7.593 | -3.645 | -3.767 | -1786 | -1689 | -1266 | 445 | 3627 | 2698 |  | CORR | GENE | 04:33 | 04:48 | 05:56 | 140 | 1039 | 11 | EXT |  | 0.9 | (c)
29988.814 | 8.344 | 8.33 | -3.016 | -3.03 | -943 | -785 | -845 | 747 | 3001 | 2698 |  | CORR | CIGR | 06:48 | 07:14 | 07:04 | 29 | 196 | 10 | EXT |  | 0.89 | (c)
29988.883 | 8.413 | 8.392 | -2.947 | -2.968 | -1276 | -1129 | -1147 | 954 | 2895 | 2698 |  | CORR | GENE | 05:55 | 06:19 | 06:16 | 73 | 258 | 11 | EXT |  | 0.89 | (c)
29989.333 | 8.863 | 8.704 | -2.497 | -2.656 | -162 | -104 | -117 | 73 | 2380 | 2698 |  | CORR | GENE | 08:55 | 09:04 | 09:02 | 276 | 90 | 12 | EXT |  | 0.92 | (c)
29998.465 | 6.635 | 6.387 | -4.555 | -4.803 | -2155 | -2155 | -2133 | 75 | 3605 | 2699 |  | CORR | AXGR | 04:23 | 04:23 | 04:27 | 1198 | 44 | 10 | EXT |  | 0.96 | (c)
30001.593 | 9.763 | 9.736 | -1.427 | -1.454 | -1141 | -1042 | -1069 | 996 | 1427 | 2699 |  | CORR | CIGR | 07:07 | 07:23 | 07:19 | 27 | 145 | 11 | EXT |  | 0.89 | (c)
30002.511 | 10.681 | 10.136 | -0.509 | -1.054 | -2181 | -2158 | -2159 | 49 | 138 | 2699 |  | CORR | AXGR | 04:19 | 04:23 | 04:23 | 916 | 44 | 14 | EXT |  | 0.99 | (c)
30003.277 | 0.257 | 0.122 | -10.208 | -10.343 | 1613 | 1638 | 1653 | 538 | 122 | 2700 |  | CORR | GENE | 04:36 | 04:40 | 04:43 | 802 | 79 | 9 | EXT |  | 0.95 | (c)
30004.892 | 1.872 | 1.829 | -8.593 | -8.636 | -2025 | -1974 | -1878 | 205 | 1829 | 2700 |  | CORR | GENE | 06:49 | 06:57 | 07:13 | 55 | 294 | 12 | EXT |  | 0.89 | (c)
30013.485 | 0 | -0.024 | -11.445 | -11.469 | 680 | 947 | 1049 | 680 |  | 2701 | Нарушение формы кольцевого шва | GWAN |  | 01:42 | 02:25 | 02:42 | 0 | 737 |  | EXT | Нарушение формы кольцевого шва |  | (c)
30013.485 | 0 | -0.019 | -11.445 | -11.464 | 2139 | -2206 | -1734 | 0 |  | 2701 | Нарушение формы кольцевого шва | GWAN |  | 05:38 | 05:56 | 07:13 | 0 | 1176 |  | EXT | Нарушение формы кольцевого шва |  | (c)
30024.93 | 0 | -0.039 | -11.205 | -11.244 | -921 | 968 | 209 | 0 |  | 2702 | Нарушение формы кольцевого шва | GWAN |  | 00:14 | 05:19 | 03:17 | 0 | 2259 |  | EXT | Нарушение формы кольцевого шва |  | (c)
30024.93 | 0 | -0.043 | -11.205 | -11.248 | 1963 | 2100 | -2118 | 0 |  | 2702 | Нарушение формы кольцевого шва | GWAN |  | 07:60 | 08:22 | 09:01 | 0 | 761 |  | EXT | Нарушение формы кольцевого шва |  | (c)
30058.531 | 0.351 | 0.335 | -10.819 | -10.835 | 1195 | 1319 | 1263 | 899 | 335 | 2705 |  | CORR | CIGR | 06:10 | 06:30 | 06:21 | 16 | 137 | 10 | EXT | Аномалия находится на упругопластическом изгибе: R=848 D, максимальное растяжение на 1.4 час. | 0.89 | (c)
30100.799 | 9.234 | 9.203 | -1.686 | -1.717 | -473 | -322 | -359 | 245 | 1667 | 2708 |  | CORR | GENE | 07:52 | 08:16 | 08:10 | 50 | 228 | 14 | EXT |  | 0.89 | (c)
30111.507 | 9.022 | 8.646 | -2.193 | -2.569 | 1194 | 1213 | 1213 | 999 | 2050 | 2709 |  | SCC | AXGR | 04:24 | 04:27 | 04:27 | 519 | 38 | 10 | EXT |  | 1 | (b)
30111.507 | 9.022 | 8.646 | -2.193 | -2.569 | 1194 | 1213 | 1213 | 999 | 2050 | 2709 |  | CORR | AXGR | 04:24 | 04:27 | 04:27 | 519 | 38 | 8 | EXT |  | 0.93 | (c)
30113.769 | 0.069 | 0.027 | -11.031 | -11.073 | 943 | 1546 | 1428 | 316 | 27 | 2710 |  | CORR | GENE | 03:19 | 04:56 | 04:37 | 95 | 972 | 11 | EXT |  | 0.89 | (c)
30114.271 | 0.571 | 0.223 | -10.529 | -10.877 | 1449 | 1527 | 1548 | 584 | 223 | 2710 |  | CORR | GENE | 04:40 | 04:53 | 04:56 | 2672 | 198 | 10 | EXT |  | 0.97 | (c)
30115.585 | 1.885 | 0.313 | -9.215 | -10.787 | 1457 | 1519 | 1544 | 600 | 313 | 2710 |  | SCC | GENE | 04:42 | 04:52 | 04:56 | 2505 | 173 | 26 | EXT |  | 1 | (a)
30117.065 | 3.365 | 3.179 | -7.735 | -7.921 | 1377 | 1429 | 1443 | 721 | 3179 | 2710 |  | CORR | GENE | 04:29 | 04:37 | 04:40 | 442 | 133 | 10 | EXT |  | 0.93 | (c)
30120.05 | 6.35 | 4.75 | -4.75 | -6.35 | 1459 | 1517 | 1537 | 616 | 3426 | 2710 |  | SCC | GENE | 04:42 | 04:52 | 04:55 | 2924 | 156 | 10 | EXT |  | 1 | (b)
30120.05 | 6.35 | 4.75 | -4.75 | -6.35 | 1459 | 1517 | 1537 | 616 | 3426 | 2710 |  | CORR | GENE | 04:42 | 04:52 | 04:55 | 2924 | 156 | 7 | EXT |  | 0.95 | (c)
30147.035 | 0 | -0.026 | -11.38 | -11.406 | -520 | -360 | -370 | 219 |  | 2714 | Нарушение формы кольцевого шва | GWAN |  | 09:41 | 10:07 | 10:05 | 0 | 301 |  | EXT | Нарушение формы кольцевого шва |  | (c)
30155.788 | 8.753 | 8.724 | -2.627 | -2.656 | -1428 | -1302 | -1333 | 802 | 2622 | 2714 |  | CORR | CIGR | 07:14 | 07:35 | 07:30 | 34 | 191 | 10 | EXT |  | 0.89 | (c)
30157.919 | 10.884 | 10.737 | -0.496 | -0.643 | 2141 | 2157 | 2157 | 58 | 256 | 2714 |  | CORR | AXGR | 04:50 | 04:53 | 04:53 | 387 | 32 | 15 | EXT |  | 0.95 | (c)
30158.253 | 11.218 | 10.254 | -0.162 | -1.126 | -1387 | -1377 | -1348 | 843 | 39 | 2714 |  | CORR | GENE | 07:21 | 07:22 | 07:27 | 1087 | 78 | 10 | EXT |  | 0.96 | (c)
30164.643 | 6.228 | 6.069 | -5.002 | -5.161 | 1039 | 1074 | 1069 | 1039 | 4799 | 2715 |  | CORR | GENE | 04:50 | 04:55 | 04:54 | 362 | 60 | 11 | EXT |  | 0.93 | (c)
30194.514 | 1.849 | 1.74 | -9.446 | -9.555 | 972 | 1021 | 1037 | 972 | 1740 | 2718 |  | CORR | GENE | 04:33 | 04:41 | 04:44 | 283 | 130 | 10 | EXT |  | 0.92 | (c)
30195.747 | 3.082 | 3.066 | -8.213 | -8.229 | 975 | 1040 | 1024 | 975 | 3066 | 2718 |  | CORR | CIGR | 04:34 | 04:44 | 04:42 | 27 | 97 | 10 | EXT | Аномалия находится на упругопластическом изгибе: R=705 D, максимальное растяжение на 11.8 час. | 0.89 | (c)
30195.777 | 3.112 | 3.001 | -8.183 | -8.294 | 1086 | 1108 | 1117 | 1084 | 3001 | 2718 |  | CORR | GENE | 04:52 | 04:55 | 04:57 | 680 | 61 | 13 | EXT | Аномалия находится на упругопластическом изгибе: R=705 D, максимальное растяжение на 11.8 час. | 0.97 | (c)
30196.315 | 3.65 | 3.521 | -7.645 | -7.774 | 1013 | 1048 | 1050 | 1013 | 3521 | 2718 |  | CORR | GENE | 04:40 | 04:46 | 04:46 | 369 | 75 | 11 | EXT | Аномалия находится на упругопластическом изгибе: R=632 D, максимальное растяжение на 11.7 час. | 0.93 | (c)
30260.93 | 10.72 | 10.574 | -0.735 | -0.881 | -1473 | -987 | -975 | 477 | 574 | 2723 |  | CORR | GENE | 03:12 | 04:30 | 04:32 | 307 | 996 | 11 | EXT |  | 0.92 | (c)
30284.94 | 0 | -0.017 | -11.048 | -11.065 | 413 | 1265 | 1582 | 413 |  | 2726а | Нарушение формы кольцевого шва | GWAN |  | 02:17 | 04:34 | 05:26 | 0 | 2339 |  | EXT | Нарушение формы кольцевого шва Аномалия находится на отводе. |  | (c)
30289.186 | 4.246 | 4.218 | -6.802 | -6.83 | 1532 | 1686 | 1699 | 1532 | 4218 | 2726а |  | CORR | GENE | 05:18 | 05:42 | 05:45 | 79 | 334 | 16 | EXT |  | 0.89 | (c)
30300.905 | 0 | 0 | -6.835 | -6.835 | -189 | -120 | 188 | 0 | 0 | 2727а | Смещение кромок | GWAN |  | 09:43 | 09:54 | 10:44 | 0 | 754 | 18 | EXT | Смещение кромок Наружу Величина смещения - 3.3 мм. |  | (c)
30333.56 | 0 | -0.032 | -11.205 | -11.237 | 1977 | -1696 | -1989 | 1495 |  | 2731 | Нарушение формы кольцевого шва | GWAN |  | 07:11 | 09:18 | 08:31 | 0 | 990 |  | EXT | Нарушение формы кольцевого шва Аномалия находится на отводе. |  | (c)
30344.972 | 0.207 | 0.195 | -6.838 | -6.85 | -486 | -400 | -366 | 247 | 195 | 2732 |  | CORR | CIGR | 01:37 | 01:51 | 01:56 | 27 | 239 | 10 | EXT | Аномалия находится на отводе. | 0.89 | (c)
30397.965 | 0 | -0.03 | -10.55 | -10.58 | -191 | 24 | 142 | 0 |  | 2738 | Нарушение формы кольцевого шва | GWAN |  | 07:19 | 07:54 | 08:13 | 0 | 667 |  | EXT | Нарушение формы кольцевого шва |  | (c)
30520.73 | 0 | -0.037 | -11.7 | -11.737 | 1519 | 1768 | 1698 | 1519 |  | 2750 | Нарушение формы кольцевого шва | GWAN |  | 01:30 | 02:10 | 01:59 | 0 | 357 |  | EXT | Нарушение формы кольцевого шва Аномалия находится на отводе. |  | (c)
30589.605 | 0 | 0 | -11.685 | -11.685 | 1613 | 1756 | 1838 | 1613 | 0 | 2762 | Смещение кромок | GWAN |  | 02:28 | 02:51 | 03:05 | 0 | 450 | 18 | EXT | Смещение кромок Наружу Величина смещения - 3.3 мм. |  | (c)
30589.605 | 0 | 0 | -11.685 | -11.685 | -2101 | -1759 | -1553 | 1004 | 0 | 2762 | Смещение кромок | GWAN |  | 04:29 | 05:24 | 05:57 | 0 | 1097 | 27 | EXT | Смещение кромок Наружу Величина смещения - 5.1 мм. |  | (c)
30591.355 | 1.75 | 1.615 | -9.935 | -10.07 | -1527 | -1419 | -1401 | 1274 | 1615 | 2762 |  | GOUG | GENE | 06:01 | 06:19 | 06:22 | 207 | 253 | 10 | EXT | Зона задиров. |  | (c)
30653.302 | 6.442 | 6.314 | -5.278 | -5.406 | 1014 | 1127 | 1137 | 1014 | 5194 | 2768 |  | DENT | GENE | 00:08 | 00:26 | 00:28 | 212 | 246 | 0.4 | N/A | Глубина вмятины: 6 мм (0,4%). Линейка: 21 см в (631 см; 00:26 ч:мин) Аномалия находится на отводе. |  | (c)
30653.787 | 6.927 | 6.723 | -4.793 | -4.997 | 742 | 852 | 878 | 742 | 4672 | 2768 |  | DENT | GENE | 11:24 | 11:42 | 11:46 | 325 | 274 | 0.6 | N/A | Глубина вмятины: 8 мм (0,6%). Линейка: 33 см в (672 см; 11:42 ч:мин) Аномалия находится на отводе. |  | (c)
30655.978 | 9.118 | 9.099 | -2.602 | -2.621 | 702 | 782 | 787 | 702 | 2584 | 2768 |  | GOUG | CIGR | 11:18 | 11:31 | 11:32 | 37 | 172 | 7 | EXT | Аномалия находится на отводе. Задир. |  | (c)
30694.728 | 1.363 | 1.137 | -9.962 | -10.188 | 886 | 930 | 922 | 886 | 1137 | 2772 |  | CORR | GENE | 05:15 | 05:22 | 05:21 | 438 | 72 | 11 | EXT |  | 0.94 | (c)
30891.987 | 5.057 | 5.026 | -5.723 | -5.754 | -1075 | -1031 | -1021 | 966 | 5026 | 2792 |  | GOUG | GENE | 04:20 | 04:28 | 04:29 | 86 | 110 | 10 | EXT | Задир. |  | (c)
30892.023 | 5.093 | 5.044 | -5.687 | -5.736 | -1088 | -1029 | -1019 | 950 | 5044 | 2792 |  | DENT | GENE | 04:18 | 04:28 | 04:30 | 99 | 138 | 0.8 | N/A | Глубина вмятины: 11 мм (0,8%). Линейка: 10 см в (504 см; 04:28 ч:мин) Аномалия находится вблизи дефекта потери металла. |  | (c)
30908.93 | 0 | -0.045 | -11.52 | -11.565 | -1658 | -891 | -978 | 297 |  | 2795 | Нарушение формы кольцевого шва | GWAN |  | 07:46 | 09:50 | 09:36 | 0 | 1361 |  | EXT | Нарушение формы кольцевого шва |  | (c)
30924.4 | 3.95 | 3.931 | -7.545 | -7.564 | 1840 | 1879 | 1884 | 302 | 3931 | 2796 |  | CORR | CIGR | 04:51 | 04:58 | 04:58 | 21 | 89 | 11 | EXT |  | 0.89 | (c)
30953.91 | 0.05 | 0.004 | -11.085 | -11.131 | 2110 | -2016 | -1677 | 0 | 4 | 2799 |  | CORR | GENE | 04:17 | 05:11 | 06:05 | 73 | 1347 | 10 | EXT |  | 0.89 | (c)
30956.39 | 2.53 | 2.509 | -8.605 | -8.626 | -2194 | -2152 | -2075 | 37 | 2509 | 2799 |  | CORR | CIGR | 04:42 | 04:49 | 05:01 | 31 | 238 | 10 | EXT |  | 0.89 | (c)
30957.407 | 3.547 | 3.525 | -7.588 | -7.61 | 1955 | 2096 | 2060 | 65 | 3525 | 2799 |  | CORR | CIGR | 03:52 | 04:15 | 04:09 | 33 | 210 | 13 | EXT |  | 0.89 | (c)
30957.906 | 4.046 | 4.023 | -7.089 | -7.112 | -2186 | -2086 | -2066 | 45 | 4023 | 2799 |  | CORR | CIGR | 04:43 | 04:59 | 05:03 | 23 | 240 | 10 | EXT |  | 0.89 | (c)
30958.308 | 4.448 | 4.42 | -6.687 | -6.715 | -1775 | -1731 | -1628 | 456 | 4420 | 2799 |  | CORR | CIGR | 05:50 | 05:57 | 06:13 | 31 | 293 | 10 | EXT |  | 0.89 | (c)
30961.348 | 7.488 | 7.351 | -3.647 | -3.784 | -2197 | -2179 | -2180 | 33 | 3561 | 2799 |  | CORR | AXGR | 04:42 | 04:45 | 04:44 | 223 | 36 | 9 | EXT |  | 0.91 | (c)
30961.693 | 7.833 | 7.654 | -3.302 | -3.481 | -2173 | -2109 | -2131 | 58 | 3131 | 2799 |  | CORR | GENE | 04:46 | 04:56 | 04:52 | 350 | 84 | 10 | EXT |  | 0.92 | (c)
30961.994 | 8.134 | 8.112 | -3.001 | -3.023 | -1010 | -686 | -730 | 451 | 2930 | 2799 |  | CORR | GENE | 07:53 | 08:45 | 08:38 | 93 | 559 | 13 | EXT |  | 0.89 | (c)
30985.865 | 9.57 | 9.517 | -1.845 | -1.898 | -1865 | -1779 | -1720 | 366 | 1764 | 2801 |  | CORR | GENE | 05:45 | 05:59 | 06:08 | 134 | 289 | 13 | EXT | Аномалия находится на упругопластическом изгибе: R=720 D, максимальное растяжение на 5.2 час. | 0.9 | (c)
31022.14 | 0.585 | 0.575 | -10.42 | -10.43 | 1526 | 1689 | 1623 | 511 | 575 | 2805 |  | CORR | CIGR | 05:08 | 05:34 | 05:24 | 35 | 194 | 10 | EXT | Аномалия находится на упругопластическом изгибе: R=606 D, максимальное растяжение на 11.3 час. | 0.89 | (c)
31026.175 | 4.62 | 4.584 | -6.385 | -6.421 | -2128 | -1987 | -2033 | 103 | 4584 | 2805 |  | CORR | CIGR | 07:18 | 07:41 | 07:34 | 38 | 190 | 10 | EXT | Аномалия находится на упругопластическом изгибе: R=420 D, максимальное растяжение на 11.2 час. | 0.89 | (c)
31035.064 | 2.504 | 2.343 | -8.796 | -8.957 | 2100 | 2131 | 2135 | 61 | 2343 | 2806 |  | CORR | GENE | 06:36 | 06:41 | 06:42 | 573 | 69 | 12 | EXT | Аномалия находится на упругопластическом изгибе: R=478 D, максимальное растяжение на 11.5 час. | 0.96 | (c)
31043.807 | 11.247 | 11.18 | -0.053 | -0.12 | 1347 | 1690 | 1552 | 473 | 27 | 2806 |  | CORR | GENE | 04:35 | 05:30 | 05:08 | 93 | 410 | 11 | EXT |  | 0.89 | (c)
31044.186 | 0.326 | 0.294 | -9.724 | -9.756 | -1412 | -1311 | -1347 | 819 | 294 | 2807 |  | CORR | CIGR | 05:59 | 06:16 | 06:10 | 32 | 130 | 10 | EXT |  | 0.89 | (c)
31048.154 | 4.294 | 4.276 | -5.756 | -5.774 | -2090 | -1960 | -1992 | 141 | 4276 | 2807 |  | CORR | CIGR | 04:10 | 04:31 | 04:26 | 41 | 196 | 10 | EXT |  | 0.89 | (c)
31051.431 | 7.571 | 7.546 | -2.479 | -2.504 | -2000 | -1918 | -1931 | 231 | 2475 | 2807 |  | CORR | CIGR | 04:24 | 04:38 | 04:36 | 29 | 138 | 11 | EXT | Аномалия находится на упругопластическом изгибе: R=716 D, максимальное растяжение на 6.1 час. | 0.89 | (c)
31053.91 | 0 | -0.019 | -11.04 | -11.059 | 728 | 1528 | 1873 | 0 |  | 2808 | Нарушение формы кольцевого шва | GWAN |  | 04:02 | 06:12 | 07:07 | 0 | 2292 |  | EXT | Нарушение формы кольцевого шва Аномалия находится на упругопластическом изгибе: R=523 D, максимальное растяжение на 6.2 час. |  | (c)
31089.309 | 2.224 | 2.177 | -8.821 | -8.868 | 900 | 1016 | 1110 | 900 | 2177 | 2811 |  | CORR | GENE | 04:23 | 04:42 | 04:57 | 62 | 420 | 9 | EXT |  | 0.89 | (c)
31089.573 | 2.488 | 2.459 | -8.557 | -8.586 | 888 | 1049 | 1053 | 888 | 2459 | 2811 |  | CORR | GENE | 04:21 | 04:47 | 04:48 | 66 | 330 | 9 | EXT |  | 0.89 | (c)
31092.018 | 4.933 | 4.48 | -6.112 | -6.565 | 1384 | 1408 | 1450 | 715 | 4480 | 2811 |  | CORR | GENE | 05:41 | 05:45 | 05:52 | 492 | 131 | 10 | EXT |  | 0.94 | (c)
31104.686 | 6.556 | 6.535 | -3.704 | -3.725 | -1975 | -1844 | -1818 | 256 | 3645 | 2812 |  | CORR | GENE | 04:10 | 04:31 | 04:35 | 80 | 312 | 10 | EXT |  | 0.89 | (c)
31115.359 | 6.969 | 6.843 | -4.246 | -4.372 | 2173 | 2212 | 2200 | 4 | 4189 | 2813 |  | CORR | GENE | 08:02 | 08:08 | 08:06 | 183 | 54 | 10 | EXT |  | 0.9 | (c)
31116.673 | 8.283 | 8.266 | -2.932 | -2.949 | 216 | 297 | 308 | 216 | 2904 | 2813 |  | CORR | CIGR | 02:46 | 02:59 | 03:01 | 45 | 184 | 11 | EXT |  | 0.89 | (c)
31119.556 | 11.166 | 11.122 | -0.049 | -0.093 | 970 | 1089 | 1070 | 970 | 37 | 2813 |  | CORR | GENE | 04:48 | 05:07 | 05:04 | 56 | 199 | 11 | EXT |  | 0.89 | (c)
31131.315 | 0 | -0.045 | -11.695 | -11.74 | -1000 | 509 | 122 | 0 |  | 2815 | Нарушение формы кольцевого шва | GWAN |  | 00:31 | 04:34 | 03:32 | 0 | 2244 |  | EXT | Нарушение формы кольцевого шва Аномалия находится на отводе. |  | (c)
31142.82 | 11.505 | 11.426 | -0.19 | -0.269 | -54 | -37 | -31 | 8 | 43 | 2815 |  | LWAN | AXGR | 03:03 | 03:06 | 03:07 | 226 | 46 |  | INT | Эквивалент потери металла 15%. Аномалия находится на отводе. |  | (c)
31163.365 | 9.335 | 9.329 | -2.29 | -2.296 | 554 | 604 | 597 | 554 | 2276 | 2817 |  | CORR | CIGR | 04:06 | 04:14 | 04:13 | 20 | 85 | 10 | EXT |  | 0.89 | (c)
31177.125 | 0 | 0 | -10.325 | -10.325 | -517 | -94 | 30 | 0 | 0 | 2819 | Смещение кромок | GWAN |  | 09:44 | 10:52 | 11:12 | 0 | 1094 | 21 | EXT | Смещение кромок Наружу Величина смещения - 3.3 мм. Аномалия находится на упругопластическом изгибе: R=442 D, максимальное растяжение на 6.8 час. |  | (c)
31220.89 | 0 | -0.023 | -11.475 | -11.498 | 81 | 1717 | 1128 | 55 |  | 2824 | Нарушение формы кольцевого шва | GWAN |  | 02:32 | 06:56 | 05:21 | 0 | 2095 |  | EXT | Нарушение формы кольцевого шва Аномалия находится на упругопластическом изгибе: R=403 D, максимальное растяжение на 12 час. |  | (c)
31309.816 | 2.841 | 2.78 | -8.509 | -8.57 | -837 | -784 | -778 | 718 | 2780 | 2832 |  | DENT | GENE | 09:03 | 09:11 | 09:12 | 119 | 119 | 0.4 | N/A | Глубина вмятины: 6 мм (0,4%). Линейка: 12 см в (278 см; 09:11 ч:мин) Аномалия находится на упругопластическом изгибе. |  | (c)
31335.036 | 1.491 | 1.441 | -4.829 | -4.879 | 1584 | 1742 | 1814 | 185 | 1441 | 2835 |  | CORR | GENE | 04:47 | 05:13 | 05:24 | 91 | 461 | 9 | EXT |  | 0.89 | (c)
31336.774 | 3.229 | 3.209 | -3.091 | -3.111 | -1925 | -1823 | -1839 | 305 | 3077 | 2835 |  | CORR | CIGR | 07:21 | 07:37 | 07:34 | 34 | 172 | 10 | EXT |  | 0.89 | (c)
31337.019 | 3.474 | 3.427 | -2.846 | -2.893 | 1930 | 2071 | 2039 | 82 | 2838 | 2835 |  | CORR | GENE | 05:43 | 06:06 | 06:00 | 55 | 219 | 14 | EXT |  | 0.89 | (c)
31348.819 | 8.954 | 8.954 | -1.956 | -1.956 | -1827 | -1742 | -1757 | 404 | 1934 | 2836 |  | CORR | CIGR | 05:40 | 05:53 | 05:51 | 22 | 140 | 10 | EXT |  | 0.89 | (c)
31349.184 | 9.319 | 9.214 | -1.591 | -1.696 | -1986 | -1898 | -1752 | 245 | 1562 | 2836 |  | CORR | GENE | 05:14 | 05:28 | 05:52 | 134 | 468 | 10 | EXT |  | 0.9 | (c)
31353.783 | 3.008 | 2.996 | -8.252 | -8.264 | -2163 | -2013 | -2043 | 67 | 2996 | 2837 |  | CORR | GENE | 05:34 | 05:58 | 05:54 | 70 | 241 | 10 | EXT |  | 0.89 | (c)
31353.895 | 3.12 | 3.12 | -8.14 | -8.14 | 2100 | 2143 | 2156 | 19 | 3120 | 2837 |  | CORR | CIGR | 05:02 | 05:09 | 05:11 | 19 | 112 | 10 | EXT |  | 0.89 | (c)
31354.09 | 3.315 | 3.315 | -7.945 | -7.945 | -2061 | -2024 | -2012 | 169 | 3315 | 2837 |  | CORR | CIGR | 05:51 | 05:57 | 05:59 | 16 | 98 | 11 | EXT |  | 0.89 | (c)
31354.283 | 3.508 | 3.495 | -7.752 | -7.765 | -2145 | -1880 | -1968 | 86 | 3495 | 2837 |  | CORR | GENE | 05:37 | 06:20 | 06:06 | 53 | 353 | 9 | EXT |  | 0.89 | (c)
31379.003 | 5.538 | 5.48 | -5.852 | -5.91 | -835 | -824 | -814 | 793 | 5480 | 2839 |  | CORR | AXGR | 07:05 | 07:07 | 07:08 | 149 | 42 | 12 | EXT |  | 0.9 | (c)
31380.802 | 7.337 | 6.594 | -4.053 | -4.796 | -2111 | -2066 | -2072 | 119 | 3729 | 2839 |  | CORR | GENE | 03:39 | 03:46 | 03:45 | 1067 | 78 | 10 | EXT |  | 0.96 | (c)
31380.933 | 7.468 | 7.413 | -3.922 | -3.977 | -850 | -844 | -835 | 820 | 3825 | 2839 |  | CORR | AXGR | 07:03 | 07:03 | 07:05 | 152 | 30 | 11 | EXT |  | 0.9 | (c)
31449.594 | 7.869 | 7.852 | -2.886 | -2.903 | 1618 | 1635 | 1636 | 576 | 2848 | 2845 |  | GOUG | PITT | 06:13 | 06:15 | 06:16 | 55 | 36 | 8 | EXT | Задир. |  | (c)
31449.633 | 7.908 | 7.83 | -2.847 | -2.925 | 1563 | 1637 | 1634 | 525 | 2766 | 2845 |  | DENT | GENE | 06:04 | 06:16 | 06:15 | 159 | 143 | 0.5 | N/A | Глубина вмятины: 7 мм (0,5%). Линейка: 16 см в (783 см; 06:16 ч:мин) Аномалия находится вблизи дефекта потери металла. |  | (c)
31450.266 | 8.541 | 8.522 | -2.214 | -2.233 | 1243 | 1295 | 1359 | 756 | 2195 | 2845 |  | CORR | CIGR | 05:12 | 05:21 | 05:31 | 38 | 231 | 10 | EXT |  | 0.89 | (c)
31461.303 | 8.823 | 8.76 | -2.417 | -2.48 | 1145 | 1160 | 1160 | 1056 | 2355 | 2846 |  | CORR | AXGR | 05:50 | 05:52 | 05:52 | 125 | 29 | 10 | EXT |  | 0.89 | (c)
31462.789 | 10.309 | 10.225 | -0.931 | -1.015 | 1177 | 1221 | 1357 | 693 | 924 | 2846 |  | CORR | GENE | 05:55 | 06:02 | 06:24 | 91 | 361 | 11 | EXT |  | 0.89 | (c)
31463.649 | 11.169 | 11.148 | -0.071 | -0.092 | 1251 | 1267 | 1303 | 875 | 71 | 2846 |  | CORR | CIGR | 06:07 | 06:09 | 06:15 | 21 | 105 | 11 | EXT |  | 0.89 | (c)
31465.251 | 1.531 | 1.455 | -9.794 | -9.87 | -2195 | -2139 | -2157 | 35 | 1455 | 2847 |  | CORR | GENE | 05:23 | 05:32 | 05:29 | 567 | 76 | 9 | EXT |  | 0.94 | (c)
31465.971 | 2.251 | 2.218 | -9.074 | -9.107 | -2050 | -1853 | -1900 | 180 | 2218 | 2847 |  | CORR | GENE | 05:46 | 06:18 | 06:11 | 82 | 300 | 16 | EXT |  | 0.89 | (c)
31468.601 | 4.881 | 4.784 | -6.444 | -6.541 | -2132 | -2109 | -2111 | 98 | 4784 | 2847 |  | CORR | AXGR | 05:33 | 05:37 | 05:36 | 171 | 42 | 11 | EXT |  | 0.9 | (c)
31469.181 | 5.461 | 5.436 | -5.864 | -5.889 | 1967 | 2054 | 2052 | 94 | 5436 | 2847 |  | CORR | CIGR | 04:35 | 04:49 | 04:48 | 27 | 169 | 11 | EXT |  | 0.89 | (c)
31597.833 | 8.528 | 8.485 | -2.847 | -2.89 | -1987 | -1536 | -1695 | 243 | 2802 | 2858 |  | CORR | GENE | 05:34 | 06:47 | 06:21 | 88 | 585 | 11 | EXT |  | 0.89 | (c)
31657.46 | 0 | -0.02 | -11.2 | -11.22 | 761 | 1010 | 1115 | 761 |  | 2864 | Нарушение формы кольцевого шва | GWAN |  | 04:20 | 05:00 | 05:17 | 0 | 707 |  | EXT | Нарушение формы кольцевого шва |  | (c)
31714.58 | 1.015 | 0.899 | -5.79 | -5.906 | -2185 | -2124 | -1952 | 45 | 899 | 2869 |  | CORR | GENE | 05:09 | 05:19 | 05:47 | 128 | 466 | 10 | EXT |  | 0.9 | (c)
31717.258 | 3.693 | 3.693 | -3.112 | -3.112 | -2217 | -2150 | -2147 | 13 | 3084 | 2869 |  | CORR | CIGR | 05:04 | 05:15 | 05:16 | 28 | 140 | 10 | EXT |  | 0.89 | (c)
31725.652 | 0.997 | 0.976 | -10.133 | -10.154 | 1643 | 1741 | 1729 | 415 | 976 | 2871 |  | CORR | CIGR | 06:39 | 06:55 | 06:53 | 21 | 173 | 10 | EXT | Аномалия находится на упругопластическом изгибе: R=936 D, максимальное растяжение на 0.1 час. | 0.89 | (c)
31735.785 | 0 | 0 | -10.85 | -10.85 | 1003 | 1983 | 1642 | 0 | 0 | 2872 | Смещение кромок | GWAN |  | 02:27 | 05:06 | 04:11 | 0 | 1279 | 32 | EXT | Смещение кромок Наружу Величина смещения - 5 мм. Аномалия находится на упругопластическом изгибе: R=454 D, максимальное растяжение на 0.8 час. |  | (c)
31735.785 | 0 | -0.026 | -10.85 | -10.876 | -1285 | -1186 | -1065 | 845 |  | 2872 | Нарушение формы кольцевого шва | GWAN |  | 08:18 | 08:34 | 08:54 | 0 | 440 |  | EXT | Нарушение формы кольцевого шва Аномалия находится на упругопластическом изгибе: R=454 D, максимальное растяжение на 0.8 час. |  | (c)
31735.785 | 0 | -0.043 | -10.85 | -10.893 | -483 | -160 | -283 | 82 |  | 2872 | Нарушение формы кольцевого шва | GWAN |  | 10:28 | 11:20 | 11:00 | 0 | 400 |  | EXT | Нарушение формы кольцевого шва Аномалия находится на упругопластическом изгибе: R=454 D, максимальное растяжение на 0.8 час. |  | (c)
31748.088 | 1.453 | 1.425 | -9.807 | -9.835 | 1738 | 2016 | 1898 | 173 | 1425 | 2873 |  | CORR | GENE | 05:35 | 06:20 | 06:01 | 90 | 320 | 11 | EXT | Аномалия находится на упругопластическом изгибе: R=961 D, максимальное растяжение на 5.3 час. | 0.89 | (c)
31748.523 | 1.888 | 1.81 | -9.372 | -9.45 | 1597 | 1862 | 1855 | 118 | 1810 | 2873 |  | CORR | GENE | 05:12 | 05:55 | 05:54 | 108 | 516 | 11 | EXT | Аномалия находится на упругопластическом изгибе: R=856 D, максимальное растяжение на 5.3 час. | 0.89 | (c)
31756.212 | 9.577 | 9.574 | -1.683 | -1.686 | 1512 | 1630 | 1605 | 533 | 1659 | 2873 |  | CORR | CIGR | 04:59 | 05:18 | 05:14 | 27 | 186 | 10 | EXT | Аномалия находится на упругопластическом изгибе: R=465 D, максимальное растяжение на 5.5 час. | 0.89 | (c)
31756.936 | 10.301 | 10.295 | -0.959 | -0.965 | 1792 | 2084 | 1963 | 97 | 934 | 2873 |  | CORR | CIGR | 05:44 | 06:31 | 06:12 | 31 | 342 | 11 | EXT | Аномалия находится на упругопластическом изгибе: R=476 D, максимальное растяжение на 5.5 час. | 0.89 | (c)
31769.335 | 0 | -0.061 | -10.87 | -10.931 | -7 | 855 | 572 | 0 |  | 2875 | Нарушение формы кольцевого шва | GWAN |  | 09:15 | 11:34 | 10:48 | 0 | 1158 |  | EXT | Нарушение формы кольцевого шва Аномалия находится на упругопластическом изгибе: R=419 D, максимальное растяжение на 5.4 час. |  | (c)
31787.499 | 7.294 | 7.248 | -0.116 | -0.162 | 1546 | 1640 | 1717 | 343 | 18 | 2876 |  | CORR | GENE | 05:34 | 05:49 | 06:01 | 144 | 341 | 11 | EXT | Аномалия находится на упругопластическом изгибе: R=351 D, максимальное растяжение на 5.5 час. | 1.01 | (b)
31787.729 | 0.114 | 0.051 | -3.221 | -3.284 | 1450 | 1560 | 1742 | 196 | 51 | 2877 |  | CORR | GENE | 05:15 | 05:32 | 06:02 | 105 | 584 | 10 | EXT | Аномалия находится на упругопластическом изгибе: R=352 D, максимальное растяжение на 5.4 час. | 1.03 | (b)
31793.442 | 2.492 | 2.474 | -8.933 | -8.951 | -998 | -803 | -883 | 768 | 2474 | 2878 |  | CORR | CIGR | 07:06 | 07:37 | 07:24 | 39 | 230 | 10 | EXT | Аномалия находится на упругопластическом изгибе: R=505 D, максимальное растяжение на 5.7 час. | 0.89 | (c)
31802.486 | 0.111 | 0.085 | -6.599 | -6.625 | 1204 | 1335 | 1321 | 792 | 85 | 2879 |  | CORR | CIGR | 05:46 | 06:07 | 06:05 | 31 | 235 | 11 | EXT | Аномалия находится на упругопластическом изгибе: R=859 D, максимальное растяжение на 0.2 час. | 0.89 | (c)
31803.661 | 1.286 | 1.276 | -5.424 | -5.434 | 1388 | 1540 | 1506 | 606 | 1276 | 2879 |  | CORR | CIGR | 06:16 | 06:41 | 06:35 | 29 | 237 | 10 | EXT | Аномалия находится на упругопластическом изгибе: R=530 D, максимальное растяжение на 12 час. | 0.89 | (c)
31817.918 | 1.528 | 1.287 | -6.307 | -6.548 | -2180 | -2158 | -2126 | 50 | 1287 | 2882 |  | CORR | GENE | 08:53 | 08:57 | 09:02 | 523 | 108 | 16 | EXT | Аномалия находится на упругопластическом изгибе: R=415 D, максимальное растяжение на 0.2 час. | 0.98 | (c)
31818.563 | 2.173 | 0.969 | -5.662 | -6.866 | 2034 | 2205 | 2132 | 1 | 969 | 2882 |  | CORR | GENE | 08:13 | 08:41 | 08:29 | 1319 | 196 | 13 | EXT | Аномалия находится на упругопластическом изгибе: R=474 D, максимальное растяжение на 0.1 час. | 0.99 | (c)
31835.27 | 0 | 0 | -11.22 | -11.22 | -1654 | -1210 | -1139 | 576 | 0 | 2885 | Смещение кромок | GWAN |  | 04:37 | 05:48 | 05:60 | 0 | 1031 | 33 | EXT | Смещение кромок Наружу Величина смещения - 5.2 мм. |  | (c)
31835.27 | 0 | 0 | -11.22 | -11.22 | -340 | 58 | -86 | 0 | 0 | 2885 | Смещение кромок | GWAN |  | 08:09 | 09:13 | 08:50 | 0 | 508 | 23 | EXT | Смещение кромок Наружу Величина смещения - 3.5 мм. |  | (c)
31835.27 | 0 | 0 | -11.22 | -11.22 | 564 | 841 | 1021 | 564 | 0 | 2885 | Смещение кромок | GWAN |  | 10:35 | 11:19 | 11:48 | 0 | 914 | 26 | EXT | Смещение кромок Наружу Величина смещения - 4.1 мм. |  | (c)
31912.807 | 0.512 | 0.446 | -10.583 | -10.649 | 100 | 124 | 170 | 100 | 446 | 2892 |  | CORR | GENE | 05:24 | 05:28 | 05:35 | 369 | 141 | 11 | EXT | Аномалия находится на упругопластическом изгибе: R=301 D, максимальное растяжение на 0.1 час. | 0.93 | (c)
32023.477 | 9.107 | 9.074 | -1.988 | -2.021 | -1003 | -766 | -791 | 579 | 1922 | 2901 |  | CORR | GENE | 03:25 | 04:03 | 03:59 | 99 | 424 | 10 | EXT |  | 0.89 | (c)
32043.66 | 6.71 | 6.685 | -4.33 | -4.355 | 1616 | 1826 | 1797 | 252 | 4290 | 2903 |  | CORR | GENE | 06:21 | 06:54 | 06:50 | 65 | 363 | 11 | EXT |  | 0.89 | (c)
32185.165 | 8.98 | 8.82 | -2.45 | -2.61 | -2180 | -2177 | -2145 | 51 | 1896 | 2916 |  | CORR | GENE | 04:17 | 04:18 | 04:23 | 714 | 70 | 10 | EXT | Аномалия находится на упругопластическом изгибе: R=379 D, максимальное растяжение на 7.1 час. | 0.95 | (c)
32233.63 | 0 | -0.067 | -11.56 | -11.627 | 188 | 1448 | 1019 | 188 |  | 2921 | Нарушение формы кольцевого шва | GWAN |  | 09:55 | 01:18 | 12:09 | 0 | 1661 |  | EXT | Нарушение формы кольцевого шва |  | (c)
32233.63 | 0 | -0.02 | -11.56 | -11.58 | -2160 | -1623 | -1813 | 71 |  | 2921 | Нарушение формы кольцевого шва | GWAN |  | 03:36 | 05:03 | 04:32 | 0 | 694 |  | EXT | Нарушение формы кольцевого шва |  | (c)
32243.317 | 9.687 | 9.659 | -1.873 | -1.901 | -947 | -796 | -767 | 588 | 1826 | 2921 |  | CORR | GENE | 06:52 | 07:16 | 07:21 | 75 | 358 | 10 | EXT | Аномалия находится на упругопластическом изгибе: R=752 D, максимальное растяжение на 6.9 час. | 0.89 | (c)
32245.19 | 0 | -0.056 | -11.54 | -11.596 | 1567 | 1776 | 2005 | 0 |  | 2922 | Нарушение формы кольцевого шва | GWAN |  | 01:33 | 02:07 | 02:44 | 0 | 876 |  | EXT | Нарушение формы кольцевого шва Аномалия находится на упругопластическом изгибе: R=726 D, максимальное растяжение на 6.9 час. |  | (c)
32245.19 | 0 | -0.049 | -11.54 | -11.589 | -865 | -538 | 127 | 0 |  | 2922 | Нарушение формы кольцевого шва | GWAN |  | 07:01 | 07:53 | 09:41 | 0 | 1983 |  | EXT | Нарушение формы кольцевого шва Аномалия находится на упругопластическом изгибе: R=726 D, максимальное растяжение на 6.9 час. |  | (c)
32250.183 | 4.993 | 4.976 | -6.547 | -6.564 | -1447 | -1363 | -1335 | 783 | 4976 | 2922 |  | CORR | CIGR | 05:27 | 05:40 | 05:45 | 38 | 226 | 13 | EXT | Аномалия находится на упругопластическом изгибе: R=744 D, максимальное растяжение на 6.8 час. | 0.89 | (c)
32296.743 | 6.113 | 6.059 | -5.547 | -5.601 | -374 | -214 | -237 | 99 | 5512 | 2926 |  | CORR | GENE | 01:45 | 02:11 | 02:07 | 89 | 275 | 10 | EXT | Аномалия находится на отводе. | 0.89 | (c)
32313.51 | 0 | -0.045 | -11.385 | -11.43 | 94 | 209 | 245 | 94 |  | 2928 | Нарушение формы кольцевого шва | GWAN |  | 11:59 | 00:17 | 12:23 | 0 | 302 |  | EXT | Нарушение формы кольцевого шва |  | (c)
32320.328 | 6.818 | 6.785 | -4.567 | -4.6 | 1833 | 1914 | 1974 | 116 | 4548 | 2928 |  | CORR | GENE | 04:39 | 04:52 | 05:02 | 52 | 282 | 10 | EXT |  | 0.89 | (c)
32324.929 | 0.034 | 0.015 | -10.436 | -10.455 | 1592 | 1660 | 1924 | 0 | 15 | 2929 |  | CORR | CIGR | 06:52 | 07:02 | 07:45 | 37 | 664 | 15 | EXT |  | 0.89 | (c)
32324.975 | 0.08 | 0.046 | -10.39 | -10.424 | 1169 | 1272 | 1290 | 820 | 46 | 2929 |  | CORR | CIGR | 05:43 | 05:60 | 06:03 | 47 | 241 | 14 | EXT |  | 0.89 | (c)
32333.773 | 8.878 | 8.878 | -1.592 | -1.592 | 1990 | 2080 | 2065 | 90 | 1558 | 2929 |  | CORR | CIGR | 07:56 | 08:10 | 08:08 | 34 | 150 | 11 | EXT |  | 0.89 | (c)
32334.521 | 9.626 | 9.555 | -0.844 | -0.915 | 0 | 14 | 13 | 0 | 792 | 2929 |  | LWAN | AXGR | 02:35 | 02:37 | 02:37 | 123 | 26 |  | INT | Эквивалент потери металла 18%. |  | (c)
32335.274 | 10.379 | 10.183 | -0.091 | -0.287 | 1876 | 1907 | 1906 | 295 | 61 | 2929 |  | ARTD | GENE | 07:37 | 07:42 | 07:42 | 226 | 59 |  | INT | Эквивалент потери металла 13%. Аномалия находится на упругопластическом изгибе: R=904 D, максимальное растяжение на 1.1 час. |  | (c)
32335.344 | 10.449 | 10.437 | -0.021 | -0.033 | 1502 | 1624 | 1811 | 111 | 7 | 2929 |  | CORR | CIGR | 06:37 | 06:57 | 07:27 | 26 | 617 | 12 | EXT | Аномалия находится на упругопластическом изгибе: R=904 D, максимальное растяжение на 1.1 час. | 0.89 | (c)
32337.797 | 2.432 | 1.424 | -8.858 | -9.866 | 2149 | 2195 | 2186 | 8 | 1424 | 2930 |  | SCC | GENE | 07:00 | 07:08 | 07:06 | 1773 | 73 | 15 | EXT | Аномалия находится в зоне сварного шва. Аномалия находится на упругопластическом изгибе: R=514 D, максимальное растяжение на 0.2 час. | 1 | (a)
32337.797 | 2.432 | 1.424 | -8.858 | -9.866 | 2149 | 2195 | 2186 | 8 | 1424 | 2930 |  | CORR | GENE | 07:00 | 07:08 | 07:06 | 1773 | 73 | 10 | EXT | Аномалия находится на упругопластическом изгибе: R=514 D, максимальное растяжение на 0.2 час. | 0.97 | (c)
32346.68 | 0.025 | 0.025 | -11.45 | -11.45 | -2198 | -1936 | -1956 | 32 | 25 | 2931 |  | CORR | GENE | 06:22 | 07:04 | 07:01 | 125 | 485 | 11 | EXT | Аномалия находится на упругопластическом изгибе: R=442 D, максимальное растяжение на 0.4 час. | 0.9 | (c)
32347.479 | 0.824 | 0.814 | -10.651 | -10.661 | 2102 | 2144 | 2160 | 12 | 814 | 2931 |  | CORR | CIGR | 05:56 | 06:03 | 06:05 | 21 | 117 | 11 | EXT | Аномалия находится на упругопластическом изгибе: R=481 D, максимальное растяжение на 0.5 час. | 0.89 | (c)
32553.224 | 0.084 | 0.016 | -11.576 | -11.644 | 284 | 335 | 350 | 284 | 16 | 2949 |  | CORR | GENE | 04:28 | 04:36 | 04:39 | 178 | 131 | 10 | EXT |  | 0.9 | (c)
32556.162 | 3.022 | 2.991 | -8.638 | -8.669 | 250 | 424 | 408 | 250 | 2991 | 2949 |  | CORR | GENE | 04:23 | 04:51 | 04:48 | 63 | 317 | 11 | EXT |  | 0.89 | (c)
32576.18 | 0.045 | 0.024 | -11.55 | -11.571 | -1080 | -890 | -866 | 651 | 24 | 2951 |  | CORR | GENE | 07:16 | 07:46 | 07:50 | 53 | 428 | 13 | EXT |  | 0.89 | (c)
32700.937 | 11.242 | 11.221 | -0.463 | -0.484 | 1193 | 1379 | 1286 | 1193 | 463 | 2961 |  | CORR | CIGR | 06:07 | 06:37 | 06:22 | 21 | 186 | 10 | EXT | Аномалия находится на отводе. | 0.89 | (c)
32720.026 | 6.931 | 6.903 | -4.389 | -4.417 | 906 | 1072 | 1050 | 906 | 4367 | 2963 |  | CORR | GENE | 05:13 | 05:40 | 05:36 | 50 | 288 | 10 | EXT | Аномалия находится на отводе. | 0.89 | (c)
32720.434 | 7.339 | 7.317 | -3.981 | -4.003 | 847 | 918 | 887 | 847 | 3981 | 2963 |  | CORR | CIGR | 05:04 | 05:15 | 05:10 | 22 | 80 | 10 | EXT | Аномалия находится на отводе. | 0.89 | (c)
32762.685 | 3.875 | 3.875 | -7.435 | -7.435 | -2135 | -2003 | -2042 | 1949 | 3875 | 2967 |  | CORR | CIGR | 05:02 | 05:23 | 05:17 | 36 | 186 | 13 | EXT | Аномалия находится на упругопластическом изгибе: R=382 D, максимальное растяжение на 0.2 час. | 0.89 | (c)
32803.435 | 0 | -0.054 | -11.49 | -11.544 | 599 | 1142 | 959 | 599 |  | 2971 | Нарушение формы кольцевого шва | GWAN |  | 00:44 | 02:12 | 01:42 | 0 | 720 |  | EXT | Нарушение формы кольцевого шва |  | (c)
32861.435 | 0 | -0.038 | -11.445 | -11.483 | 1985 | 2213 | 2165 | 0 |  | 2976 | Нарушение формы кольцевого шва | GWAN |  | 03:05 | 03:42 | 03:34 | 0 | 361 |  | EXT | Нарушение формы кольцевого шва |  | (c)
32895.405 | 0 | -0.044 | -11.27 | -11.314 | -1483 | 1321 | 472 | 196 |  | 2979 | Нарушение формы кольцевого шва | GWAN |  | 10:34 | 06:07 | 15:50 | 0 | 3910 |  | EXT | Нарушение формы кольцевого шва Аномалия находится на упругопластическом изгибе: R=970 D, максимальное растяжение на 6.1 час. |  | (c)
32898.731 | 3.326 | 3.314 | -7.944 | -7.956 | 676 | 757 | 734 | 676 | 3314 | 2979 |  | CORR | CIGR | 04:23 | 04:36 | 04:32 | 25 | 116 | 10 | EXT | Аномалия находится на упругопластическом изгибе: R=638 D, максимальное растяжение на 5.9 час. | 0.89 | (c)
32898.887 | 3.482 | 3.407 | -7.788 | -7.863 | 637 | 704 | 687 | 637 | 3407 | 2979 |  | CORR | GENE | 04:17 | 04:27 | 04:25 | 423 | 100 | 9 | EXT | Аномалия находится на упругопластическом изгибе: R=638 D, максимальное растяжение на 5.9 час. | 0.93 | (c)
32906.675 | 0 | -0.036 | -10.62 | -10.656 | 1594 | 1730 | 2006 | 0 |  | 2980 | Нарушение формы кольцевого шва | GWAN |  | 06:01 | 06:23 | 07:08 | 0 | 825 |  | EXT | Нарушение формы кольцевого шва Аномалия находится на упругопластическом изгибе: R=501 D, максимальное растяжение на 5.9 час. |  | (c)
32910.321 | 3.646 | 3.633 | -6.974 | -6.987 | 1889 | 1981 | 1965 | 189 | 3633 | 2980 |  | CORR | CIGR | 06:49 | 07:04 | 07:01 | 23 | 152 | 13 | EXT | Аномалия находится на упругопластическом изгибе: R=390 D, максимальное растяжение на 5.9 час. | 0.89 | (c)
32966.292 | 9.717 | 9.693 | -0.868 | -0.892 | 1979 | 2032 | 2028 | 153 | 840 | 2985 |  | GOUG | GENE | 02:23 | 02:32 | 02:31 | 52 | 98 | 13 | EXT | Аномалия находится на отводе. Задир. |  | (c)
32980.611 | 1.886 | 1.713 | -9.729 | -9.902 | 2112 | 2132 | 2137 | 70 | 1713 | 2987 |  | SCC | GENE | 06:17 | 06:21 | 06:21 | 314 | 49 | 10 | EXT | Аномалия находится в зоне сварного шва. | 1 | (b)
32980.611 | 1.886 | 1.713 | -9.729 | -9.902 | 2112 | 2132 | 2137 | 70 | 1713 | 2987 |  | CORR | GENE | 06:17 | 06:21 | 06:21 | 314 | 49 | 5 | EXT |  | 0.9 | (c)
32984.948 | 6.223 | 5.331 | -5.392 | -6.284 | 2146 | 2172 | 2170 | 38 | 4880 | 2987 |  | SCC | AXGR | 06:23 | 06:27 | 06:27 | 1404 | 47 | 16 | EXT | Аномалия находится в зоне сварного шва. | 1 | (a)
32984.948 | 6.223 | 5.331 | -5.392 | -6.284 | 2146 | 2172 | 2170 | 38 | 4880 | 2987 |  | CORR | AXGR | 06:23 | 06:27 | 06:27 | 1404 | 47 | 16 | EXT |  | 1.02 | (b)
32986.709 | 7.984 | 7.549 | -3.631 | -4.066 | 2127 | 2166 | 2160 | 38 | 3059 | 2987 |  | SCC | GENE | 06:20 | 06:26 | 06:25 | 1007 | 66 | 13 | EXT | Аномалия находится в зоне сварного шва. | 1 | (a)
32986.709 | 7.984 | 7.549 | -3.631 | -4.066 | 2127 | 2166 | 2160 | 38 | 3059 | 2987 |  | CORR | GENE | 06:20 | 06:26 | 06:25 | 1007 | 66 | 12 | EXT |  | 0.98 | (c)
32987.347 | 8.622 | 8.517 | -2.993 | -3.098 | -2192 | -2132 | -1809 | 38 | 2984 | 2987 |  | CORR | GENE | 06:43 | 06:52 | 07:45 | 114 | 767 | 10 | EXT |  | 0.89 | (c)
33146.2 | 7.985 | 7.97 | -2.915 | -2.93 | 1159 | 1216 | 1214 | 961 | 2888 | 3001 |  | CORR | CIGR | 06:01 | 06:10 | 06:09 | 42 | 110 | 14 | EXT |  | 0.89 | (c)
33160.65 | 0 | 0 | -11.6 | -11.6 | -1228 | -991 | -987 | 745 | 0 | 3003 | Смещение кромок | GWAN |  | 02:44 | 03:22 | 03:23 | 0 | 483 | 30 | EXT | Смещение кромок Наружу Величина смещения - 4.7 мм. |  | (c)
33160.65 | 0 | 0 | -11.6 | -11.6 | 129 | 543 | 424 | 129 | 0 | 3003 | Смещение кромок | GWAN |  | 06:23 | 07:30 | 07:10 | 0 | 590 | 20 | EXT | Смещение кромок Наружу Величина смещения - 3.1 мм. |  | (c)
33172.25 | 0 | -0.022 | -11.135 | -11.157 | -74 | 94 | 497 | 0 |  | 3004 | Нарушение формы кольцевого шва | GWAN |  | 07:06 | 07:33 | 08:38 | 0 | 1142 |  | EXT | Нарушение формы кольцевого шва |  | (c)
33183.385 | 0 | -0.029 | -11.66 | -11.689 | -1726 | -1482 | -1577 | 1427 |  | 3005 | Нарушение формы кольцевого шва | GWAN |  | 09:37 | 10:16 | 10:01 | 0 | 298 |  | EXT | Нарушение формы кольцевого шва Аномалия находится на упругопластическом изгибе: R=326 D, максимальное растяжение на 5.5 час. |  | (c)
33230.895 | 0 | 0 | -10.275 | -10.275 | -2073 | -1802 | -1837 | 158 | 0 | 3009а | Смещение кромок | GWAN |  | 07:12 | 07:56 | 07:50 | 0 | 472 | 29 | EXT | Смещение кромок Наружу Величина смещения - 4.5 мм. Аномалия находится на упругопластическом изгибе: R=424 D, максимальное растяжение на 6 час. |  | (c)
33241.17 | 0 | 0 | -11.195 | -11.195 | 1030 | 1473 | 1278 | 705 | 0 | 3010а | Смещение кромок | GWAN |  | 02:04 | 03:16 | 02:44 | 0 | 495 | 26 | EXT | Смещение кромок Наружу Величина смещения - 4.1 мм. Аномалия находится на упругопластическом изгибе: R=241 D, максимальное растяжение на 5.9 час. |  | (a)
33241.17 | 0 | 0 | -11.195 | -11.195 | -1938 | -1604 | -1721 | 293 | 0 | 3010а | Смещение кромок | GWAN |  | 06:05 | 06:59 | 06:40 | 0 | 434 | 20 | EXT | Смещение кромок Наружу Величина смещения - 3.2 мм. Аномалия находится на упругопластическом изгибе: R=241 D, максимальное растяжение на 5.9 час. |  | (a)
33252.365 | 0 | 0 | -11.58 | -11.58 | -1824 | -1499 | -1569 | 1313 | 0 | 3011 | Смещение кромок | GWAN |  | 04:38 | 05:31 | 05:20 | 0 | 511 | 29 | EXT | Смещение кромок Наружу Величина смещения - 4.6 мм. Аномалия находится на упругопластическом изгибе: R=918 D, максимальное растяжение на 5.3 час. |  | (c)
33263.913 | 11.548 | 11.518 | -0.032 | -0.062 | -1381 | -1171 | -1192 | 1003 | 32 | 3011 |  | CORR | CIGR | 05:50 | 06:24 | 06:20 | 30 | 378 | 11 | EXT | Аномалия находится на упругопластическом изгибе: R=315 D, максимальное растяжение на 1.3 час. | 0.89 | (c)
33263.972 | 0.027 | 0.009 | -11.088 | -11.106 | -1049 | -442 | -619 | 190 | 9 | 3012 |  | CORR | CIGR | 05:21 | 06:59 | 06:31 | 29 | 859 | 15 | EXT | Аномалия находится на упругопластическом изгибе: R=315 D, максимальное растяжение на 1.3 час. | 0.89 | (c)
33298.18 | 0 | -0.031 | -11.425 | -11.456 | 287 | 488 | 462 | 287 |  | 3015 | Нарушение формы кольцевого шва | GWAN |  | 03:10 | 03:43 | 03:38 | 0 | 349 |  | EXT | Нарушение формы кольцевого шва |  | (c)
33302.104 | 3.924 | 3.876 | -7.501 | -7.549 | 1091 | 1336 | 1285 | 751 | 3876 | 3015 |  | CORR | GENE | 05:20 | 05:59 | 05:51 | 138 | 388 | 11 | EXT |  | 0.9 | (c)
33320.225 | 0 | -0.024 | -10.77 | -10.794 | -2156 | -2030 | -1846 | 1535 |  | 3017 | Нарушение формы кольцевого шва | GWAN |  | 01:13 | 01:34 | 02:03 | 0 | 620 |  | EXT | Нарушение формы кольцевого шва |  | (c)
33320.225 | 0 | 0 | -10.77 | -10.77 | -457 | -143 | -139 | 0 | 0 | 3017 | Смещение кромок | GWAN |  | 05:47 | 06:38 | 06:39 | 0 | 636 | 25 | EXT | Смещение кромок Наружу Величина смещения - 4 мм. |  | (c)
33331.883 | 0.888 | 0.867 | -10.627 | -10.648 | -410 | -223 | -269 | 129 | 867 | 3018 |  | CORR | CIGR | 03:38 | 04:08 | 04:01 | 37 | 281 | 10 | EXT |  | 0.89 | (c)
33365.4 | 0 | -0.039 | -11.32 | -11.359 | 268 | 1536 | 1422 | 268 |  | 3021 | Нарушение формы кольцевого шва | GWAN |  | 09:58 | 01:23 | 13:05 | 0 | 2309 |  | EXT | Нарушение формы кольцевого шва |  | (c)
33376.64 | 11.24 | 10.78 | -0.08 | -0.54 | 1556 | 1576 | 1581 | 1556 | 12 | 3021 |  | ARTD | GENE | 01:26 | 01:29 | 01:30 | 528 | 50 |  | EXT | Эквивалент потери металла 12%. |  | (c)
33376.771 | 0.051 | 0.035 | -11.584 | -11.6 | 1487 | 1564 | 1574 | 1487 | 35 | 3022 |  | CORR | CIGR | 07:50 | 08:03 | 08:04 | 26 | 173 | 11 | EXT |  | 0.89 | (c)
33378.038 | 1.318 | 1.302 | -10.317 | -10.333 | 1426 | 1473 | 1521 | 1426 | 1302 | 3022 |  | CORR | CIGR | 07:41 | 07:48 | 07:56 | 46 | 190 | 10 | EXT |  | 0.89 | (c)
33379.603 | 2.883 | 2.88 | -8.752 | -8.755 | 1853 | 1999 | 1953 | 1853 | 2880 | 3022 |  | CORR | GENE | 08:50 | 09:13 | 09:06 | 48 | 200 | 10 | EXT |  | 0.89 | (c)
33380.911 | 4.191 | 4.164 | -7.444 | -7.471 | 1562 | 1612 | 1687 | 1562 | 4164 | 3022 |  | CORR | GENE | 08:03 | 08:11 | 08:23 | 48 | 250 | 11 | EXT |  | 0.89 | (c)
33388.355 | 0 | -0.022 | -11.045 | -11.067 | -77 | 102 | 43 | 0 |  | 3023 | Нарушение формы кольцевого шва | GWAN |  | 03:46 | 04:15 | 04:05 | 0 | 241 |  | EXT | Нарушение формы кольцевого шва |  | (c)
33399.4 | 0 | 0 | -1.33 | -1.33 | -169 | 196 | 26 | 0 | 0 | 3024 | Смещение кромок | GWAN |  | 07:51 | 08:50 | 08:23 | 0 | 390 | 22 | EXT | Смещение кромок Наружу Величина смещения - 3.4 мм. |  | (c)
33410.124 | 6.149 | 6.139 | -5.131 | -5.141 | 1281 | 1372 | 1367 | 1281 | 5119 | 3026 |  | CORR | CIGR | 05:08 | 05:23 | 05:22 | 22 | 173 | 14 | EXT |  | 0.89 | (c)
33415.255 | 0 | 0 | -11.655 | -11.655 | 399 | 574 | 632 | 399 | 0 | 3027 | Смещение кромок | GWAN |  | 05:55 | 06:23 | 06:33 | 0 | 466 | 23 | EXT | Смещение кромок Наружу Величина смещения - 3.5 мм. |  | (c)
33426.893 | 11.638 | 11.622 | -0.017 | -0.033 | 969 | 1092 | 1181 | 969 | 11 | 3027 |  | CORR | CIGR | 07:27 | 07:47 | 08:01 | 22 | 425 | 13 | EXT |  | 0.89 | (c)
33431.361 | 4.451 | 4.424 | -7.189 | -7.216 | -888 | -742 | -773 | 658 | 4424 | 3028 |  | CORR | CIGR | 08:04 | 08:27 | 08:22 | 35 | 230 | 12 | EXT |  | 0.89 | (c)
33432.811 | 5.901 | 5.888 | -5.739 | -5.752 | -1904 | -1830 | -1820 | 1736 | 5697 | 3028 |  | CORR | GENE | 05:20 | 05:32 | 05:33 | 55 | 168 | 14 | EXT |  | 0.89 | (c)
33433.682 | 6.772 | 6.748 | -4.868 | -4.892 | -2189 | -2064 | -2038 | 1887 | 4831 | 3028 |  | CORR | GENE | 04:34 | 04:54 | 04:58 | 61 | 302 | 10 | EXT |  | 0.89 | (c)
33434.589 | 7.679 | 7.649 | -3.961 | -3.991 | -734 | -627 | -657 | 580 | 3961 | 3028 |  | CORR | CIGR | 08:29 | 08:46 | 08:41 | 30 | 154 | 11 | EXT |  | 0.89 | (c)
33434.813 | 7.903 | 7.876 | -3.737 | -3.764 | 2002 | 2123 | 2122 | 2002 | 3707 | 3028 |  | CORR | GENE | 03:50 | 04:10 | 04:10 | 57 | 241 | 10 | EXT |  | 0.89 | (c)
33435.635 | 8.725 | 8.708 | -2.915 | -2.932 | -1962 | -1834 | -1861 | 1761 | 2880 | 3028 |  | CORR | GENE | 05:10 | 05:31 | 05:27 | 52 | 201 | 10 | EXT |  | 0.89 | (c)
33437.533 | 10.623 | 10.606 | -1.017 | -1.034 | 370 | 456 | 447 | 370 | 995 | 3028 |  | CORR | CIGR | 11:27 | 11:41 | 11:39 | 39 | 153 | 11 | EXT |  | 0.89 | (c)
33509.268 | 3.393 | 3.336 | -7.897 | -7.954 | -2112 | -2015 | -1888 | 1664 | 3336 | 3035 |  | CORR | GENE | 03:50 | 04:06 | 04:26 | 72 | 448 | 10 | EXT |  | 0.89 | (c)
33523.788 | 6.623 | 6.611 | -5.057 | -5.069 | 619 | 739 | 722 | 619 | 5031 | 3036 |  | CORR | CIGR | 06:06 | 06:25 | 06:22 | 38 | 204 | 13 | EXT |  | 0.89 | (c)
33543.973 | 3.483 | 3.309 | -6.527 | -6.701 | -869 | -744 | -693 | 518 | 3309 | 3038 |  | CORR | GENE | 04:50 | 05:10 | 05:18 | 192 | 351 | 13 | EXT |  | 0.91 | (c)
33631.662 | 2.117 | 2.096 | -9.573 | -9.594 | 1219 | 1397 | 1350 | 1219 | 2096 | 3046 |  | CORR | GENE | 03:10 | 03:39 | 03:31 | 58 | 263 | 10 | EXT |  | 0.89 | (c)
33668.425 | 4.32 | 4.317 | -4.885 | -4.888 | 2008 | 2062 | 2064 | 2008 | 4317 | 3049 |  | CORR | GENE | 02:39 | 02:48 | 02:48 | 247 | 112 | 10 | EXT |  | 0.91 | (c)
33673.31 | 0 | -0.048 | -11.355 | -11.403 | 481 | 1415 | 1303 | 481 |  | 3050 | Нарушение формы кольцевого шва | GWAN |  | 00:33 | 03:03 | 02:45 | 0 | 1645 |  | EXT | Нарушение формы кольцевого шва |  | (c)
33734.368 | 3.743 | 3.721 | -7.497 | -7.519 | 531 | 563 | 603 | 531 | 3721 | 3055 |  | CORR | CIGR | 08:38 | 08:43 | 08:50 | 31 | 144 | 10 | EXT |  | 0.89 | (c)
33737.199 | 6.574 | 6.535 | -4.666 | -4.705 | 41 | 57 | 50 | 41 | 4553 | 3055 |  | CORR | AXGR | 07:19 | 07:22 | 07:20 | 152 | 18 | 11 | EXT |  | 0.9 | (c)
33737.448 | 6.823 | 6.806 | -4.417 | -4.434 | 102 | 181 | 165 | 102 | 4398 | 3055 |  | CORR | CIGR | 07:29 | 07:42 | 07:39 | 36 | 127 | 13 | EXT |  | 0.89 | (c)
33741.865 | 0 | -0.035 | -11.505 | -11.54 | -1077 | -839 | -614 | 151 |  | 3056 | Нарушение формы кольцевого шва | GWAN |  | 02:21 | 02:59 | 03:36 | 0 | 926 |  | EXT | Нарушение формы кольцевого шва |  | (c)
33765.469 | 1.039 | 1.021 | -10.476 | -10.494 | -1860 | -1728 | -1772 | 371 | 1021 | 3058 |  | CORR | CIGR | 09:47 | 10:08 | 10:01 | 44 | 175 | 11 | EXT |  | 0.89 | (c)
33771.573 | 7.143 | 7.128 | -4.372 | -4.387 | 599 | 766 | 716 | 599 | 4338 | 3058 |  | CORR | GENE | 04:23 | 04:50 | 04:42 | 49 | 233 | 10 | EXT |  | 0.89 | (c)
33772.403 | 7.973 | 7.944 | -3.542 | -3.571 | 381 | 906 | 698 | 381 | 3430 | 3058 |  | CORR | GENE | 03:48 | 05:13 | 04:39 | 141 | 635 | 10 | EXT |  | 0.9 | (c)
33775.945 | 0 | -0.059 | -11.275 | -11.334 | -522 | -73 | -69 | 385 |  | 3059 | Нарушение формы кольцевого шва | GWAN |  | 11:02 | 00:15 | 12:15 | 0 | 907 |  | EXT | Нарушение формы кольцевого шва |  | (c)
33775.945 | 0 | -0.034 | -11.275 | -11.309 | 1083 | -2138 | 1748 | 0 |  | 3059 | Нарушение формы кольцевого шва | GWAN |  | 03:21 | 06:41 | 05:08 | 0 | 1330 |  | EXT | Нарушение формы кольцевого шва |  | (c)
33787.22 | 0 | -0.011 | -11.365 | -11.376 | -1568 | -1293 | -1336 | 663 |  | 3060 | Нарушение формы кольцевого шва | GWAN |  | 04:48 | 05:32 | 05:25 | 0 | 464 |  | EXT | Нарушение формы кольцевого шва |  | (c)
33787.22 | 0 | -0.035 | -11.365 | -11.4 | 699 | 955 | 1399 | 131 |  | 3060 | Нарушение формы кольцевого шва | GWAN |  | 10:53 | 11:35 | 12:47 | 0 | 1401 |  | EXT | Нарушение формы кольцевого шва |  | (c)
33802.718 | 4.133 | 4.132 | -7.102 | -7.103 | 2189 | -2209 | -2177 | 2082 | 4132 | 3061 |  | CORR | CIGR | 08:35 | 08:46 | 08:51 | 29 | 190 | 10 | EXT | Аномалия находится на отводе. | 0.89 | (c)
33809.498 | 10.913 | 10.167 | -0.322 | -1.068 | 128 | 139 | 151 | 128 | 244 | 3061 |  | CORR | AXGR | 03:03 | 03:05 | 03:06 | 824 | 46 | 10 | EXT | Аномалия находится на отводе. | 0.95 | (c)
33891.685 | 2.67 | 2.663 | -8.655 | -8.662 | -2094 | -2007 | -2001 | 1909 | 2663 | 3069 |  | CORR | GENE | 06:39 | 06:53 | 06:54 | 62 | 185 | 12 | EXT | Аномалия находится на отводе. | 0.89 | (c)
33891.876 | 2.861 | 2.834 | -8.464 | -8.491 | -2172 | -2087 | -2048 | 1924 | 2834 | 3069 |  | CORR | GENE | 06:26 | 06:40 | 06:46 | 59 | 248 | 11 | EXT | Аномалия находится на отводе. | 0.89 | (c)
33892.026 | 3.011 | 3.008 | -8.314 | -8.317 | -2168 | -2087 | -2090 | 2013 | 3008 | 3069 |  | CORR | CIGR | 06:27 | 06:40 | 06:40 | 32 | 155 | 13 | EXT | Аномалия находится на отводе. | 0.89 | (c)
33905.954 | 5.614 | 5.569 | -5.686 | -5.731 | -1119 | -1057 | -946 | 772 | 5569 | 3070 |  | CORR | GENE | 08:07 | 08:17 | 08:35 | 102 | 347 | 10 | EXT | Аномалия находится на отводе. | 0.89 | (c)
33908.92 | 8.58 | 8.545 | -2.72 | -2.755 | -1149 | -948 | -1013 | 877 | 2671 | 3070 |  | CORR | GENE | 08:02 | 08:35 | 08:24 | 84 | 272 | 12 | EXT | Аномалия находится на отводе. | 0.89 | (c)
33918.967 | 7.327 | 7.25 | -3.953 | -4.03 | -958 | -884 | -803 | 649 | 3926 | 3071 |  | CORR | GENE | 09:04 | 09:16 | 09:29 | 104 | 309 | 13 | EXT |  | 0.9 | (c)
33921.914 | 10.274 | 10.195 | -1.006 | -1.085 | -1404 | -1139 | -1235 | 1066 | 965 | 3071 |  | CORR | GENE | 07:52 | 08:35 | 08:19 | 120 | 338 | 12 | EXT |  | 0.9 | (c)
33923.873 | 0.953 | 0.942 | -10.282 | -10.293 | 263 | 318 | 342 | 263 | 942 | 3072 |  | CORR | CIGR | 03:04 | 03:13 | 03:17 | 26 | 157 | 14 | EXT | Аномалия находится на отводе. | 0.89 | (c)
33960.901 | 3.461 | 3.305 | -7.884 | -8.04 | 2041 | 2146 | 2150 | 2041 | 3305 | 3075 |  | DENT | GENE | 11:25 | 11:43 | 11:43 | 248 | 220 | 2.1 | N/A | Глубина вмятины: 30 мм (2,1%). Линейка: 25 см в (331 см; 11:43 ч:мин) Аномалия находится на упругопластическом изгибе. |  | (c)
33963.601 | 6.161 | 6.045 | -5.184 | -5.3 | -2079 | -2022 | -2024 | 1968 | 5105 | 3075 |  | DENT | GENE | 00:21 | 00:30 | 00:29 | 195 | 111 | 0.6 | N/A | Глубина вмятины: 8 мм (0,6%). Линейка: 20 см в (605 см; 00:30 ч:мин) Аномалия находится на упругопластическом изгибе. |  | (c)
34007.439 | 4.464 | 4.384 | -7.166 | -7.246 | -88 | -41 | 95 | 0 | 4384 | 3079 |  | GOUG | GENE | 04:57 | 05:05 | 05:27 | 138 | 367 | 7 | EXT | Задир. Аномалия находится на упругопластическом изгибе: R=456 D, максимальное растяжение на 9.8 час. |  | (c)
34009.141 | 6.166 | 6.143 | -5.464 | -5.487 | 451 | 549 | 567 | 451 | 5448 | 3079 |  | CORR | CIGR | 06:24 | 06:40 | 06:43 | 39 | 232 | 11 | EXT | Аномалия находится на упругопластическом изгибе: R=440 D, максимальное растяжение на 9.6 час. | 0.89 | (c)
34026.015 | 0.055 | 0.055 | -11.105 | -11.105 | 2071 | 2090 | 2089 | 2071 | 55 | 3081 |  | CORR | AXGR | 03:35 | 03:38 | 03:37 | 371 | 35 | 10 | EXT |  | 0.93 | (c)
34028.25 | 2.29 | 2.26 | -8.87 | -8.9 | 1943 | 1995 | 2001 | 1943 | 2260 | 3081 |  | CORR | CIGR | 03:14 | 03:22 | 03:23 | 34 | 115 | 10 | EXT |  | 0.89 | (c)
34126.591 | 0.041 | 0.036 | -11.019 | -11.024 | 1933 | 2180 | 2108 | 1933 | 36 | 3090 |  | CORR | CIGR | 06:29 | 07:09 | 06:57 | 21 | 350 | 11 | EXT |  | 0.89 | (c)
34135.356 | 8.806 | 8.792 | -2.254 | -2.268 | 790 | 857 | 854 | 790 | 2237 | 3090 |  | CORR | CIGR | 03:24 | 03:35 | 03:35 | 31 | 128 | 11 | EXT |  | 0.89 | (c)
34227.69 | 0 | -0.028 | -11.315 | -11.343 | 289 | 352 | 912 | 289 |  | 3102 | Нарушение формы кольцевого шва | GWAN |  | 10:45 | 10:55 | 12:25 | 0 | 1244 |  | EXT | Нарушение формы кольцевого шва |  | (c)
34240.747 | 1.742 | 1.742 | -9.753 | -9.753 | 1471 | 1711 | 1624 | 454 | 1742 | 3103 |  | CORR | GENE | 04:06 | 04:45 | 04:31 | 54 | 305 | 11 | EXT |  | 0.89 | (c)
34250.5 | 0 | 0 | -11.615 | -11.615 | 1082 | 1388 | 1315 | 1082 | 0 | 3104 | Смещение кромок | GWAN |  | 06:58 | 07:48 | 07:36 | 0 | 467 | 27 | EXT | Смещение кромок Наружу Величина смещения - 4.3 мм. |  | (c)
34296.005 | 0 | -0.023 | -11.225 | -11.248 | -1363 | -1235 | -1135 | 906 |  | 3108 | Нарушение формы кольцевого шва | GWAN |  | 08:37 | 08:58 | 09:14 | 0 | 457 |  | EXT | Нарушение формы кольцевого шва |  | (c)
34341.375 | 0 | -0.02 | -11.23 | -11.25 | 1841 | -2208 | -2154 | 1689 |  | 3112 | Нарушение формы кольцевого шва | GWAN |  | 08:13 | 09:19 | 09:28 | 0 | 931 |  | EXT | Нарушение формы кольцевого шва |  | (c)
34383.018 | 7.963 | 7.946 | -3.327 | -3.344 | -1183 | -1141 | -1123 | 1047 | 3315 | 3115 |  | CORR | CIGR | 08:56 | 09:03 | 09:06 | 29 | 120 | 14 | EXT |  | 0.89 | (c)
34386.345 | 0 | 0 | -11.525 | -11.525 | 593 | 765 | 842 | 593 | 0 | 3116 | Смещение кромок | GWAN |  | 06:39 | 07:07 | 07:20 | 0 | 498 | 29 | EXT | Смещение кромок Наружу Величина смещения - 4.5 мм. |  | (c)
34511.84 | 0 | 0 | -11.405 | -11.405 | 972 | 1185 | 1138 | 972 | 0 | 3127 | Смещение кромок | GWAN |  | 07:23 | 07:58 | 07:50 | 0 | 331 | 24 | EXT | Смещение кромок Наружу Величина смещения - 3.8 мм. |  | (c)
34523.245 | 0 | -0.031 | -11.715 | -11.746 | -874 | -8 | -415 | 0 |  | 3128 | Нарушение формы кольцевого шва | GWAN |  | 06:50 | 09:10 | 08:04 | 0 | 919 |  | EXT | Нарушение формы кольцевого шва Аномалия находится на отводе. |  | (c)
34568.304 | 11.099 | 11.046 | -0.016 | -0.069 | 2147 | -1806 | -1860 | 1405 | 16 | 3131 |  | CORR | GENE | 04:41 | 06:03 | 05:54 | 53 | 910 | 11 | EXT | Аномалия находится на упругопластическом изгибе: R=487 D, максимальное растяжение на 0.8 час. | 0.89 | (c)
34581.58 | 1.825 | 1.817 | -9.87 | -9.878 | -136 | -77 | -77 | 18 | 1817 | 3133 |  | CORR | CIGR | 05:09 | 05:19 | 05:19 | 22 | 118 | 11 | EXT | Аномалия находится на отводе. | 0.89 | (c)
34585.082 | 5.327 | 5.327 | -6.368 | -6.368 | -335 | -335 | -286 | 237 | 5327 | 3133 |  | CORR | CIGR | 04:37 | 04:37 | 04:45 | 22 | 98 | 11 | EXT | Аномалия находится на отводе. | 0.89 | (c)
34596.477 | 5.027 | 4.976 | -6.098 | -6.149 | 810 | 950 | 1031 | 810 | 4976 | 3134 |  | CORR | GENE | 05:41 | 06:04 | 06:17 | 106 | 442 | 10 | EXT |  | 0.89 | (c)
34639.099 | 1.809 | 1.783 | -9.291 | -9.317 | 114 | 241 | 244 | 114 | 1783 | 3138 |  | CORR | GENE | 05:42 | 06:03 | 06:03 | 89 | 259 | 10 | EXT | Аномалия находится на упругопластическом изгибе: R=346 D, максимальное растяжение на 5.7 час. | 0.96 | (c)
34650.391 | 2.001 | 1.992 | -9.584 | -9.593 | 1971 | 2093 | 2063 | 1971 | 1992 | 3139 |  | CORR | CIGR | 03:43 | 04:03 | 03:58 | 29 | 185 | 10 | EXT |  | 0.89 | (c)
34660.013 | 0.038 | 0.031 | -11.242 | -11.249 | 182 | 371 | 320 | 182 | 31 | 3140 |  | CORR | CIGR | 06:23 | 06:53 | 06:45 | 26 | 277 | 11 | EXT |  | 0.89 | (c)
34687.151 | 4.726 | 4.638 | -6.684 | -6.772 | -2163 | -2142 | -2145 | 67 | 4638 | 3142 |  | SCC | AXGR | 04:54 | 04:57 | 04:57 | 195 | 37 | 11 | EXT | Аномалия находится в зоне сварного шва. | 1 | (b)
34690.257 | 7.832 | 7.602 | -3.578 | -3.808 | 2223 | -2216 | -2175 | 0 | 2671 | 3142 |  | SCC | GENE | 04:42 | 04:45 | 04:52 | 1137 | 128 | 15 | EXT | Аномалия находится в зоне сварного шва. | 1 | (a)
34690.257 | 7.832 | 7.73 | -3.578 | -3.68 | 2224 | -2216 | -2173 | 0 | 3005 | 3142 |  | CORR | GENE | 04:42 | 04:45 | 04:52 | 675 | 126 | 10 | EXT |  | 0.95 | (c)
34692.009 | 9.584 | 8.986 | -1.826 | -2.424 | 2199 | -2230 | -2224 | 0 | 1460 | 3142 |  | CORR | GENE | 04:38 | 04:43 | 04:44 | 964 | 76 | 10 | EXT |  | 0.96 | (c)
34692.01 | 9.585 | 9.036 | -1.825 | -2.374 | 2192 | -2230 | -2228 | 0 | 216 | 3142 |  | SCC | GENE | 04:37 | 04:43 | 04:44 | 2158 | 83 | 15 | EXT | Аномалия находится в зоне сварного шва. | 1 | (a)
34705.17 | 0 | -0.024 | -11.385 | -11.409 | -1976 | -1852 | -1857 | 254 |  | 3144 | Нарушение формы кольцевого шва | GWAN |  | 03:50 | 04:10 | 04:10 | 0 | 238 |  | EXT | Нарушение формы кольцевого шва Аномалия находится на отводе. |  | (c)
34801.729 | 5.944 | 5.933 | -5.511 | -5.522 | 1017 | 1082 | 1081 | 1017 | 5500 | 3152 |  | CORR | CIGR | 05:22 | 05:32 | 05:32 | 22 | 127 | 13 | EXT |  | 0.89 | (c)
34801.919 | 6.134 | 6.114 | -5.321 | -5.341 | 1107 | 1172 | 1167 | 1003 | 5317 | 3152 |  | CORR | CIGR | 05:36 | 05:47 | 05:46 | 24 | 120 | 10 | EXT |  | 0.89 | (c)
34807.24 | 0 | -0.038 | -11.16 | -11.198 | 701 | 842 | 802 | 701 |  | 3153 | Нарушение формы кольцевого шва | GWAN |  | 02:37 | 02:60 | 02:53 | 0 | 202 |  | EXT | Нарушение формы кольцевого шва |  | (c)
34826.526 | 8.126 | 7.987 | -3.419 | -3.558 | 2101 | -2143 | -2136 | 1911 | 2820 | 3154 |  | DENT | GENE | 05:06 | 05:41 | 05:43 | 738 | 449 | 0.6 | N/A | Глубина вмятины: 8 мм (0,6%). Линейка: 74 см в (799 см; 05:41 ч:мин) |  | (c)
34829.901 | 11.501 | 11.461 | -0.044 | -0.084 | 1899 | 2191 | 2094 | 1899 | 14 | 3154 |  | CORR | GENE | 04:34 | 05:21 | 05:05 | 70 | 390 | 12 | EXT |  | 0.89 | (c)
34852.24 | 0 | -0.042 | -11.385 | -11.427 | -1208 | -1135 | -746 | 283 |  | 3157 | Нарушение формы кольцевого шва | GWAN |  | 00:31 | 00:43 | 01:46 | 0 | 925 |  | EXT | Нарушение формы кольцевого шва |  | (c)
34857.255 | 5.015 | 4.966 | -6.37 | -6.419 | 34 | 111 | 202 | 34 | 4966 | 3157 |  | CORR | GENE | 03:52 | 04:04 | 04:19 | 85 | 335 | 14 | EXT |  | 0.89 | (c)
34897.633 | 0.043 | 0.026 | -11.152 | -11.169 | 1040 | 1453 | 1292 | 1040 | 26 | 3161 |  | CORR | CIGR | 05:44 | 06:51 | 06:25 | 35 | 504 | 10 | EXT |  | 0.89 | (c)
34908.845 | 0.06 | 0.004 | -11.445 | -11.501 | 545 | 1123 | 915 | 545 | 4 | 3162 |  | CORR | GENE | 03:11 | 04:44 | 04:11 | 59 | 739 | 11 | EXT |  | 0.89 | (c)
34920.29 | 0 | -0.034 | -11.125 | -11.159 | -1453 | -1139 | -1186 | 918 |  | 3163 | Нарушение формы кольцевого шва | GWAN |  | 04:22 | 05:12 | 05:05 | 0 | 535 |  | EXT | Нарушение формы кольцевого шва |  | (c)
34943.128 | 0.298 | 0.215 | -11.202 | -11.285 | -217 | -201 | -202 | 187 | 215 | 3165 |  | CORR | AXGR | 04:57 | 04:59 | 04:59 | 145 | 30 | 13 | EXT |  | 0.9 | (c)
35010.065 | 0 | 0 | -11.265 | -11.265 | -928 | -856 | -784 | 641 | 0 | 3171 | Смещение кромок | GWAN |  | 06:32 | 06:43 | 06:55 | 0 | 287 | 26 | EXT | Смещение кромок Наружу Аномалия находится на отводе. Величина смещения - 4.1 мм. |  | (c)
35043.52 | 0 | 0 | -11.37 | -11.37 | -1942 | -1594 | -1733 | 289 | 0 | 3174 | Смещение кромок | GWAN |  | 05:46 | 06:43 | 06:20 | 0 | 418 | 25 | EXT | Смещение кромок Наружу Аномалия находится на отводе. Величина смещения - 3.9 мм. |  | (c)
35043.52 | 0 | -0.036 | -11.37 | -11.406 | -46 | 6 | 925 | 0 |  | 3174 | Нарушение формы кольцевого шва | GWAN |  | 10:52 | 11:01 | 13:29 | 0 | 1941 |  | EXT | Нарушение формы кольцевого шва Аномалия находится на отводе. |  | (c)
35054.89 | 0 | 0 | -10.97 | -10.97 | -58 | 46 | 261 | 0 | 0 | 3175 | Смещение кромок | GWAN |  | 00:10 | 00:26 | 01:01 | 0 | 639 | 31 | EXT | Смещение кромок Наружу Величина смещения - 4.9 мм. |  | (c)
35060.311 | 5.421 | 5.407 | -5.549 | -5.563 | 1942 | 2073 | 2048 | 1942 | 5407 | 3175 |  | CORR | CIGR | 05:32 | 05:54 | 05:50 | 32 | 212 | 10 | EXT | Аномалия находится на упругопластическом изгибе: R=511 D, максимальное растяжение на 0.7 час. | 0.89 | (c)
35133.84 | 0 | -0.009 | -11.545 | -11.554 | 400 | 1099 | 1020 | 400 |  | 3182 | Нарушение формы кольцевого шва | GWAN |  | 02:16 | 04:08 | 03:56 | 0 | 1239 |  | EXT | Нарушение формы кольцевого шва Аномалия находится на упругопластическом изгибе: R=895 D, максимальное растяжение на 2.7 час. |  | (c)
35133.84 | 0 | -0.042 | -11.545 | -11.587 | -1508 | -1265 | -1227 | 945 |  | 3182 | Нарушение формы кольцевого шва | GWAN |  | 09:08 | 09:47 | 09:53 | 0 | 562 |  | EXT | Нарушение формы кольцевого шва Аномалия находится на упругопластическом изгибе: R=895 D, максимальное растяжение на 2.7 час. |  | (c)
35156.395 | 0 | 0 | -11.18 | -11.18 | 586 | 944 | 935 | 586 | 0 | 3184 | Смещение кромок | GWAN |  | 07:46 | 08:43 | 08:42 | 0 | 699 | 20 | EXT | Смещение кромок Наружу Величина смещения - 3.1 мм. Аномалия находится на упругопластическом изгибе: R=486 D, максимальное растяжение на 0.6 час. |  | (c)
35209.034 | 7.914 | 7.896 | -3.706 | -3.724 | 863 | 1025 | 971 | 863 | 3670 | 3188 |  | CORR | GENE | 03:41 | 04:07 | 03:59 | 54 | 215 | 10 | EXT |  | 0.89 | (c)
35212.672 | 11.552 | 11.462 | -0.068 | -0.158 | 513 | 884 | 770 | 513 | 44 | 3188 |  | CORR | GENE | 02:45 | 03:45 | 03:26 | 114 | 514 | 11 | EXT |  | 0.89 | (c)
35411.578 | 4.738 | 4.717 | -6.822 | -6.843 | -1385 | -1291 | -1296 | 1207 | 4717 | 3206 |  | CORR | CIGR | 03:33 | 03:48 | 03:48 | 41 | 178 | 11 | EXT |  | 0.89 | (c)
35421.823 | 3.423 | 3.405 | -7.997 | -8.015 | 272 | 434 | 394 | 272 | 3405 | 3207 |  | CORR | GENE | 03:53 | 04:19 | 04:12 | 69 | 243 | 10 | EXT |  | 0.89 | (c)
35441.167 | 0.447 | 0.429 | -11.083 | -11.101 | 646 | 763 | 723 | 646 | 429 | 3209 |  | CORR | CIGR | 05:19 | 05:38 | 05:32 | 36 | 154 | 10 | EXT |  | 0.89 | (c)
35452.198 | 11.478 | 11.384 | -0.052 | -0.146 | 1052 | 1073 | 1091 | 1052 | 31 | 3209 |  | CORR | GENE | 06:25 | 06:28 | 06:31 | 115 | 79 | 11 | EXT | Аномалия находится на упругопластическом изгибе: R=412 D, максимальное растяжение на 0.3 час. | 0.89 | (c)
35471.497 | 8.787 | 8.778 | -2.723 | -2.732 | 1801 | 1929 | 1897 | 1801 | 2692 | 3211 |  | CORR | CIGR | 07:26 | 07:46 | 07:41 | 40 | 192 | 10 | EXT |  | 0.89 | (c)
35550.322 | 8.277 | 8.101 | -2.998 | -3.174 | 2121 | 2153 | 2146 | 60 | 1948 | 3218 |  | CORR | GENE | 05:51 | 05:56 | 05:55 | 1226 | 50 | 10 | EXT |  | 0.96 | (c)
35559.33 | 6.01 | 5.831 | -5.305 | -5.484 | 1467 | 1518 | 1505 | 687 | 5134 | 3219 |  | CORR | GENE | 05:03 | 05:11 | 05:09 | 350 | 77 | 11 | EXT |  | 0.93 | (c)
35564.635 | 0 | -0.028 | -11.275 | -11.303 | -806 | -706 | -681 | 555 |  | 3220 | Нарушение формы кольцевого шва | GWAN |  | 07:19 | 07:35 | 07:39 | 0 | 251 |  | EXT | Нарушение формы кольцевого шва |  | (c)
35564.931 | 0.296 | 0.067 | -10.979 | -11.208 | -1710 | -1689 | -1689 | 521 | 67 | 3220 |  | CORR | AXGR | 04:53 | 04:57 | 04:56 | 341 | 41 | 12 | EXT |  | 0.93 | (c)
35565.82 | 1.185 | 0.755 | -10.09 | -10.52 | -1793 | -1746 | -1753 | 437 | 755 | 3220 |  | CORR | GENE | 04:40 | 04:47 | 04:46 | 713 | 81 | 10 | EXT |  | 0.95 | (c)
35571 | 6.365 | 6.028 | -4.91 | -5.247 | -1767 | -1761 | -1731 | 464 | 4757 | 3220 |  | CORR | GENE | 04:44 | 04:45 | 04:50 | 490 | 72 | 12 | EXT |  | 0.95 | (c)
35575.8 | 11.165 | 11.147 | -0.11 | -0.128 | -1351 | -1119 | -1231 | 879 | 99 | 3220 |  | CORR | CIGR | 05:51 | 06:28 | 06:10 | 29 | 241 | 10 | EXT | Аномалия находится на упругопластическом изгибе: R=684 D, максимальное растяжение на 7.9 час. | 0.89 | (c)
35578.79 | 2.88 | 2.88 | -8.65 | -8.65 | -1485 | -1384 | -1390 | 746 | 2880 | 3221 |  | CORR | CIGR | 06:10 | 06:26 | 06:25 | 43 | 190 | 11 | EXT | Аномалия находится на упругопластическом изгибе: R=427 D, максимальное растяжение на 7.2 час. | 0.89 | (c)
35593.146 | 5.706 | 5.64 | -5.089 | -5.155 | 887 | 1043 | 986 | 887 | 5065 | 3222 |  | GOUG | GENE | 11:33 | 11:58 | 11:49 | 90 | 199 | 6 | EXT | Задир. Аномалия находится на упругопластическом изгибе: R=279 D, максимальное растяжение на 6.4 час. |  | (c)
35604.86 | 6.625 | 6.596 | -4.835 | -4.864 | -1812 | -1651 | -1655 | 418 | 4798 | 3223 |  | CORR | GENE | 06:21 | 06:47 | 06:46 | 66 | 314 | 13 | EXT |  | 0.89 | (c)
35605.256 | 7.021 | 7.016 | -4.439 | -4.444 | -1779 | -1652 | -1681 | 451 | 4412 | 3223 |  | CORR | CIGR | 06:26 | 06:47 | 06:42 | 32 | 196 | 11 | EXT |  | 0.89 | (c)
35609.642 | 11.407 | 11.242 | -0.053 | -0.218 | -1950 | -1831 | -1835 | 280 | 39 | 3223 |  | CORR | GENE | 05:59 | 06:18 | 06:17 | 179 | 231 | 11 | EXT |  | 0.9 | (c)
35633.375 | 1.025 | 0.543 | -10.095 | -10.577 | -2196 | -2183 | -2145 | 35 | 543 | 3226 |  | SCC | GENE | 04:56 | 04:58 | 05:04 | 814 | 101 | 10 | EXT | Аномалия находится в зоне сварного шва. | 1 | (a)
35636.706 | 4.356 | 2.835 | -6.764 | -8.285 | -2197 | -2163 | -2158 | 34 | 2835 | 3226 |  | SCC | GENE | 04:56 | 05:01 | 05:02 | 2637 | 77 | 10 | EXT | Аномалия находится в зоне сварного шва. | 1 | (a)
35640.922 | 8.572 | 8.359 | -2.548 | -2.761 | -1276 | -1261 | -1259 | 954 | 2397 | 3226 |  | CORR | AXGR | 07:24 | 07:27 | 07:27 | 364 | 34 | 11 | EXT |  | 0.93 | (c)
35643.47 | 0 | 0 | -11.615 | -11.615 | -1550 | -1137 | -1263 | 976 | 0 | 3227 | Смещение кромок | GWAN |  | 05:06 | 06:13 | 05:52 | 0 | 575 | 27 | EXT | Смещение кромок Наружу Величина смещения - 4.2 мм. |  | (c)
35643.47 | 0 | 0 | -11.615 | -11.615 | 21 | 286 | 265 | 21 | 0 | 3227 | Смещение кромок | GWAN |  | 09:19 | 10:02 | 09:59 | 0 | 489 | 25 | EXT | Смещение кромок Наружу Величина смещения - 3.8 мм. |  | (c)
35666.56 | 0 | 0 | -11.12 | -11.12 | -983 | -492 | -581 | 179 | 0 | 3229 | Смещение кромок | GWAN |  | 10:31 | 11:50 | 11:36 | 0 | 804 | 23 | EXT | Смещение кромок Наружу Аномалия находится на отводе. Величина смещения - 3.6 мм. |  | (c)
35679.652 | 1.972 | 1.968 | -9.518 | -9.522 | 2009 | 2073 | 2070 | 99 | 1968 | 3230 |  | CORR | CIGR | 05:45 | 05:56 | 05:55 | 20 | 123 | 11 | EXT |  | 0.89 | (c)
35700.25 | 0 | 0 | -11.455 | -11.455 | -752 | -618 | -453 | 154 | 0 | 3232 | Смещение кромок | GWAN |  | 03:29 | 03:51 | 04:17 | 0 | 598 | 22 | EXT | Смещение кромок Наружу Величина смещения - 3.5 мм. |  | (c)
35700.25 | 0 | 0 | -11.455 | -11.455 | 500 | 835 | 791 | 500 | 0 | 3232 | Смещение кромок | GWAN |  | 06:51 | 07:45 | 07:38 | 0 | 582 | 23 | EXT | Смещение кромок Наружу Величина смещения - 3.6 мм. |  | (c)
35746.047 | 11.602 | 11.545 | -0.068 | -0.125 | -46 | 95 | 305 | 0 | 13 | 3235 |  | CORR | GENE | 04:42 | 05:05 | 05:39 | 112 | 703 | 12 | EXT |  | 0.9 | (c)
35757.444 | 11.329 | 11.304 | -0.036 | -0.061 | -870 | -730 | -686 | 502 | 27 | 3236 |  | CORR | CIGR | 04:60 | 05:22 | 05:30 | 34 | 368 | 13 | EXT |  | 0.89 | (c)
35802.545 | 0 | 0 | -11.56 | -11.56 | 724 | 921 | 963 | 724 | 0 | 3241 | Смещение кромок | GWAN |  | 07:02 | 07:33 | 07:40 | 0 | 479 | 24 | EXT | Смещение кромок Наружу Величина смещения - 3.8 мм. |  | (c)
35870.685 | 0 | 0 | -11.125 | -11.125 | 942 | 1217 | 1198 | 942 | 0 | 3247 | Смещение кромок | GWAN |  | 06:50 | 07:34 | 07:31 | 0 | 514 | 25 | EXT | Смещение кромок Наружу Аномалия находится на отводе. Величина смещения - 3.9 мм. |  | (c)
35870.685 | 0 | 0 | -11.125 | -11.125 | -1953 | -1826 | -1798 | 1643 | 0 | 3247 | Смещение кромок | GWAN |  | 11:02 | 11:23 | 11:27 | 0 | 310 | 23 | EXT | Смещение кромок Наружу Аномалия находится на отводе. Величина смещения - 3.6 мм. |  | (c)
35881.81 | 0 | 0 | -10.87 | -10.87 | -2170 | -1943 | -1850 | 1531 | 0 | 3248 | Смещение кромок | GWAN |  | 05:50 | 06:27 | 06:42 | 0 | 639 | 27 | EXT | Смещение кромок Наружу Аномалия находится на отводе. Величина смещения - 4.2 мм. |  | (c)
35881.81 | 0 | 0 | -10.87 | -10.87 | -698 | -407 | -457 | 216 | 0 | 3248 | Смещение кромок | GWAN |  | 09:48 | 10:35 | 10:27 | 0 | 482 | 22 | EXT | Смещение кромок Наружу Аномалия находится на отводе. Величина смещения - 3.5 мм. |  | (c)
35895.971 | 3.291 | 3.291 | -7.249 | -7.249 | -312 | -188 | -234 | 156 | 3291 | 3249 |  | CORR | GENE | 07:55 | 08:15 | 08:07 | 51 | 156 | 10 | EXT |  | 0.89 | (c)
35903.22 | 0 | 0 | -11.575 | -11.575 | 206 | 702 | 527 | 206 | 0 | 3250 | Смещение кромок | GWAN |  | 06:42 | 08:02 | 07:33 | 0 | 641 | 26 | EXT | Смещение кромок Наружу Аномалия находится на отводе. Величина смещения - 4 мм. |  | (c)
35938.17 | 0 | -0.032 | -11.665 | -11.697 | -557 | -417 | -194 | 0 |  | 3253 | Нарушение формы кольцевого шва | GWAN |  | 08:06 | 08:29 | 09:05 | 0 | 726 |  | EXT | Нарушение формы кольцевого шва Аномалия находится на отводе. |  | (c)
35949.586 | 11.416 | 11.251 | -0.249 | -0.414 | -1671 | -1633 | -1649 | 1627 | 186 | 3253 |  | CORR | AXGR | 05:06 | 05:13 | 05:10 | 228 | 44 | 10 | EXT |  | 0.91 | (c)
36041.245 | 0 | 0 | -11.63 | -11.63 | 65 | 452 | 353 | 65 | 0 | 3262 | Смещение кромок | GWAN |  | 06:47 | 07:50 | 07:34 | 0 | 577 | 23 | EXT | Смещение кромок Наружу Величина смещения - 3.6 мм. |  | (c)
36064.452 | 0.042 | 0.006 | -11.258 | -11.294 | -439 | 26 | -140 | 0 | 6 | 3264 |  | CORR | GENE | 06:25 | 07:40 | 07:13 | 54 | 597 | 10 | EXT |  | 0.89 | (c)
36064.871 | 0.461 | 0.422 | -10.839 | -10.878 | -527 | 169 | -155 | 0 | 422 | 3264 |  | CORR | GENE | 06:11 | 08:03 | 07:11 | 227 | 744 | 10 | EXT |  | 0.91 | (c)
36065.588 | 1.178 | 1.178 | -10.122 | -10.122 | 263 | 269 | 286 | 263 | 1178 | 3264 |  | CORR | AXGR | 08:18 | 08:19 | 08:22 | 274 | 45 | 10 | EXT |  | 0.92 | (c)
36066.119 | 1.709 | 1.589 | -9.591 | -9.711 | 84 | 98 | 99 | 84 | 1589 | 3264 |  | CORR | AXGR | 07:49 | 07:52 | 07:52 | 169 | 29 | 10 | EXT |  | 0.9 | (c)
36068.048 | 3.638 | 3.638 | -7.662 | -7.662 | -1947 | -1846 | -1794 | 1641 | 3638 | 3264 |  | CORR | CIGR | 02:22 | 02:38 | 02:46 | 47 | 306 | 12 | EXT |  | 0.89 | (c)
36068.447 | 4.037 | 4.037 | -7.263 | -7.263 | 229 | 322 | 335 | 229 | 4037 | 3264 |  | CORR | GENE | 08:13 | 08:28 | 08:30 | 49 | 212 | 10 | EXT |  | 0.89 | (c)
36069.687 | 5.277 | 5.277 | -6.023 | -6.023 | 386 | 386 | 445 | 386 | 5277 | 3264 |  | CORR | CIGR | 08:38 | 08:38 | 08:48 | 33 | 118 | 12 | EXT |  | 0.89 | (c)
36072.577 | 8.167 | 8.166 | -3.133 | -3.134 | -1752 | -1722 | -1682 | 1613 | 3099 | 3264 |  | CORR | CIGR | 02:53 | 02:58 | 03:04 | 35 | 139 | 10 | EXT |  | 0.89 | (c)
36144.575 | 0 | 0 | -11.685 | -11.685 | 2029 | 2161 | 2223 | 2029 | 0 | 3271 | Смещение кромок | GWAN |  | 06:34 | 06:55 | 07:05 | 0 | 388 | 23 | EXT | Смещение кромок Наружу Величина смещения - 3.6 мм. |  | (c)
36220.193 | 6.383 | 6.222 | -5.302 | -5.463 | -105 | -86 | -89 | 73 | 5196 | 3277 |  | CORR | AXGR | 06:58 | 07:01 | 07:01 | 267 | 33 | 10 | EXT |  | 0.91 | (c)
36232.777 | 7.282 | 7.247 | -4.248 | -4.283 | 168 | 570 | 460 | 168 | 4178 | 3278 |  | CORR | GENE | 04:39 | 05:44 | 05:27 | 105 | 584 | 11 | EXT |  | 0.89 | (c)
36294.874 | 11.579 | 11.546 | -0.136 | -0.169 | 1807 | 1984 | 2167 | 1807 | 11 | 3283 |  | CORR | GENE | 05:05 | 05:33 | 06:03 | 158 | 719 | 14 | EXT |  | 0.91 | (c)
36295.14 | 0.13 | 0.058 | -11.26 | -11.332 | -207 | 279 | 95 | 0 | 58 | 3284 |  | CORR | GENE | 04:41 | 05:59 | 05:29 | 120 | 605 | 13 | EXT | Аномалия находится на отводе. | 0.9 | (c)
36364.069 | 0.669 | 0.634 | -10.946 | -10.981 | 1121 | 1237 | 1230 | 1121 | 634 | 3290 |  | CORR | GENE | 10:30 | 10:49 | 10:48 | 68 | 218 | 10 | EXT | Аномалия находится на упругопластическом изгибе: R=998 D, максимальное растяжение на 0.1 час. | 0.89 | (c)
36412.041 | 2.386 | 2.386 | -9.149 | -9.149 | 2110 | 2209 | 2186 | 0 | 2386 | 3294 |  | CORR | CIGR | 06:41 | 06:57 | 06:53 | 24 | 153 | 13 | EXT |  | 0.89 | (c)
36414.055 | 4.4 | 4.381 | -7.135 | -7.154 | -2053 | -1981 | -1971 | 177 | 4381 | 3294 |  | CORR | CIGR | 07:29 | 07:40 | 07:42 | 37 | 164 | 10 | EXT |  | 0.89 | (c)
36414.613 | 4.958 | 4.938 | -6.577 | -6.597 | -2093 | -1979 | -1986 | 138 | 4938 | 3294 |  | CORR | CIGR | 07:22 | 07:41 | 07:40 | 41 | 214 | 10 | EXT |  | 0.89 | (c)
36416.097 | 6.442 | 6.422 | -5.093 | -5.113 | 1313 | 1498 | 1501 | 541 | 5080 | 3294 |  | CORR | CIGR | 04:32 | 05:02 | 05:02 | 33 | 377 | 12 | EXT |  | 0.89 | (c)
36456.158 | 6.968 | 6.957 | -3.817 | -3.828 |  |  |  |  | 3797 | 3299 |  | CORR | CIGR | 04:22 | 04:31 | 04:30 | 31 | 98 | 10 | EXT | Аномалия находится на отводе. | 0.89 | (c)
36457.239 | 8.049 | 8.031 | -2.736 | -2.754 |  |  |  |  | 2709 | 3299 |  | CORR | CIGR | 06:51 | 07:02 | 07:01 | 45 | 127 | 10 | EXT | Аномалия находится на отводе. | 0.89 | (c)
36463.224 | 3.249 | 3.244 | -8.036 | -8.041 |  |  |  |  | 3244 | 3300 |  | CORR | CIGR | 04:40 | 04:48 | 04:55 | 24 | 192 | 10 | EXT |  | 0.89 | (c)
36463.59 | 3.615 | 3.52 | -7.67 | -7.765 |  |  |  |  | 3520 | 3300 |  | CORR | GENE | 05:09 | 06:02 | 05:45 | 109 | 440 | 12 | EXT |  | 0.9 | (c)
36464.821 | 4.846 | 4.832 | -6.439 | -6.453 |  |  |  |  | 4832 | 3300 |  | CORR | CIGR | 06:06 | 06:17 | 06:16 | 24 | 122 | 13 | EXT |  | 0.89 | (c)
36468.444 | 8.469 | 8.447 | -2.816 | -2.838 |  |  |  |  | 2810 | 3300 |  | CORR | CIGR | 08:33 | 09:10 | 09:00 | 28 | 333 | 12 | EXT |  | 0.89 | (c)
36477.386 | 6.126 | 6.101 | -5.389 | -5.414 |  |  |  |  | 5389 | 3301 |  | CORR | CIGR | 04:24 | 04:24 | 04:38 | 25 | 165 | 13 | EXT |  | 0.89 | (c)
36483.15 | 0.375 | 0.348 | -11.135 | -11.162 |  |  |  |  | 348 | 3302 |  | CORR | CIGR | 07:58 | 08:09 | 08:07 | 29 | 112 | 10 | EXT |  | 0.89 | (c)
36486.147 | 3.372 | 3.202 | -8.138 | -8.308 |  |  |  |  | 3202 | 3302 |  | CORR | AXGR | 07:21 | 07:23 | 07:24 | 289 | 36 | 10 | EXT |  | 0.92 | (c)
36493.975 | 11.2 | 11.032 | -0.31 | -0.478 |  |  |  |  | 193 | 3302 |  | CORR | GENE | 04:15 | 05:07 | 04:53 | 285 | 478 | 11 | EXT |  | 0.92 | (c)
36500.944 | 6.659 | 6.634 | -4.861 | -4.886 |  |  |  |  | 4852 | 3303 |  | CORR | CIGR | 07:41 | 07:52 | 07:54 | 34 | 161 | 10 | EXT |  | 0.89 | (c)
36508.284 | 2.479 | 2.479 | -8.446 | -8.446 |  |  |  |  | 2479 | 3304 |  | CORR | CIGR | 07:20 | 07:31 | 07:35 | 40 | 189 | 11 | EXT |  | 0.89 | (c)
36532.423 | 4.328 | 4.301 | -7.207 | -7.234 |  |  |  |  | 4301 | 3306 |  | CORR | GENE | 04:19 | 04:34 | 04:38 | 58 | 228 | 10 | EXT |  | 0.89 | (c)
36547.828 | 8.198 | 8.182 | -3.112 | -3.128 |  |  |  |  | 3069 | 3307 |  | CORR | GENE | 07:08 | 07:20 | 07:19 | 59 | 137 | 11 | EXT |  | 0.89 | (c)
36547.888 | 8.258 | 8.245 | -3.052 | -3.065 |  |  |  |  | 3034 | 3307 |  | CORR | CIGR | 03:11 | 03:24 | 03:24 | 31 | 167 | 11 | EXT |  | 0.89 | (c)
36549.24 | 9.61 | 9.591 | -1.7 | -1.719 |  |  |  |  | 1622 | 3307 |  | CORR | GENE | 01:59 | 02:39 | 02:45 | 97 | 562 | 11 | EXT |  | 0.89 | (c)
36551.815 | 0.875 | 0.605 | -10.635 | -10.905 |  |  |  |  | 605 | 3308 |  | CORR | GENE | 04:56 | 05:00 | 05:00 | 311 | 56 | 13 | EXT |  | 0.93 | (c)
36556.743 | 5.803 | 5.74 | -5.707 | -5.77 |  |  |  |  | 5606 | 3308 |  | CORR | AXGR | 06:40 | 06:40 | 06:42 | 164 | 26 | 10 | EXT |  | 0.9 | (c)
36559.402 | 8.462 | 8.358 | -3.048 | -3.152 |  |  |  |  | 3034 | 3308 |  | CORR | GENE | 07:01 | 07:27 | 07:28 | 118 | 331 | 10 | EXT |  | 0.9 | (c)
36564.83 | 2.38 | 2.355 | -9.125 | -9.15 |  |  |  |  | 2355 | 3309 |  | CORR | GENE | 04:11 | 04:23 | 04:29 | 50 | 217 | 12 | EXT |  | 0.89 | (c)
36568.912 | 6.462 | 5.924 | -5.043 | -5.581 |  |  |  |  | 4943 | 3309 |  | CORR | AXGR | 07:26 | 07:31 | 07:29 | 638 | 46 | 15 | EXT |  | 0.98 | (c)
36569.304 | 6.854 | 6.793 | -4.651 | -4.712 |  |  |  |  | 4023 | 3309 |  | CORR | GENE | 07:30 | 07:42 | 07:37 | 689 | 88 | 13 | EXT |  | 0.97 | (c)
36577.308 | 3.353 | 3.329 | -8.152 | -8.176 |  |  |  |  | 3329 | 3310 |  | CORR | CIGR | 04:48 | 04:59 | 04:57 | 24 | 109 | 10 | EXT |  | 0.89 | (c)
36592.187 | 6.727 | 6.706 | -4.773 | -4.794 |  |  |  |  | 4753 | 3311 |  | CORR | CIGR | 09:05 | 09:17 | 09:22 | 41 | 206 | 12 | EXT |  | 0.89 | (c)
36597.923 | 0.963 | 0.958 | -10.182 | -10.187 |  |  |  |  | 958 | 3312 |  | CORR | CIGR | 08:35 | 08:41 | 08:49 | 24 | 178 | 11 | EXT |  | 0.89 | (c)
36607.755 | 10.795 | 10.788 | -0.35 | -0.357 |  |  |  |  | 333 | 3312 |  | SWAN | CIGR | 05:41 | 05:47 | 05:46 | 24 | 66 |  | INT | Эквивалент потери металла 10%. |  | (c)
36618.341 | 10.236 | 9.886 | -1.294 | -1.644 |  |  |  |  | 844 | 3313 |  | CORR | GENE | 03:41 | 03:51 | 03:50 | 800 | 107 | 10 | EXT |  | 0.95 | (c)
36621.353 | 1.718 | 1.596 | -9.212 | -9.334 |  |  |  |  | 1596 | 3314 |  | CORR | AXGR | 03:40 | 03:42 | 03:44 | 286 | 43 | 10 | EXT |  | 0.92 | (c)
36623.374 | 3.739 | 3.658 | -7.191 | -7.272 |  |  |  |  | 3658 | 3314 |  | CORR | GENE | 07:51 | 07:59 | 08:07 | 99 | 198 | 12 | EXT |  | 0.89 | (c)
36626.126 | 6.491 | 6.482 | -4.439 | -4.448 |  |  |  |  | 4386 | 3314 |  | CORR | GENE | 08:41 | 08:56 | 08:59 | 62 | 221 | 10 | EXT |  | 0.89 | (c)
36630.508 | 10.873 | 10.841 | -0.057 | -0.089 |  |  |  |  | 15 | 3314 |  | CORR | GENE | 07:05 | 07:42 | 07:30 | 74 | 309 | 10 | EXT |  | 0.89 | (c)
36644.514 | 2.429 | 2.382 | -7.536 | -7.583 |  |  |  |  | 2382 | 3316 |  | CORR | GENE | 06:25 | 07:52 | 07:15 | 127 | 616 | 12 | EXT |  | 0.9 | (c)
36661.83 | 9.78 | 9.763 | -1.215 | -1.232 |  |  |  |  | 1180 | 3317 |  | CORR | GENE | 08:49 | 09:28 | 09:14 | 52 | 313 | 13 | EXT |  | 0.89 | (c)
36685.417 | 10.857 | 10.646 | -0.673 | -0.884 |  |  |  |  | 616 | 3319 |  | CORR | AXGR | 07:26 | 07:29 | 07:29 | 268 | 35 | 12 | EXT |  | 0.92 | (c)
36720.037 | 0.127 | 0.112 | -11.198 | -11.213 |  |  |  |  | 112 | 3323 |  | CORR | CIGR | 05:41 | 05:53 | 05:54 | 28 | 153 | 10 | EXT |  | 0.89 | (c)
36765.769 | 0.039 | 0.033 | -11.486 | -11.492 |  |  |  |  | 33 | 3327 |  | CORR | GENE | 06:23 | 06:49 | 07:05 | 59 | 523 | 13 | EXT |  | 0.89 | (c)
36788.76 | 0 | 0 | -11.585 | -11.585 | -1592 | -1316 | -1361 | 1131 | 0 | 3329 | Смещение кромок | GWAN |  | 10:26 | 11:11 | 11:03 | 0 | 461 | 25 | EXT | Смещение кромок Наружу Величина смещения - 3.9 мм. |  | (c)
36911.855 | 0 | 0 | -11.595 | -11.595 | -865 | -425 | -573 | 280 | 0 | 3340 | Смещение кромок | GWAN |  | 01:56 | 03:07 | 02:44 | 0 | 585 | 22 | EXT | Смещение кромок Наружу Аномалия находится на отводе. Величина смещения - 3.5 мм. |  | (c)
36911.855 | 0 | 0 | -11.595 | -11.595 | -2227 | -1898 | -1933 | 1638 | 0 | 3340 | Смещение кромок | GWAN |  | 10:17 | 11:10 | 11:04 | 0 | 589 | 27 | EXT | Смещение кромок Наружу Аномалия находится на отводе. Величина смещения - 4.2 мм. |  | (c)
36923.45 | 0 | -0.044 | -11.6 | -11.644 | 1037 | 1921 | 1603 | 1037 |  | 3341 | Нарушение формы кольцевого шва | GWAN |  | 00:48 | 03:11 | 02:20 | 0 | 1132 |  | EXT | Нарушение формы кольцевого шва Аномалия находится на отводе. |  | (c)
36943.411 | 8.361 | 8.334 | -2.574 | -2.601 |  |  |  |  | 2560 | 3342 |  | CORR | CIGR | 07:39 | 08:01 | 07:54 | 41 | 181 | 10 | EXT |  | 0.89 | (c)
36968.34 | 0 | 0 | -11.46 | -11.46 | 337 | 724 | 663 | 337 | 0 | 3345 | Смещение кромок | GWAN |  | 00:12 | 01:14 | 01:04 | 0 | 652 | 24 | EXT | Смещение кромок Наружу Величина смещения - 3.8 мм. |  | (c)
36968.34 | 0 | 0 | -11.46 | -11.46 | -995 | -800 | -795 | 595 | 0 | 3345 | Смещение кромок | GWAN |  | 08:37 | 09:08 | 09:09 | 0 | 400 | 30 | EXT | Смещение кромок Наружу Величина смещения - 4.7 мм. |  | (c)
36970.392 | 2.052 | 1.473 | -9.408 | -9.987 | -1838 | -1757 | -1769 | 393 | 1473 | 3345 |  | GOUG | GENE | 06:21 | 06:34 | 06:32 | 909 | 138 | 9 | EXT | Зона задиров. |  | (c)
36973.578 | 5.238 | 5.199 | -6.222 | -6.261 | -1351 | -1072 | -1194 | 879 | 5199 | 3345 |  | GOUG | GENE | 07:39 | 08:24 | 08:05 | 264 | 316 | 7 | EXT | Зона задиров. |  | (c)
36991.059 | 11.259 | 11.209 | -0.191 | -0.241 | -1056 | -898 | -953 | 851 | 170 | 3346 |  | CORR | GENE | 06:28 | 06:53 | 06:44 | 71 | 205 | 10 | EXT | Аномалия находится на отводе. | 0.89 | (c)
36991.25 | 0 | -0.02 | -11.19 | -11.21 | [5 empty] | 3347 | Нарушение формы кольцевого шва | GWAN |  | 03:45 | 04:25 | 04:16 | 0 | 378 |  | EXT | Нарушение формы кольцевого шва Аномалия находится на отводе. |  | (c)
37009.808 | 7.368 | 7.321 | -3.877 | -3.924 |  |  |  |  | 3741 | 3348 |  | CORR | AXGR | 04:47 | 04:49 | 04:50 | 183 | 37 | 15 | EXT |  | 0.91 | (c)
37010.342 | 7.902 | 7.422 | -3.343 | -3.823 |  |  |  |  | 3046 | 3348 |  | CORR | GENE | 07:02 | 07:12 | 07:07 | 777 | 66 | 10 | EXT |  | 0.95 | (c)
37031.013 | 5.768 | 5.721 | -5.627 | -5.674 |  |  |  |  | 5501 | 3350 |  | CORR | AXGR | 05:51 | 05:52 | 05:53 | 173 | 28 | 10 | EXT |  | 0.9 | (c)
37031.481 | 6.236 | 6.236 | -5.159 | -5.159 |  |  |  |  | 5134 | 3350 |  | CORR | CIGR | 05:27 | 05:37 | 05:38 | 25 | 138 | 11 | EXT |  | 0.89 | (c)
37034.207 | 8.962 | 8.955 | -2.433 | -2.44 |  |  |  |  | 2412 | 3350 |  | CORR | CIGR | 05:32 | 05:45 | 05:40 | 28 | 99 | 10 | EXT |  | 0.89 | (c)
37034.758 | 9.513 | 9.487 | -1.882 | -1.908 |  |  |  |  | 1863 | 3350 |  | CORR | CIGR | 06:18 | 06:38 | 06:35 | 45 | 212 | 14 | EXT |  | 0.89 | (c)
37034.876 | 9.631 | 9.614 | -1.764 | -1.781 |  |  |  |  | 1762 | 3350 |  | CORR | CIGR | 06:57 | 07:08 | 07:04 | 19 | 87 | 10 | EXT |  | 0.89 | (c)
37036.811 | 0.171 | 0.171 | -11.429 | -11.429 |  |  |  |  | 171 | 3351 |  | CORR | CIGR | 05:26 | 05:31 | 05:35 | 20 | 121 | 11 | EXT |  | 0.89 | (c)
37036.895 | 0.255 | 0.234 | -11.345 | -11.366 |  |  |  |  | 234 | 3351 |  | CORR | CIGR | 05:39 | 05:49 | 05:46 | 21 | 89 | 10 | EXT |  | 0.89 | (c)
37036.951 | 0.311 | 0.291 | -11.289 | -11.309 |  |  |  |  | 291 | 3351 |  | CORR | CIGR | 05:53 | 06:10 | 06:03 | 20 | 128 | 10 | EXT |  | 0.89 | (c)
37037.797 | 1.157 | 1.086 | -10.443 | -10.514 |  |  |  |  | 1086 | 3351 |  | CORR | GENE | 07:14 | 07:48 | 07:47 | 94 | 402 | 10 | EXT |  | 0.89 | (c)
37040.8 | 4.16 | 4.133 | -7.44 | -7.467 |  |  |  |  | 4133 | 3351 |  | CORR | CIGR | 06:49 | 07:10 | 07:01 | 27 | 143 | 12 | EXT |  | 0.89 | (c)
37049.936 | 1.696 | 1.664 | -9.904 | -9.936 |  |  |  |  | 1664 | 3352 |  | CORR | CIGR | 07:01 | 07:26 | 07:17 | 45 | 201 | 11 | EXT |  | 0.89 | (c)
37050.227 | 1.987 | 1.876 | -9.613 | -9.724 |  |  |  |  | 1876 | 3352 |  | CORR | GENE | 07:09 | 07:26 | 07:25 | 129 | 204 | 10 | EXT |  | 0.9 | (c)
37065.664 | 5.824 | 5.793 | -5.196 | -5.227 |  |  |  |  | 5188 | 3353 |  | CORR | CIGR | 07:03 | 07:25 | 07:15 | 39 | 154 | 14 | EXT |  | 0.89 | (c)
37068.245 | 8.405 | 8.195 | -2.615 | -2.825 |  |  |  |  | 2502 | 3353 |  | CORR | GENE | 07:13 | 07:20 | 07:21 | 323 | 101 | 11 | EXT |  | 0.93 | (c)
37075.631 | 4.771 | 4.762 | -6.774 | -6.783 |  |  |  |  | 4762 | 3354 |  | CORR | GENE | 06:40 | 06:54 | 06:53 | 71 | 157 | 10 | EXT |  | 0.89 | (c)
37076.793 | 5.933 | 5.898 | -5.612 | -5.647 |  |  |  |  | 5598 | 3354 |  | CORR | GENE | 05:06 | 05:15 | 05:18 | 49 | 141 | 12 | EXT |  | 0.89 | (c)
37076.973 | 6.113 | 6.079 | -5.432 | -5.466 |  |  |  |  | 5382 | 3354 |  | CORR | GENE | 04:53 | 05:14 | 05:21 | 84 | 343 | 11 | EXT |  | 0.89 | (c)
37078.24 | 7.38 | 7.147 | -4.165 | -4.398 |  |  |  |  | 4124 | 3354 |  | CORR | AXGR | 07:25 | 07:31 | 07:29 | 274 | 46 | 15 | EXT |  | 0.93 | (c)
37082.363 | 11.503 | 11.457 | -0.042 | -0.088 |  |  |  |  | 13 | 3354 |  | CORR | GENE | 04:42 | 05:32 | 05:28 | 75 | 572 | 10 | EXT |  | 0.89 | (c)
37092.53 | 10.125 | 9.824 | -1.085 | -1.386 |  |  |  |  | 862 | 3355 |  | CORR | GENE | 06:02 | 06:09 | 06:08 | 524 | 74 | 14 | EXT |  | 0.97 | (c)
37116.775 | 0 | -0.048 | -11.605 | -11.653 | 1365 | 1594 | 1559 | 1365 |  | 3358 | Нарушение формы кольцевого шва | GWAN |  | 00:59 | 01:36 | 01:31 | 0 | 387 |  | EXT | Нарушение формы кольцевого шва |  | (c)
37116.775 | 0 | -0.019 | -11.605 | -11.624 | -1405 | -1135 | -1215 | 1024 |  | 3358 | Нарушение формы кольцевого шва | GWAN |  | 05:32 | 06:16 | 06:03 | 0 | 381 |  | EXT | Нарушение формы кольцевого шва |  | (c)
37116.775 | 0 | -0.056 | -11.605 | -11.661 | 597 | 775 | 751 | 597 |  | 3358 | Нарушение формы кольцевого шва | GWAN |  | 10:55 | 11:24 | 11:20 | 0 | 308 |  | EXT | Нарушение формы кольцевого шва |  | (c)
37140.09 | 0 | -0.033 | -9.645 | -9.678 | 1744 | 1886 | 1870 | 1744 |  | 3360 | Нарушение формы кольцевого шва | GWAN |  | 06:25 | 06:47 | 06:45 | 0 | 251 |  | EXT | Нарушение формы кольцевого шва Аномалия находится на отводе. |  | (c)
37172.794 | 0.089 | 0.014 | -11.266 | -11.341 | -1962 | -1465 | -1535 | 1107 | 14 | 3363 |  | CORR | GENE | 04:08 | 05:28 | 05:17 | 106 | 855 | 12 | EXT |  | 0.89 | (c)
37247.782 | 6.467 | 6.441 | -4.708 | -4.734 | 1082 | 1362 | 1301 | 1082 | 4643 | 3369 |  | CORR | GENE | 07:17 | 08:03 | 07:53 | 91 | 439 | 10 | EXT |  | 0.89 | (c)
37251.559 | 10.244 | 10.213 | -0.931 | -0.962 | 596 | 742 | 699 | 596 | 899 | 3369 |  | CORR | GENE | 05:59 | 06:23 | 06:16 | 63 | 207 | 10 | EXT |  | 0.89 | (c)
37282.041 | 6.941 | 6.919 | -4.594 | -4.616 | -1009 | -919 | -933 | 858 | 4594 | 3372 |  | CORR | CIGR | 05:37 | 05:51 | 05:49 | 22 | 151 | 10 | EXT |  | 0.89 | (c)
37319.353 | 10.533 | 10.526 | -0.372 | -0.379 | -1571 | -1492 | -1514 | 1456 | 356 | 3375 |  | CORR | CIGR | 05:41 | 05:54 | 05:50 | 23 | 115 | 11 | EXT |  | 0.89 | (c)
37319.581 | 10.761 | 10.724 | -0.144 | -0.181 | -1703 | -1606 | -1555 | 1408 | 80 | 3375 |  | CORR | GENE | 05:20 | 05:36 | 05:44 | 101 | 295 | 13 | EXT |  | 0.89 | (c)
37345.251 | 2.486 | 2.473 | -8.484 | -8.497 | 64 | 205 | 144 | 64 | 2473 | 3378 |  | CORR | CIGR | 04:23 | 04:46 | 04:36 | 31 | 161 | 12 | EXT |  | 0.89 | (c)
37348.271 | 5.506 | 5.308 | -5.464 | -5.662 | -7 | 24 | 37 | 0 | 4807 | 3378 |  | CORR | GENE | 04:12 | 04:17 | 04:19 | 855 | 87 | 13 | EXT |  | 0.98 | (c)
37349.767 | 7.002 | 6.498 | -3.968 | -4.472 | 7 | 40 | 53 | 7 | 3773 | 3378 |  | CORR | GENE | 04:14 | 04:20 | 04:22 | 699 | 91 | 10 | EXT |  | 0.95 | (c)
37350.414 | 7.649 | 7.617 | -3.321 | -3.353 | 35 | 196 | 123 | 35 | 3302 | 3378 |  | CORR | GENE | 04:19 | 04:45 | 04:33 | 51 | 177 | 10 | EXT |  | 0.89 | (c)
37368.904 | 4.154 | 3.489 | -6.921 | -7.586 | 1935 | 1994 | 1981 | 1935 | 3489 | 3380 |  | CORR | GENE | 04:17 | 04:27 | 04:24 | 966 | 93 | 11 | EXT |  | 0.97 | (c)
37372.523 | 7.773 | 7.747 | -3.302 | -3.328 | 2137 | 2203 | 2190 | 2137 | 3300 | 3380 |  | CORR | CIGR | 04:50 | 05:00 | 04:58 | 28 | 106 | 10 | EXT |  | 0.89 | (c)
37375.894 | 0.069 | 0.033 | -11.121 | -11.157 | -34 | 179 | 107 | 0 | 33 | 3381 |  | CORR | GENE | 03:31 | 04:05 | 03:53 | 49 | 281 | 10 | EXT |  | 0.89 | (c)
37410.275 | 0 | -0.034 | -11.465 | -11.499 | 516 | 730 | 752 | 516 |  | 3384 | Нарушение формы кольцевого шва | GWAN |  | 10:53 | 11:28 | 11:32 | 0 | 472 |  | EXT | Нарушение формы кольцевого шва |  | (c)
37501.398 | 10.493 | 10.444 | -0.602 | -0.651 | -1701 | -1669 | -1678 | 1655 | 515 | 3391 |  | CORR | AXGR | 06:01 | 06:07 | 06:05 | 136 | 46 | 13 | EXT |  | 0.9 | (c)
37546.945 | 0 | -0.027 | -11.57 | -11.597 | -1995 | -1757 | -1507 | 1018 |  | 3396 | Нарушение формы кольцевого шва | GWAN |  | 04:55 | 05:33 | 06:13 | 0 | 977 |  | EXT | Нарушение формы кольцевого шва Аномалия находится на упругопластическом изгибе: R=595 D, максимальное растяжение на 11.3 час. |  | (c)
37581.045 | 0 | 0 | -11.655 | -11.655 | -1155 | -706 | -852 | 548 | 0 | 3399 | Смещение кромок | GWAN |  | 04:44 | 05:56 | 05:33 | 0 | 607 | 24 | EXT | Смещение кромок Наружу Аномалия находится на отводе. Величина смещения - 3.8 мм. |  | (c)
37598.334 | 5.634 | 5.617 | -5.426 | -5.443 | 849 | 982 | 938 | 849 | 5386 | 3400 |  | CORR | GENE | 05:36 | 05:57 | 05:50 | 57 | 177 | 11 | EXT | Аномалия находится на упругопластическом изгибе: R=574 D, максимальное растяжение на 3 час. | 0.89 | (c)
37634.617 | 8.322 | 8.315 | -3.083 | -3.09 | -1635 | -1570 | -1533 | 595 | 3050 | 3403 |  | CORR | CIGR | 05:07 | 05:17 | 05:23 | 40 | 204 | 10 | EXT | Аномалия находится на отводе. | 0.89 | (c)
37659.045 | 0 | 0 | -11.39 | -11.39 | 802 | 911 | 1024 | 802 | 0 | 3406 | Смещение кромок | GWAN |  | 08:56 | 09:13 | 09:31 | 0 | 443 | 24 | EXT | Смещение кромок Наружу Величина смещения - 3.7 мм. |  | (c)
37690.608 | 10.563 | 10.544 | -0.832 | -0.851 | 1362 | 1425 | 1417 | 758 | 822 | 3408 |  | CORR | CIGR | 04:52 | 05:02 | 05:01 | 29 | 111 | 10 | EXT |  | 0.89 | (c)
37690.903 | 10.858 | 10.848 | -0.537 | -0.547 | 1293 | 1363 | 1354 | 816 | 526 | 3408 |  | CORR | CIGR | 04:41 | 04:53 | 04:51 | 21 | 122 | 12 | EXT |  | 0.89 | (c)
37748.46 | 0 | -0.048 | -11.18 | -11.228 | 1864 | 1897 | 2096 | 1864 |  | 3414 | Нарушение формы кольцевого шва | GWAN |  | 00:24 | 00:30 | 01:02 | 0 | 462 |  | EXT | Нарушение формы кольцевого шва |  | (c)
37748.46 | 0 | -0.034 | -11.18 | -11.214 | -1410 | -1199 | -1125 | 840 |  | 3414 | Нарушение формы кольцевого шва | GWAN |  | 03:36 | 04:10 | 04:22 | 0 | 569 |  | EXT | Нарушение формы кольцевого шва |  | (c)
37748.46 | 0 | 0 | -11.18 | -11.18 | -348 | 27 | -92 | 0 | 0 | 3414 | Смещение кромок | GWAN |  | 06:27 | 07:28 | 07:09 | 0 | 511 | 21 | EXT | Смещение кромок Наружу Величина смещения - 3.4 мм. |  | (c)
37774.667 | 3.552 | 3.338 | -6.348 | -6.562 |  |  |  |  | 3338 | 3416 |  | CORR | GENE | 05:56 | 06:04 | 06:09 | 446 | 163 | 10 | EXT |  | 0.93 | (c)
37775.489 | 4.374 | 4.241 | -5.526 | -5.659 |  |  |  |  | 4241 | 3416 |  | SCC | GENE | 07:09 | 07:14 | 07:16 | 506 | 86 | 34 | EXT | Аномалия находится в зоне сварного шва. | 1.1 | (a)
37776.513 | 5.398 | 5.211 | -4.502 | -4.689 |  |  |  |  | 4252 | 3416 |  | SCC | GENE | 07:08 | 07:11 | 07:13 | 437 | 68 | 20 | EXT |  | 1 | (b)
37777.431 | 6.316 | 5.849 | -3.584 | -4.051 |  |  |  |  | 3263 | 3416 |  | SCC | GENE | 07:04 | 07:07 | 07:09 | 788 | 53 | 19 | EXT |  | 1 | (b)
37780.666 | 9.551 | 9.294 | -0.349 | -0.606 |  |  |  |  | 211 | 3416 |  | SCC | GENE | 07:20 | 07:25 | 07:32 | 395 | 140 | 33 | EXT |  | 1.06 | (a)
37781.015 | 0 | 0 | -11.545 | -11.545 |  |  |  |  | 0 | 3417 | Смещение кромок | GWAN |  | 03:59 | 04:35 | 04:32 | 0 | 408 | 25 | EXT | Смещение кромок Вовнутрь Величина смещения - 4 мм. |  | (c)
37781.08 | 0.065 | 0.016 | -11.48 | -11.529 |  |  |  |  | 16 | 3417 |  | SCC | GENE | 07:09 | 07:23 | 07:22 | 202 | 169 | 15 | EXT | Аномалия находится в зоне сварного шва. | 1 | (a)
37790.278 | 9.263 | 9.247 | -2.282 | -2.298 |  |  |  |  | 2246 | 3417 |  | CORR | GENE | 07:35 | 08:13 | 08:07 | 52 | 393 | 10 | EXT |  | 0.89 | (c)
37803.695 | 0 | 0 | -11.49 | -11.49 |  |  |  |  | 0 | 3419 | Смещение кромок | GWAN |  | 04:14 | 04:42 | 04:43 | 0 | 353 | 24 | EXT | Смещение кромок Наружу Величина смещения - 3.8 мм. |  | (c)
37815.185 | 0 | 0 | -11.59 | -11.59 |  |  |  |  | 0 | 3420 | Смещение кромок | GWAN |  | 09:36 | 10:14 | 10:11 | 0 | 435 | 26 | EXT | Смещение кромок Наружу Величина смещения - 4.1 мм. |  | (c)
37817.756 | 2.571 | 2.553 | -9.019 | -9.037 |  |  |  |  | 2553 | 3420 |  | CORR | CIGR | 06:36 | 06:47 | 06:46 | 41 | 126 | 11 | EXT |  | 0.89 | (c)
37819.164 | 3.979 | 3.958 | -7.611 | -7.632 |  |  |  |  | 3958 | 3420 |  | SWAN | CIGR | 08:28 | 08:36 | 08:35 | 42 | 95 |  | EXT | Эквивалент потери металла 10%. |  | (c)
37833.79 | 7.015 | 6.974 | -3.965 | -4.006 |  |  |  |  | 3953 | 3421 |  | CORR | GENE | 05:03 | 05:16 | 05:22 | 53 | 237 | 11 | EXT | Аномалия находится на упругопластическом изгибе: R=489 D, максимальное растяжение на 0.1 час. | 0.89 | (c)
37834.055 | 7.28 | 6.792 | -3.7 | -4.188 |  |  |  |  | 3529 | 3421 |  | CORR | GENE | 06:42 | 06:46 | 06:47 | 659 | 55 | 11 | EXT | Аномалия находится на упругопластическом изгибе: R=469 D, максимальное растяжение на 0.1 час. | 0.96 | (c)
37834.451 | 7.676 | 7.651 | -3.304 | -3.329 |  |  |  |  | 3302 | 3421 |  | CORR | CIGR | 06:41 | 07:09 | 06:57 | 27 | 191 | 10 | EXT | Аномалия находится на упругопластическом изгибе: R=435 D, максимальное растяжение на 0.1 час. | 0.89 | (c)
37837.66 | 10.885 | 10.865 | -0.095 | -0.115 |  |  |  |  | 95 | 3421 |  | CORR | CIGR | 04:08 | 04:29 | 04:20 | 20 | 148 | 10 | EXT | Аномалия находится на упругопластическом изгибе: R=313 D, максимальное растяжение на 0 час. | 0.89 | (c)
37838.034 | 0.279 | 0.16 | -11.231 | -11.35 |  |  |  |  | 160 | 3422 |  | CORR | GENE | 04:27 | 04:38 | 04:35 | 441 | 97 | 10 | EXT | Аномалия находится на упругопластическом изгибе: R=308 D, максимальное растяжение на 0 час. | 0.93 | (c)
37882.6 | 10.47 | 10.422 | -0.38 | -0.428 |  |  |  |  | 356 | 3425 |  | CORR | GENE | 05:45 | 05:55 | 06:04 | 72 | 226 | 10 | EXT |  | 0.89 | (c)
37885.357 | 2.377 | 2.362 | -9.058 | -9.073 |  |  |  |  | 2362 | 3426 |  | CORR | GENE | 04:23 | 04:31 | 04:41 | 68 | 222 | 12 | EXT |  | 0.89 | (c)
37885.739 | 2.759 | 2.738 | -8.676 | -8.697 |  |  |  |  | 2738 | 3426 |  | CORR | GENE | 04:31 | 04:44 | 04:44 | 50 | 165 | 10 | EXT |  | 0.89 | (c)
37887.271 | 4.291 | 4.264 | -7.144 | -7.171 |  |  |  |  | 4264 | 3426 |  | CORR | GENE | 04:16 | 04:32 | 04:48 | 49 | 406 | 13 | EXT |  | 0.89 | (c)
37888.474 | 5.494 | 5.465 | -5.941 | -5.97 |  |  |  |  | 5465 | 3426 |  | CORR | CIGR | 04:42 | 04:56 | 05:05 | 44 | 288 | 10 | EXT |  | 0.89 | (c)
37890.853 | 7.873 | 7.852 | -3.562 | -3.583 |  |  |  |  | 3549 | 3426 |  | CORR | CIGR | 03:23 | 03:32 | 03:32 | 34 | 113 | 10 | EXT |  | 0.89 | (c)
37893.54 | 10.56 | 10.202 | -0.875 | -1.233 |  |  |  |  | 801 | 3426 |  | CORR | GENE | 04:13 | 04:33 | 05:07 | 432 | 663 | 10 | EXT |  | 0.93 | (c)
37893.838 | 10.858 | 10.794 | -0.577 | -0.641 |  |  |  |  | 293 | 3426 |  | CORR | GENE | 06:53 | 06:59 | 06:58 | 348 | 57 | 10 | EXT |  | 0.93 | (c)
37910.202 | 4.477 | 4.447 | -7.048 | -7.078 |  |  |  |  | 4447 | 3428 |  | CORR | GENE | 07:51 | 08:48 | 08:33 | 113 | 519 | 10 | EXT |  | 0.89 | (c)
37941.625 | 1.995 | 1.86 | -8.6 | -8.735 |  |  |  |  | 1860 | 3431а |  | CORR | GENE | 07:30 | 07:35 | 07:36 | 439 | 71 | 13 | EXT | Аномалия находится на упругопластическом изгибе: R=388 D, максимальное растяжение на 4.9 час. | 0.95 | (c)
37942.438 | 2.808 | 2.558 | -7.787 | -8.037 |  |  |  |  | 2558 | 3431а |  | CORR | GENE | 07:07 | 07:11 | 07:17 | 338 | 127 | 12 | EXT | Аномалия находится на упругопластическом изгибе: R=369 D, максимальное растяжение на 4.9 час. | 0.93 | (c)
37967.634 | 4.159 | 3.863 | -5.716 | -6.012 |  |  |  |  | 3863 | 3433а |  | CORR | GENE | 02:55 | 03:00 | 03:04 | 328 | 102 | 11 | EXT | Аномалия находится на упругопластическом изгибе: R=542 D, максимальное растяжение на 5.5 час. | 0.93 | (c)
38014.657 | 7.642 | 7.621 | -3.808 | -3.829 |  |  |  |  | 3803 | 3437 |  | CORR | CIGR | 05:47 | 06:04 | 06:03 | 26 | 199 | 10 | EXT |  | 0.89 | (c)
38032.234 | 2.234 | 2.204 | -8.866 | -8.896 |  |  |  |  | 2204 | 3439 |  | CORR | GENE | 04:50 | 05:05 | 05:04 | 104 | 172 | 11 | EXT |  | 0.89 | (c)
38081.287 | 5.612 | 5.604 | -5.503 | -5.511 |  |  |  |  | 5438 | 3443 |  | CORR | GENE | 06:29 | 06:54 | 06:42 | 73 | 159 | 10 | EXT |  | 0.89 | (c)
38082.115 | 6.44 | 6.419 | -4.675 | -4.696 |  |  |  |  | 4665 | 3443 |  | CORR | CIGR | 06:53 | 07:11 | 07:10 | 31 | 209 | 10 | EXT |  | 0.89 | (c)
38112.475 | 0 | 0 | -11.355 | -11.355 | 335 | 664 | 545 | 335 | 0 | 3447 | Смещение кромок | GWAN |  | 02:12 | 03:05 | 02:46 | 0 | 420 | 24 | EXT | Смещение кромок Наружу Величина смещения - 3.8 мм. |  | (c)
38119.804 | 7.329 | 7.314 | -4.026 | -4.041 | -2140 | -2066 | -2048 | 90 | 3996 | 3447 |  | CORR | CIGR | 07:32 | 07:44 | 07:47 | 45 | 184 | 12 | EXT |  | 0.89 | (c)
38135.789 | 1.339 | 1.303 | -1.896 | -1.932 | 1884 | 2057 | 2017 | 79 | 1303 | 3449 |  | CORR | GENE | 07:15 | 07:43 | 07:37 | 84 | 268 | 11 | EXT |  | 0.89 | (c)
38136.027 | 1.577 | 1.521 | -1.658 | -1.714 | 737 | 854 | 957 | 737 | 1521 | 3449 |  | CORR | GENE | 04:10 | 04:29 | 04:46 | 101 | 439 | 10 | EXT |  | 0.89 | (c)
38140.966 | 3.281 | 3.258 | -4.389 | -4.412 | 1486 | 1572 | 1592 | 534 | 3258 | 3450 |  | CORR | GENE | 06:09 | 06:23 | 06:26 | 50 | 210 | 11 | EXT |  | 0.89 | (c)
38145.355 | 0 | 0 | -10.505 | -10.505 | -1136 | -838 | -893 | 649 | 0 | 3451 | Смещение кромок | GWAN |  | 06:43 | 07:31 | 07:22 | 0 | 487 | 26 | EXT | Смещение кромок Наружу Величина смещения - 4.1 мм. |  | (c)
38148.446 | 3.091 | 3.067 | -7.414 | -7.438 | -1674 | -1606 | -1593 | 557 | 3067 | 3451 |  | CORR | GENE | 05:16 | 05:27 | 05:29 | 78 | 160 | 11 | EXT |  | 0.89 | (c)
38155.169 | 9.814 | 9.721 | -0.691 | -0.784 | -1367 | -1287 | -1293 | 863 | 665 | 3451 |  | ARTD | GENE | 06:05 | 06:18 | 06:17 | 119 | 149 |  | EXT | Наплавка. |  | (c)
38155.86 | 0 | -0.05 | -11.1 | -11.15 | -508 | -210 | -319 | 130 |  | 3452 | Нарушение формы кольцевого шва | GWAN |  | 00:21 | 01:09 | 00:52 | 0 | 378 |  | EXT | Нарушение формы кольцевого шва |  | (c)
38155.86 | 0 | -0.028 | -11.1 | -11.128 | 1820 | 2015 | 1964 | 122 |  | 3452 | Нарушение формы кольцевого шва | GWAN |  | 06:37 | 07:08 | 07:00 | 0 | 288 |  | EXT | Нарушение формы кольцевого шва |  | (c)
38166.721 | 10.861 | 10.615 | -0.239 | -0.485 | -2227 | -2211 | -2209 | 3 | 178 | 3452 |  | CORR | AXGR | 07:44 | 07:46 | 07:47 | 307 | 38 | 10 | EXT |  | 0.92 | (c)
38166.96 | 0 | -0.033 | -11.305 | -11.338 | 1125 | 1301 | 1353 | 649 |  | 3453 | Нарушение формы кольцевого шва | GWAN |  | 04:51 | 05:20 | 05:28 | 0 | 457 |  | EXT | Нарушение формы кольцевого шва Аномалия находится на отводе. |  | (c)
38167.788 | 0.828 | 0.252 | -10.477 | -11.053 | 2168 | 2189 | 2188 | 23 | 252 | 3453 |  | CORR | AXGR | 07:40 | 07:43 | 07:43 | 666 | 40 | 11 | EXT | Аномалия находится на отводе. | 0.95 | (c)
38168.557 | 1.597 | 1.124 | -9.708 | -10.181 | 2183 | 2202 | 2202 | 9 | 1124 | 3453 |  | CORR | AXGR | 07:42 | 07:45 | 07:45 | 577 | 38 | 14 | EXT | Аномалия находится на отводе. | 0.97 | (c)
38168.734 | 1.774 | 1.757 | -9.531 | -9.548 | 803 | 877 | 889 | 803 | 1757 | 3453 |  | CORR | CIGR | 03:59 | 04:11 | 04:13 | 47 | 171 | 10 | EXT | Аномалия находится на отводе. | 0.89 | (c)
38170.305 | 3.345 | 3.262 | -7.96 | -8.043 | 2131 | 2149 | 2149 | 64 | 3262 | 3453 |  | CORR | AXGR | 07:34 | 07:37 | 07:37 | 183 | 36 | 10 | EXT | Аномалия находится на отводе. | 0.9 | (c)
38170.734 | 3.774 | 3.744 | -7.531 | -7.561 | 707 | 775 | 795 | 707 | 3744 | 3453 |  | CORR | GENE | 03:44 | 03:55 | 03:58 | 76 | 178 | 10 | EXT | Аномалия находится на отводе. | 0.89 | (c)
38177.899 | 10.939 | 10.346 | -0.366 | -0.959 | 2095 | 2138 | 2132 | 60 | 222 | 3453 |  | CORR | GENE | 07:28 | 07:35 | 07:34 | 737 | 76 | 11 | EXT | Аномалия находится на отводе. | 0.96 | (c)
38189.245 | 0 | -0.025 | -11.4 | -11.425 | -1854 | -1655 | -1729 | 1604 |  | 3455 | Нарушение формы кольцевого шва | GWAN |  | 06:04 | 06:36 | 06:24 | 0 | 251 |  | EXT | Нарушение формы кольцевого шва |  | (c)
38241.079 | 5.864 | 5.597 | -5.281 | -5.548 | -1361 | -1314 | -1329 | 870 | 5219 | 3459 |  | CORR | GENE | 06:30 | 06:37 | 06:35 | 329 | 64 | 11 | EXT | Аномалия находится на отводе. | 0.93 | (c)
38241.665 | 6.45 | 6.35 | -4.695 | -4.795 | -1353 | -1335 | -1338 | 877 | 4579 | 3459 |  | CORR | AXGR | 06:31 | 06:34 | 06:34 | 216 | 31 | 10 | EXT | Аномалия находится на отводе. | 0.91 | (c)
38242.536 | 7.321 | 7.321 | -3.824 | -3.824 | -1342 | -1274 | -1301 | 888 | 3805 | 3459 |  | CORR | CIGR | 06:33 | 06:44 | 06:40 | 19 | 83 | 10 | EXT | Аномалия находится на отводе. | 0.89 | (c)
38255.92 | 9.56 | 9.549 | -1.73 | -1.741 | -2159 | -2039 | -2072 | 72 | 1713 | 3460 |  | CORR | CIGR | 05:14 | 05:33 | 05:28 | 28 | 173 | 13 | EXT |  | 0.89 | (c)
38257.597 | 11.237 | 11.206 | -0.053 | -0.084 | 1854 | -677 | -1620 | 0 | 14 | 3460 |  | CORR | GENE | 04:02 | 09:13 | 06:41 | 70 | 1974 | 14 | EXT |  | 0.89 | (c)
38339.18 | 0.99 | 0.811 | -10.145 | -10.324 | 1629 | 1629 | 1654 | 551 | 811 | 3468 |  | CORR | GENE | 05:28 | 05:28 | 05:32 | 236 | 51 | 11 | EXT |  | 0.91 | (c)
38406.665 | 0 | -0.044 | -11.01 | -11.054 | -794 | -605 | -614 | 433 |  | 3474 | Нарушение формы кольцевого шва | GWAN |  | 00:20 | 00:51 | 00:50 | 0 | 361 |  | EXT | Нарушение формы кольцевого шва Аномалия находится на отводе. Аномалия находится на упругопластическом изгибе: R=413 D, максимальное растяжение на 0.2 час. |  | (c)
38406.665 | 0 | -0.022 | -11.01 | -11.032 | 650 | 1190 | 945 | 650 |  | 3474 | Нарушение формы кольцевого шва | GWAN |  | 04:14 | 05:41 | 05:01 | 0 | 589 |  | EXT | Нарушение формы кольцевого шва Аномалия находится на отводе. Аномалия находится на упругопластическом изгибе: R=413 D, максимальное растяжение на 0.2 час. |  | (c)
38406.665 | 0 | -0.047 | -11.01 | -11.057 | -1986 | -1861 | -1850 | 245 |  | 3474 | Нарушение формы кольцевого шва | GWAN |  | 09:08 | 09:28 | 09:30 | 0 | 272 |  | EXT | Нарушение формы кольцевого шва Аномалия находится на отводе. Аномалия находится на упругопластическом изгибе: R=413 D, максимальное растяжение на 0.2 час. |  | (c)
38459.488 | 8.043 | 7.977 | -3.247 | -3.313 | 681 | 861 | 864 | 681 | 3196 | 3478 |  | GOUG | GENE | 00:54 | 01:24 | 01:24 | 117 | 367 | 7 | EXT | Задир. |  | (c)
38496.91 | 0 | -0.032 | -11.47 | -11.502 | 1040 | 1166 | 1264 | 1040 |  | 3482 | Нарушение формы кольцевого шва | GWAN |  | 06:20 | 06:40 | 06:56 | 0 | 448 |  | EXT | Нарушение формы кольцевого шва |  | (c)
38496.91 | 0 | -0.042 | -11.47 | -11.512 | -2218 | -1429 | -1013 | 192 |  | 3482 | Нарушение формы кольцевого шва | GWAN |  | 09:34 | 11:42 | 12:49 | 0 | 2410 |  | EXT | Нарушение формы кольцевого шва |  | (c)
38589.26 | 0 | 0 | -11.07 | -11.07 | -824 | -504 | -622 | 421 | 0 | 3490 | Смещение кромок | GWAN |  | 06:13 | 07:04 | 06:45 | 0 | 402 | 24 | EXT | Смещение кромок Наружу Величина смещения - 3.8 мм. |  | (c)
38589.26 | 0 | 0 | -11.07 | -11.07 | 645 | 976 | 906 | 645 | 0 | 3490 | Смещение кромок | GWAN |  | 10:10 | 11:03 | 10:52 | 0 | 524 | 22 | EXT | Смещение кромок Наружу Величина смещения - 3.4 мм. |  | (c)
38600.33 | 0 | -0.041 | -11.175 | -11.216 | 1878 | 2010 | 2021 | 1878 |  | 3491 | Нарушение формы кольцевого шва | GWAN |  | 01:08 | 01:29 | 01:31 | 0 | 286 |  | EXT | Нарушение формы кольцевого шва |  | (c)
38611.505 | 0 | -0.031 | -10.48 | -10.511 | -418 | -303 | -256 | 94 |  | 3492 | Нарушение формы кольцевого шва | GWAN |  | 09:49 | 10:07 | 10:15 | 0 | 324 |  | EXT | Нарушение формы кольцевого шва |  | (c)
38644.92 | 0 | 0 | -11.51 | -11.51 | 74 | 453 | 380 | 74 | 0 | 3495 | Смещение кромок | GWAN |  | 03:27 | 04:29 | 04:17 | 0 | 612 | 24 | EXT | Смещение кромок Наружу Величина смещения - 3.8 мм. |  | (c)
38644.92 | 0 | 0 | -11.51 | -11.51 | 1686 | 1900 | 1953 | 1686 | 0 | 3495 | Смещение кромок | GWAN |  | 07:48 | 08:22 | 08:31 | 0 | 534 | 22 | EXT | Смещение кромок Наружу Величина смещения - 3.5 мм. |  | (c)
38653.719 | 8.799 | 8.791 | -2.711 | -2.719 | 959 | 1027 | 1013 | 959 | 2692 | 3495 |  | GOUG | CIGR | 05:50 | 06:01 | 05:59 | 27 | 109 | 17 | EXT | Задир. |  | (c)
38656.43 | 0 | 0 | -11.565 | -11.565 | -846 | -627 | -610 | 374 | 0 | 3496 | Смещение кромок | GWAN |  | 06:45 | 07:21 | 07:24 | 0 | 472 | 25 | EXT | Смещение кромок Наружу Аномалия находится на отводе. Величина смещения - 4 мм. |  | (c)
38717.073 | 3.723 | 3.718 | -7.462 | -7.467 | -613 | -504 | -524 | 436 | 3718 | 3501 |  | CORR | CIGR | 07:08 | 07:26 | 07:22 | 40 | 177 | 11 | EXT | Аномалия находится на упругопластическом изгибе: R=859 D, максимальное растяжение на 0.2 час. | 0.89 | (c)
38763.866 | 5.051 | 5.018 | -6.399 | -6.432 | -964 | -767 | -778 | 591 | 5018 | 3505 |  | CORR | GENE | 06:23 | 06:54 | 06:53 | 68 | 373 | 15 | EXT | Аномалия находится на отводе. | 0.89 | (c)
38801.77 | 8.73 | 8.71 | -2.375 | -2.395 | -1879 | -1535 | -1666 | 1452 | 2303 | 3508 |  | CORR | GENE | 04:18 | 05:14 | 04:52 | 92 | 427 | 14 | EXT |  | 0.89 | (c)
38899.174 | 2.599 | 2.592 | -8.726 | -8.733 | 171 | 218 | 228 | 171 | 2592 | 3517 |  | CORR | GENE | 03:18 | 03:26 | 03:27 | 64 | 113 | 10 | EXT | Аномалия находится на отводе. | 0.89 | (c)
38900.438 | 3.863 | 3.847 | -7.462 | -7.478 | 38 | 114 | 138 | 38 | 3847 | 3517 |  | CORR | GENE | 02:56 | 03:09 | 03:13 | 72 | 199 | 10 | EXT | Аномалия находится на отводе. | 0.89 | (c)
38901.388 | 4.813 | 4.797 | -6.512 | -6.528 | 66 | 138 | 168 | 66 | 4797 | 3517 |  | CORR | CIGR | 03:01 | 03:13 | 03:17 | 39 | 203 | 10 | EXT | Аномалия находится на отводе. | 0.89 | (c)
38905.844 | 9.269 | 9.247 | -2.056 | -2.078 | 197 | 266 | 241 | 197 | 2051 | 3517 |  | CORR | CIGR | 03:22 | 03:33 | 03:29 | 27 | 87 | 15 | EXT | Аномалия находится на отводе. | 0.89 | (c)
38991.346 | 3.141 | 3.091 | -8.319 | -8.369 | 2124 | 2171 | 2157 | 41 | 3091 | 3525 |  | CORR | GENE | 03:50 | 03:58 | 03:56 | 322 | 66 | 10 | EXT |  | 0.92 | (c)
38994.071 | 5.866 | 5.842 | -5.594 | -5.618 | -971 | -911 | -928 | 885 | 5594 | 3525 |  | CORR | CIGR | 07:31 | 07:40 | 07:38 | 24 | 86 | 11 | EXT |  | 0.89 | (c)
38994.992 | 6.787 | 6.735 | -4.673 | -4.725 | -596 | -575 | -579 | 562 | 4499 | 3525 |  | CORR | AXGR | 08:31 | 08:35 | 08:34 | 226 | 34 | 10 | EXT |  | 0.91 | (c)
38995.803 | 7.598 | 7.587 | -3.862 | -3.873 | -1100 | -1056 | -1049 | 998 | 3853 | 3525 |  | CORR | CIGR | 07:10 | 07:17 | 07:18 | 20 | 102 | 11 | EXT |  | 0.89 | (c)
38995.896 | 7.691 | 7.627 | -3.769 | -3.833 | -1003 | -960 | -967 | 931 | 3569 | 3525 |  | CORR | GENE | 07:26 | 07:33 | 07:31 | 264 | 72 | 11 | EXT |  | 0.92 | (c)
38999.39 | 11.185 | 11.162 | -0.275 | -0.298 | -928 | -862 | -877 | 826 | 275 | 3525 |  | CORR | CIGR | 07:38 | 07:48 | 07:46 | 23 | 102 | 11 | EXT |  | 0.89 | (c)
38999.892 | 0.227 | 0.192 | -11.038 | -11.073 | 1901 | 2035 | 2005 | 121 | 192 | 3526 |  | CORR | CIGR | 07:17 | 07:39 | 07:34 | 38 | 209 | 13 | EXT |  | 0.89 | (c)
39000.319 | 0.654 | 0.6 | -10.611 | -10.665 | 1812 | 1945 | 1951 | 141 | 600 | 3526 |  | CORR | GENE | 07:03 | 07:25 | 07:25 | 58 | 278 | 14 | EXT |  | 0.89 | (c)
39001.459 | 1.794 | 1.772 | -9.471 | -9.493 | 1456 | 1609 | 1549 | 589 | 1772 | 3526 |  | CORR | GENE | 06:06 | 06:30 | 06:21 | 57 | 186 | 10 | EXT |  | 0.89 | (c)
39001.862 | 2.197 | 2.187 | -9.068 | -9.078 | 2009 | 2075 | 2059 | 122 | 2187 | 3526 |  | CORR | CIGR | 07:35 | 07:46 | 07:43 | 26 | 100 | 11 | EXT |  | 0.89 | (c)
39003.002 | 3.337 | 3.322 | -7.928 | -7.943 | 1808 | 1923 | 1897 | 244 | 3322 | 3526 |  | CORR | CIGR | 07:02 | 07:21 | 07:17 | 37 | 179 | 13 | EXT |  | 0.89 | (c)
39004.976 | 5.311 | 5.279 | -5.954 | -5.986 | 1767 | 1974 | 1885 | 228 | 5279 | 3526 |  | CORR | GENE | 06:56 | 07:29 | 07:15 | 67 | 236 | 11 | EXT |  | 0.89 | (c)
39005.838 | 6.173 | 6.147 | -5.092 | -5.118 | 1437 | 1526 | 1498 | 671 | 5086 | 3526 |  | CORR | CIGR | 06:02 | 06:17 | 06:12 | 32 | 123 | 11 | EXT |  | 0.89 | (c)
39006.485 | 6.82 | 6.805 | -4.445 | -4.46 | 1527 | 1591 | 1583 | 592 | 4435 | 3526 |  | CORR | CIGR | 06:17 | 06:27 | 06:26 | 25 | 112 | 10 | EXT |  | 0.89 | (c)
39007.354 | 7.689 | 7.673 | -3.576 | -3.592 | 2051 | 2113 | 2110 | 60 | 3563 | 3526 |  | CORR | CIGR | 07:42 | 07:52 | 07:51 | 29 | 120 | 11 | EXT |  | 0.89 | (c)
39010.93 | 0 | -0.035 | -11.33 | -11.365 | 2055 | -1267 | -1539 | 0 |  | 3527 | Нарушение формы кольцевого шва | GWAN |  | 04:39 | 07:43 | 06:59 | 0 | 1734 |  | EXT | Нарушение формы кольцевого шва |  | (c)
39028.122 | 5.862 | 5.778 | -5.498 | -5.582 | 58 | 65 | 75 | 58 | 5051 | 3528 |  | CORR | AXGR | 02:29 | 02:31 | 02:32 | 531 | 34 | 10 | EXT |  | 0.94 | (c)
39030.091 | 7.831 | 7.41 | -3.529 | -3.95 | 57 | 106 | 100 | 57 | 3355 | 3528 |  | CORR | GENE | 02:29 | 02:37 | 02:36 | 595 | 86 | 10 | EXT |  | 0.94 | (c)
39039.279 | 5.659 | 5.619 | -5.536 | -5.576 | -1370 | -1245 | -1206 | 861 | 5520 | 3529 |  | CORR | GENE | 05:34 | 05:54 | 06:00 | 56 | 328 | 11 | EXT |  | 0.89 | (c)
39073.493 | 7.618 | 7.603 | -3.767 | -3.782 | -1630 | -1559 | -1529 | 601 | 3745 | 3532 |  | CORR | CIGR | 09:43 | 09:54 | 09:59 | 37 | 201 | 10 | EXT |  | 0.89 | (c)
39080.267 | 3.007 | 2.975 | -8.108 | -8.14 | 1370 | 1419 | 1479 | 643 | 2975 | 3533 |  | CORR | CIGR | 05:37 | 05:45 | 05:55 | 41 | 218 | 10 | EXT |  | 0.89 | (c)
39080.649 | 3.389 | 3.293 | -7.726 | -7.822 | -1126 | -807 | -886 | 645 | 3293 | 3533 |  | CORR | GENE | 10:54 | 11:46 | 11:33 | 119 | 481 | 12 | EXT |  | 0.9 | (c)
39085.134 | 7.874 | 7.861 | -3.241 | -3.254 | 1378 | 1435 | 1455 | 699 | 3219 | 3533 |  | CORR | CIGR | 05:38 | 05:48 | 05:51 | 35 | 153 | 11 | EXT |  | 0.89 | (c)
39149.731 | 4.831 | 4.777 | -6.524 | -6.578 | -1198 | -1145 | -1144 | 1032 | 4777 | 3539 |  | DENT | GENE | 09:16 | 09:25 | 09:25 | 127 | 108 | 0.7 | N/A | Глубина вмятины: 10 мм (0,7%). Линейка: 13 см в (478 см; 09:25 ч:мин) Аномалия находится на упругопластическом изгибе. |  | (c)
39172.668 | 4.948 | 4.938 | -6.482 | -6.492 | 1196 | 1398 | 1336 | 754 | 4938 | 3541 |  | CORR | CIGR | 06:06 | 06:39 | 06:29 | 34 | 280 | 11 | EXT |  | 0.89 | (c)
39173.027 | 5.307 | 5.298 | -6.123 | -6.132 | 890 | 924 | 936 | 890 | 5298 | 3541 |  | CORR | CIGR | 05:17 | 05:22 | 05:24 | 25 | 92 | 10 | EXT |  | 0.89 | (c)
39174.451 | 6.731 | 6.71 | -4.699 | -4.72 | 1242 | 1343 | 1343 | 786 | 4692 | 3541 |  | CORR | CIGR | 06:14 | 06:30 | 06:30 | 28 | 203 | 10 | EXT |  | 0.89 | (c)
39194.216 | 3.666 | 3.648 | -7.744 | -7.762 | -1250 | -1146 | -1148 | 981 | 3648 | 3543 |  | CORR | GENE | 06:00 | 06:17 | 06:16 | 89 | 203 | 14 | EXT |  | 0.89 | (c)
39198.837 | 8.287 | 8.248 | -3.123 | -3.162 | -1634 | -1477 | -1438 | 596 | 3104 | 3543 |  | CORR | GENE | 04:58 | 05:23 | 05:30 | 58 | 393 | 10 | EXT |  | 0.89 | (c)
39486.715 | 2.74 | 2.717 | -8.58 | -8.603 | 2015 | 2095 | 2090 | 2015 | 2717 | 3569 |  | CORR | GENE | 05:31 | 05:43 | 05:43 | 112 | 149 | 10 | EXT |  | 0.89 | (c)
39495.18 | 11.205 | 11.19 | -0.115 | -0.13 | 1723 | 1743 | 1781 | 1723 | 106 | 3569 |  | CORR | CIGR | 04:43 | 04:47 | 04:53 | 24 | 116 | 12 | EXT |  | 0.89 | (c)
39501.833 | 6.538 | 6.523 | -4.852 | -4.867 | 1399 | 1501 | 1497 | 1399 | 4836 | 3570 |  | CORR | CIGR | 06:18 | 06:35 | 06:34 | 31 | 195 | 13 | EXT | Аномалия находится на отводе. | 0.89 | (c)
39768.799 | 0.029 | 0.029 | -11.386 | -11.386 | -2096 | -1776 | -1868 | 135 | 29 | 3594 |  | CORR | CIGR | 06:20 | 07:12 | 06:57 | 42 | 456 | 14 | EXT |  | 0.89 | (c)
39791.66 | 0 | -0.037 | -11.69 | -11.727 | -1154 | -897 | -971 | 788 |  | 3596 | Нарушение формы кольцевого шва | GWAN |  | 07:11 | 07:53 | 07:41 | 0 | 365 |  | EXT | Нарушение формы кольцевого шва |  | (c)
39826.553 | 0.073 | 0.041 | -11.107 | -11.139 | 908 | 1035 | 1074 | 908 | 41 | 3599 |  | CORR | GENE | 03:23 | 03:43 | 03:50 | 106 | 331 | 10 | EXT |  | 0.89 | (c)
39883.25 | 0.005 | 0.005 | -11.43 | -11.43 | -1739 | -975 | -1269 | 492 | 5 | 3604 |  | CORR | GENE | 04:57 | 07:00 | 06:13 | 59 | 940 | 12 | EXT |  | 0.89 | (c)
39883.487 | 0.242 | 0.144 | -11.193 | -11.291 | 2217 | -2221 | -2219 | 0 | 144 | 3604 |  | CORR | GENE | 03:35 | 03:39 | 03:39 | 520 | 50 | 10 | EXT |  | 0.94 | (c)
39884.649 | 1.404 | 1.392 | -10.031 | -10.043 | -1961 | -1852 | -1887 | 270 | 1392 | 3604 |  | CORR | CIGR | 04:21 | 04:39 | 04:33 | 30 | 147 | 13 | EXT |  | 0.89 | (c)
39888.165 | 4.92 | 4.899 | -6.515 | -6.536 | -2206 | -2107 | -2084 | 24 | 4899 | 3604 |  | CORR | CIGR | 03:42 | 03:58 | 04:01 | 39 | 244 | 11 | EXT |  | 0.89 | (c)
39901.76 | 7.08 | 6.322 | -4.265 | -5.023 | 1675 | 1712 | 1766 | 373 | 4103 | 3605 |  | GOUG | GENE | 06:21 | 06:27 | 06:35 | 920 | 182 | 7 | EXT | Зона задиров. |  | (c)
39967.882 | 6.577 | 6.564 | -4.973 | -4.986 | 532 | 572 | 573 | 532 | 4956 | 3612 |  | CORR | CIGR | 05:49 | 05:55 | 05:55 | 30 | 81 | 11 | EXT |  | 0.89 | (c)
39967.934 | 6.629 | 6.619 | -4.921 | -4.931 | 330 | 376 | 379 | 330 | 4910 | 3612 |  | CORR | CIGR | 05:16 | 05:23 | 05:24 | 21 | 98 | 13 | EXT |  | 0.89 | (c)
39968.181 | 6.876 | 6.84 | -4.674 | -4.71 | 257 | 375 | 354 | 257 | 4599 | 3612 |  | CORR | GENE | 05:04 | 05:23 | 05:20 | 111 | 193 | 10 | EXT |  | 0.89 | (c)
39968.415 | 7.11 | 7.11 | -4.44 | -4.44 | 320 | 431 | 376 | 320 | 4417 | 3612 |  | CORR | CIGR | 05:14 | 05:32 | 05:23 | 23 | 112 | 15 | EXT |  | 0.89 | (c)
39968.933 | 7.628 | 7.628 | -3.922 | -3.922 | 296 | 300 | 364 | 296 | 3900 | 3612 |  | CORR | CIGR | 05:11 | 05:11 | 05:22 | 22 | 136 | 13 | EXT |  | 0.89 | (c)
39969.071 | 7.766 | 7.566 | -3.784 | -3.984 | 614 | 643 | 634 | 614 | 3591 | 3612 |  | CORR | AXGR | 06:02 | 06:07 | 06:05 | 393 | 40 | 11 | EXT |  | 0.93 | (c)
39969.563 | 8.258 | 8.248 | -3.292 | -3.302 | 217 | 266 | 281 | 217 | 3277 | 3612 |  | CORR | CIGR | 04:58 | 05:06 | 05:08 | 25 | 127 | 11 | EXT |  | 0.89 | (c)
39969.745 | 8.44 | 8.408 | -3.11 | -3.142 | 116 | 365 | 341 | 116 | 3067 | 3612 |  | CORR | GENE | 04:41 | 05:22 | 05:18 | 75 | 450 | 18 | EXT |  | 0.89 | (c)
39972.702 | 11.397 | 11.258 | -0.153 | -0.292 | -10 | 14 | 7 | 0 | 100 | 3612 |  | CORR | AXGR | 04:21 | 04:25 | 04:24 | 192 | 34 | 10 | EXT |  | 0.9 | (c)
40083.86 | 8.57 | 8.562 | -3.13 | -3.138 | 940 | 999 | 1009 | 940 | 3116 | 3622 |  | CORR | CIGR | 05:24 | 05:33 | 05:35 | 22 | 137 | 14 | EXT | Аномалия находится на отводе. | 0.89 | (c)
40268.913 | 0.033 | 0.031 | -11.092 | -11.094 | -1338 | -1022 | -1111 | 884 | 31 | 3639 |  | CORR | CIGR | 04:15 | 05:06 | 04:52 | 34 | 454 | 25 | EXT | Аномалия находится на упругопластическом изгибе: R=307 D, максимальное растяжение на 0.4 час. | 0.89 | (c)
40287.975 | 7.97 | 7.95 | -2.99 | -3.01 | -1017 | -880 | -893 | 769 | 2977 | 3640 |  | CORR | CIGR | 05:00 | 05:22 | 05:20 | 33 | 248 | 13 | EXT | Аномалия находится на упругопластическом изгибе: R=503 D, максимальное растяжение на 11.6 час. | 0.89 | (c)
40290.909 | 10.904 | 10.811 | -0.056 | -0.149 | -1506 | -1032 | -1048 | 589 | 15 | 3640 |  | CORR | GENE | 03:41 | 04:58 | 04:55 | 134 | 917 | 10 | EXT | Аномалия находится на упругопластическом изгибе: R=497 D, максимальное растяжение на 11.5 час. | 0.9 | (c)
40296.243 | 5.278 | 5.265 | -6.192 | -6.205 | -559 | -512 | -501 | 442 | 5265 | 3641 |  | CORR | CIGR | 02:44 | 02:52 | 02:54 | 33 | 117 | 10 | EXT | Аномалия находится на упругопластическом изгибе: R=610 D, максимальное растяжение на 11.2 час. | 0.89 | (c)
40764.224 | 5.014 | 4.921 | -6.681 | -6.774 | 816 | 876 | 988 | 816 | 4921 | 3682 |  | CORR | GENE | 04:46 | 04:56 | 05:14 | 102 | 343 | 12 | EXT | Аномалия находится на отводе. | 0.89 | (c)
40840.996 | 3.466 | 3.455 | -8.259 | -8.27 | -2030 | -1978 | -1972 | 1914 | 3455 | 3689 |  | CORR | CIGR | 03:51 | 03:59 | 03:60 | 19 | 116 | 10 | EXT |  | 0.89 | (c)
40841.592 | 4.062 | 3.935 | -7.663 | -7.79 | -2193 | -2116 | -2143 | 2093 | 3935 | 3689 |  | CORR | GENE | 03:24 | 03:37 | 03:32 | 227 | 100 | 10 | EXT |  | 0.91 | (c)
40849.362 | 0.107 | 0.028 | -11.193 | -11.272 | 144 | 416 | 863 | 144 | 28 | 3690 |  | CORR | GENE | 03:21 | 04:05 | 05:17 | 120 | 1439 | 13 | EXT |  | 0.9 | (c)
40849.956 | 0.701 | 0.69 | -10.599 | -10.61 | 195 | 284 | 294 | 195 | 690 | 3690 |  | CORR | CIGR | 03:29 | 03:44 | 03:46 | 30 | 200 | 11 | EXT |  | 0.89 | (c)
40851.819 | 2.564 | 2.494 | -8.736 | -8.806 | 540 | 810 | 901 | 540 | 2494 | 3690 |  | CORR | GENE | 04:25 | 05:09 | 05:23 | 115 | 723 | 16 | EXT |  | 0.9 | (c)
40856.619 | 7.364 | 7.337 | -3.936 | -3.963 | 1285 | 1322 | 1365 | 785 | 3926 | 3690 |  | CORR | CIGR | 06:25 | 06:31 | 06:38 | 37 | 160 | 10 | EXT |  | 0.89 | (c)
40863.321 | 2.766 | 2.742 | -8.339 | -8.363 | -2093 | -1946 | -1944 | 138 | 2742 | 3691 |  | CORR | CIGR | 07:57 | 08:21 | 08:21 | 34 | 297 | 12 | EXT |  | 0.89 | (c)
40864.022 | 3.467 | 3.455 | -7.638 | -7.65 | -2018 | -1539 | -1750 | 213 | 3455 | 3691 |  | CORR | GENE | 08:09 | 09:27 | 08:53 | 162 | 536 | 20 | EXT |  | 0.92 | (c)
40864.569 | 4.014 | 4.014 | -7.091 | -7.091 | 437 | 446 | 489 | 437 | 4014 | 3691 |  | CORR | CIGR | 02:46 | 02:47 | 02:54 | 23 | 105 | 11 | EXT |  | 0.89 | (c)
40881.721 | 10.061 | 10.035 | -1.399 | -1.425 | -2205 | -1897 | -1990 | 25 | 1388 | 3692 |  | CORR | CIGR | 08:05 | 08:55 | 08:40 | 37 | 431 | 10 | EXT |  | 0.89 | (c)
40907.723 | 2.078 | 2.062 | -9.192 | -9.208 | 503 | 572 | 582 | 503 | 2062 | 3695 |  | CORR | CIGR | 03:14 | 03:25 | 03:27 | 34 | 158 | 10 | EXT |  | 0.89 | (c)
40909.316 | 3.671 | 3.664 | -7.599 | -7.606 | 350 | 505 | 455 | 350 | 3664 | 3695 |  | CORR | CIGR | 02:49 | 03:14 | 03:06 | 42 | 209 | 12 | EXT |  | 0.89 | (c)
40917.736 | 0.821 | 0.81 | -10.254 | -10.265 | 1662 | 1716 | 1731 | 431 | 810 | 3696 |  | CORR | CIGR | 06:52 | 07:01 | 07:04 | 22 | 138 | 10 | EXT |  | 0.89 | (c)
40932.897 | 4.907 | 4.898 | -6.643 | -6.652 | 2086 | 2184 | 2161 | 0 | 4898 | 3697 |  | CORR | CIGR | 07:50 | 08:06 | 08:02 | 27 | 150 | 10 | EXT |  | 0.89 | (c)
40986.299 | 1.119 | 1.087 | -10.221 | -10.253 | 2121 | 2173 | -2206 | 0 | 1087 | 3702 |  | CORR | CIGR | 06:53 | 07:01 | 07:14 | 40 | 268 | 10 | EXT |  | 0.89 | (c)
40986.571 | 1.391 | 1.38 | -9.949 | -9.96 | -1661 | -1603 | -1564 | 569 | 1380 | 3702 |  | CORR | CIGR | 08:42 | 08:52 | 08:58 | 28 | 193 | 10 | EXT |  | 0.89 | (c)
40986.984 | 1.804 | 1.794 | -9.536 | -9.546 | 2124 | 2203 | 2195 | 0 | 1794 | 3702 |  | CORR | CIGR | 06:53 | 07:06 | 07:05 | 26 | 141 | 10 | EXT |  | 0.89 | (c)
40999.35 | 0 | 0 | -2.825 | -2.825 | -2148 | -2001 | -1978 | 1809 | 0 | 3704 | Непровар / утяжина | GWAN |  | 05:48 | 06:11 | 06:15 | 0 | 338 | 12 | INT | Непровар / утяжина |  | (c)
41000.557 | 1.207 | 1.198 | -1.618 | -1.627 | 2206 | -2218 | -2197 | 2140 | 1198 | 3704 |  | CORR | CIGR | 05:31 | 05:36 | 05:40 | 28 | 115 | 11 | EXT |  | 0.89 | (c)
41000.596 | 1.246 | 1.24 | -1.579 | -1.585 | 1952 | 1974 | 2045 | 1952 | 1240 | 3704 |  | CORR | CIGR | 04:50 | 04:53 | 05:04 | 37 | 185 | 10 | EXT |  | 0.89 | (c)
41008.215 | 0.945 | 0.805 | -10.125 | -10.265 | 2165 | 2174 | 2185 | 27 | 805 | 3706 |  | CORR | AXGR | 07:54 | 07:56 | 07:58 | 210 | 39 | 13 | EXT |  | 0.91 | (c)
41011.685 | 4.415 | 4.366 | -6.655 | -6.704 | 1264 | 1627 | 1565 | 364 | 4366 | 3706 |  | CORR | GENE | 05:29 | 06:28 | 06:18 | 104 | 603 | 11 | EXT |  | 0.89 | (c)
41015.476 | 8.206 | 7.853 | -2.864 | -3.217 | -2146 | -2123 | -2113 | 85 | 2613 | 3706 |  | SCC | GENE | 08:19 | 08:22 | 08:24 | 604 | 66 | 33 | EXT | Аномалия находится в зоне сварного шва. | 1.12 | (a)
41015.895 | 8.625 | 8.283 | -2.445 | -2.787 | 2091 | 2113 | 2134 | 54 | 2380 | 3706 |  | SCC | GENE | 07:43 | 07:46 | 07:49 | 407 | 86 | 29 | EXT | Аномалия находится в зоне сварного шва. | 1.02 | (a)
41017.98 | 10.71 | 10.473 | -0.36 | -0.597 | 2180 | 2200 | 2197 | 16 | 318 | 3706 |  | CORR | AXGR | 07:57 | 08:00 | 07:60 | 279 | 34 | 10 | EXT |  | 0.92 | (c)
41018.778 | 0.438 | 0.429 | -10.987 | -10.996 | -2153 | -2086 | -2085 | 77 | 429 | 3707 |  | CORR | CIGR | 04:28 | 04:39 | 04:39 | 27 | 137 | 14 | EXT |  | 0.89 | (c)
41018.993 | 0.653 | 0.641 | -10.772 | -10.784 | -2057 | -1914 | -1958 | 173 | 641 | 3707 |  | CORR | CIGR | 04:44 | 05:07 | 04:60 | 32 | 198 | 15 | EXT |  | 0.89 | (c)
41021.767 | 3.427 | 3.26 | -7.998 | -8.165 | 2223 | -2189 | -2212 | 0 | 3260 | 3707 |  | CORR | GENE | 04:15 | 04:22 | 04:19 | 199 | 51 | 13 | EXT |  | 0.91 | (c)
41025.986 | 7.646 | 7.643 | -3.779 | -3.782 | -1236 | -1148 | -1171 | 995 | 3761 | 3707 |  | CORR | CIGR | 06:56 | 07:10 | 07:07 | 21 | 129 | 11 | EXT |  | 0.89 | (c)
41032.539 | 2.774 | 2.545 | -8.721 | -8.95 | 1380 | 1395 | 1401 | 809 | 2545 | 3708 |  | CORR | AXGR | 04:47 | 04:50 | 04:51 | 286 | 42 | 13 | EXT |  | 0.93 | (c)
41042.185 | 0.925 | 0.879 | -10.55 | -10.596 | 1482 | 1495 | 1495 | 723 | 879 | 3709 |  | CORR | AXGR | 06:08 | 06:10 | 06:10 | 128 | 25 | 12 | EXT |  | 0.9 | (c)
41074.023 | 10.148 | 10.019 | -1.102 | -1.231 | 1569 | 1581 | 1602 | 1569 | 1043 | 3711 |  | CORR | GENE | 04:57 | 04:59 | 05:02 | 188 | 66 | 12 | EXT |  | 0.91 | (c)
41084.34 | 0 | -0.033 | -11.42 | -11.453 | -602 | 398 | 42 | 0 |  | 3713 | Нарушение формы кольцевого шва | GWAN |  | 09:49 | 00:30 | 11:33 | 0 | 1287 |  | EXT | Нарушение формы кольцевого шва |  | (c)
41084.34 | 0 | -0.033 | -11.42 | -11.453 | -1906 | -1722 | -1727 | 324 |  | 3713 | Нарушение формы кольцевого шва | GWAN |  | 06:18 | 06:48 | 06:47 | 0 | 358 |  | EXT | Нарушение формы кольцевого шва |  | (c)
41084.611 | 0.271 | 0.26 | -11.149 | -11.16 | -1796 | -1730 | -1721 | 434 | 260 | 3713 |  | CORR | CIGR | 06:36 | 06:47 | 06:48 | 22 | 151 | 11 | EXT |  | 0.89 | (c)
41084.89 | 0.55 | 0.538 | -10.87 | -10.882 | 2137 | 2181 | 2195 | 0 | 538 | 3713 |  | CORR | CIGR | 05:11 | 05:18 | 05:20 | 19 | 116 | 13 | EXT |  | 0.89 | (c)
41084.902 | 0.562 | 0.537 | -10.858 | -10.883 | -1779 | -1725 | -1696 | 451 | 537 | 3713 |  | CORR | CIGR | 06:39 | 06:47 | 06:52 | 30 | 166 | 11 | EXT |  | 0.89 | (c)
41085.014 | 0.674 | 0.663 | -10.746 | -10.757 | -1819 | -1770 | -1759 | 411 | 663 | 3713 |  | CORR | CIGR | 06:32 | 06:40 | 06:42 | 16 | 120 | 11 | EXT |  | 0.89 | (c)
41085.571 | 1.231 | 1.071 | -10.189 | -10.349 | 2099 | 2152 | 2132 | 65 | 1071 | 3713 |  | CORR | GENE | 05:05 | 05:13 | 05:10 | 553 | 67 | 14 | EXT |  | 0.97 | (c)
41086.16 | 1.82 | 1.668 | -9.6 | -9.752 | 1976 | 1988 | 2013 | 181 | 1668 | 3713 |  | CORR | GENE | 04:45 | 04:47 | 04:51 | 188 | 74 | 11 | EXT |  | 0.91 | (c)
41087.894 | 3.554 | 3.524 | -7.866 | -7.896 | 2013 | 2093 | 2111 | 21 | 3524 | 3713 |  | CORR | CIGR | 04:51 | 05:04 | 05:07 | 45 | 197 | 11 | EXT |  | 0.89 | (c)
41088.221 | 3.881 | 3.85 | -7.539 | -7.57 | 1978 | 2096 | 2129 | 0 | 3850 | 3713 |  | CORR | GENE | 04:45 | 05:04 | 05:09 | 126 | 302 | 14 | EXT |  | 0.9 | (c)
41088.53 | 4.19 | 4.17 | -7.23 | -7.25 | 2021 | 2110 | 2092 | 67 | 4170 | 3713 |  | CORR | GENE | 04:52 | 05:06 | 05:04 | 78 | 143 | 10 | EXT |  | 0.89 | (c)
41088.714 | 4.374 | 4.273 | -7.046 | -7.147 | 1943 | 1970 | 1993 | 187 | 4273 | 3713 |  | CORR | GENE | 04:39 | 04:44 | 04:48 | 114 | 101 | 10 | EXT |  | 0.89 | (c)
41088.842 | 4.502 | 4.488 | -6.918 | -6.932 | 1703 | 1759 | 1753 | 428 | 4488 | 3713 |  | CORR | CIGR | 04:01 | 04:10 | 04:09 | 30 | 99 | 11 | EXT |  | 0.89 | (c)
41088.999 | 4.659 | 4.644 | -6.761 | -6.776 | 2138 | 2179 | 2188 | 0 | 4644 | 3713 |  | CORR | CIGR | 05:11 | 05:18 | 05:19 | 21 | 101 | 11 | EXT |  | 0.89 | (c)
41089.428 | 5.088 | 5.026 | -6.332 | -6.394 | 2028 | 2146 | 2119 | 21 | 5026 | 3713 |  | CORR | GENE | 04:53 | 05:12 | 05:08 | 63 | 182 | 15 | EXT |  | 0.89 | (c)
41111.328 | 4.078 | 4.07 | -7.317 | -7.325 | 1647 | 1723 | 1722 | 433 | 4070 | 3715 |  | CORR | CIGR | 06:54 | 07:06 | 07:06 | 32 | 150 | 11 | EXT |  | 0.89 | (c)
41112.077 | 4.827 | 4.778 | -6.568 | -6.617 | 1995 | 2087 | 2074 | 77 | 4778 | 3715 |  | CORR | GENE | 07:50 | 08:05 | 08:03 | 62 | 159 | 10 | EXT |  | 0.89 | (c)
41113.624 | 6.374 | 6.323 | -5.021 | -5.072 | 249 | 375 | 487 | 249 | 4974 | 3715 |  | CORR | GENE | 03:08 | 03:28 | 03:46 | 98 | 475 | 10 | EXT |  | 0.89 | (c)
41119.099 | 0.454 | 0.302 | -10.926 | -11.078 | -1524 | -1503 | -1508 | 707 | 302 | 3716 |  | CORR | AXGR | 07:43 | 07:47 | 07:46 | 236 | 32 | 11 | EXT |  | 0.91 | (c)
41136.852 | 6.827 | 6.813 | -4.623 | -4.637 | 1581 | 2138 | 1905 | 1 | 4532 | 3717 |  | CORR | GENE | 06:46 | 08:16 | 07:38 | 105 | 649 | 14 | EXT |  | 0.9 | (c)
41137.142 | 7.117 | 7.099 | -4.333 | -4.351 | 1087 | 1206 | 1185 | 947 | 4318 | 3717 |  | CORR | CIGR | 05:26 | 05:45 | 05:42 | 33 | 196 | 11 | EXT |  | 0.89 | (c)
41137.242 | 7.217 | 7.16 | -4.233 | -4.29 | 461 | 680 | 714 | 461 | 4193 | 3717 |  | CORR | GENE | 03:45 | 04:20 | 04:26 | 97 | 508 | 10 | EXT |  | 0.89 | (c)
41137.452 | 7.427 | 7.369 | -4.023 | -4.081 | 1695 | 1776 | 1920 | 86 | 4008 | 3717 |  | CORR | GENE | 07:04 | 07:17 | 07:40 | 73 | 449 | 11 | EXT |  | 0.89 | (c)
41138.079 | 8.054 | 7.881 | -3.396 | -3.569 | 304 | 599 | 942 | 304 | 3332 | 3717 |  | CORR | GENE | 03:20 | 04:07 | 05:02 | 237 | 1276 | 14 | EXT |  | 0.92 | (c)
41143.358 | 1.883 | 1.865 | -9.122 | -9.14 | -2064 | -2009 | -2018 | 166 | 1865 | 3718а |  | CORR | CIGR | 07:19 | 07:28 | 07:26 | 34 | 93 | 10 | EXT |  | 0.89 | (c)
41144.282 | 2.807 | 2.756 | -8.198 | -8.249 | -2014 | -1990 | -1998 | 217 | 2756 | 3718а |  | CORR | AXGR | 07:27 | 07:31 | 07:29 | 193 | 32 | 13 | EXT |  | 0.91 | (c)
41146.618 | 5.143 | 5.131 | -5.862 | -5.874 | 1191 | 1265 | 1257 | 908 | 5131 | 3718а |  | CORR | CIGR | 04:04 | 04:16 | 04:15 | 30 | 131 | 10 | EXT |  | 0.89 | (c)
41146.678 | 5.203 | 5.203 | -5.802 | -5.802 | 2097 | 2183 | 2194 | 0 | 5203 | 3718а |  | CORR | GENE | 06:30 | 06:44 | 06:46 | 75 | 193 | 11 | EXT |  | 0.89 | (c)
41152.46 | 10.985 | 10.953 | -0.02 | -0.052 | -1905 | -1773 | -1748 | 326 | 9 | 3718а |  | CORR | CIGR | 07:44 | 08:06 | 08:10 | 43 | 314 | 11 | EXT | Аномалия находится на упругопластическом изгибе: R=950 D, максимальное растяжение на 8.3 час. | 0.89 | (c)
41190.095 | 3.295 | 3.253 | -8.115 | -8.157 | 1483 | 1559 | 1602 | 510 | 3253 | 3722 |  | CORR | CIGR | 03:30 | 03:43 | 03:49 | 42 | 237 | 10 | EXT | Аномалия находится на упругопластическом изгибе: R=286 D, максимальное растяжение на 11.9 час. | 0.89 | (c)
41244.915 | 1.44 | 1.426 | -9.8 | -9.814 | 2065 | 2149 | 2152 | 0 | 1426 | 3727 |  | CORR | CIGR | 05:56 | 06:10 | 06:10 | 33 | 173 | 11 | EXT | Аномалия находится на упругопластическом изгибе: R=441 D, максимальное растяжение на 11.5 час. | 0.89 | (c)
41245.558 | 2.083 | 2.07 | -9.157 | -9.17 | -1505 | -1376 | -1410 | 725 | 2070 | 3727 |  | CORR | CIGR | 08:20 | 08:41 | 08:35 | 38 | 191 | 10 | EXT | Аномалия находится на упругопластическом изгибе: R=469 D, максимальное растяжение на 11.5 час. | 0.89 | (c)
41245.771 | 2.296 | 2.279 | -8.944 | -8.961 | -1847 | -1679 | -1727 | 384 | 2279 | 3727 |  | CORR | GENE | 07:25 | 07:52 | 07:44 | 87 | 240 | 11 | EXT | Аномалия находится на упругопластическом изгибе: R=483 D, максимальное растяжение на 11.5 час. | 0.89 | (c)
41262.617 | 7.902 | 7.88 | -3.228 | -3.25 | -1362 | -1310 | -1248 | 869 | 3216 | 3728 |  | CORR | CIGR | 07:03 | 07:12 | 07:22 | 34 | 228 | 12 | EXT |  | 0.89 | (c)
41263.731 | 9.016 | 9.016 | -2.114 | -2.114 | -2159 | -2090 | -2089 | 72 | 2094 | 3728 |  | CORR | CIGR | 04:55 | 05:06 | 05:06 | 20 | 139 | 12 | EXT |  | 0.89 | (c)
41270.353 | 4.508 | 4.508 | -6.852 | -6.852 | -1480 | -1386 | -1376 | 751 | 4508 | 3729 |  | CORR | CIGR | 05:34 | 05:49 | 05:51 | 37 | 207 | 10 | EXT |  | 0.89 | (c)
41272.714 | 6.869 | 6.756 | -4.491 | -4.604 | -1743 | -1452 | -1370 | 488 | 4465 | 3729 |  | CORR | GENE | 04:52 | 05:39 | 05:52 | 139 | 747 | 10 | EXT |  | 0.9 | (c)
41293.16 | 4.545 | 4.545 | -6.79 | -6.79 | -1883 | -1794 | -1791 | 348 | 4545 | 3731 |  | CORR | CIGR | 06:27 | 06:41 | 06:42 | 38 | 184 | 13 | EXT |  | 0.89 | (c)
41293.283 | 4.668 | 4.662 | -6.667 | -6.673 | -1806 | -1795 | -1748 | 425 | 4662 | 3731 |  | CORR | CIGR | 06:39 | 06:41 | 06:48 | 18 | 115 | 10 | EXT |  | 0.89 | (c)
41334.435 | 0 | -0.033 | -11.63 | -11.663 | -1862 | -1632 | -1219 | 576 |  | 3735 | Нарушение формы кольцевого шва | GWAN |  | 07:46 | 08:23 | 09:29 | 0 | 1286 |  | EXT | Нарушение формы кольцевого шва Аномалия находится на упругопластическом изгибе: R=378 D, максимальное растяжение на 5.4 час. |  | (c)
41379.121 | 10.486 | 10.473 | -0.879 | -0.892 | -118 | -67 | -58 | 0 | 868 | 3738 |  | CORR | CIGR | 05:51 | 05:60 | 06:01 | 24 | 120 | 10 | EXT |  | 0.89 | (c)
41382.051 | 2.051 | 2.031 | -9.324 | -9.344 | -1842 | -1776 | -1775 | 388 | 2031 | 3739 |  | CORR | CIGR | 05:11 | 05:21 | 05:22 | 25 | 136 | 11 | EXT |  | 0.89 | (c)
41395.092 | 3.717 | 3.701 | -7.788 | -7.804 | 1553 | 1796 | 1721 | 341 | 3701 | 3740 |  | CORR | GENE | 04:58 | 05:37 | 05:25 | 56 | 336 | 11 | EXT |  | 0.89 | (c)
41474.603 | 4.903 | 4.571 | -6.642 | -6.974 | -2204 | -2166 | -2162 | 26 | 4571 | 3747 |  | CORR | GENE | 03:29 | 03:35 | 03:36 | 485 | 85 | 12 | EXT |  | 0.95 | (c)
41477.266 | 7.566 | 7.538 | -3.979 | -4.007 | -1788 | -1587 | -1653 | 443 | 3966 | 3747 |  | CORR | CIGR | 04:36 | 05:09 | 04:58 | 41 | 269 | 10 | EXT |  | 0.89 | (c)
41491.155 | 9.91 | 9.846 | -1.57 | -1.634 | 1771 | 1975 | 1951 | 99 | 1563 | 3748 |  | CORR | GENE | 05:35 | 06:07 | 06:04 | 71 | 360 | 10 | EXT | Аномалия находится на упругопластическом изгибе: R=450 D, максимальное растяжение на 11.9 час. | 0.89 | (c)
41520.309 | 4.544 | 4.443 | -6.976 | -7.077 | 1995 | 2022 | 2009 | 207 | 4443 | 3751 |  | CORR | AXGR | 07:10 | 07:15 | 07:13 | 234 | 29 | 10 | EXT |  | 0.91 | (c)
41527.285 | 0 | -0.027 | -11.43 | -11.457 | -118 | -14 | 72 | 118 |  | 3752 | Нарушение формы кольцевого шва | GWAN |  | 11:58 | 00:15 | 12:29 | 0 | 379 |  | EXT | Нарушение формы кольцевого шва |  | (c)
41527.285 | 0 | -0.006 | -11.43 | -11.436 | -2102 | -1950 | -1955 | 129 |  | 3752 | Нарушение формы кольцевого шва | GWAN |  | 06:38 | 07:02 | 07:01 | 0 | 293 |  | EXT | Нарушение формы кольцевого шва |  | (c)
41538.715 | 0 | -0.049 | -11.345 | -11.394 | -1767 | -560 | -736 | 294 |  | 3753 | Нарушение формы кольцевого шва | GWAN |  | 09:02 | 00:17 | 11:49 | 0 | 2061 |  | EXT | Нарушение формы кольцевого шва Аномалия находится на упругопластическом изгибе: R=749 D, максимальное растяжение на 6.1 час. |  | (c)
41550.06 | 0 | -0.02 | -5.77 | -5.79 | 288 | 575 | 1060 | 288 |  | 3754 | Нарушение формы кольцевого шва | GWAN |  | 01:08 | 01:55 | 03:13 | 0 | 1545 |  | EXT | Нарушение формы кольцевого шва Аномалия находится на упругопластическом изгибе: R=288 D, максимальное растяжение на 6.4 час. |  | (c)
41550.06 | 0 | 0 | -5.77 | -5.77 | -1298 | -902 | -951 | 605 | 0 | 3754 | Смещение кромок | GWAN |  | 08:52 | 09:56 | 09:48 | 0 | 693 | 25 | EXT | Смещение кромок Вовнутрь Величина смещения - 4 мм. Аномалия находится на упругопластическом изгибе: R=288 D, максимальное растяжение на 6.4 час. |  | (c)
41574.26 | 1.63 | 1.61 | -8.545 | -8.565 | 1477 | 1514 | 1521 | 1477 | 1610 | 3757 |  | GOUG | CIGR | 10:08 | 10:14 | 10:15 | 36 | 89 | 9 | EXT | Задир. |  | (c)
41674.794 | 1.639 | 1.616 | -9.461 | -9.484 | -1922 | -1547 | -1638 | 309 | 1616 | 3766 |  | CORR | GENE | 05:19 | 06:20 | 06:05 | 99 | 566 | 10 | EXT |  | 0.89 | (c)
41821.466 | 0.346 | 0.322 | -10.604 | -10.628 | 1760 | 1873 | 1846 | 299 | 322 | 3779а |  | CORR | CIGR | 05:01 | 05:19 | 05:15 | 39 | 172 | 11 | EXT | Аномалия находится на упругопластическом изгибе: R=903 D, максимальное растяжение на 6.3 час. | 0.89 | (c)
41821.609 | 0.489 | 0.448 | -10.461 | -10.502 | 1794 | 1875 | 1960 | 105 | 448 | 3779а |  | CORR | GENE | 05:07 | 05:20 | 05:33 | 53 | 331 | 11 | EXT | Аномалия находится на упругопластическом изгибе: R=883 D, максимальное растяжение на 6.3 час. | 0.89 | (c)
41823.269 | 2.149 | 2.133 | -8.801 | -8.817 | 1994 | 2049 | 2080 | 64 | 2133 | 3779а |  | CORR | CIGR | 05:39 | 05:48 | 05:53 | 35 | 172 | 11 | EXT | Аномалия находится на упругопластическом изгибе: R=786 D, максимальное растяжение на 6.3 час. | 0.89 | (c)
41864.71 | 9.875 | 9.861 | -1.65 | -1.664 | -1830 | -1727 | -1723 | 401 | 1631 | 3782 |  | CORR | CIGR | 04:31 | 04:47 | 04:48 | 33 | 214 | 10 | EXT | Аномалия находится на упругопластическом изгибе: R=248 D, максимальное растяжение на 11.9 час. | 0.89 | (c)
41865.176 | 10.341 | 10.036 | -1.184 | -1.489 | -1724 | -1642 | -1664 | 506 | 1007 | 3782 |  | CORR | GENE | 04:48 | 05:01 | 04:58 | 482 | 121 | 12 | EXT | Аномалия находится на упругопластическом изгибе: R=248 D, максимальное растяжение на 11.9 час. | 0.95 | (c)
41868.6 | 2.24 | 1.937 | -9.075 | -9.378 | 1769 | 1786 | 1806 | 387 | 1937 | 3783 |  | CORR | GENE | 04:41 | 04:44 | 04:47 | 745 | 75 | 10 | EXT | Аномалия находится на упругопластическом изгибе: R=284 D, максимальное растяжение на 11.9 час. | 0.95 | (c)
41895.489 | 6.394 | 6.326 | -4.841 | -4.909 | 589 | 589 | 611 | 589 | 4677 | 3785 |  | CORR | AXGR | 03:34 | 03:34 | 03:37 | 232 | 45 | 10 | EXT |  | 0.91 | (c)
41923.188 | 0.053 | 0.018 | -11.182 | -11.217 | -2125 | -1785 | -1736 | 105 | 18 | 3788 |  | CORR | GENE | 04:28 | 05:23 | 05:31 | 99 | 778 | 14 | EXT |  | 0.89 | (c)
42111.613 | 0.803 | 0.769 | -10.602 | -10.636 | 1819 | 1822 | 1909 | 232 | 769 | 3806 |  | GOUG | GENE | 03:03 | 03:03 | 03:18 | 348 | 179 | 9 | EXT | Задир. Аномалия находится на упругопластическом изгибе: R=834 D, максимальное растяжение на 3.3 час. |  | (c)
42144.745 | 0 | 0 | -11.23 | -11.23 | 1180 | 1651 | 1495 | 420 | 0 | 3809 | Смещение кромок | GWAN |  | 00:31 | 01:47 | 01:21 | 0 | 630 | 26 | EXT | Смещение кромок Наружу Величина смещения - 4.1 мм. Аномалия находится на упругопластическом изгибе: R=574 D, максимальное растяжение на 1.7 час. |  | (c)
42179.559 | 0.859 | 0.843 | -10.131 | -10.147 | 1546 | 1579 | 1593 | 591 | 843 | 3812 |  | CORR | CIGR | 06:44 | 06:49 | 06:51 | 25 | 94 | 10 | EXT | Аномалия находится на упругопластическом изгибе: R=924 D, максимальное растяжение на 0.4 час. | 0.89 | (c)
42181.468 | 2.768 | 2.758 | -8.222 | -8.232 | 1549 | 1622 | 1617 | 545 | 2758 | 3812 |  | CORR | CIGR | 06:44 | 06:56 | 06:55 | 23 | 136 | 10 | EXT | Аномалия находится на упругопластическом изгибе: R=669 D, максимальное растяжение на 0.2 час. | 0.89 | (c)
42186.504 | 7.804 | 7.675 | -3.186 | -3.315 | 1662 | 1681 | 1690 | 512 | 3053 | 3812 |  | CORR | GENE | 07:03 | 07:06 | 07:07 | 262 | 56 | 10 | EXT | Аномалия находится на упругопластическом изгибе: R=410 D, максимальное растяжение на 0.1 час. | 0.91 | (c)
42192.901 | 3.211 | 3.211 | -8.289 | -8.289 | 1724 | 1788 | 1773 | 408 | 3211 | 3813 |  | CORR | CIGR | 04:58 | 05:08 | 05:06 | 20 | 99 | 12 | EXT | Аномалия находится на упругопластическом изгибе: R=340 D, максимальное растяжение на 0.1 час. | 0.89 | (c)
42197.792 | 8.102 | 8.047 | -3.398 | -3.453 | -1804 | -1792 | -1791 | 426 | 3328 | 3813 |  | CORR | AXGR | 07:28 | 07:30 | 07:30 | 125 | 27 | 11 | EXT | Аномалия находится на упругопластическом изгибе: R=392 D, максимальное растяжение на 11.9 час. | 0.9 | (c)
42197.821 | 8.131 | 8.112 | -3.369 | -3.388 | 1721 | 1757 | 1795 | 361 | 3359 | 3813 |  | CORR | CIGR | 04:57 | 05:03 | 05:09 | 29 | 148 | 10 | EXT | Аномалия находится на упругопластическом изгибе: R=392 D, максимальное растяжение на 11.9 час. | 0.89 | (c)
42239.853 | 4.723 | 4.718 | -5.042 | -5.047 | -620 | -565 | -555 | 491 | 4718 | 3817 |  | CORR | CIGR | 07:47 | 07:56 | 07:57 | 36 | 129 | 10 | EXT |  | 0.89 | (c)
42262.054 | 6.009 | 5.992 | -5.331 | -5.348 | -1424 | -1336 | -1313 | 807 | 5322 | 3819 |  | CORR | CIGR | 06:01 | 06:15 | 06:18 | 26 | 220 | 10 | EXT |  | 0.89 | (c)
42266.566 | 10.521 | 10.512 | -0.819 | -0.828 | 181 | 213 | 223 | 181 | 807 | 3819 |  | GOUG | CIGR | 10:20 | 10:25 | 10:26 | 21 | 83 | 13 | EXT | Задир. |  | (c)
42419.186 | 4.221 | 4.205 | -6.944 | -6.96 | 2001 | 2081 | 2085 | 62 | 4205 | 3833 |  | CORR | CIGR | 05:18 | 05:31 | 05:32 | 29 | 167 | 10 | EXT |  | 0.89 | (c)
42478.73 | 7.175 | 7.146 | -4.125 | -4.154 | 1636 | 1692 | 1694 | 479 | 4120 | 3838 |  | CORR | CIGR | 04:46 | 04:55 | 04:55 | 34 | 116 | 10 | EXT |  | 0.89 | (c)
42496.053 | 1.838 | 1.773 | -9.437 | -9.502 | 468 | 672 | 767 | 468 | 1773 | 3840 |  | CORR | GENE | 03:39 | 04:12 | 04:27 | 103 | 598 | 10 | EXT |  | 0.89 | (c)
42511.122 | 5.632 | 5.624 | -5.888 | -5.896 | 2130 | 2189 | 2186 | 0 | 5624 | 3841 |  | CORR | CIGR | 06:14 | 06:24 | 06:23 | 21 | 113 | 11 | EXT | Аномалия находится на упругопластическом изгибе: R=402 D, максимальное растяжение на 6 час. | 0.91 | (c)
42535.966 | 7.651 | 7.393 | -3.494 | -3.752 | 585 | 909 | 750 | 585 | 1434 | 3843 |  | GOUG | GENE | 02:56 | 03:48 | 03:22 | 2318 | 330 | 7 | EXT | Зона задиров. |  | (c)
42539.444 | 11.129 | 11.074 | -0.016 | -0.071 | 1328 | 2030 | 1760 | 39 | 16 | 3843 |  | CORR | GENE | 04:56 | 06:49 | 06:05 | 55 | 864 | 13 | EXT |  | 0.89 | (c)
42546.592 | 7.132 | 7.098 | -3.993 | -4.027 | 649 | 697 | 765 | 649 | 3986 | 3844 |  | CORR | CIGR | 04:44 | 04:52 | 05:03 | 41 | 232 | 10 | EXT | Аномалия находится на отводе. | 0.89 | (c)
42550.619 | 0.034 | 0.019 | -11.616 | -11.631 | -1308 | -1121 | -1152 | 996 | 19 | 3845 |  | CORR | CIGR | 04:60 | 05:30 | 05:25 | 31 | 312 | 13 | EXT |  | 0.89 | (c)
42562.283 | 0.048 | 0.022 | -11.372 | -11.398 | 648 | 790 | 905 | 648 | 22 | 3846 |  | CORR | CIGR | 04:17 | 04:40 | 04:59 | 33 | 515 | 10 | EXT | Аномалия находится на упругопластическом изгибе: R=863 D, максимальное растяжение на 0.5 час. | 0.89 | (c)
42568.7 | 6.465 | 6.376 | -4.955 | -5.044 | 726 | 808 | 811 | 726 | 4954 | 3846 |  | CORR | GENE | 04:30 | 04:43 | 04:43 | 90 | 171 | 10 | EXT | Аномалия находится на упругопластическом изгибе: R=333 D, максимальное растяжение на 11.7 час. | 0.89 | (c)
42569.084 | 6.849 | 6.837 | -4.571 | -4.583 | 745 | 760 | 785 | 745 | 4562 | 3846 |  | CORR | CIGR | 04:33 | 04:35 | 04:39 | 21 | 81 | 10 | EXT | Аномалия находится на упругопластическом изгибе: R=320 D, максимальное растяжение на 11.6 час. | 0.89 | (c)
42588.611 | 3.566 | 3.559 | -7.784 | -7.791 | 1806 | 1844 | 1886 | 264 | 3559 | 3848 |  | CORR | CIGR | 05:04 | 05:11 | 05:17 | 22 | 161 | 11 | EXT | Аномалия находится на упругопластическом изгибе: R=578 D, максимальное растяжение на 11.3 час. | 0.89 | (c)
42590.478 | 5.433 | 5.391 | -5.917 | -5.959 | 1928 | 2156 | 2116 | 0 | 5391 | 3848 |  | CORR | GENE | 05:24 | 06:01 | 05:54 | 79 | 374 | 10 | EXT | Аномалия находится на упругопластическом изгибе: R=729 D, максимальное растяжение на 10.8 час. | 0.89 | (c)
42593.367 | 8.322 | 8.311 | -3.028 | -3.039 | 2097 | 2196 | 2162 | 3 | 3015 | 3848 |  | CORR | CIGR | 05:51 | 06:07 | 06:02 | 24 | 130 | 10 | EXT | Аномалия находится на упругопластическом изгибе: R=791 D, максимальное растяжение на 9.7 час. | 0.89 | (c)
42593.741 | 8.696 | 8.686 | -2.654 | -2.664 | 1985 | 2179 | 2123 | 0 | 2618 | 3848 |  | CORR | CIGR | 05:33 | 06:05 | 05:56 | 46 | 275 | 11 | EXT | Аномалия находится на упругопластическом изгибе: R=792 D, максимальное растяжение на 9.6 час. | 0.89 | (c)
42594.962 | 9.917 | 9.896 | -1.433 | -1.454 | 2105 | 2196 | 2171 | 0 | 1410 | 3848 |  | CORR | CIGR | 05:53 | 06:07 | 06:03 | 44 | 131 | 10 | EXT | Аномалия находится на упругопластическом изгибе: R=791 D, максимальное растяжение на 9.4 час. | 0.89 | (c)
42595.14 | 10.095 | 10.026 | -1.255 | -1.324 | 2118 | 2193 | 2175 | 0 | 1244 | 3848 |  | CORR | GENE | 05:55 | 06:07 | 06:04 | 80 | 113 | 15 | EXT | Аномалия находится на упругопластическом изгибе: R=788 D, максимальное растяжение на 9.3 час. | 0.89 | (c)
42596.449 | 0.054 | 0.037 | -11.391 | -11.408 | -1564 | -1482 | -1496 | 667 | 37 | 3849 |  | CORR | CIGR | 05:46 | 05:59 | 05:57 | 21 | 136 | 10 | EXT | Аномалия находится на упругопластическом изгибе: R=782 D, максимальное растяжение на 9.2 час. | 0.89 | (c)
42597.409 | 1.014 | 0.994 | -10.431 | -10.451 | -1601 | -1547 | -1532 | 630 | 994 | 3849 |  | CORR | CIGR | 05:40 | 05:48 | 05:51 | 21 | 137 | 10 | EXT | Аномалия находится на упругопластическом изгибе: R=791 D, максимальное растяжение на 9.1 час. | 0.89 | (c)
42597.663 | 1.268 | 1.249 | -10.177 | -10.196 | -1527 | -1343 | -1407 | 704 | 1249 | 3849 |  | CORR | CIGR | 05:52 | 06:21 | 06:11 | 31 | 239 | 11 | EXT | Аномалия находится на упругопластическом изгибе: R=796 D, максимальное растяжение на 9.1 час. | 0.89 | (c)
42598.057 | 1.662 | 1.649 | -9.783 | -9.796 | -1645 | -1330 | -1459 | 586 | 1649 | 3849 |  | CORR | CIGR | 05:32 | 06:23 | 06:02 | 43 | 373 | 12 | EXT | Аномалия находится на упругопластическом изгибе: R=809 D, максимальное растяжение на 9.1 час. | 0.89 | (c)
42599.135 | 2.74 | 2.574 | -8.705 | -8.871 | -1533 | -1512 | -1522 | 698 | 2574 | 3849 |  | CORR | AXGR | 05:51 | 05:54 | 05:52 | 295 | 22 | 10 | EXT | Аномалия находится на упругопластическом изгибе: R=843 D, максимальное растяжение на 9.1 час. | 0.92 | (c)
42600.549 | 4.154 | 4.111 | -7.291 | -7.334 | -1518 | -1333 | -1385 | 713 | 4111 | 3849 |  | CORR | GENE | 05:53 | 06:23 | 06:14 | 67 | 265 | 10 | EXT | Аномалия находится на упругопластическом изгибе: R=904 D, максимальное растяжение на 9.3 час. | 0.89 | (c)
42602.042 | 5.647 | 5.625 | -5.798 | -5.82 | -1493 | -1474 | -1483 | 738 | 5625 | 3849 |  | CORR | AXGR | 05:57 | 06:00 | 05:59 | 109 | 19 | 10 | EXT | Аномалия находится на упругопластическом изгибе: R=947 D, максимальное растяжение на 9.7 час. | 0.89 | (c)
42602.613 | 6.218 | 6.216 | -5.227 | -5.229 | -1930 | -1753 | -1824 | 301 | 5152 | 3849 |  | CORR | GENE | 04:47 | 05:15 | 05:04 | 77 | 212 | 10 | EXT |  | 0.89 | (c)
42603.087 | 6.692 | 6.68 | -4.753 | -4.765 | -1687 | -1644 | -1610 | 544 | 4743 | 3849 |  | CORR | CIGR | 05:26 | 05:33 | 05:38 | 22 | 154 | 10 | EXT |  | 0.89 | (c)
42604.757 | 8.362 | 8.345 | -3.083 | -3.1 | -1799 | -1724 | -1744 | 432 | 3065 | 3849 |  | CORR | CIGR | 05:08 | 05:20 | 05:16 | 35 | 109 | 10 | EXT |  | 0.89 | (c)
42633.315 | 3.035 | 3.026 | -8.45 | -8.459 | 760 | 820 | 821 | 760 | 3026 | 3852 |  | CORR | CIGR | 04:53 | 05:03 | 05:03 | 21 | 123 | 12 | EXT |  | 0.89 | (c)
42636.672 | 6.392 | 6.369 | -5.093 | -5.116 | 450 | 482 | 655 | 450 | 5020 | 3852 |  | CORR | GENE | 04:03 | 04:09 | 04:36 | 96 | 409 | 11 | EXT |  | 0.89 | (c)
42637.156 | 6.876 | 6.688 | -4.609 | -4.797 | 376 | 768 | 628 | 376 | 4479 | 3852 |  | CORR | GENE | 03:51 | 04:55 | 04:32 | 318 | 504 | 11 | EXT |  | 0.92 | (c)
42638.381 | 8.101 | 7.802 | -3.384 | -3.683 | 388 | 569 | 681 | 388 | 3375 | 3852 |  | CORR | GENE | 03:53 | 04:22 | 04:41 | 308 | 585 | 10 | EXT |  | 0.92 | (c)
42638.548 | 8.268 | 8.252 | -3.217 | -3.233 | 541 | 605 | 635 | 541 | 3203 | 3852 |  | CORR | CIGR | 04:18 | 04:28 | 04:33 | 30 | 187 | 10 | EXT |  | 0.89 | (c)
42638.584 | 8.304 | 8.156 | -3.181 | -3.329 | 400 | 458 | 457 | 400 | 3045 | 3852 |  | CORR | GENE | 03:55 | 04:05 | 04:04 | 284 | 114 | 13 | EXT |  | 0.93 | (c)
42639.463 | 9.183 | 9.163 | -2.302 | -2.322 | 517 | 565 | 605 | 517 | 2290 | 3852 |  | CORR | CIGR | 04:14 | 04:22 | 04:28 | 32 | 175 | 12 | EXT |  | 0.89 | (c)
42658.345 | 5.105 | 5.026 | -5.91 | -5.989 | 1925 | 2003 | 2014 | 128 | 5026 | 3854 |  | GOUG | GENE | 03:38 | 03:51 | 03:53 | 422 | 178 | 6 | EXT | Задир. Аномалия находится на упругопластическом изгибе: R=213 D, максимальное растяжение на 0.1 час. |  | (a)
42687.13 | 0 | -0.058 | -11.47 | -11.528 | -138 | 355 | 241 | 0 |  | 3857 | Нарушение формы кольцевого шва | GWAN |  | 11:12 | 00:32 | 12:14 | 0 | 759 |  | EXT | Нарушение формы кольцевого шва |  | (c)
42687.13 | 0 | -0.026 | -11.47 | -11.496 | 1977 | -1747 | -1616 | 0 |  | 3857 | Нарушение формы кольцевого шва | GWAN |  | 04:54 | 06:53 | 07:14 | 0 | 1737 |  | EXT | Нарушение формы кольцевого шва |  | (c)
42827.321 | 3.891 | 3.877 | -7.434 | -7.448 | 1773 | 1997 | 1929 | 146 | 3877 | 3869 |  | CORR | CIGR | 04:18 | 04:55 | 04:44 | 40 | 312 | 11 | EXT | Аномалия находится на упругопластическом изгибе: R=404 D, максимальное растяжение на 6.1 час. | 0.89 | (c)
42920.921 | 6.756 | 6.735 | -4.864 | -4.885 | 962 | 1018 | 1035 | 962 | 4854 | 3877 |  | CORR | CIGR | 04:48 | 04:57 | 04:60 | 31 | 146 | 10 | EXT | Аномалия находится на упругопластическом изгибе: R=594 D, максимальное растяжение на 0.7 час. | 0.89 | (c)
42977.433 | 5.968 | 5.94 | -5.402 | -5.43 | -1848 | -1691 | -1671 | 383 | 5388 | 3882 |  | CORR | CIGR | 06:14 | 06:39 | 06:42 | 42 | 353 | 10 | EXT | Аномалия находится на упругопластическом изгибе: R=250 D, максимальное растяжение на 11.7 час. | 0.89 | (c)
43014.365 | 0 | -0.033 | -2.29 | -2.323 | 1024 | 1152 | 1146 | 963 |  | 3885б | Нарушение формы кольцевого шва | GWAN |  | 02:07 | 02:27 | 02:26 | 0 | 244 |  | EXT | Нарушение формы кольцевого шва Аномалия находится на упругопластическом изгибе: R=297 D, максимальное растяжение на 5.9 час. |  | (c)
43014.365 | 0 | -0.044 | -2.29 | -2.334 | -942 | -773 | -284 | 0 |  | 3885б | Нарушение формы кольцевого шва | GWAN |  | 08:49 | 09:17 | 10:36 | 0 | 1315 |  | EXT | Нарушение формы кольцевого шва Аномалия находится на упругопластическом изгибе: R=297 D, максимальное растяжение на 5.9 час. |  | (c)
43051.431 | 0.016 | 0.016 | -11.259 | -11.259 | 18 | 300 | 834 | 18 | 16 | 3889 |  | CORR | GENE | 02:53 | 03:39 | 05:05 | 93 | 1632 | 12 | EXT | Аномалия находится на отводе. | 0.89 | (c)
43051.692 | 0.277 | 0.224 | -10.998 | -11.051 | 928 | 1004 | 1127 | 905 | 224 | 3889 |  | CORR | GENE | 05:20 | 05:33 | 05:52 | 67 | 397 | 10 | EXT | Аномалия находится на отводе. | 0.89 | (c)
43062.524 | 11.109 | 10.965 | -0.166 | -0.31 | 1612 | 1632 | 1628 | 587 | 31 | 3889 |  | CORR | AXGR | 07:11 | 07:14 | 07:13 | 279 | 31 | 10 | EXT | Аномалия находится на отводе. | 0.92 | (c)
43062.939 | 0.249 | 0.031 | -10.736 | -10.954 | -1140 | -1052 | -1093 | 1046 | 31 | 3890 |  | CORR | GENE | 07:02 | 07:16 | 07:09 | 698 | 94 | 11 | EXT | Аномалия находится на упругопластическом изгибе: R=315 D, максимальное растяжение на 0.4 час. | 0.96 | (c)
43089.246 | 4.241 | 4.233 | -7.129 | -7.137 | -1356 | -1330 | -1319 | 875 | 4233 | 3892 |  | CORR | CIGR | 07:10 | 07:14 | 07:16 | 20 | 75 | 11 | EXT |  | 0.89 | (c)
43220.715 | 0 | -0.03 | -11.15 | -11.18 | 1546 | 2012 | 1818 | 141 |  | 3905 | Нарушение формы кольцевого шва | GWAN |  | 01:43 | 02:58 | 02:27 | 0 | 543 |  | EXT | Нарушение формы кольцевого шва Аномалия находится на упругопластическом изгибе: R=374 D, максимальное растяжение на 11.7 час. |  | (c)
43220.715 | 0 | -0.004 | -11.15 | -11.154 | -2015 | -1712 | -1804 | 215 |  | 3905 | Нарушение формы кольцевого шва | GWAN |  | 04:08 | 04:57 | 04:42 | 0 | 423 |  | EXT | Нарушение формы кольцевого шва Аномалия находится на упругопластическом изгибе: R=374 D, максимальное растяжение на 11.7 час. |  | (c)
43220.715 | 0 | -0.034 | -11.15 | -11.184 | 760 | 890 | 858 | 760 |  | 3905 | Нарушение формы кольцевого шва | GWAN |  | 11:36 | 11:57 | 11:52 | 0 | 198 |  | EXT | Нарушение формы кольцевого шва Аномалия находится на упругопластическом изгибе: R=374 D, максимальное растяжение на 11.7 час. |  | (c)
43333.137 | 0.062 | 0.024 | -11.493 | -11.531 | 1272 | 1465 | 1434 | 635 | 24 | 3916 |  | CORR | CIGR | 03:04 | 03:35 | 03:30 | 38 | 324 | 13 | EXT |  | 0.89 | (c)
43376.111 | 8.711 | 8.7 | -2.734 | -2.745 | -2210 | -2153 | -2163 | 20 | 2720 | 3919 |  | CORR | CIGR | 06:23 | 06:32 | 06:30 | 25 | 94 | 11 | EXT | Аномалия находится на упругопластическом изгибе: R=428 D, максимальное растяжение на 11.5 час. | 0.89 | (c)
43536.178 | 0.008 | 0.008 | -11.237 | -11.237 | -847 | -337 | -588 | 329 | 8 | 3936 |  | CORR | GENE | 06:44 | 08:06 | 07:26 | 56 | 518 | 12 | EXT |  | 0.89 | (c)
43536.326 | 0.156 | 0.107 | -11.089 | -11.138 | -320 | -208 | -136 | 0 | 107 | 3936 |  | CORR | GENE | 08:09 | 08:27 | 08:39 | 67 | 369 | 10 | EXT |  | 0.89 | (c)
43553.832 | 6.417 | 6.417 | -5.258 | -5.258 | 1596 | 1695 | 1646 | 1596 | 5239 | 3937 |  | CORR | CIGR | 02:47 | 03:03 | 02:55 | 19 | 100 | 12 | EXT |  | 0.89 | (c)
43554.194 | 6.779 | 6.779 | -4.896 | -4.896 | 1460 | 1518 | 1509 | 1460 | 4876 | 3937 |  | CORR | CIGR | 02:25 | 02:34 | 02:33 | 20 | 98 | 11 | EXT |  | 0.89 | (c)
43555.774 | 8.359 | 8.351 | -3.316 | -3.324 | 1749 | 1807 | 1834 | 1749 | 3279 | 3937 |  | CORR | CIGR | 03:12 | 03:21 | 03:25 | 45 | 170 | 10 | EXT |  | 0.89 | (c)
43559.052 | 11.637 | 11.607 | -0.038 | -0.068 | -1049 | -810 | -835 | 621 | 20 | 3937 |  | CORR | GENE | 07:40 | 08:19 | 08:15 | 48 | 428 | 10 | EXT |  | 0.89 | (c)
43563.853 | 4.763 | 4.726 | -6.007 | -6.044 | -1038 | -902 | -938 | 838 | 4726 | 3938 |  | CORR | CIGR | 08:08 | 08:30 | 08:24 | 37 | 200 | 11 | EXT |  | 0.89 | (c)
43565.532 | 6.442 | 6.417 | -4.328 | -4.353 | -1493 | -1089 | -1215 | 938 | 4286 | 3938 |  | CORR | GENE | 06:54 | 07:60 | 07:39 | 67 | 554 | 18 | EXT |  | 0.89 | (c)
43567.528 | 8.438 | 8.41 | -2.332 | -2.36 | -1005 | -926 | -850 | 695 | 2321 | 3938 |  | CORR | CIGR | 08:13 | 08:26 | 08:38 | 39 | 311 | 11 | EXT |  | 0.89 | (c)
43569.818 | 10.728 | 10.677 | -0.042 | -0.093 | 1736 | -1696 | -1950 | 1175 | 13 | 3938 |  | CORR | GENE | 03:36 | 06:22 | 05:41 | 80 | 1550 | 13 | EXT |  | 0.89 | (c)
43569.869 | 0.009 | 0.009 | -11.351 | -11.351 | -3 | 1333 | 1008 | 0 | 9 | 3939 |  | CORR | GENE | 02:46 | 06:22 | 05:29 | 97 | 2022 | 12 | EXT |  | 0.89 | (c)
43581.165 | 11.305 | 11.288 | -0.055 | -0.072 | 1824 | 1926 | 1895 | 264 | 49 | 3939 |  | CORR | CIGR | 07:41 | 07:57 | 07:52 | 23 | 142 | 10 | EXT |  | 0.89 | (c)
43581.281 | 0.061 | 0.032 | -11.344 | -11.373 | 405 | 571 | 642 | 405 | 32 | 3940 |  | CORR | GENE | 02:50 | 03:17 | 03:28 | 54 | 474 | 22 | EXT |  | 0.89 | (c)
43581.317 | 0.097 | 0.073 | -11.308 | -11.332 | -2114 | -2020 | -2017 | 116 | 73 | 3940 |  | CORR | CIGR | 08:03 | 08:18 | 08:19 | 33 | 194 | 10 | EXT |  | 0.89 | (c)
43592.289 | 11.069 | 11.05 | -0.336 | -0.355 | 1206 | 1298 | 1275 | 887 | 323 | 3940 |  | CORR | CIGR | 04:59 | 05:14 | 05:10 | 32 | 138 | 11 | EXT |  | 0.89 | (c)
43592.601 | 11.381 | 11.331 | -0.024 | -0.074 | 1660 | 2059 | 2074 | 0 | 19 | 3940 |  | CORR | GENE | 06:12 | 07:17 | 07:19 | 55 | 829 | 13 | EXT |  | 0.89 | (c)
43593.834 | 1.209 | 1.171 | -9.921 | -9.959 | 1511 | 1565 | 1653 | 435 | 1171 | 3941 |  | CORR | GENE | 02:55 | 03:03 | 03:18 | 60 | 285 | 10 | EXT |  | 0.89 | (c)
43596.131 | 3.506 | 3.438 | -7.624 | -7.692 | 1648 | 1772 | 1805 | 268 | 3438 | 3941 |  | CORR | GENE | 03:17 | 03:37 | 03:42 | 89 | 315 | 22 | EXT |  | 0.9 | (c)
43596.25 | 3.625 | 3.395 | -7.505 | -7.735 | 1966 | 1997 | 2014 | 169 | 3395 | 3941 |  | CORR | GENE | 04:08 | 04:13 | 04:16 | 454 | 96 | 11 | EXT |  | 0.94 | (c)
43596.321 | 3.696 | 3.693 | -7.434 | -7.437 | 1316 | 1386 | 1382 | 782 | 3693 | 3941 |  | CORR | CIGR | 02:23 | 02:35 | 02:34 | 25 | 133 | 12 | EXT |  | 0.89 | (c)
43598.578 | 5.953 | 5.927 | -5.177 | -5.203 | 2097 | 2164 | 2155 | 17 | 5155 | 3941 |  | CORR | GENE | 04:29 | 04:40 | 04:39 | 48 | 117 | 14 | EXT |  | 0.89 | (c)
43644.62 | 7.73 | 7.719 | -3.985 | -3.996 | 719 | 786 | 773 | 719 | 3973 | 3945 |  | CORR | CIGR | 05:02 | 05:12 | 05:10 | 23 | 108 | 12 | EXT | Аномалия находится на отводе. | 0.89 | (c)
43653.986 | 5.381 | 5.364 | -6.054 | -6.071 | 414 | 463 | 485 | 414 | 5364 | 3946 |  | CORR | CIGR | 04:35 | 04:43 | 04:47 | 27 | 143 | 10 | EXT |  | 0.89 | (c)
43659.503 | 10.898 | 10.886 | -0.537 | -0.549 | -64 | -7 | 10 | 0 | 490 | 3946 |  | CORR | GENE | 03:18 | 03:27 | 03:30 | 59 | 148 | 13 | EXT |  | 0.89 | (c)
43660.745 | 0.705 | 0.593 | -10.025 | -10.137 | 252 | 266 | 278 | 252 | 593 | 3947а |  | CORR | GENE | 03:31 | 03:34 | 03:36 | 580 | 53 | 11 | EXT |  | 0.95 | (c)
43660.773 | 0.733 | 0.715 | -9.997 | -10.015 | 18 | 120 | 100 | 18 | 715 | 3947а |  | CORR | CIGR | 02:54 | 03:10 | 03:07 | 36 | 164 | 13 | EXT |  | 0.89 | (c)
43663.105 | 3.065 | 3.064 | -7.665 | -7.666 | 36 | 125 | 107 | 36 | 3064 | 3947а |  | CORR | CIGR | 02:57 | 03:11 | 03:08 | 37 | 142 | 12 | EXT |  | 0.89 | (c)
43664.535 | 4.495 | 4.487 | -6.235 | -6.243 | 109 | 186 | 178 | 109 | 4487 | 3947а |  | CORR | CIGR | 03:08 | 03:21 | 03:20 | 32 | 139 | 11 | EXT |  | 0.89 | (c)
43664.745 | 4.705 | 4.702 | -6.025 | -6.028 | 197 | 263 | 257 | 197 | 4702 | 3947а |  | CORR | CIGR | 03:23 | 03:33 | 03:32 | 28 | 121 | 13 | EXT |  | 0.89 | (c)
43664.837 | 4.797 | 4.779 | -5.933 | -5.951 | -256 | -123 | -45 | 0 | 4779 | 3947а |  | CORR | GENE | 02:10 | 02:31 | 02:44 | 55 | 421 | 28 | EXT |  | 0.89 | (c)
43665.646 | 5.606 | 5.503 | -5.124 | -5.227 | 53 | 101 | 92 | 53 | 4783 | 3947а |  | CORR | GENE | 02:59 | 03:07 | 03:06 | 444 | 78 | 13 | EXT |  | 0.95 | (c)
43666.437 | 6.397 | 6.385 | -4.333 | -4.345 | 177 | 193 | 189 | 177 | 4316 | 3947а |  | CORR | PITT | 03:19 | 03:22 | 03:21 | 29 | 23 | 23 | EXT |  | 0.89 | (c)
43666.965 | 6.925 | 6.766 | -3.805 | -3.964 | 142 | 236 | 221 | 142 | 3775 | 3947а |  | CORR | GENE | 03:14 | 03:29 | 03:26 | 189 | 158 | 12 | EXT |  | 0.91 | (c)
43668.157 | 8.117 | 8.106 | -2.613 | -2.624 | 1781 | 1856 | 1863 | 1781 | 2596 | 3947а |  | CORR | CIGR | 07:38 | 07:50 | 07:52 | 28 | 165 | 12 | EXT |  | 0.89 | (c)
43668.229 | 8.189 | 8.151 | -2.541 | -2.579 | 1483 | 1649 | 1643 | 1483 | 2511 | 3947а |  | CORR | GENE | 06:50 | 07:17 | 07:16 | 68 | 319 | 13 | EXT |  | 0.89 | (c)
43669.008 | 8.968 | 8.892 | -1.762 | -1.838 | 1301 | 1307 | 1316 | 1301 | 1703 | 3947а |  | CORR | AXGR | 06:21 | 06:22 | 06:23 | 135 | 30 | 14 | EXT |  | 0.9 | (c)
43669.025 | 8.985 | 8.95 | -1.745 | -1.78 | 1631 | 1650 | 1732 | 1631 | 1687 | 3947а |  | CORR | GENE | 07:14 | 07:17 | 07:30 | 93 | 201 | 10 | EXT |  | 0.89 | (c)
43669.151 | 9.111 | 9.029 | -1.619 | -1.701 | 1201 | 1281 | 1374 | 1201 | 1579 | 3947а |  | CORR | GENE | 06:05 | 06:18 | 06:33 | 122 | 346 | 12 | EXT |  | 0.9 | (c)
43669.373 | 9.333 | 9.317 | -1.397 | -1.413 | 1986 | 2130 | 2097 | 1986 | 1378 | 3947а |  | CORR | CIGR | 08:11 | 08:35 | 08:29 | 35 | 222 | 10 | EXT |  | 0.89 | (c)
43669.448 | 9.408 | 9.381 | -1.322 | -1.349 | 1399 | 1901 | 1791 | 1399 | 1229 | 3947а |  | CORR | GENE | 06:37 | 07:58 | 07:40 | 120 | 784 | 16 | EXT |  | 0.9 | (c)
43669.464 | 9.424 | 9.403 | -1.306 | -1.327 | 730 | 791 | 800 | 730 | 1290 | 3947а |  | CORR | CIGR | 04:49 | 04:59 | 05:00 | 37 | 142 | 10 | EXT |  | 0.89 | (c)
43669.831 | 9.791 | 9.462 | -0.939 | -1.268 | 1276 | 1314 | 1334 | 1276 | 823 | 3947а |  | CORR | GENE | 06:17 | 06:23 | 06:26 | 445 | 117 | 10 | EXT |  | 0.93 | (c)
43669.84 | 9.8 | 9.508 | -0.93 | -1.222 | 1954 | 1986 | 1980 | 1954 | 653 | 3947а |  | CORR | GENE | 08:06 | 08:11 | 08:10 | 569 | 52 | 31 | EXT |  | 1.11 | (b)
43669.963 | 9.923 | 9.872 | -0.807 | -0.858 | 1401 | 1496 | 1471 | 1401 | 776 | 3947а |  | CORR | GENE | 06:37 | 06:52 | 06:48 | 82 | 139 | 10 | EXT |  | 0.89 | (c)
43670.331 | 10.291 | 10.236 | -0.439 | -0.494 | 1381 | 1681 | 1603 | 1381 | 360 | 3947а |  | CORR | GENE | 06:34 | 07:22 | 07:10 | 134 | 445 | 33 | EXT |  | 0.93 | (c)
43670.342 | 10.302 | 9.971 | -0.428 | -0.759 | 1261 | 1266 | 1316 | 1261 | 95 | 3947а |  | CORR | GENE | 06:14 | 06:15 | 06:23 | 664 | 111 | 13 | EXT |  | 0.97 | (c)
43682.757 | 10.362 | 10.346 | -0.458 | -0.474 | 1181 | 1245 | 1245 | 1181 | 439 | 3948а |  | CORR | CIGR | 08:45 | 08:56 | 08:56 | 35 | 127 | 10 | EXT |  | 0.89 | (c)
43683.124 | 10.729 | 10.701 | -0.091 | -0.119 | -473 | -383 | -398 | 324 | 90 | 3948а |  | CORR | CIGR | 04:18 | 04:33 | 04:30 | 29 | 149 | 11 | EXT |  | 0.89 | (c)
43683.494 | 0.279 | 0.23 | -11.096 | -11.145 | 973 | 1129 | 1120 | 963 | 230 | 3949 |  | CORR | GENE | 04:21 | 04:46 | 04:45 | 68 | 294 | 12 | EXT |  | 0.89 | (c)
43683.962 | 0.747 | 0.711 | -10.628 | -10.664 | 800 | 969 | 948 | 800 | 711 | 3949 |  | CORR | CIGR | 03:53 | 04:20 | 04:17 | 43 | 295 | 13 | EXT |  | 0.89 | (c)
43726.472 | 8.917 | 8.909 | -2.443 | -2.451 | 302 | 363 | 381 | 302 | 2420 | 3952 |  | CORR | CIGR | 04:52 | 05:01 | 05:04 | 31 | 158 | 10 | EXT |  | 0.89 | (c)
43727.473 | 9.918 | 9.901 | -1.442 | -1.459 | 717 | 773 | 806 | 717 | 1429 | 3952 |  | CORR | CIGR | 05:59 | 06:08 | 06:13 | 30 | 178 | 10 | EXT |  | 0.89 | (c)
43732.214 | 3.299 | 3.288 | -7.911 | -7.922 | -2074 | -1987 | -2000 | 156 | 3288 | 3953 |  | CORR | CIGR | 05:40 | 05:54 | 05:52 | 36 | 149 | 10 | EXT |  | 0.89 | (c)
43810.939 | 4.739 | 4.739 | -6.941 | -6.941 | -1806 | -1667 | -1652 | 1498 | 4739 | 3960 |  | CORR | CIGR | 05:20 | 05:42 | 05:44 | 36 | 308 | 12 | EXT | Аномалия находится на упругопластическом изгибе: R=459 D, максимальное растяжение на 1.1 час. | 0.89 | (c)
43811.353 | 5.153 | 5.077 | -6.527 | -6.603 | -1883 | -1486 | -1613 | 1343 | 5077 | 3960 |  | CORR | GENE | 05:07 | 06:11 | 05:51 | 100 | 539 | 10 | EXT | Аномалия находится на упругопластическом изгибе: R=469 D, максимальное растяжение на 1.1 час. | 0.89 | (c)
43987.289 | 10.664 | 10.639 | -0.431 | -0.456 | 972 | 1069 | 1117 | 972 | 422 | 3976 |  | CORR | CIGR | 03:17 | 03:33 | 03:41 | 34 | 289 | 15 | EXT |  | 0.89 | (c)
44000.744 | 1.629 | 1.295 | -9.586 | -9.92 | 1672 | 1683 | 1686 | 1672 | 1295 | 3978 |  | CORR | AXGR | 04:14 | 04:15 | 04:16 | 381 | 28 | 10 | EXT |  | 0.93 | (c)
44001.967 | 2.852 | 2.797 | -8.363 | -8.418 | -1929 | -1928 | -1914 | 1899 | 2797 | 3978 |  | CORR | AXGR | 06:33 | 06:33 | 06:35 | 143 | 30 | 10 | EXT |  | 0.9 | (c)
44007.748 | 8.633 | 8.619 | -2.582 | -2.596 | 1057 | 1198 | 1176 | 1057 | 2532 | 3978 |  | CORR | GENE | 02:34 | 02:57 | 02:54 | 64 | 236 | 10 | EXT |  | 0.89 | (c)
44007.982 | 8.867 | 8.767 | -2.348 | -2.448 | 1064 | 1158 | 1164 | 1064 | 2296 | 3978 |  | CORR | GENE | 02:36 | 02:51 | 02:52 | 152 | 200 | 10 | EXT |  | 0.9 | (c)
44264.319 | 3.594 | 3.557 | -7.611 | -7.648 | 1799 | 1829 | 1857 | 1799 | 3557 | 4001 |  | ARTD | GENE | 04:51 | 04:56 | 05:01 | 97 | 117 |  | EXT | Наплавка. |  | (c)
44268.775 | 8.05 | 8.03 | -3.155 | -3.175 | -1999 | -1690 | -1769 | 1540 | 3090 | 4001 |  | CORR | GENE | 06:38 | 07:28 | 07:15 | 85 | 458 | 11 | EXT |  | 0.89 | (c)
44271.876 | 11.151 | 11.09 | -0.054 | -0.115 | -1850 | -1573 | -1595 | 1341 | 24 | 4001 |  | CORR | GENE | 07:03 | 07:47 | 07:44 | 91 | 509 | 11 | EXT |  | 0.89 | (c)
44339.895 | 10.335 | 10.319 | -1.365 | -1.381 | -1617 | -1605 | -1600 | 1583 | 1349 | 4007 |  | CORR | PITT | 05:14 | 05:16 | 05:17 | 32 | 34 | 11 | EXT |  | 0.89 | (c)
44370.911 | 7.091 | 7.08 | -4.279 | -4.29 | -896 | -876 | -866 | 836 | 4264 | 4010 |  | CORR | CIGR | 06:19 | 06:23 | 06:24 | 26 | 60 | 10 | EXT |  | 0.89 | (c)
44383.898 | 8.708 | 8.686 | -1.887 | -1.909 | -515 | -459 | -436 | 357 | 1875 | 4011 |  | CORR | CIGR | 03:08 | 03:17 | 03:21 | 34 | 158 | 13 | EXT |  | 0.89 | (c)
44433.058 | 1.373 | 1.36 | -9.797 | -9.81 | 2012 | 2027 | 2053 | 2012 | 1360 | 4016 |  | GOUG | CIGR | 03:27 | 03:30 | 03:34 | 29 | 82 | 7 | EXT | Задир. |  | (c)
44433.069 | 1.384 | 1.33 | -9.786 | -9.84 | 2049 | 2109 | 2112 | 2049 | 1330 | 4016 |  | DENT | GENE | 03:33 | 03:43 | 03:43 | 120 | 126 | 1.1 | N/A | Глубина вмятины: 16 мм (1,1%). Линейка: 12 см в (133 см; 03:43 ч:мин) Аномалия находится вблизи дефекта потери металла. |  | (c)
44442.91 | 0.055 | 0.033 | -11.16 | -11.182 | 950 | 1057 | 1052 | 950 | 33 | 4017 |  | CORR | CIGR | 03:07 | 03:24 | 03:24 | 46 | 204 | 11 | EXT |  | 0.89 | (c)
44442.946 | 0.091 | 0.049 | -11.124 | -11.166 | 1325 | 1547 | 1757 | 41 | 49 | 4017 |  | CORR | GENE | 04:08 | 04:44 | 05:17 | 112 | 865 | 15 | EXT |  | 0.9 | (c)
44465.78 | 0.03 | 0.011 | -10.545 | -10.564 | 203 | 367 | 352 | 203 | 11 | 4019 |  | CORR | GENE | 02:54 | 03:20 | 03:18 | 105 | 297 | 10 | EXT |  | 0.89 | (c)
44476.289 | 10.539 | 10.488 | -0.036 | -0.087 | 424 | 780 | 713 | 424 | 16 | 4019 |  | CORR | GENE | 03:29 | 04:27 | 04:16 | 71 | 580 | 10 | EXT |  | 0.89 | (c)
44492.862 | 4.857 | 4.793 | -6.593 | -6.657 | -675 | -633 | -625 | 575 | 4793 | 4021 |  | DENT | GENE | 07:04 | 07:11 | 07:12 | 121 | 101 | 0.4 | N/A | Глубина вмятины: 6 мм (0,4%). Линейка: 12 см в (479 см; 07:11 ч:мин) |  | (c)
44502.514 | 3.059 | 3.036 | -8.191 | -8.214 | 1539 | 1648 | 1645 | 479 | 3036 | 4022 |  | CORR | CIGR | 04:19 | 04:36 | 04:36 | 38 | 212 | 12 | EXT |  | 0.89 | (c)
44508.621 | 9.166 | 9.094 | -2.084 | -2.156 | 1537 | 1644 | 1742 | 284 | 2059 | 4022 |  | CORR | GENE | 04:18 | 04:35 | 04:51 | 97 | 409 | 11 | EXT |  | 0.89 | (c)
44510.335 | 10.88 | 10.784 | -0.37 | -0.466 | 1438 | 1781 | 1751 | 166 | 227 | 4022 |  | CORR | GENE | 04:02 | 04:58 | 04:53 | 239 | 626 | 13 | EXT |  | 0.92 | (c)
44510.694 | 11.239 | 11.18 | -0.011 | -0.07 | 1285 | 1633 | 1586 | 343 | 11 | 4022 |  | CORR | GENE | 03:38 | 04:34 | 04:26 | 59 | 602 | 12 | EXT |  | 0.89 | (c)
44510.837 | 0.132 | 0.011 | -10.623 | -10.744 | 3 | 19 | 20 | 3 | 11 | 4023 |  | CORR | AXGR | 04:24 | 04:26 | 04:27 | 215 | 35 | 11 | EXT |  | 0.91 | (c)
44514.289 | 3.584 | 3.475 | -7.171 | -7.28 | 827 | 1034 | 1147 | 827 | 3475 | 4023 |  | CORR | GENE | 06:37 | 07:10 | 07:28 | 129 | 640 | 12 | EXT |  | 0.9 | (c)
44514.402 | 3.697 | 3.607 | -7.058 | -7.148 | 180 | 335 | 443 | 180 | 3607 | 4023 |  | CORR | GENE | 04:52 | 05:17 | 05:35 | 170 | 525 | 10 | EXT |  | 0.9 | (c)
44514.663 | 3.958 | 3.854 | -6.797 | -6.901 | 157 | 777 | 690 | 157 | 3854 | 4023 |  | CORR | GENE | 04:49 | 06:29 | 06:15 | 166 | 1065 | 10 | EXT |  | 0.9 | (c)
44514.769 | 4.064 | 3.982 | -6.691 | -6.773 | 916 | 946 | 964 | 916 | 3982 | 4023 |  | CORR | GENE | 06:51 | 06:56 | 06:59 | 859 | 96 | 13 | EXT |  | 0.98 | (c)
44516.527 | 5.822 | 5.69 | -4.933 | -5.065 | 302 | 320 | 319 | 302 | 4824 | 4023 |  | CORR | AXGR | 05:12 | 05:15 | 05:15 | 241 | 34 | 14 | EXT |  | 0.92 | (c)
44518.417 | 7.712 | 7.685 | -3.043 | -3.07 | 431 | 498 | 518 | 431 | 2998 | 4023 |  | CORR | GENE | 05:33 | 05:44 | 05:47 | 72 | 174 | 10 | EXT |  | 0.89 | (c)
44521.551 | 0.091 | 0.018 | -11.329 | -11.402 | -1926 | -1776 | -1672 | 305 | 18 | 4024 |  | CORR | GENE | 07:11 | 07:35 | 07:52 | 88 | 507 | 15 | EXT |  | 0.89 | (c)
44535.935 | 3.055 | 2.985 | -8.315 | -8.385 | 1145 | 1413 | 1320 | 735 | 2985 | 4025 |  | CORR | GENE | 05:37 | 06:20 | 06:05 | 132 | 351 | 13 | EXT |  | 0.9 | (c)
44563.487 | 7.652 | 7.584 | -3.913 | -3.981 | -606 | -564 | -558 | 510 | 3840 | 4027 |  | DENT | GENE | 08:09 | 08:16 | 08:17 | 141 | 96 | 0.4 | N/A | Глубина вмятины: 6 мм (0,4%). Линейка: 14 см в (758 см; 08:16 ч:мин) |  | (c)
44578.866 | 0.246 | 0.216 | -11.429 | -11.459 | -888 | -664 | -723 | 557 | 216 | 4029 |  | CORR | GENE | 08:53 | 09:29 | 09:20 | 72 | 331 | 11 | EXT |  | 0.89 | (c)
44578.888 | 0.268 | 0.219 | -11.407 | -11.456 | 1924 | -2222 | 2115 | 1924 | 219 | 4029 |  | ARTD | GENE | 04:27 | 05:18 | 04:58 | 283 | 382 |  | EXT | Наплавка. |  | (c)
44590.355 | 0.06 | 0.018 | -11.62 | -11.662 | -156 | 590 | 337 | 0 | 18 | 4030 |  | CORR | GENE | 03:52 | 05:52 | 05:11 | 76 | 987 | 15 | EXT |  | 0.89 | (c)
44598.298 | 8.003 | 7.906 | -3.677 | -3.774 | -945 | -700 | -610 | 274 | 3635 | 4030 |  | CORR | GENE | 01:44 | 02:24 | 02:38 | 139 | 670 | 11 | EXT |  | 0.9 | (c)
44660.245 | 2.295 | 2.285 | -9.19 | -9.2 | -238 | -147 | -155 | 72 | 2285 | 4036 |  | CORR | CIGR | 05:39 | 05:54 | 05:53 | 42 | 166 | 12 | EXT |  | 0.89 | (c)
44664.196 | 6.246 | 6.228 | -5.239 | -5.257 | 256 | 345 | 354 | 256 | 5221 | 4036 |  | CORR | CIGR | 06:59 | 07:13 | 07:15 | 36 | 196 | 13 | EXT |  | 0.89 | (c)
44669.499 | 0.064 | 0.023 | -11.376 | -11.417 | 1920 | 2062 | 2165 | 0 | 23 | 4037 |  | CORR | GENE | 05:44 | 06:07 | 06:23 | 161 | 490 | 12 | EXT |  | 0.9 | (c)
44670.172 | 0.737 | 0.59 | -10.703 | -10.85 | -2187 | -2165 | -2163 | 44 | 590 | 4037 |  | CORR | AXGR | 06:41 | 06:45 | 06:45 | 410 | 47 | 10 | EXT |  | 0.93 | (c)
44672.209 | 2.774 | 2.742 | -8.666 | -8.698 | 1601 | 1676 | 1764 | 304 | 2742 | 4037 |  | CORR | GENE | 04:53 | 05:05 | 05:19 | 52 | 325 | 10 | EXT |  | 0.89 | (c)
44733.651 | 9.406 | 9.272 | -2.274 | -2.408 | 1866 | 1883 | 1883 | 1866 | 2096 | 4042 | Дефект проката | MIAN | AXGR | 07:13 | 07:16 | 07:16 | 312 | 34 |  | EXT | Дефект проката Эквивалент потери металла 10%. Аномалия находится на упругопластическом изгибе: R=793 D, максимальное растяжение на 7.9 час. |  | (c)
44735.02 | 10.775 | 10.752 | -0.905 | -0.928 | 1492 | 1679 | 1638 | 1492 | 872 | 4042 |  | CORR | GENE | 06:13 | 06:43 | 06:36 | 56 | 291 | 10 | EXT | Аномалия находится на упругопластическом изгибе: R=690 D, максимальное растяжение на 7.7 час. | 0.89 | (c)
44735.84 | 11.595 | 11.562 | -0.085 | -0.118 | 579 | 730 | 752 | 579 | 50 | 4042 |  | CORR | GENE | 03:46 | 04:10 | 04:14 | 68 | 348 | 10 | EXT | Аномалия находится на упругопластическом изгибе: R=624 D, максимальное растяжение на 7.5 час. | 0.89 | (c)
44735.925 | 0 | -0.037 | -11.29 | -11.327 | -937 | -446 | -582 | 228 |  | 4043 | Нарушение формы кольцевого шва | GWAN |  | 10:36 | 11:55 | 11:33 | 0 | 709 |  | EXT | Нарушение формы кольцевого шва Аномалия находится на упругопластическом изгибе: R=624 D, максимальное растяжение на 7.5 час. |  | (c)
44738.745 | 2.82 | 2.803 | -8.47 | -8.487 | 1684 | 1733 | 1734 | 446 | 2803 | 4043 |  | CORR | CIGR | 05:39 | 05:47 | 05:47 | 31 | 101 | 10 | EXT | Аномалия находится на упругопластическом изгибе: R=490 D, максимальное растяжение на 7 час. | 0.89 | (c)
44750.944 | 3.729 | 3.717 | -7.966 | -7.978 | -1843 | -1791 | -1790 | 1737 | 3717 | 4044 |  | CORR | CIGR | 05:46 | 05:54 | 05:54 | 25 | 106 | 10 | EXT | Аномалия находится на упругопластическом изгибе: R=473 D, максимальное растяжение на 7.8 час. | 0.89 | (c)
44770.602 | 0.062 | 0.036 | -6.328 | -6.354 | 1798 | 1919 | 1916 | 195 | 36 | 4046 |  | CORR | CIGR | 02:56 | 03:15 | 03:15 | 45 | 238 | 10 | EXT |  | 0.89 | (c)
44772.097 | 1.557 | 1.486 | -4.833 | -4.904 | -1709 | -1677 | -1667 | 522 | 1486 | 4046 |  | DENT | GENE | 05:30 | 05:35 | 05:37 | 125 | 85 | 0.4 | N/A | Глубина вмятины: 6 мм (0,4%). Линейка: 13 см в (149 см; 05:35 ч:мин) |  | (c)
44776.665 | 6.125 | 6.105 | -0.265 | -0.285 | -1017 | -950 | -939 | 862 | 250 | 4046 |  | CORR | CIGR | 07:21 | 07:32 | 07:34 | 35 | 155 | 10 | EXT |  | 0.89 | (c)
44781.84 | 0 | -0.021 | -11.105 | -11.126 | -1936 | -1620 | -1602 | 295 |  | 4048 | Нарушение формы кольцевого шва | GWAN |  | 04:11 | 05:02 | 05:04 | 0 | 667 |  | EXT | Нарушение формы кольцевого шва |  | (c)
44783.606 | 1.766 | 1.737 | -9.339 | -9.368 | -454 | -339 | -318 | 181 | 1737 | 4048 |  | CORR | GENE | 08:10 | 08:28 | 08:32 | 63 | 273 | 10 | EXT |  | 0.89 | (c)
44803.099 | 10.154 | 10.145 | -1.256 | -1.265 | 1746 | 1815 | 1802 | 373 | 1242 | 4049 |  | CORR | CIGR | 07:01 | 07:12 | 07:10 | 23 | 111 | 11 | EXT |  | 0.89 | (c)
44825.671 | 10.066 | 10.047 | -1.209 | -1.228 | -1197 | -1166 | -1102 | 1008 | 1199 | 4051 |  | CORR | CIGR | 06:20 | 06:25 | 06:35 | 29 | 189 | 10 | EXT |  | 0.89 | (c)
44841.782 | 3.547 | 3.531 | -8.143 | -8.159 | 1357 | 1450 | 1459 | 1357 | 3531 | 4053 |  | CORR | CIGR | 06:10 | 06:25 | 06:26 | 33 | 204 | 11 | EXT |  | 0.89 | (c)
44854.311 | 4.386 | 4.262 | -7.179 | -7.303 | -1222 | -979 | -984 | 747 | 4262 | 4054 |  | CORR | GENE | 05:37 | 06:16 | 06:15 | 180 | 475 | 11 | EXT | Аномалия находится на отводе. | 0.9 | (c)
44856.43 | 6.505 | 6.389 | -5.06 | -5.176 | -1608 | -1486 | -1487 | 1365 | 5047 | 4054 |  | CORR | GENE | 04:35 | 04:54 | 04:54 | 129 | 243 | 11 | EXT | Аномалия находится на отводе. | 0.9 | (c)
44856.489 | 6.564 | 6.525 | -5.001 | -5.04 | -2003 | -1785 | -1851 | 1699 | 4967 | 4054 |  | CORR | GENE | 03:31 | 04:06 | 03:55 | 73 | 304 | 11 | EXT | Аномалия находится на отводе. | 0.89 | (c)
44856.493 | 6.568 | 6.561 | -4.997 | -5.004 | -1670 | -1642 | -1618 | 1566 | 4386 | 4054 |  | CORR | GENE | 04:25 | 04:29 | 04:33 | 618 | 104 | 10 | EXT | Аномалия находится на отводе. | 0.94 | (c)
44861.413 | 11.488 | 11.464 | -0.077 | -0.101 | -1710 | -1609 | -1616 | 1521 | 51 | 4054 |  | CORR | GENE | 04:18 | 04:34 | 04:33 | 50 | 189 | 13 | EXT | Аномалия находится на отводе. | 0.89 | (c)
44864.771 | 3.281 | 3.19 | -8.394 | -8.485 | -1782 | -1704 | -1728 | 1674 | 3190 | 4055 |  | ARTD | GENE | 09:24 | 09:37 | 09:33 | 148 | 108 |  | EXT | Наплавка. |  | (c)
44870.711 | 9.221 | 9.134 | -2.454 | -2.541 | 921 | 934 | 937 | 921 | 2421 | 4055 |  | CORR | AXGR | 04:40 | 04:42 | 04:43 | 120 | 31 | 10 | EXT |  | 0.89 | (c)
44871.595 | 10.105 | 10.088 | -1.57 | -1.587 | 1907 | 1997 | 1970 | 1907 | 1564 | 4055 |  | CORR | CIGR | 07:19 | 07:34 | 07:29 | 23 | 125 | 11 | EXT |  | 0.89 | (c)
44873.165 | 0 | -0.018 | -11.59 | -11.608 | 1196 | 1610 | 1481 | 464 |  | 4056 | Нарушение формы кольцевого шва | GWAN |  | 03:13 | 04:19 | 03:59 | 0 | 570 |  | EXT | Нарушение формы кольцевого шва |  | (c)
44879.694 | 6.529 | 6.514 | -5.061 | -5.076 | 2043 | 2096 | 2103 | 67 | 5051 | 4056 |  | CORR | CIGR | 05:29 | 05:38 | 05:39 | 25 | 120 | 11 | EXT |  | 0.89 | (c)
44893.959 | 9.204 | 9.132 | -1.991 | -2.063 | -1214 | -1159 | -1150 | 1016 | 1926 | 4057 |  | DENT | GENE | 05:49 | 05:58 | 05:59 | 137 | 127 | 1.4 | N/A | Глубина вмятины: 20 мм (1,4%). Линейка: 14 см в (913 см; 05:58 ч:мин) Аномалия находится вблизи дефекта потери металла. Аномалия находится на упругопластическом изгибе. |  | (b)
44894.027 | 9.272 | 9.263 | -1.923 | -1.932 | -1203 | -1176 | -1149 | 1028 | 1904 | 4057 |  | GOUG | CIGR | 05:51 | 05:55 | 05:59 | 28 | 108 | 8 | EXT | Задир. Аномалия находится на упругопластическом изгибе: R=366 D, максимальное растяжение на 5.9 час. |  | (b)
44907.27 | 0 | -0.028 | -11.615 | -11.643 | -1776 | -1623 | -1626 | 1476 |  | 4059 | Нарушение формы кольцевого шва | GWAN |  | 10:47 | 11:12 | 11:11 | 0 | 300 |  | EXT | Нарушение формы кольцевого шва |  | (c)
44918.947 | 0.062 | 0.037 | -11.298 | -11.323 | 703 | 1157 | 1179 | 703 | 37 | 4060 |  | CORR | GENE | 03:45 | 04:59 | 05:02 | 79 | 952 | 13 | EXT |  | 0.89 | (c)
44929.063 | 10.178 | 10.1 | -1.182 | -1.26 | 1367 | 1377 | 1401 | 1367 | 1071 | 4060 |  | CORR | GENE | 05:33 | 05:34 | 05:38 | 189 | 69 | 12 | EXT |  | 0.91 | (c)
44930.245 | 0 | -0.015 | -11.405 | -11.42 | -1928 | -1698 | -1630 | 303 |  | 4061 | Нарушение формы кольцевого шва | GWAN |  | 06:03 | 06:40 | 06:51 | 0 | 595 |  | EXT | Нарушение формы кольцевого шва |  | (c)
44940.841 | 10.596 | 10.58 | -0.809 | -0.825 | 2215 | -2189 | -2157 | 0 | 736 | 4061 |  | CORR | GENE | 05:11 | 05:20 | 05:26 | 89 | 178 | 10 | EXT |  | 0.89 | (c)
44964.465 | 0 | 0 | -11.425 | -11.425 | 989 | 1054 | 1133 | 989 | 0 | 4064 | Смещение кромок | GWAN |  | 04:40 | 04:51 | 05:03 | 0 | 288 | 18 | EXT | Смещение кромок Вовнутрь Величина смещения - 2.9 мм. |  | (c)
44964.465 | 0 | 0 | -11.425 | -11.425 | 1464 | 1634 | 1640 | 1464 | 0 | 4064 | Смещение кромок | GWAN |  | 05:57 | 06:24 | 06:25 | 0 | 351 | 22 | EXT | Смещение кромок Вовнутрь Величина смещения - 3.5 мм. |  | (c)
44964.564 | 0.099 | 0.024 | -11.326 | -11.401 | 1182 | 1205 | 1209 | 1182 | 24 | 4064 |  | ARTD | GENE | 05:11 | 05:15 | 05:16 | 163 | 53 |  | EXT | Эквивалент потери металла 10%. |  | (c)
45055.222 | 1.807 | 1.723 | -9.888 | -9.972 | 1001 | 1012 | 1022 | 1001 | 1723 | 4072 |  | CORR | AXGR | 07:18 | 07:20 | 07:21 | 298 | 40 | 10 | EXT |  | 0.92 | (c)
45056.317 | 2.902 | 2.558 | -8.793 | -9.137 | 913 | 1009 | 973 | 913 | 2558 | 4072 |  | CORR | GENE | 07:04 | 07:19 | 07:14 | 1121 | 120 | 10 | EXT |  | 0.96 | (c)
45061.735 | 8.32 | 8.267 | -3.375 | -3.428 | -1745 | -1731 | -1731 | 1716 | 3317 | 4072 |  | GOUG | AXGR | 11:55 | 11:57 | 11:57 | 111 | 29 | 13 | EXT | Задир. |  | (c)
45065.98 | 0.87 | 0.859 | -10.485 | -10.496 | -2126 | -2056 | -2066 | 2006 | 859 | 4073 |  | GOUG | CIGR | 03:41 | 03:52 | 03:51 | 33 | 120 | 11 | EXT | Аномалия находится на отводе. Задир. |  | (c)
45076.573 | 0.108 | 0.09 | -11.427 | -11.445 | -1772 | -1711 | -1696 | 1620 | 90 | 4074 |  | CORR | CIGR | 04:17 | 04:27 | 04:29 | 36 | 152 | 10 | EXT | Аномалия находится на отводе. | 0.89 | (c)
45080.226 | 3.761 | 3.751 | -7.774 | -7.784 | -1436 | -1421 | -1407 | 1379 | 3751 | 4074 |  | CORR | CIGR | 05:11 | 05:14 | 05:16 | 22 | 57 | 11 | EXT | Аномалия находится на отводе. | 0.89 | (c)
45133.599 | 0.214 | 0.203 | -11.456 | -11.467 | -467 | -415 | -420 | 373 | 203 | 4079 |  | CORR | CIGR | 05:24 | 05:32 | 05:32 | 21 | 94 | 11 | EXT |  | 0.89 | (c)
45167.425 | 0.12 | 0.111 | -11.045 | -11.054 | 1245 | 1307 | 1306 | 863 | 111 | 4082 |  | CORR | CIGR | 05:06 | 05:16 | 05:16 | 18 | 122 | 14 | EXT | Аномалия находится на упругопластическом изгибе: R=578 D, максимальное растяжение на 0.1 час. | 0.89 | (c)
45180.756 | 2.286 | 2.285 | -9.014 | -9.015 | 747 | 770 | 806 | 747 | 2285 | 4083 |  | CORR | CIGR | 04:55 | 04:59 | 05:05 | 23 | 117 | 13 | EXT | Аномалия находится на упругопластическом изгибе: R=320 D, максимальное растяжение на 11.5 час. | 0.89 | (c)
45181.468 | 2.998 | 2.935 | -8.302 | -8.365 | 796 | 811 | 813 | 796 | 2935 | 4083 |  | CORR | AXGR | 05:03 | 05:06 | 05:06 | 145 | 35 | 10 | EXT | Аномалия находится на упругопластическом изгибе: R=330 D, максимальное растяжение на 11.5 час. | 0.9 | (c)
45181.538 | 3.068 | 3.049 | -8.232 | -8.251 | 1380 | 1414 | 1429 | 752 | 3049 | 4083 |  | CORR | CIGR | 06:38 | 06:43 | 06:45 | 19 | 98 | 10 | EXT | Аномалия находится на упругопластическом изгибе: R=330 D, максимальное растяжение на 11.5 час. | 0.89 | (c)
45181.657 | 3.187 | 3.167 | -8.113 | -8.133 | 793 | 853 | 835 | 793 | 3167 | 4083 |  | CORR | CIGR | 05:03 | 05:12 | 05:10 | 20 | 84 | 12 | EXT | Аномалия находится на упругопластическом изгибе: R=335 D, максимальное растяжение на 11.5 час. | 0.89 | (c)
45181.673 | 3.203 | 3.203 | -8.097 | -8.097 | 1407 | 1482 | 1472 | 694 | 3203 | 4083 |  | CORR | CIGR | 06:42 | 06:54 | 06:52 | 25 | 129 | 10 | EXT | Аномалия находится на упругопластическом изгибе: R=335 D, максимальное растяжение на 11.5 час. | 0.89 | (c)
45182.138 | 3.668 | 3.657 | -7.632 | -7.643 | 807 | 857 | 868 | 807 | 3657 | 4083 |  | CORR | CIGR | 05:05 | 05:13 | 05:15 | 27 | 123 | 11 | EXT | Аномалия находится на упругопластическом изгибе: R=345 D, максимальное растяжение на 11.5 час. | 0.89 | (c)
45182.285 | 3.815 | 3.78 | -7.485 | -7.52 | 793 | 899 | 857 | 793 | 3780 | 4083 |  | CORR | CIGR | 05:03 | 05:20 | 05:13 | 35 | 128 | 13 | EXT | Аномалия находится на упругопластическом изгибе: R=345 D, максимальное растяжение на 11.5 час. | 0.89 | (c)
45185.363 | 6.893 | 6.893 | -4.407 | -4.407 | 1539 | 1582 | 1577 | 615 | 4382 | 4083 |  | CORR | CIGR | 07:03 | 07:10 | 07:09 | 25 | 76 | 10 | EXT | Аномалия находится на упругопластическом изгибе: R=476 D, максимальное растяжение на 12 час. | 0.89 | (c)
45185.737 | 7.267 | 7.257 | -4.033 | -4.043 | 703 | 766 | 786 | 703 | 4003 | 4083 |  | CORR | CIGR | 04:48 | 04:58 | 05:02 | 40 | 166 | 10 | EXT | Аномалия находится на упругопластическом изгибе: R=500 D, максимальное растяжение на 0.1 час. | 0.89 | (c)
45195.887 | 6.117 | 5.699 | -4.978 | -5.396 | 1856 | 1942 | 1994 | 99 | 4562 | 4084 |  | GOUG | GENE | 04:23 | 04:36 | 04:45 | 834 | 276 | 7 | EXT | Задир. |  | (c)
45198.018 | 8.248 | 8.179 | -2.847 | -2.916 | -2075 | -2027 | -2028 | 156 | 2768 | 4084 |  | DENT | GENE | 05:48 | 05:56 | 05:56 | 148 | 93 | 0.6 | N/A | Глубина вмятины: 8 мм (0,6%). Линейка: 15 см в (818 см; 05:56 ч:мин) |  | (c)
45207.282 | 6.417 | 6.401 | -4.643 | -4.659 | -2050 | -1986 | -1999 | 181 | 4631 | 4085 |  | CORR | CIGR | 04:47 | 04:57 | 04:55 | 28 | 102 | 10 | EXT |  | 0.89 | (c)
45207.83 | 6.965 | 6.963 | -4.095 | -4.097 | -2116 | -2051 | -2055 | 114 | 4072 | 4085 |  | CORR | CIGR | 04:36 | 04:47 | 04:46 | 25 | 122 | 12 | EXT |  | 0.89 | (c)
45208.539 | 7.674 | 7.642 | -3.386 | -3.418 | -1906 | -1797 | -1724 | 324 | 3346 | 4085 |  | CORR | GENE | 05:10 | 05:28 | 05:39 | 72 | 364 | 10 | EXT |  | 0.89 | (c)
45209.013 | 8.148 | 8.085 | -2.912 | -2.975 | -1511 | -1457 | -1369 | 719 | 2901 | 4085 |  | CORR | GENE | 06:14 | 06:23 | 06:37 | 74 | 283 | 10 | EXT |  | 0.89 | (c)
45223.052 | 0.072 | 0.038 | -11.243 | -11.277 | -1477 | -1007 | -1156 | 834 | 38 | 4087 |  | CORR | GENE | 05:33 | 06:49 | 06:25 | 125 | 643 | 11 | EXT | Аномалия находится на упругопластическом изгибе: R=432 D, максимальное растяжение на 6.1 час. | 0.9 | (c)
45256.82 | 0 | -0.012 | -11.125 | -11.137 | -1721 | -1646 | -1559 | 510 |  | 4090 | Нарушение формы кольцевого шва | GWAN |  | 06:49 | 07:01 | 07:15 | 0 | 323 |  | EXT | Нарушение формы кольцевого шва |  | (c)
45256.82 | 0 | -0.028 | -11.125 | -11.153 | -181 | -49 | -44 | 0 |  | 4090 | Нарушение формы кольцевого шва | GWAN |  | 10:57 | 11:19 | 11:19 | 0 | 275 |  | EXT | Нарушение формы кольцевого шва |  | (c)
45264.183 | 7.363 | 7.345 | -3.762 | -3.78 | -2115 | -2059 | -2056 | 115 | 3757 | 4090 |  | CORR | CIGR | 05:45 | 05:54 | 05:55 | 23 | 118 | 12 | EXT |  | 0.89 | (c)
45265.895 | 9.075 | 9.066 | -2.05 | -2.059 | -2158 | -2108 | -2099 | 72 | 2040 | 4090 |  | CORR | CIGR | 05:38 | 05:46 | 05:48 | 19 | 118 | 14 | EXT |  | 0.89 | (c)
45274.113 | 6.168 | 6.128 | -5.182 | -5.222 | -1456 | -1423 | -1386 | 774 | 5181 | 4091 |  | CORR | CIGR | 06:00 | 06:06 | 06:12 | 41 | 140 | 10 | EXT | Аномалия находится на упругопластическом изгибе: R=761 D, максимальное растяжение на 1.4 час. | 0.89 | (c)
45276.542 | 8.597 | 8.526 | -2.753 | -2.824 | -1599 | -1446 | -1447 | 632 | 2733 | 4091 |  | CORR | GENE | 05:37 | 06:02 | 06:02 | 91 | 305 | 10 | EXT | Аномалия находится на упругопластическом изгибе: R=564 D, максимальное растяжение на 1 час. | 0.89 | (c)
45277.257 | 9.312 | 9.301 | -2.038 | -2.049 | -1565 | -1531 | -1500 | 665 | 2020 | 4091 |  | CORR | CIGR | 05:43 | 05:48 | 05:53 | 29 | 130 | 11 | EXT | Аномалия находится на упругопластическом изгибе: R=492 D, максимальное растяжение на 0.8 час. | 0.89 | (c)
45282.566 | 3.271 | 3.263 | -7.829 | -7.837 | -1909 | -1867 | -1860 | 321 | 3263 | 4092 |  | CORR | CIGR | 04:51 | 04:58 | 04:59 | 22 | 99 | 11 | EXT | Аномалия находится на упругопластическом изгибе: R=346 D, максимальное растяжение на 0.4 час. | 0.89 | (c)
45290.635 | 0.24 | 0.19 | -11.06 | -11.11 | -1898 | -1870 | -1876 | 333 | 190 | 4093 |  | CORR | AXGR | 04:28 | 04:32 | 04:32 | 163 | 43 | 10 | EXT | Аномалия находится на упругопластическом изгибе: R=439 D, максимальное растяжение на 0.5 час. | 0.9 | (c)
45301.806 | 0.111 | 0.046 | -11.149 | -11.214 | -2099 | -1888 | -1841 | 132 | 46 | 4094 |  | CORR | GENE | 05:38 | 06:12 | 06:19 | 91 | 516 | 10 | EXT |  | 0.89 | (c)
45313.941 | 0.986 | 0.858 | -10.074 | -10.202 | 1592 | 1608 | 1612 | 597 | 858 | 4095 |  | CORR | AXGR | 07:04 | 07:07 | 07:08 | 170 | 42 | 12 | EXT |  | 0.9 | (c)
45314.328 | 1.373 | 1.356 | -9.687 | -9.704 | 1445 | 1493 | 1502 | 673 | 1356 | 4095 |  | CORR | CIGR | 06:41 | 06:48 | 06:50 | 28 | 113 | 10 | EXT |  | 0.89 | (c)
45316.068 | 3.113 | 3.101 | -7.947 | -7.959 | 1254 | 1485 | 1433 | 618 | 3101 | 4095 |  | CORR | GENE | 06:10 | 06:47 | 06:39 | 53 | 359 | 10 | EXT |  | 0.89 | (c)
45316.267 | 3.312 | 3.297 | -7.748 | -7.763 | 1427 | 1489 | 1497 | 662 | 3297 | 4095 |  | CORR | CIGR | 06:38 | 06:48 | 06:49 | 25 | 141 | 10 | EXT |  | 0.89 | (c)
45318.11 | 5.155 | 5.052 | -5.905 | -6.008 | -1059 | -944 | -978 | 898 | 5052 | 4095 |  | GOUG | GENE | 11:56 | 00:15 | 12:09 | 129 | 161 | 6 | EXT | Задир. |  | (c)
45319.465 | 6.51 | 6.487 | -4.55 | -4.573 | 1447 | 1496 | 1529 | 619 | 4531 | 4095 |  | CORR | CIGR | 06:41 | 06:49 | 06:54 | 42 | 164 | 11 | EXT |  | 0.89 | (c)
45326.29 | 2.275 | 2.265 | -9.25 | -9.26 | 1614 | 1648 | 1649 | 547 | 2265 | 4096 |  | CORR | CIGR | 05:05 | 05:10 | 05:10 | 23 | 69 | 11 | EXT |  | 0.89 | (c)
45327.033 | 3.018 | 3.014 | -8.507 | -8.511 | -2132 | -2032 | -2051 | 98 | 3014 | 4096 |  | CORR | CIGR | 07:00 | 07:16 | 07:13 | 35 | 163 | 11 | EXT |  | 0.89 | (c)
45331.345 | 7.33 | 7.317 | -4.195 | -4.208 | 1602 | 1655 | 1662 | 509 | 4186 | 4096 |  | CORR | CIGR | 05:03 | 05:12 | 05:13 | 22 | 120 | 11 | EXT |  | 0.89 | (c)
45331.512 | 7.497 | 7.49 | -4.028 | -4.035 | 1554 | 1587 | 1652 | 482 | 3947 | 4096 |  | CORR | GENE | 04:55 | 05:00 | 05:11 | 88 | 195 | 11 | EXT |  | 0.89 | (c)
45332.655 | 8.64 | 8.62 | -2.885 | -2.905 | -2217 | -2060 | -2102 | 14 | 2862 | 4096 |  | CORR | CIGR | 06:47 | 07:12 | 07:05 | 43 | 230 | 13 | EXT |  | 0.89 | (c)
45334.621 | 10.606 | 10.546 | -0.919 | -0.979 | 2029 | 2183 | 2180 | 0 | 898 | 4096 |  | CORR | GENE | 06:12 | 06:37 | 06:36 | 81 | 302 | 10 | EXT |  | 0.89 | (c)
45335.49 | 11.475 | 11.432 | -0.05 | -0.093 | 1548 | 1758 | 1740 | 298 | 20 | 4096 |  | CORR | GENE | 04:54 | 05:28 | 05:25 | 73 | 385 | 15 | EXT |  | 0.89 | (c)
45344.602 | 9.062 | 9.033 | -2.093 | -2.122 | -1814 | -1749 | -1735 | 417 | 2087 | 4097 |  | CORR | CIGR | 04:45 | 04:55 | 04:58 | 35 | 158 | 14 | EXT |  | 0.89 | (c)
45357.921 | 0.076 | 0.044 | -11.084 | -11.116 | 968 | 1268 | 1199 | 968 | 44 | 4099 |  | CORR | GENE | 06:20 | 07:08 | 06:57 | 88 | 461 | 12 | EXT |  | 0.89 | (c)
45369.835 | 0.83 | 0.819 | -10.425 | -10.436 | -366 | -308 | -309 | 252 | 819 | 4100 |  | CORR | CIGR | 06:55 | 07:04 | 07:04 | 22 | 114 | 12 | EXT |  | 0.89 | (c)
45380.26 | 0 | -0.025 | -11.27 | -11.295 | -140 | -15 | 35 | 0 |  | 4101 | Нарушение формы кольцевого шва | GWAN |  | 05:41 | 06:01 | 06:09 | 0 | 350 |  | EXT | Нарушение формы кольцевого шва |  | (c)
45391.614 | 0.084 | 0.038 | -11.361 | -11.407 | 1778 | 2188 | 2055 | 1778 | 38 | 4102 |  | CORR | GENE | 06:03 | 07:09 | 06:48 | 72 | 554 | 13 | EXT |  | 0.89 | (c)
45414.405 | 0 | -0.006 | -10.88 | -10.886 | -1994 | -1859 | -1842 | 1691 |  | 4104 | Нарушение формы кольцевого шва | GWAN |  | 03:45 | 04:07 | 04:09 | 0 | 303 |  | EXT | Нарушение формы кольцевого шва Аномалия находится на упругопластическом изгибе: R=380 D, максимальное растяжение на 0.2 час. |  | (c)
45423.207 | 8.802 | 8.793 | -2.078 | -2.087 | -1154 | -1078 | -1107 | 1059 | 2067 | 4104 |  | CORR | CIGR | 06:00 | 06:12 | 06:08 | 20 | 95 | 10 | EXT | Аномалия находится на упругопластическом изгибе: R=305 D, максимальное растяжение на 0.5 час. | 0.89 | (c)
45425.252 | 10.847 | 10.738 | -0.033 | -0.142 | -1279 | -1123 | -1178 | 1076 | 33 | 4104 |  | CORR | GENE | 05:40 | 06:05 | 05:56 | 109 | 203 | 12 | EXT | Аномалия находится на упругопластическом изгибе: R=305 D, максимальное растяжение на 0.5 час. | 0.89 | (c)
45427.249 | 1.964 | 1.902 | -9.616 | -9.678 | -2067 | -2022 | -2012 | 1958 | 1902 | 4105 |  | DENT | GENE | 03:25 | 03:32 | 03:34 | 121 | 109 | 0.8 | N/A | Глубина вмятины: 12 мм (0,8%). Линейка: 12 см в (190 см; 03:32 ч:мин) Аномалия находится на отводе. Аномалия находится вблизи дефекта потери металла. |  | (c)
45427.251 | 1.966 | 1.958 | -9.614 | -9.622 | -2046 | -2046 | -2003 | 1960 | 1958 | 4105 |  | GOUG | CIGR | 03:28 | 03:28 | 03:35 | 26 | 86 | 7 | EXT | Аномалия находится на отводе. Задир. |  | (c)
45435.547 | 10.262 | 10.19 | -1.318 | -1.39 | -412 | -335 | -321 | 231 | 1286 | 4105 |  | GOUG | GENE | 07:52 | 08:05 | 08:07 | 104 | 181 | 10 | EXT | Аномалия находится на отводе. Зона задиров. |  | (c)
45446.648 | 9.783 | 9.747 | -0.427 | -0.463 | -2150 | -2097 | -2091 | 81 | 317 | 4106 |  | ARTD | GENE | 04:01 | 04:09 | 04:10 | 146 | 118 |  | EXT | Наплавка. |  | (c)
45447.075 | 0 | -0.025 | -11.38 | -11.405 | 1337 | 1525 | 1795 | 0 |  | 4107 | Нарушение формы кольцевого шва | GWAN |  | 02:45 | 03:15 | 03:58 | 0 | 915 |  | EXT | Нарушение формы кольцевого шва |  | (c)
45447.075 | 0 | -0.031 | -11.38 | -11.411 | -1790 | -1272 | -1439 | 441 |  | 4107 | Нарушение формы кольцевого шва | GWAN |  | 06:20 | 07:43 | 07:17 | 0 | 702 |  | EXT | Нарушение формы кольцевого шва |  | (c)
45447.075 | 0 | -0.035 | -11.38 | -11.415 | -721 | -565 | -458 | 195 |  | 4107 | Нарушение формы кольцевого шва | GWAN |  | 09:12 | 09:38 | 09:55 | 0 | 526 |  | EXT | Нарушение формы кольцевого шва |  | (c)
45458.455 | 0 | -0.039 | -11.36 | -11.399 | -809 | -83 | -304 | 0 |  | 4108 | Нарушение формы кольцевого шва | GWAN |  | 00:41 | 02:38 | 02:02 | 0 | 1010 |  | EXT | Нарушение формы кольцевого шва |  | (c)
45458.455 | 0 | 0 | -11.36 | -11.36 | 1902 | 2042 | 2112 | 0 | 0 | 4108 | Смещение кромок | GWAN |  | 07:58 | 08:21 | 08:32 | 0 | 420 | 28 | EXT | Смещение кромок Наружу Величина смещения - 4.4 мм. |  | (c)
45458.455 | 0 | 0 | -11.36 | -11.36 | -2052 | -1869 | -1911 | 178 | 0 | 4108 | Смещение кромок | GWAN |  | 09:20 | 09:49 | 09:43 | 0 | 282 | 28 | EXT | Смещение кромок Наружу Величина смещения - 4.3 мм. |  | (c)
45467.456 | 9.001 | 8.989 | -2.359 | -2.371 | 248 | 312 | 310 | 248 | 2347 | 4108 |  | CORR | CIGR | 03:31 | 03:41 | 03:41 | 24 | 124 | 11 | EXT |  | 0.89 | (c)
45467.625 | 9.17 | 8.889 | -2.19 | -2.471 | 1660 | 1713 | 1715 | 460 | 1986 | 4108 |  | CORR | GENE | 07:19 | 07:28 | 07:28 | 485 | 110 | 14 | EXT |  | 0.96 | (c)
45471.399 | 1.584 | 1.506 | -9.796 | -9.874 | -615 | -600 | -601 | 587 | 1506 | 4109 |  | CORR | AXGR | 07:30 | 07:33 | 07:32 | 153 | 28 | 10 | EXT | Аномалия находится на отводе. | 0.9 | (c)
45471.683 | 1.868 | 1.827 | -9.512 | -9.553 | -583 | -463 | -492 | 401 | 1827 | 4109 |  | CORR | GENE | 07:35 | 07:55 | 07:50 | 55 | 183 | 10 | EXT | Аномалия находится на отводе. | 0.89 | (c)
45472.905 | 3.09 | 3.039 | -8.29 | -8.341 | -540 | -460 | -473 | 406 | 3039 | 4109 |  | CORR | GENE | 07:42 | 07:55 | 07:53 | 101 | 134 | 11 | EXT | Аномалия находится на отводе. | 0.89 | (c)
45473.668 | 3.853 | 3.821 | -7.527 | -7.559 | -628 | -541 | -493 | 359 | 3821 | 4109 |  | CORR | GENE | 07:28 | 07:42 | 07:50 | 79 | 269 | 11 | EXT | Аномалия находится на отводе. | 0.89 | (c)
45474.12 | 4.305 | 4.208 | -7.075 | -7.172 | -484 | -392 | -404 | 323 | 4208 | 4109 |  | CORR | GENE | 07:51 | 08:06 | 08:04 | 114 | 161 | 10 | EXT | Аномалия находится на отводе. | 0.89 | (c)
45480.682 | 10.867 | 10.461 | -0.513 | -0.919 | -364 | -280 | -293 | 223 | 78 | 4109 |  | CORR | GENE | 08:11 | 08:24 | 08:22 | 841 | 141 | 13 | EXT | Аномалия находится на отводе. | 0.98 | (c)
45481.257 | 0.062 | 0.038 | -11.268 | -11.292 | -1127 | -844 | -837 | 546 | 38 | 4110 |  | CORR | GENE | 04:00 | 04:46 | 04:47 | 78 | 581 | 10 | EXT |  | 0.89 | (c)
45489.009 | 7.814 | 7.788 | -3.516 | -3.542 | -787 | -635 | -645 | 503 | 3478 | 4110 |  | CORR | GENE | 04:55 | 05:20 | 05:18 | 64 | 284 | 10 | EXT |  | 0.89 | (c)
45489.917 | 8.722 | 8.705 | -2.608 | -2.625 | -252 | -202 | -198 | 144 | 2591 | 4110 |  | CORR | CIGR | 06:21 | 06:29 | 06:30 | 34 | 108 | 10 | EXT |  | 0.89 | (c)
45491.248 | 10.053 | 9.932 | -1.277 | -1.398 | 150 | 180 | 174 | 150 | 1203 | 4110 |  | CORR | GENE | 07:26 | 07:31 | 07:30 | 195 | 48 | 12 | EXT |  | 0.91 | (c)
45491.921 | 10.726 | 10.707 | -0.604 | -0.623 | 73 | 136 | 150 | 73 | 545 | 4110 |  | CORR | GENE | 07:14 | 07:24 | 07:26 | 78 | 155 | 14 | EXT |  | 0.89 | (c)
45491.957 | 10.762 | 10.751 | -0.568 | -0.579 | -835 | -763 | -727 | 619 | 530 | 4110 |  | CORR | GENE | 04:47 | 04:59 | 05:05 | 49 | 217 | 11 | EXT |  | 0.89 | (c)
45495.384 | 2.859 | 2.498 | -8.246 | -8.607 | -1839 | -1764 | -1787 | 392 | 2498 | 4111 |  | CORR | GENE | 07:50 | 08:02 | 07:59 | 964 | 104 | 11 | EXT |  | 0.97 | (c)
45496.625 | 4.1 | 4.08 | -7.005 | -7.025 | -1878 | -1806 | -1824 | 353 | 4080 | 4111 |  | CORR | CIGR | 07:44 | 07:55 | 07:53 | 23 | 108 | 15 | EXT |  | 0.89 | (c)
45496.986 | 4.461 | 4.421 | -6.644 | -6.684 | -1838 | -1834 | -1827 | 393 | 4421 | 4111 |  | CORR | AXGR | 07:50 | 07:51 | 07:52 | 185 | 22 | 11 | EXT |  | 0.91 | (c)
45497.728 | 5.203 | 5.179 | -5.902 | -5.926 | -1831 | -1757 | -1778 | 400 | 5179 | 4111 |  | CORR | CIGR | 07:51 | 08:03 | 07:60 | 31 | 105 | 10 | EXT |  | 0.89 | (c)
45503.138 | 10.613 | 10.598 | -0.492 | -0.507 | 1580 | 1595 | 1596 | 619 | 472 | 4111 |  | CORR | PITT | 05:02 | 05:04 | 05:04 | 35 | 32 | 13 | EXT |  | 0.89 | (c)
45503.557 | 11.032 | 10.948 | -0.073 | -0.157 | 1315 | 1442 | 1479 | 587 | 46 | 4111 |  | CORR | GENE | 04:19 | 04:40 | 04:46 | 111 | 328 | 13 | EXT |  | 0.9 | (c)
45505.592 | 1.962 | 1.948 | -9.198 | -9.212 | 1606 | 1652 | 1653 | 531 | 1948 | 4112 |  | CORR | CIGR | 07:11 | 07:19 | 07:19 | 24 | 94 | 10 | EXT |  | 0.89 | (c)
45509.961 | 6.331 | 6.312 | -4.829 | -4.848 | 504 | 574 | 578 | 504 | 4808 | 4112 |  | CORR | CIGR | 04:14 | 04:25 | 04:25 | 40 | 148 | 10 | EXT |  | 0.89 | (c)
45514.011 | 10.381 | 10.369 | -0.779 | -0.791 | 1567 | 1585 | 1585 | 627 | 771 | 4112 |  | CORR | PITT | 07:05 | 07:08 | 07:08 | 20 | 37 | 11 | EXT |  | 0.89 | (c)
45514.77 | 11.14 | 11.108 | -0.02 | -0.052 | 1249 | 1382 | 1369 | 742 | 15 | 4112 |  | CORR | CIGR | 06:14 | 06:35 | 06:33 | 37 | 240 | 14 | EXT |  | 0.89 | (c)
45514.79 | 0 | 0 | -10.015 | -10.015 | -700 | -557 | -448 | 195 | 0 | 4113 | Смещение кромок | GWAN |  | 01:02 | 01:25 | 01:43 | 0 | 505 | 22 | EXT | Смещение кромок Наружу Величина смещения - 3.4 мм. |  | (c)
45514.79 | 0 | 0 | -10.015 | -10.015 | 391 | 636 | 665 | 391 | 0 | 4113 | Смещение кромок | GWAN |  | 03:58 | 04:38 | 04:42 | 0 | 549 | 19 | EXT | Смещение кромок Вовнутрь Величина смещения - 3 мм. |  | (c)
45520.133 | 5.343 | 5.329 | -4.672 | -4.686 | 1150 | 1189 | 1210 | 960 | 4661 | 4113 |  | CORR | CIGR | 06:01 | 06:07 | 06:10 | 25 | 120 | 13 | EXT |  | 0.89 | (c)
45521.172 | 6.382 | 6.366 | -3.633 | -3.649 | 952 | 1022 | 1001 | 952 | 3625 | 4113 |  | CORR | CIGR | 05:29 | 05:40 | 05:37 | 24 | 98 | 13 | EXT |  | 0.89 | (c)
45523.602 | 8.812 | 8.803 | -1.203 | -1.212 | 794 | 845 | 848 | 794 | 1189 | 4113 |  | CORR | CIGR | 05:03 | 05:11 | 05:12 | 23 | 108 | 10 | EXT |  | 0.89 | (c)
45524.645 | 9.855 | 9.835 | -0.16 | -0.18 | 995 | 1104 | 1061 | 995 | 156 | 4113 |  | CORR | CIGR | 05:36 | 05:53 | 05:46 | 24 | 133 | 13 | EXT |  | 0.89 | (c)
45524.805 | 0 | -0.023 | -10.995 | -11.018 | 143 | 821 | 573 | 143 |  | 4114 | Нарушение формы кольцевого шва | GWAN |  | 03:20 | 05:10 | 04:30 | 0 | 859 |  | EXT | Нарушение формы кольцевого шва |  | (c)
45528.9 | 4.095 | 4.074 | -6.9 | -6.921 | 1046 | 1099 | 1098 | 1046 | 4074 | 4114 |  | GOUG | CIGR | 05:46 | 05:55 | 05:54 | 40 | 103 | 7 | EXT | Задир. |  | (c)
45535.59 | 10.785 | 10.707 | -0.21 | -0.288 | 1015 | 1329 | 1276 | 1015 | 186 | 4114 |  | CORR | GENE | 05:41 | 06:32 | 06:23 | 102 | 522 | 11 | EXT | Аномалия находится на упругопластическом изгибе: R=581 D, максимальное растяжение на 10.7 час. | 0.89 | (c)
45539.019 | 3.219 | 3.117 | -8.386 | -8.488 | -1831 | -1772 | -1758 | 1685 | 3117 | 4115 |  | DENT | GENE | 11:40 | 11:50 | 11:52 | 202 | 146 | 0.5 | N/A | Глубина вмятины: 7 мм (0,5%). Линейка: 20 см в (312 см; 11:50 ч:мин) Аномалия находится на упругопластическом изгибе. |  | (c)
45574.375 | 4.02 | 4.009 | -5.725 | -5.736 | 797 | 1154 | 1122 | 784 | 4009 | 4118 |  | CORR | GENE | 05:06 | 06:04 | 05:59 | 81 | 649 | 12 | EXT | Аномалия находится на отводе. | 0.89 | (c)
45574.571 | 4.216 | 4.214 | -5.529 | -5.531 | 914 | 971 | 976 | 914 | 4214 | 4118 |  | CORR | CIGR | 05:25 | 05:35 | 05:35 | 23 | 124 | 11 | EXT | Аномалия находится на отводе. | 0.89 | (c)
45644.489 | 8.259 | 8.248 | -2.996 | -3.007 | 1431 | 1507 | 1510 | 1431 | 2975 | 4124 |  | CORR | CIGR | 05:60 | 06:12 | 06:12 | 32 | 157 | 12 | EXT |  | 0.89 | (c)
45714.61 | 10.935 | 10.929 | -0.5 | -0.506 | -1691 | -1613 | -1646 | 540 | 485 | 4130 |  | CORR | CIGR | 05:01 | 05:14 | 05:08 | 21 | 89 | 10 | EXT |  | 0.89 | (c)
45715.11 | 0 | -0.024 | -11.315 | -11.339 | -1112 | -276 | -78 | 957 |  | 4131 | Нарушение формы кольцевого шва | GWAN |  | 11:17 | 01:32 | 14:04 | 0 | 2070 |  | EXT | Нарушение формы кольцевого шва |  | (c)
45715.11 | 0 | -0.014 | -11.315 | -11.329 | 1393 | 1798 | 1684 | 257 |  | 4131 | Нарушение формы кольцевого шва | GWAN |  | 06:01 | 07:06 | 06:48 | 0 | 581 |  | EXT | Нарушение формы кольцевого шва |  | (c)
45735.644 | 9.219 | 9.194 | -2.006 | -2.031 | 1556 | 1608 | 1660 | 467 | 1968 | 4132 |  | CORR | GENE | 03:00 | 03:08 | 03:17 | 63 | 207 | 10 | EXT |  | 0.89 | (c)
45772.917 | 1.087 | 1.074 | -10.553 | -10.566 | 415 | 529 | 625 | 415 | 1074 | 4136 |  | CORR | GENE | 02:60 | 03:18 | 03:34 | 65 | 419 | 10 | EXT |  | 0.89 | (c)
45829.113 | 0.058 | 0.034 | -11.232 | -11.256 | -1926 | -1474 | -1547 | 304 | 34 | 4141 |  | CORR | GENE | 06:50 | 08:03 | 07:51 | 91 | 758 | 11 | EXT |  | 0.89 | (c)
45872.723 | 10.033 | 10.008 | -1.372 | -1.397 | -2193 | -1967 | -2035 | 1876 | 1362 | 4144 |  | CORR | CIGR | 06:28 | 07:05 | 06:54 | 35 | 318 | 10 | EXT |  | 0.89 | (c)
45903.806 | 7.571 | 7.552 | -3.509 | -3.528 | -808 | -512 | -601 | 393 | 3458 | 4147 |  | CORR | GENE | 08:02 | 08:50 | 08:35 | 70 | 414 | 10 | EXT |  | 0.89 | (c)
45916.158 | 8.843 | 8.727 | -2.342 | -2.458 | 1737 | 1765 | 1758 | 452 | 2245 | 4148 |  | CORR | AXGR | 07:23 | 07:28 | 07:26 | 213 | 42 | 10 | EXT | Аномалия находится на отводе. | 0.91 | (c)
45927.304 | 8.804 | 7.568 | -2.441 | -3.677 | 2147 | -2217 | 2215 | 0 | 826 | 4149 |  | CORR | GENE | 06:50 | 07:06 | 07:01 | 2851 | 136 | 12 | EXT | Аномалия находится на упругопластическом изгибе: R=456 D, максимальное растяжение на 0.1 час. | 1 | (c)
45929.745 | 0 | -0.04 | -11.31 | -11.35 | 926 | 1104 | 1120 | 916 |  | 4150 | Нарушение формы кольцевого шва | GWAN |  | 11:49 | 00:18 | 12:20 | 0 | 388 |  | EXT | Нарушение формы кольцевого шва Аномалия находится на упругопластическом изгибе: R=506 D, максимальное растяжение на 0.6 час. |  | (c)
45929.745 | 0 | -0.044 | -11.31 | -11.354 | 23 | 189 | 162 | 23 |  | 4150 | Нарушение формы кольцевого шва | GWAN |  | 09:23 | 09:50 | 09:46 | 0 | 279 |  | EXT | Нарушение формы кольцевого шва Аномалия находится на упругопластическом изгибе: R=506 D, максимальное растяжение на 0.6 час. |  | (c)
45929.787 | 0.042 | 0.035 | -11.268 | -11.275 | -1077 | -918 | -952 | 828 | 35 | 4150 |  | CORR | GENE | 06:26 | 06:51 | 06:46 | 62 | 249 | 10 | EXT | Аномалия находится на упругопластическом изгибе: R=506 D, максимальное растяжение на 0.6 час. | 0.89 | (c)
45985.675 | 0 | -0.025 | -2.715 | -2.74 | -791 | -455 | -586 | 381 |  | 4155 | Нарушение формы кольцевого шва | GWAN |  | 07:19 | 08:13 | 07:52 | 0 | 410 |  | EXT | Нарушение формы кольцевого шва Аномалия находится на упругопластическом изгибе: R=676 D, максимальное растяжение на 11.1 час. |  | (c)
45985.675 | 0 | -0.035 | -2.715 | -2.75 | 332 | 580 | 510 | 332 |  | 4155 | Нарушение формы кольцевого шва | GWAN |  | 10:20 | 11:00 | 10:49 | 0 | 356 |  | EXT | Нарушение формы кольцевого шва Аномалия находится на упругопластическом изгибе: R=676 D, максимальное растяжение на 11.1 час. |  | (c)
46007.321 | 10.996 | 10.748 | -0.069 | -0.317 | 2177 | -2212 | -2009 | 1734 | 41 | 4157 |  | ARTD | GENE | 04:17 | 04:28 | 05:01 | 276 | 550 |  | EXT | Эквивалент потери металла 10%. Аномалия находится на упругопластическом изгибе: R=497 D, максимальное растяжение на 7.4 час. |  | (c)
46011.602 | 4.212 | 4.189 | -7.498 | -7.521 | -1948 | -1912 | -1892 | 1835 | 4189 | 4158 |  | GOUG | GENE | 01:16 | 01:22 | 01:25 | 232 | 113 | 7 | EXT | Зона задиров. Аномалия находится на упругопластическом изгибе: R=458 D, максимальное растяжение на 7 час. |  | (c)
46030.48 | 0 | 0 | -11.28 | -11.28 | -1656 | -1556 | -1558 | 1460 |  | 4160 | Нарушение формы кольцевого шва | GWAN |  | 05:35 | 05:51 | 05:50 | 0 | 195 |  | EXT | Нарушение формы кольцевого шва |  | (c)
46030.48 | 0 | -0.043 | -11.28 | -11.323 | 219 | 293 | 312 | 219 |  | 4160 | Нарушение формы кольцевого шва | GWAN |  | 10:37 | 10:49 | 10:52 | 0 | 184 |  | EXT | Нарушение формы кольцевого шва |  | (c)
46041.842 | 0.082 | 0.018 | -11.408 | -11.472 | -563 | -215 | -360 | 157 | 18 | 4161 |  | CORR | GENE | 06:37 | 07:33 | 07:10 | 107 | 405 | 15 | EXT |  | 0.9 | (c)
46074.592 | 9.827 | 9.416 | -0.888 | -1.299 | 4 | 16 | 21 | 4 | 653 | 4163 |  | CORR | AXGR | 07:03 | 07:05 | 07:05 | 646 | 33 | 12 | EXT |  | 0.96 | (c)
46075.29 | 10.525 | 10.469 | -0.19 | -0.246 | -3 | 5 | 8 | 0 | 113 | 4163 |  | CORR | AXGR | 07:01 | 07:03 | 07:03 | 133 | 23 | 12 | EXT |  | 0.9 | (c)
46076.207 | 0.727 | 0.705 | -10.903 | -10.925 | -1054 | -982 | -1009 | 964 | 705 | 4164 |  | CORR | CIGR | 07:02 | 07:14 | 07:09 | 22 | 90 | 15 | EXT |  | 0.89 | (c)
46084.425 | 8.945 | 8.933 | -2.685 | -2.697 | -1000 | -910 | -926 | 853 | 2674 | 4164 |  | CORR | CIGR | 07:11 | 07:25 | 07:23 | 23 | 146 | 12 | EXT |  | 0.89 | (c)
46087.087 | 11.607 | 11.568 | -0.023 | -0.062 | -1254 | -921 | -902 | 549 | 21 | 4164 |  | CORR | CIGR | 06:30 | 07:23 | 07:27 | 41 | 705 | 14 | EXT |  | 0.89 | (c)
46098.795 | 0.39 | 0.277 | -11.085 | -11.198 | 739 | 902 | 927 | 739 | 277 | 4166 |  | CORR | GENE | 04:34 | 05:00 | 05:04 | 130 | 376 | 10 | EXT |  | 0.9 | (c)
46131.319 | 9.969 | 9.942 | -1.506 | -1.533 | -1162 | -1058 | -1007 | 852 | 1465 | 4168 |  | CORR | GENE | 04:19 | 04:36 | 04:44 | 68 | 310 | 10 | EXT |  | 0.89 | (c)
46132.304 | 10.954 | 10.848 | -0.521 | -0.627 | -1139 | -895 | -970 | 801 | 490 | 4168 |  | CORR | GENE | 04:23 | 05:02 | 04:50 | 137 | 339 | 11 | EXT |  | 0.9 | (c)
46132.61 | 11.26 | 11.24 | -0.215 | -0.235 | -1000 | -927 | -910 | 819 | 190 | 4168 |  | CORR | CIGR | 04:46 | 04:57 | 05:00 | 45 | 181 | 11 | EXT |  | 0.89 | (c)
46144.205 | 0 | -0.014 | -2.97 | -2.984 | 1027 | 1640 | 1428 | 401 |  | 4170 | Нарушение формы кольцевого шва | GWAN |  | 03:47 | 05:26 | 04:52 | 0 | 802 |  | EXT | Нарушение формы кольцевого шва |  | (c)
46158.537 | 2.992 | 2.991 | -8.688 | -8.689 | -1601 | -1503 | -1540 | 1480 | 2991 | 4172 |  | CORR | CIGR | 05:24 | 05:40 | 05:34 | 22 | 121 | 11 | EXT | Аномалия находится на упругопластическом изгибе: R=933 D, максимальное растяжение на 1.4 час. | 0.89 | (c)
46163.072 | 7.527 | 7.514 | -4.153 | -4.166 | -1465 | -1366 | -1382 | 1299 | 4120 | 4172 |  | CORR | CIGR | 05:46 | 06:02 | 05:60 | 46 | 166 | 10 | EXT | Аномалия находится на упругопластическом изгибе: R=703 D, максимальное растяжение на 1.4 час. | 0.89 | (c)
46163.818 | 8.273 | 8.256 | -3.407 | -3.424 | -1180 | -1123 | -1114 | 1048 | 3396 | 4172 |  | CORR | CIGR | 06:32 | 06:42 | 06:43 | 28 | 132 | 12 | EXT | Аномалия находится на упругопластическом изгибе: R=682 D, максимальное растяжение на 1.4 час. | 0.89 | (c)
46167.421 | 0.196 | 0.183 | -10.584 | -10.597 | -1953 | -1910 | -1905 | 1857 | 183 | 4173 |  | CORR | CIGR | 05:59 | 06:06 | 06:07 | 21 | 96 | 10 | EXT | Аномалия находится на упругопластическом изгибе: R=611 D, максимальное растяжение на 0.7 час. | 0.89 | (c)
46189.492 | 1.042 | 0.691 | -10.463 | -10.814 | 2126 | 2161 | 2159 | 38 | 691 | 4175 |  | CORR | GENE | 06:44 | 06:50 | 06:49 | 905 | 67 | 11 | EXT | Аномалия находится на отводе. | 0.96 | (c)
46189.693 | 1.243 | 1.137 | -10.262 | -10.368 | 1479 | 1502 | 1501 | 707 | 1137 | 4175 |  | CORR | AXGR | 04:60 | 05:03 | 05:03 | 221 | 45 | 11 | EXT | Аномалия находится на отводе. | 0.91 | (c)
46195.679 | 7.229 | 7.225 | -4.276 | -4.28 | 1791 | 1850 | 1903 | 216 | 4237 | 4175 |  | CORR | CIGR | 05:50 | 05:59 | 06:08 | 43 | 224 | 11 | EXT | Аномалия находится на отводе. | 0.89 | (c)
46198.714 | 10.264 | 10.228 | -1.241 | -1.277 | 1581 | 1599 | 1668 | 476 | 1215 | 4175 |  | CORR | GENE | 05:16 | 05:19 | 05:30 | 62 | 174 | 10 | EXT | Аномалия находится на отводе. | 0.89 | (c)
46199.944 | 11.494 | 11.452 | -0.011 | -0.053 | 1451 | 1733 | 1766 | 150 | 11 | 4175 |  | CORR | CIGR | 04:55 | 05:41 | 05:46 | 42 | 630 | 11 | EXT | Аномалия находится на отводе. | 0.89 | (c)
46200.013 | 0.058 | 0.009 | -11.397 | -11.446 | -1017 | -978 | -985 | 953 | 9 | 4176 |  | ARTD | GENE | 02:26 | 02:32 | 02:31 | 158 | 64 |  | EXT | Эквивалент потери металла 10%. |  | (c)
46214.529 | 3.119 | 3.108 | -8.121 | -8.132 | -1490 | -1448 | -1434 | 740 | 3108 | 4177 |  | CORR | CIGR | 08:04 | 08:11 | 08:13 | 35 | 112 | 12 | EXT |  | 0.89 | (c)
46221.066 | 9.656 | 9.617 | -1.584 | -1.623 | 1722 | 1863 | 1882 | 188 | 1562 | 4177 |  | CORR | GENE | 04:43 | 05:05 | 05:09 | 61 | 320 | 11 | EXT |  | 0.89 | (c)
46222.65 | 0 | -0.043 | -11.525 | -11.568 | -263 | -90 | -36 | 0 |  | 4178 | Нарушение формы кольцевого шва | GWAN |  | 00:19 | 00:47 | 00:55 | 0 | 453 |  | EXT | Нарушение формы кольцевого шва |  | (c)
46234.175 | 0 | -0.045 | -11.35 | -11.395 | 1260 | 1555 | 1539 | 1260 |  | 4179 | Нарушение формы кольцевого шва | GWAN |  | 11:01 | 11:49 | 11:46 | 0 | 558 |  | EXT | Нарушение формы кольцевого шва |  | (c)
46258.994 | 1.984 | 1.984 | -9.711 | -9.711 | 616 | 676 | 681 | 616 | 1984 | 4181 |  | CORR | CIGR | 08:01 | 08:11 | 08:12 | 27 | 129 | 10 | EXT |  | 0.89 | (c)
46304.4 | 1.985 | 1.972 | -0.09 | -0.103 | 986 | 1333 | 1316 | 986 | 61 | 4185 |  | CORR | CIGR | 07:21 | 08:18 | 08:15 | 42 | 661 | 10 | EXT |  | 0.89 | (c)
46322.925 | 8.97 | 8.961 | -2.71 | -2.719 | -1661 | -1387 | -1470 | 1278 | 2686 | 4187 |  | CORR | CIGR | 05:45 | 06:30 | 06:16 | 33 | 383 | 13 | EXT | Аномалия находится на отводе. | 0.89 | (c)
46380.953 | 0.133 | 0.03 | -11.542 | -11.645 | -700 | 509 | 362 | 0 | 30 | 4193 |  | CORR | GENE | 03:31 | 06:46 | 06:23 | 146 | 2124 | 10 | EXT |  | 0.9 | (c)
46396.948 | 4.453 | 4.385 | -6.992 | -7.06 | 1541 | 1587 | 1594 | 1541 | 4385 | 4194 |  | DENT | GENE | 06:49 | 06:57 | 06:58 | 145 | 106 | 0.5 | N/A | Глубина вмятины: 7 мм (0,5%). Линейка: 15 см в (439 см; 06:57 ч:мин) Аномалия находится на отводе. |  | (c)
46403.94 | 0 | -0.072 | -11.69 | -11.762 | 115 | 338 | 363 | 115 |  | 4195 | Вышлифовка на шве | GWAN | GENE | 00:20 | 00:56 | 00:60 | 131 | 495 | 10 | EXT | Вышлифовка на шве Аномалия находится на отводе. |  | (c)
46426.662 | 1.757 | 1.734 | -9.583 | -9.606 | 1849 | 1858 | 1858 | 1849 | 1734 | 4197а |  | GOUG | AXGR | 04:56 | 04:58 | 04:58 | 60 | 19 | 9 | EXT | Задир. |  | (c)
46427.93 | 3.025 | 2.993 | -8.315 | -8.347 | 1770 | 1783 | 1783 | 1770 | 2993 | 4197а |  | GOUG | AXGR | 04:43 | 04:45 | 04:45 | 89 | 26 | 9 | EXT | Задир. |  | (c)
46452.291 | 4.031 | 3.931 | -7.409 | -7.509 | -504 | -435 | -432 | 360 | 3931 | 4199а |  | DENT | GENE | 03:57 | 04:08 | 04:09 | 157 | 144 | 0.4 | N/A | Глубина вмятины: 6 мм (0,4%). Линейка: 16 см в (393 см; 04:08 ч:мин) |  | (c)
46467.613 | 7.913 | 7.782 | -2.752 | -2.883 | 2177 | 2193 | 2194 | 20 | 2635 | 4200а |  | LWAN | AXGR | 05:05 | 05:08 | 05:08 | 248 | 33 |  | EXT | Эквивалент потери металла 12%. |  | (c)
46482.35 | 0.14 | 0.099 | -11.44 | -11.481 | -1999 | -1653 | -1568 | 231 | 99 | 4202 |  | CORR | GENE | 05:41 | 06:37 | 06:51 | 97 | 862 | 10 | EXT |  | 0.89 | (c)
46500.734 | 6.944 | 6.175 | -4.356 | -5.125 | 2162 | 2214 | 2198 | 0 | 3867 | 4203 |  | CORR | GENE | 07:40 | 07:49 | 07:46 | 1258 | 71 | 10 | EXT |  | 0.96 | (c)
46511.422 | 6.332 | 6.309 | -4.783 | -4.806 | 1950 | 2024 | 2044 | 91 | 4744 | 4204 |  | CORR | GENE | 08:11 | 08:23 | 08:26 | 62 | 190 | 14 | EXT |  | 0.89 | (c)
46511.644 | 6.554 | 6.53 | -4.561 | -4.585 | 1985 | 2023 | 2096 | 24 | 4529 | 4204 |  | CORR | GENE | 08:17 | 08:23 | 08:34 | 56 | 221 | 11 | EXT |  | 0.89 | (c)
46534.102 | 6.472 | 6.444 | -4.968 | -4.996 | 982 | 1080 | 1093 | 982 | 4959 | 4206 |  | CORR | CIGR | 03:50 | 04:06 | 04:08 | 37 | 222 | 15 | EXT | Аномалия находится на упругопластическом изгибе: R=367 D, максимальное растяжение на 0.6 час. | 0.89 | (c)
46539.07 | 0 | -0.014 | -11.25 | -11.264 | 1196 | 2057 | 1719 | 1196 |  | 4207 | Нарушение формы кольцевого шва | GWAN |  | 04:52 | 07:11 | 06:17 | 0 | 1046 |  | EXT | Нарушение формы кольцевого шва Аномалия находится на упругопластическом изгибе: R=518 D, максимальное растяжение на 0.4 час. |  | (c)
46550.32 | 0 | -0.031 | -11.655 | -11.686 | -1528 | -676 | -712 | 105 |  | 4208 | Нарушение формы кольцевого шва | GWAN |  | 10:16 | 00:34 | 12:28 | 0 | 1632 |  | EXT | Нарушение формы кольцевого шва Аномалия находится на отводе. |  | (c)
46585.284 | 0.559 | 0.478 | -10.786 | -10.867 | -2205 | -2187 | -2180 | 26 | 478 | 4211 |  | CORR | GENE | 05:53 | 05:56 | 05:57 | 342 | 49 | 11 | EXT |  | 0.93 | (c)
46601.85 | 5.78 | 5.734 | -5.635 | -5.681 | 1778 | 1805 | 1806 | 397 | 5491 | 4212 |  | CORR | GENE | 04:23 | 04:27 | 04:28 | 190 | 56 | 11 | EXT |  | 0.91 | (c)
46618.486 | 11.001 | 10.985 | -0.479 | -0.495 | -1832 | -1782 | -1778 | 398 | 459 | 4213 |  | CORR | CIGR | 04:05 | 04:14 | 04:14 | 36 | 108 | 11 | EXT |  | 0.89 | (c)
46619.106 | 0.141 | 0.122 | -11.269 | -11.288 | -783 | -702 | -704 | 626 | 122 | 4214 |  | CORR | CIGR | 06:59 | 07:12 | 07:11 | 34 | 157 | 10 | EXT |  | 0.89 | (c)
46619.8 | 0.835 | 0.811 | -10.575 | -10.599 | -1997 | -1827 | -1854 | 233 | 811 | 4214 |  | CORR | GENE | 03:43 | 04:10 | 04:06 | 54 | 287 | 12 | EXT |  | 0.89 | (c)
46669.042 | 4.657 | 4.643 | -6.803 | -6.817 | -1772 | -1711 | -1705 | 458 | 4643 | 4218 |  | CORR | CIGR | 04:42 | 04:52 | 04:53 | 25 | 134 | 14 | EXT | Аномалия находится на упругопластическом изгибе: R=457 D, максимальное растяжение на 11.6 час. | 0.89 | (c)
46679.924 | 4.079 | 3.913 | -7.041 | -7.207 | 2226 | -2215 | -2219 | 0 | 3913 | 4219 |  | CORR | AXGR | 07:53 | 07:56 | 07:56 | 273 | 32 | 13 | EXT |  | 0.93 | (c)
46692.356 | 5.391 | 5.376 | -5.694 | -5.709 | -871 | -802 | -807 | 742 | 5376 | 4220 |  | CORR | CIGR | 03:57 | 04:08 | 04:07 | 30 | 129 | 10 | EXT |  | 0.89 | (c)
46698.125 | 0.075 | 0.031 | -11.085 | -11.129 | -839 | -409 | -119 | 0 | 31 | 4221 |  | CORR | GENE | 03:38 | 04:48 | 05:34 | 148 | 1440 | 15 | EXT | Аномалия находится на упругопластическом изгибе: R=733 D, максимальное растяжение на 7 час. | 0.91 | (c)
46706.037 | 7.987 | 7.9 | -3.173 | -3.26 | 820 | 874 | 976 | 820 | 3160 | 4221 |  | CORR | GENE | 08:06 | 08:15 | 08:31 | 100 | 312 | 10 | EXT | Аномалия находится на упругопластическом изгибе: R=432 D, максимальное растяжение на 6.5 час. | 0.89 | (c)
46709.163 | 11.113 | 11.041 | -0.047 | -0.119 | 107 | 275 | 413 | 107 | 25 | 4221 |  | CORR | GENE | 06:11 | 06:38 | 07:00 | 94 | 613 | 10 | EXT | Аномалия находится на упругопластическом изгибе: R=427 D, максимальное растяжение на 6.4 час. | 0.9 | (c)
46732.42 | 11.595 | 11.504 | -0.06 | -0.151 | 1790 | 2002 | 2016 | 1790 | 16 | 4223 |  | CORR | GENE | 07:27 | 08:02 | 08:04 | 135 | 452 | 10 | EXT |  | 0.9 | (c)
46743.003 | 10.523 | 10.507 | -1.132 | -1.148 | -464 | -346 | -365 | 266 | 1085 | 4224 |  | CORR | GENE | 07:40 | 07:59 | 07:56 | 63 | 198 | 10 | EXT | Аномалия находится на отводе. | 0.89 | (c)
46744.214 | 0.079 | 0.04 | -11.336 | -11.375 | 2112 | -2220 | -1856 | 1363 | 40 | 4225 |  | CORR | GENE | 03:51 | 04:12 | 05:11 | 85 | 986 | 11 | EXT |  | 0.89 | (c)
46745.375 | 1.24 | 1.222 | -10.175 | -10.193 | -2120 | -2001 | -1949 | 1778 | 1222 | 4225 |  | CORR | GENE | 04:28 | 04:48 | 04:56 | 67 | 342 | 10 | EXT |  | 0.89 | (c)
46746.056 | 1.921 | 1.824 | -9.494 | -9.591 | 2215 | -2094 | -2054 | 1861 | 1824 | 4225 |  | CORR | GENE | 04:08 | 04:33 | 04:39 | 123 | 385 | 10 | EXT |  | 0.89 | (c)
46746.449 | 2.314 | 2.293 | -9.101 | -9.122 | -774 | -664 | -655 | 536 | 2293 | 4225 |  | CORR | CIGR | 08:06 | 08:23 | 08:25 | 46 | 238 | 13 | EXT |  | 0.89 | (c)
46747.358 | 3.223 | 3.186 | -8.192 | -8.229 | -925 | -704 | -740 | 555 | 3186 | 4225 |  | CORR | GENE | 07:41 | 08:17 | 08:11 | 83 | 370 | 12 | EXT |  | 0.89 | (c)
46754.472 | 10.337 | 10.319 | -1.078 | -1.096 | -196 | -149 | -136 | 76 | 1062 | 4225 |  | GOUG | CIGR | 09:39 | 09:47 | 09:49 | 34 | 120 | 9 | EXT | Задир. |  | (c)
46756.216 | 0.666 | 0.234 | -10.594 | -11.026 | -123 | -105 | -98 | 73 | 234 | 4226 |  | CORR | GENE | 03:49 | 03:52 | 03:53 | 768 | 51 | 10 | EXT |  | 0.95 | (c)
46764.365 | 8.815 | 8.802 | -2.445 | -2.458 | -906 | -859 | -864 | 822 | 2428 | 4226 |  | GOUG | CIGR | 01:43 | 01:50 | 01:49 | 30 | 84 | 6 | EXT | Задир. Аномалия находится на упругопластическом изгибе: R=458 D, максимальное растяжение на 0.4 час. |  | (c)
46770.824 | 4.014 | 3.995 | -7.311 | -7.33 | -2078 | -1942 | -1963 | 152 | 3995 | 4227 |  | CORR | CIGR | 03:52 | 04:14 | 04:11 | 41 | 230 | 10 | EXT | Аномалия находится на упругопластическом изгибе: R=421 D, максимальное растяжение на 0 час. | 0.89 | (c)
46783.39 | 5.255 | 5.24 | -6.405 | -6.42 | -1521 | -1470 | -1458 | 1396 | 5240 | 4228 |  | CORR | CIGR | 06:40 | 06:48 | 06:50 | 39 | 125 | 10 | EXT |  | 0.89 | (c)
46783.791 | 5.656 | 5.6 | -6.004 | -6.06 | -1573 | -1515 | -1524 | 1475 | 5600 | 4228 |  | CORR | GENE | 06:31 | 06:40 | 06:39 | 81 | 98 | 12 | EXT |  | 0.89 | (c)
46786.25 | 8.115 | 8.097 | -3.545 | -3.563 | -2106 | -1644 | -1725 | 1344 | 3522 | 4228 |  | CORR | CIGR | 05:05 | 06:20 | 06:07 | 41 | 762 | 11 | EXT |  | 0.89 | (c)
46814.007 | 1.272 | 0.746 | -10.128 | -10.654 | -398 | -201 | -228 | 58 | 746 | 4231 |  | GOUG | GENE | 02:42 | 03:14 | 03:09 | 3604 | 341 | 9 | EXT | Зона задиров. Аномалия находится на упругопластическом изгибе: R=280 D, максимальное растяжение на 6 час. |  | (c)
46821.808 | 9.073 | 8.996 | -2.327 | -2.404 | 923 | 995 | 1000 | 923 | 2236 | 4231 |  | DENT | GENE | 06:15 | 06:27 | 06:27 | 168 | 154 | 0.6 | N/A | Глубина вмятины: 8 мм (0,6%). Линейка: 17 см в (900 см; 06:27 ч:мин) Аномалия находится на упругопластическом изгибе. |  | (c)
46869.633 | 11.053 | 11.041 | -0.112 | -0.124 | 1177 | 1339 | 1289 | 1177 | 75 | 4235 |  | CORR | GENE | 06:37 | 07:03 | 06:55 | 49 | 225 | 12 | EXT | Аномалия находится на отводе. | 0.89 | (c)
46869.72 | 11.14 | 11.12 | -0.025 | -0.045 | 810 | 1046 | 958 | 810 | 18 | 4235 |  | CORR | CIGR | 05:37 | 06:15 | 06:01 | 27 | 297 | 10 | EXT | Аномалия находится на отводе. | 0.89 | (c)
46869.745 | 0 | -0.032 | -11.47 | -11.502 | -764 | -559 | -430 | 96 |  | 4236 | Нарушение формы кольцевого шва | GWAN |  | 07:10 | 07:43 | 08:04 | 0 | 668 |  | EXT | Нарушение формы кольцевого шва Аномалия находится на отводе. |  | (c)
46869.745 | 0 | -0.043 | -11.47 | -11.513 | 307 | 556 | 498 | 307 |  | 4236 | Нарушение формы кольцевого шва | GWAN |  | 10:03 | 10:43 | 10:34 | 0 | 382 |  | EXT | Нарушение формы кольцевого шва Аномалия находится на отводе. |  | (c)
46873.593 | 3.848 | 3.831 | -7.622 | -7.639 | -980 | -844 | -887 | 794 | 3831 | 4236 |  | CORR | GENE | 06:35 | 06:57 | 06:50 | 53 | 186 | 10 | EXT | Аномалия находится на отводе. | 0.89 | (c)
46877.868 | 8.123 | 8.113 | -3.347 | -3.357 | -1831 | -1776 | -1751 | 400 | 3322 | 4236 |  | CORR | CIGR | 04:18 | 04:27 | 04:31 | 35 | 160 | 11 | EXT | Аномалия находится на отводе. | 0.89 | (c)
46880.379 | 10.634 | 10.611 | -0.836 | -0.859 | -1461 | -1417 | -1371 | 770 | 823 | 4236 |  | CORR | CIGR | 05:18 | 05:25 | 05:32 | 36 | 181 | 10 | EXT | Аномалия находится на отводе. | 0.89 | (c)
46881.166 | 11.421 | 11.405 | -0.049 | -0.065 | -1699 | -1416 | -1524 | 532 | 11 | 4236 |  | CORR | GENE | 04:39 | 05:25 | 05:07 | 54 | 349 | 10 | EXT | Аномалия находится на отводе. | 0.89 | (c)
46890.936 | 9.721 | 9.696 | -1.574 | -1.599 | -2099 | -1474 | -1740 | 131 | 1490 | 4237 |  | CORR | GENE | 05:16 | 06:57 | 06:14 | 109 | 719 | 10 | EXT |  | 0.89 | (c)
46892.493 | 11.278 | 11.242 | -0.017 | -0.053 | 2029 | -2052 | -2134 | 0 | 14 | 4237 |  | CORR | CIGR | 04:22 | 05:23 | 05:10 | 39 | 597 | 13 | EXT | Аномалия находится на упругопластическом изгибе: R=919 D, максимальное растяжение на 11.7 час. | 0.89 | (c)
46914.811 | 10.821 | 10.813 | -0.724 | -0.732 | -1509 | -1451 | -1461 | 1413 | 714 | 4239 |  | GOUG | CIGR | 03:50 | 03:60 | 03:58 | 18 | 96 | 10 | EXT | Задир. Аномалия находится на упругопластическом изгибе: R=443 D, максимальное растяжение на 11.4 час. |  | (c)
46918.89 | 3.355 | 3.333 | -7.915 | -7.937 | 1535 | 1602 | 1630 | 1535 | 3333 | 4240 |  | CORR | CIGR | 04:56 | 05:06 | 05:11 | 26 | 189 | 15 | EXT | Аномалия находится на упругопластическом изгибе: R=609 D, максимальное растяжение на 11.4 час. | 0.89 | (c)
46940.707 | 2.172 | 2.163 | -9.558 | -9.567 | -1787 | -1741 | -1720 | 1653 | 2163 | 4242 |  | CORR | CIGR | 07:04 | 07:12 | 07:15 | 23 | 134 | 10 | EXT |  | 0.89 | (c)
46941.29 | 2.755 | 2.744 | -8.975 | -8.986 | -1733 | -1676 | -1671 | 1608 | 2744 | 4242 |  | CORR | CIGR | 07:13 | 07:22 | 07:23 | 24 | 125 | 13 | EXT |  | 0.89 | (c)
47019.683 | 0.968 | 0.921 | -10.222 | -10.269 | -1979 | -1913 | -1897 | 251 | 921 | 4249 |  | CORR | GENE | 06:22 | 06:33 | 06:35 | 59 | 165 | 10 | EXT | Аномалия находится на упругопластическом изгибе: R=296 D, максимальное растяжение на 6.3 час. | 1.07 | (b)
47029.506 | 10.791 | 10.776 | -0.399 | -0.414 | -1610 | -1384 | -1447 | 621 | 348 | 4249 |  | CORR | GENE | 07:21 | 07:58 | 07:48 | 66 | 325 | 10 | EXT | Аномалия находится на упругопластическом изгибе: R=294 D, максимальное растяжение на 6.3 час. | 0.89 | (c)
47041.42 | 0.06 | 0.034 | -11.555 | -11.581 | -458 | -309 | -323 | 189 | 34 | 4251 |  | CORR | GENE | 03:32 | 03:56 | 03:53 | 73 | 268 | 12 | EXT |  | 0.89 | (c)
47064.374 | 0.159 | 0.133 | -11.011 | -11.037 | -1961 | -1883 | -1875 | 1789 | 133 | 4253 |  | CORR | CIGR | 07:47 | 08:00 | 08:01 | 46 | 172 | 10 | EXT | Аномалия находится на упругопластическом изгибе: R=407 D, максимальное растяжение на 5.1 час. | 0.89 | (c)
47065.034 | 0.819 | 0.798 | -10.351 | -10.372 | 2183 | -1968 | -2051 | 1823 | 798 | 4253 |  | CORR | GENE | 06:56 | 07:46 | 07:33 | 56 | 455 | 10 | EXT | Аномалия находится на упругопластическом изгибе: R=419 D, максимальное растяжение на 5.7 час. | 0.89 | (c)
47068.237 | 4.022 | 4.006 | -7.148 | -7.164 | -2012 | -1946 | -1954 | 1896 | 4006 | 4253 |  | CORR | CIGR | 07:39 | 07:50 | 07:49 | 30 | 117 | 10 | EXT | Аномалия находится на упругопластическом изгибе: R=444 D, максимальное растяжение на 5.2 час. | 0.89 | (c)
47074.551 | 10.336 | 10.32 | -0.834 | -0.85 | 1136 | 1213 | 1211 | 1136 | 819 | 4253 |  | CORR | CIGR | 04:07 | 04:20 | 04:19 | 31 | 151 | 11 | EXT | Аномалия находится на упругопластическом изгибе: R=446 D, максимальное растяжение на 5.1 час. | 0.89 | (c)
47075.265 | 11.05 | 11.002 | -0.12 | -0.168 | 766 | 1071 | 935 | 766 | 100 | 4253 |  | CORR | GENE | 03:08 | 03:57 | 03:35 | 68 | 339 | 11 | EXT | Аномалия находится на упругопластическом изгибе: R=449 D, максимальное растяжение на 5.1 час. | 0.89 | (c)
47097.885 | 0 | 0 | -11.345 | -11.345 | 1926 | 2058 | 2170 | 1926 | 0 | 4256 | Смещение кромок | GWAN |  | 11:55 | 00:16 | 12:34 | 0 | 487 | 22 | EXT | Смещение кромок Наружу Величина смещения - 3.4 мм. Аномалия находится на упругопластическом изгибе: R=750 D, максимальное растяжение на 2.3 час. |  | (c)
47097.963 | 0.078 | 0.036 | -11.267 | -11.309 | -1149 | -886 | -927 | 706 | 36 | 4256 |  | CORR | GENE | 03:38 | 04:21 | 04:14 | 76 | 442 | 11 | EXT | Аномалия находится на упругопластическом изгибе: R=750 D, максимальное растяжение на 2.2 час. | 0.89 | (c)
47105.676 | 7.791 | 7.781 | -3.554 | -3.564 | 305 | 456 | 420 | 305 | 3509 | 4256 |  | CORR | GENE | 07:33 | 07:57 | 07:52 | 55 | 230 | 10 | EXT | Аномалия находится на упругопластическом изгибе: R=355 D, максимальное растяжение на 0.1 час. | 0.89 | (c)
47114.868 | 5.638 | 4.873 | -5.862 | -6.627 | 2135 | 2170 | 2168 | 29 | 4873 | 4257 |  | CORR | GENE | 06:56 | 07:02 | 07:02 | 1675 | 67 | 11 | EXT | Аномалия находится на упругопластическом изгибе: R=272 D, максимальное растяжение на 11.8 час. | 0.98 | (c)
47119.824 | 10.594 | 10.495 | -0.906 | -1.005 | -2110 | -2072 | -2082 | 121 | 806 | 4257 |  | CORR | GENE | 07:31 | 07:37 | 07:36 | 199 | 55 | 12 | EXT | Аномалия находится на упругопластическом изгибе: R=317 D, максимальное растяжение на 11.6 час. | 0.91 | (c)
47139.87 | 8.125 | 8.099 | -3.26 | -3.286 | -2049 | -2007 | -1974 | 1898 | 3226 | 4259 |  | ARTD | GENE | 08:38 | 08:45 | 08:50 | 60 | 152 |  | EXT | Аномалия находится на отводе. Наплавка. |  | (c)
47174.49 | 8.56 | 8.551 | -2.555 | -2.564 | -330 | -330 | -265 | 201 | 2535 | 4262 |  | GOUG | CIGR | 08:05 | 08:05 | 08:16 | 29 | 129 | 7 | EXT | Задир. Аномалия находится на упругопластическом изгибе: R=381 D, максимальное растяжение на 5.2 час. |  | (c)
47174.496 | 8.566 | 8.509 | -2.549 | -2.606 | -361 | -306 | -291 | 221 | 2484 | 4262 |  | DENT | GENE | 08:00 | 08:09 | 08:11 | 122 | 139 | 1.2 | N/A | Глубина вмятины: 17 мм (1,2%). Линейка: 12 см в (851 см; 08:09 ч:мин) Аномалия находится вблизи дефекта потери металла. Аномалия находится на упругопластическом изгибе. |  | (c)
47188.195 | 11.15 | 11.061 | -0.1 | -0.189 | -2044 | -1714 | -1818 | 186 | 54 | 4263 |  | CORR | GENE | 06:54 | 07:47 | 07:30 | 135 | 451 | 11 | EXT |  | 0.9 | (c)
47188.231 | 11.186 | 11.151 | -0.064 | -0.099 | 1138 | 1208 | 1367 | 634 | 35 | 4263 |  | CORR | GENE | 03:27 | 03:38 | 04:04 | 64 | 459 | 10 | EXT |  | 0.89 | (c)
47211.007 | 0.077 | 0.035 | -11.578 | -11.62 | -641 | -168 | -81 | 0 | 35 | 4266 |  | CORR | GENE | 04:00 | 05:17 | 05:31 | 96 | 1120 | 10 | EXT |  | 0.89 | (c)
47211.244 | 0.314 | 0.295 | -11.341 | -11.36 | -552 | -404 | -422 | 291 | 295 | 4266 |  | CORR | GENE | 04:15 | 04:39 | 04:36 | 52 | 261 | 10 | EXT |  | 0.89 | (c)
47215.022 | 4.092 | 4.07 | -7.563 | -7.585 | 253 | 414 | 473 | 253 | 4070 | 4266 |  | CORR | GENE | 06:25 | 06:51 | 07:00 | 74 | 440 | 11 | EXT |  | 0.89 | (c)
47222.42 | 11.49 | 11.433 | -0.165 | -0.222 | 718 | 897 | 840 | 718 | 148 | 4266 |  | CORR | GENE | 07:40 | 08:09 | 07:60 | 74 | 245 | 12 | EXT |  | 0.89 | (c)
47222.734 | 0.149 | 0.113 | -11.461 | -11.497 | -2163 | -1860 | -1878 | 1594 | 113 | 4267 |  | CORR | GENE | 02:56 | 03:45 | 03:42 | 87 | 568 | 10 | EXT | Аномалия находится на отводе. | 0.89 | (c)
47233.894 | 11.309 | 11.183 | -0.301 | -0.427 | -127 | -94 | -99 | 71 | 142 | 4267 |  | CORR | GENE | 08:25 | 08:30 | 08:29 | 285 | 56 | 13 | EXT | Аномалия находится на отводе. | 0.93 | (c)
47245.584 | 0.109 | 0.082 | -11.311 | -11.338 | -1703 | -1548 | -1551 | 1399 | 82 | 4269 |  | CORR | GENE | 06:03 | 06:28 | 06:27 | 65 | 304 | 15 | EXT |  | 0.89 | (c)
47266.44 | 9.545 | 9.514 | -1.785 | -1.816 | 1866 | -2034 | 2223 | 1866 | 1691 | 4270 |  | CORR | GENE | 05:33 | 07:04 | 06:31 | 125 | 714 | 10 | EXT |  | 0.89 | (c)
47268.192 | 11.297 | 11.25 | -0.033 | -0.08 | 1572 | 1804 | 1727 | 1572 | 29 | 4270 |  | CORR | GENE | 04:46 | 05:23 | 05:11 | 51 | 311 | 10 | EXT |  | 0.89 | (c)
47268.225 | 0 | 0 | -11.295 | -11.295 | 1722 | 1825 | 1900 | 1722 | 0 | 4271 | Смещение кромок | GWAN |  | 05:42 | 05:59 | 06:11 | 0 | 356 | 27 | EXT | Смещение кромок Наружу Величина смещения - 4.2 мм. |  | (c)
47268.272 | 0.047 | 0.032 | -11.248 | -11.263 | 969 | 1583 | 1401 | 969 | 32 | 4271 |  | CORR | GENE | 03:41 | 05:20 | 04:50 | 83 | 863 | 10 | EXT |  | 0.89 | (c)
47279.52 | 0 | -0.031 | -10.955 | -10.986 | -1256 | -1057 | -1028 | 799 |  | 4272 | Нарушение формы кольцевого шва | GWAN |  | 01:04 | 01:36 | 01:41 | 0 | 457 |  | EXT | Нарушение формы кольцевого шва |  | (c)
47279.52 | 0 | -0.027 | -10.955 | -10.982 | -466 | -414 | -210 | 0 |  | 4272 | Нарушение формы кольцевого шва | GWAN |  | 03:12 | 03:20 | 03:53 | 0 | 512 |  | EXT | Нарушение формы кольцевого шва |  | (c)
47317.4 | 4.525 | 4.512 | -5.49 | -5.503 | 659 | 729 | 720 | 659 | 4512 | 4275 |  | CORR | CIGR | 04:45 | 04:56 | 04:54 | 25 | 122 | 10 | EXT | Аномалия находится на отводе. | 0.89 | (c)
47382.317 | 2.642 | 2.642 | -8.568 | -8.568 | -2013 | -1955 | -1965 | 1918 | 2642 | 4281 |  | CORR | CIGR | 07:23 | 07:32 | 07:30 | 24 | 95 | 14 | EXT |  | 0.89 | (c)
47416.308 | 2.528 | 2.502 | -8.767 | -8.793 | 2082 | -2145 | -2164 | 0 | 2502 | 4284 |  | CORR | GENE | 05:43 | 06:20 | 06:17 | 87 | 428 | 10 | EXT | Аномалия находится на упругопластическом изгибе: R=369 D, максимальное растяжение на 6.2 час. | 0.98 | (c)
47425.624 | 0.549 | 0.529 | -10.896 | -10.916 | 1982 | 2077 | 2057 | 1982 | 529 | 4285 |  | CORR | GENE | 03:41 | 03:57 | 03:53 | 56 | 150 | 10 | EXT | Аномалия находится на упругопластическом изгибе: R=454 D, максимальное растяжение на 5.5 час. | 0.89 | (c)
47475.278 | 4.993 | 4.861 | -6.562 | -6.694 | 555 | 650 | 635 | 555 | 4861 | 4289 |  | GOUG | GENE | 09:39 | 09:55 | 09:52 | 155 | 159 | 10 | EXT | Зона задиров. |  | (c)
47481.84 | 0 | 0 | -11.46 | -11.46 | -1674 | -1540 | -1394 | 1113 | 0 | 4290 | Смещение кромок | GWAN |  | 02:28 | 02:49 | 03:13 | 0 | 560 | 21 | EXT | Смещение кромок Наружу Величина смещения - 3.4 мм. Аномалия находится на упругопластическом изгибе: R=741 D, максимальное растяжение на 6.4 час. |  | (c)
47481.84 | 0 | 0 | -11.46 | -11.46 | -952 | -710 | -663 | 373 | 0 | 4290 | Смещение кромок | GWAN |  | 04:24 | 05:03 | 05:11 | 0 | 578 | 26 | EXT | Смещение кромок Наружу Величина смещения - 4.1 мм. Аномалия находится на упругопластическом изгибе: R=741 D, максимальное растяжение на 6.4 час. |  | (c)
47513.427 | 8.907 | 8.792 | -0.273 | -0.388 | -654 | 115 | -210 | 0 | 250 | 4292а |  | CORR | GENE | 04:59 | 07:03 | 06:10 | 138 | 888 | 10 | EXT |  | 0.9 | (c)
47513.651 | 9.131 | 9.093 | -0.049 | -0.087 | -467 | -91 | -219 | 0 | 27 | 4292а |  | CORR | GENE | 05:29 | 06:30 | 06:09 | 60 | 497 | 13 | EXT |  | 0.89 | (c)
47513.7 | 0 | -0.02 | -2.04 | -2.06 | -2101 | -2024 | -1828 | 129 |  | 4292б | Коррозия на шве | GWAN | GENE | 06:39 | 06:51 | 07:23 | 53 | 547 | 15 | EXT | Коррозия на шве |  | (c)
47514.247 | 0.547 | 0.528 | -1.493 | -1.512 | -2066 | -2023 | -2018 | 165 | 528 | 4292б |  | CORR | CIGR | 06:45 | 06:52 | 06:52 | 45 | 96 | 13 | EXT |  | 0.89 | (c)
47526.98 | 0.065 | 0.027 | -11.36 | -11.398 | 1789 | 2104 | 2179 | 0 | 27 | 4294 |  | CORR | GENE | 06:28 | 07:19 | 07:31 | 72 | 781 | 10 | EXT |  | 0.89 | (c)
47584.946 | 0.536 | 0.523 | -10.769 | -10.782 | 1875 | 1962 | 1960 | 185 | 523 | 4299 |  | CORR | CIGR | 06:25 | 06:39 | 06:38 | 38 | 171 | 13 | EXT |  | 0.89 | (c)
47589.654 | 5.244 | 5.164 | -6.061 | -6.141 | 2181 | 2194 | 2195 | 21 | 5164 | 4299 |  | CORR | AXGR | 07:14 | 07:16 | 07:16 | 426 | 28 | 10 | EXT |  | 0.93 | (c)
47597.22 | 1.505 | 1.486 | -9.79 | -9.809 | -883 | -760 | -716 | 548 | 1486 | 4300 |  | CORR | GENE | 07:49 | 08:09 | 08:16 | 54 | 336 | 11 | EXT |  | 0.89 | (c)
47607.938 | 0.928 | 0.889 | -10.467 | -10.506 | -967 | -635 | -724 | 482 | 889 | 4301 |  | CORR | GENE | 08:04 | 08:58 | 08:43 | 103 | 485 | 10 | EXT |  | 0.89 | (c)
47611.664 | 4.654 | 4.642 | -6.741 | -6.753 | -1297 | -1251 | -1211 | 933 | 4642 | 4301 |  | CORR | CIGR | 07:11 | 07:18 | 07:25 | 21 | 172 | 10 | EXT |  | 0.89 | (c)
47620.325 | 1.92 | 1.891 | -8.815 | -8.844 | -1344 | -1009 | -1129 | 886 | 1891 | 4302 |  | CORR | GENE | 07:13 | 08:07 | 07:48 | 80 | 431 | 12 | EXT |  | 0.89 | (c)
47626.67 | 8.265 | 8.245 | -2.47 | -2.49 | -2168 | -2098 | -2095 | 62 | 2470 | 4302 |  | CORR | CIGR | 05:00 | 05:12 | 05:12 | 20 | 146 | 10 | EXT |  | 0.89 | (c)
47643.702 | 3.112 | 2.71 | -8.248 | -8.65 | 66 | 72 | 108 | 66 | 2710 | 4304 |  | CORR | GENE | 01:09 | 01:10 | 01:16 | 782 | 85 | 10 | EXT |  | 0.95 | (c)
47653.599 | 1.649 | 1.626 | -9.446 | -9.469 | -863 | -732 | -754 | 645 | 1626 | 4305 |  | CORR | GENE | 08:27 | 08:48 | 08:44 | 49 | 218 | 10 | EXT |  | 0.89 | (c)
47752.341 | 9.816 | 9.164 | -1.484 | -2.136 | -53 | -24 | -30 | 7 | 1411 | 4313 |  | CORR | AXGR | 09:54 | 09:59 | 09:57 | 725 | 46 | 10 | EXT |  | 0.95 | (c)
47752.828 | 10.303 | 10.188 | -0.997 | -1.112 | -42 | -27 | -28 | 14 | 847 | 4313 |  | CORR | AXGR | 09:56 | 09:58 | 09:58 | 265 | 28 | 12 | EXT |  | 0.92 | (c)
47753.246 | 10.721 | 10.58 | -0.579 | -0.72 | -58 | -31 | -35 | 13 | 206 | 4313 |  | CORR | AXGR | 09:53 | 09:57 | 09:57 | 514 | 46 | 14 | EXT |  | 0.96 | (c)
47753.687 | 11.162 | 11.02 | -0.138 | -0.28 | -1740 | -1709 | -1715 | 1691 | 66 | 4313 |  | CORR | AXGR | 05:22 | 05:27 | 05:25 | 214 | 49 | 18 | EXT |  | 0.93 | (c)
47753.745 | 11.22 | 11.175 | -0.08 | -0.125 | 674 | 776 | 1021 | 674 | 34 | 4313 |  | CORR | GENE | 11:51 | 00:08 | 12:47 | 91 | 695 | 12 | EXT |  | 0.89 | (c)
47753.825 | 0 | -0.034 | -11.7 | -11.734 | -968 | 105 | -20 | 0 |  | 4314 | Коррозия на шве | GWAN | GENE | 05:13 | 08:06 | 07:46 | 58 | 1896 | 26 | N/A | Коррозия на шве |  | (c)
47753.882 | 0.057 | 0.014 | -11.643 | -11.686 | -1103 | -1004 | -987 | 872 | 14 | 4314 |  | CORR | GENE | 04:51 | 05:07 | 05:10 | 63 | 230 | 15 | EXT |  | 0.89 | (c)
47754.59 | 0.765 | 0.755 | -10.935 | -10.945 | -1044 | -953 | -965 | 886 | 755 | 4314 |  | CORR | CIGR | 05:01 | 05:15 | 05:13 | 26 | 157 | 10 | EXT |  | 0.89 | (c)
47755.996 | 2.171 | 2.156 | -9.529 | -9.544 | -74 | -25 | -3 | 0 | 2156 | 4314 |  | CORR | CIGR | 07:37 | 07:45 | 07:48 | 39 | 143 | 11 | EXT |  | 0.89 | (c)
47756.395 | 2.57 | 2.556 | -9.13 | -9.144 | 466 | 603 | 563 | 466 | 2556 | 4314 |  | CORR | CIGR | 09:04 | 09:26 | 09:20 | 41 | 195 | 14 | EXT |  | 0.89 | (c)
47756.494 | 2.669 | 2.654 | -9.031 | -9.046 | -13 | 107 | 75 | 0 | 2654 | 4314 |  | CORR | CIGR | 07:47 | 08:06 | 08:01 | 32 | 176 | 13 | EXT |  | 0.89 | (c)
47757.085 | 3.26 | 3.197 | -8.44 | -8.503 | -1335 | -1041 | -1158 | 981 | 3197 | 4314 |  | CORR | GENE | 04:13 | 05:01 | 04:42 | 196 | 355 | 14 | EXT |  | 0.91 | (c)
47757.453 | 3.628 | 3.61 | -8.072 | -8.09 | -1142 | -1063 | -1035 | 929 | 3610 | 4314 |  | CORR | CIGR | 04:45 | 04:57 | 05:02 | 41 | 213 | 15 | EXT |  | 0.89 | (c)
47757.628 | 3.803 | 3.75 | -7.897 | -7.95 | -1002 | -993 | -991 | 980 | 3750 | 4314 |  | CORR | AXGR | 05:07 | 05:09 | 05:09 | 109 | 22 | 12 | EXT |  | 0.9 | (c)
47760.284 | 6.459 | 6.335 | -5.241 | -5.365 | 5 | 315 | 466 | 5 | 5197 | 4314 |  | CORR | GENE | 07:50 | 08:40 | 09:04 | 168 | 921 | 12 | EXT |  | 0.9 | (c)
47760.604 | 6.779 | 6.767 | -4.921 | -4.933 | 566 | 615 | 617 | 566 | 4911 | 4314 |  | CORR | CIGR | 09:20 | 09:28 | 09:29 | 22 | 102 | 12 | EXT |  | 0.89 | (c)
47765.525 | 0 | -0.018 | -11.39 | -11.408 | 263 | 656 | 545 | 263 |  | 4315 | Нарушение формы кольцевого шва | GWAN |  | 07:47 | 08:50 | 08:32 | 0 | 565 |  | EXT | Нарушение формы кольцевого шва |  | (c)
47767.894 | 2.369 | 2.301 | -9.021 | -9.089 | -1114 | -1094 | -1092 | 1071 | 2301 | 4315 | Дефект проката | MIAN | AXGR | 04:05 | 04:08 | 04:08 | 493 | 43 |  | EXT | Дефект проката Эквивалент потери металла 13%. |  | (c)
47784.505 | 7.59 | 7.553 | -3.85 | -3.887 | -1317 | -832 | -1007 | 698 | 3797 | 4316 |  | CORR | GENE | 07:39 | 08:57 | 08:29 | 90 | 619 | 14 | EXT |  | 0.89 | (c)
47785.371 | 8.456 | 8.379 | -2.984 | -3.061 | -1257 | -882 | -1032 | 806 | 2927 | 4316 |  | CORR | GENE | 07:48 | 08:49 | 08:25 | 134 | 451 | 13 | EXT |  | 0.9 | (c)
47785.868 | 8.953 | 8.779 | -2.487 | -2.661 | -123 | -97 | -97 | 72 | 2303 | 4316 |  | CORR | AXGR | 10:52 | 10:56 | 10:56 | 358 | 51 | 12 | EXT |  | 0.93 | (c)
47786.047 | 9.132 | 9.102 | -2.308 | -2.338 | -521 | -335 | -403 | 286 | 2288 | 4316 |  | CORR | CIGR | 09:47 | 10:17 | 10:06 | 50 | 235 | 13 | EXT |  | 0.89 | (c)
47786.502 | 9.587 | 9.559 | -1.853 | -1.881 | -489 | -337 | -396 | 303 | 1830 | 4316 |  | CORR | CIGR | 09:52 | 10:17 | 10:07 | 51 | 186 | 13 | EXT |  | 0.89 | (c)
47786.652 | 9.737 | 9.691 | -1.703 | -1.749 | -1679 | -1591 | -1486 | 1294 | 1687 | 4316 |  | CORR | GENE | 06:40 | 06:55 | 07:12 | 62 | 385 | 16 | EXT |  | 0.89 | (c)
47786.768 | 9.853 | 9.737 | -1.587 | -1.703 | -385 | -158 | -232 | 79 | 1566 | 4316 |  | CORR | GENE | 10:09 | 10:46 | 10:34 | 137 | 306 | 13 | EXT |  | 0.9 | (c)
47788.333 | 11.418 | 11.396 | -0.022 | -0.044 | 1357 | 1436 | 1454 | 1357 | 7 | 4316 |  | CORR | CIGR | 02:50 | 03:03 | 03:06 | 37 | 194 | 15 | EXT |  | 0.89 | (c)
47788.451 | 0.096 | 0.015 | -11.114 | -11.195 | -201 | -177 | -180 | 159 | 15 | 4317 |  | CORR | AXGR | 02:47 | 02:50 | 02:50 | 152 | 42 | 13 | EXT |  | 0.9 | (c)
47789.024 | 0.669 | 0.571 | -10.541 | -10.639 | -2 | 8 | 12 | 0 | 571 | 4317 |  | CORR | AXGR | 03:19 | 03:20 | 03:21 | 192 | 28 | 13 | EXT |  | 0.91 | (c)
47789.227 | 0.872 | 0.825 | -10.338 | -10.385 | -239 | 18 | -76 | 0 | 825 | 4317 |  | CORR | CIGR | 02:40 | 03:22 | 03:07 | 54 | 327 | 23 | EXT |  | 0.89 | (c)
47794.655 | 6.3 | 6.271 | -4.91 | -4.939 | -310 | -185 | -178 | 47 | 4892 | 4317 |  | CORR | CIGR | 02:29 | 02:49 | 02:50 | 47 | 263 | 12 | EXT |  | 0.89 | (c)
47795.047 | 6.692 | 6.673 | -4.518 | -4.537 | -255 | -200 | -182 | 109 | 4495 | 4317 |  | CORR | CIGR | 02:38 | 02:47 | 02:50 | 42 | 146 | 10 | EXT |  | 0.89 | (c)
47799.565 | 0 | -0.039 | -11.42 | -11.459 | -671 | -127 | -337 | 2 |  | 4318 | Коррозия на шве | GWAN | CIGR | 02:26 | 03:54 | 03:20 | 55 | 669 | 23 | N/A | Коррозия на шве |  | (c)
47803.167 | 3.602 | 3.569 | -7.818 | -7.851 | -825 | -635 | -648 | 471 | 3569 | 4318 |  | CORR | GENE | 02:01 | 02:32 | 02:30 | 62 | 354 | 12 | EXT |  | 0.89 | (c)
47814.749 | 3.764 | 3.743 | -7.881 | -7.902 | -799 | -449 | -571 | 344 | 3743 | 4319 |  | CORR | GENE | 02:35 | 03:32 | 03:12 | 90 | 456 | 10 | EXT |  | 0.89 | (c)
47815.048 | 4.063 | 4.038 | -7.582 | -7.607 | -556 | -445 | -465 | 374 | 4038 | 4319 |  | CORR | CIGR | 03:15 | 03:33 | 03:29 | 44 | 182 | 11 | EXT |  | 0.89 | (c)
47815.513 | 4.528 | 4.516 | -7.117 | -7.129 | -478 | -318 | -368 | 258 | 4516 | 4319 |  | CORR | CIGR | 03:27 | 03:53 | 03:45 | 39 | 220 | 11 | EXT |  | 0.89 | (c)
47815.785 | 4.8 | 4.778 | -6.845 | -6.867 | -365 | -264 | -239 | 113 | 4778 | 4319 |  | CORR | CIGR | 03:45 | 04:02 | 04:06 | 40 | 252 | 10 | EXT |  | 0.89 | (c)
47815.887 | 4.902 | 4.149 | -6.743 | -7.496 | 1427 | 1448 | 1506 | 1427 | 4149 | 4319 |  | ARTD | GENE | 08:35 | 08:38 | 08:48 | 2012 | 158 |  | EXT | Наплавка. |  | (c)
47821.782 | 10.797 | 9.781 | -0.848 | -1.864 | 1372 | 1434 | 1484 | 1372 | 796 | 4319 |  | ARTD | GENE | 08:26 | 08:36 | 08:44 | 1068 | 223 |  | EXT | Наплавка. |  | (c)
47821.801 | 10.816 | 10.779 | -0.829 | -0.866 | 897 | 1097 | 1057 | 897 | 612 | 4319 |  | ARTD | GENE | 07:09 | 07:42 | 07:35 | 254 | 318 |  | EXT | Наплавка. |  | (c)
47858.16 | 1.61 | 1.516 | -9.465 | -9.559 | -56 | -48 | -34 | 12 | 1516 | 4323 |  | CORR | AXGR | 03:28 | 03:29 | 03:32 | 167 | 44 | 10 | EXT |  | 0.9 | (c)
47859.9 | 3.35 | 3.337 | -7.725 | -7.738 | -61 | 15 | 20 | 0 | 3337 | 4323 |  | CORR | GENE | 03:27 | 03:39 | 03:40 | 59 | 161 | 14 | EXT |  | 0.89 | (c)
47861.569 | 5.019 | 4.979 | -6.056 | -6.096 | -413 | -231 | -209 | 5 | 4979 | 4323 |  | CORR | GENE | 02:30 | 02:60 | 03:03 | 95 | 407 | 14 | EXT |  | 0.89 | (c)
47862.201 | 5.651 | 5.634 | -5.424 | -5.441 | 106 | 182 | 164 | 106 | 5406 | 4323 |  | CORR | CIGR | 03:54 | 04:06 | 04:03 | 35 | 115 | 15 | EXT |  | 0.89 | (c)
47862.292 | 5.742 | 5.505 | -5.333 | -5.57 | -15 | 2 | 9 | 0 | 5062 | 4323 |  | CORR | AXGR | 03:35 | 03:37 | 03:39 | 508 | 48 | 15 | EXT |  | 0.97 | (c)
47866.973 | 10.423 | 10.423 | -0.652 | -0.652 | -381 | -104 | -222 | 63 | 617 | 4323 |  | CORR | CIGR | 02:36 | 03:20 | 03:01 | 35 | 318 | 13 | EXT |  | 0.89 | (c)
47867.625 | 0 | -0.05 | -11.06 | -11.11 | -22 | 152 | 394 | 0 |  | 4324 | Нарушение формы кольцевого шва | GWAN |  | 01:51 | 02:19 | 02:58 | 0 | 832 |  | EXT | Нарушение формы кольцевого шва |  | (c)
47880.837 | 2.152 | 2.107 | -9.028 | -9.073 | -1216 | -1163 | -1049 | 882 | 2107 | 4325 |  | CORR | CIGR | 03:03 | 03:11 | 03:29 | 56 | 334 | 14 | EXT |  | 0.89 | (c)
47885.08 | 6.395 | 6.314 | -4.785 | -4.866 | -1138 | -1122 | -1122 | 1105 | 4700 | 4325 |  | CORR | AXGR | 03:15 | 03:18 | 03:18 | 166 | 32 | 12 | EXT |  | 0.9 | (c)
47892.743 | 2.878 | 2.85 | -8.767 | -8.795 | 1038 | 1201 | 1198 | 1038 | 2850 | 4326 |  | CORR | GENE | 03:45 | 04:11 | 04:10 | 68 | 319 | 15 | EXT |  | 0.89 | (c)
47892.897 | 3.032 | 2.976 | -8.613 | -8.669 | 77 | 185 | 285 | 77 | 2976 | 4326 |  | CORR | GENE | 01:09 | 01:27 | 01:43 | 72 | 416 | 11 | EXT |  | 0.89 | (c)
47894.43 | 4.565 | 4.526 | -7.08 | -7.119 | 72 | 257 | 280 | 72 | 4526 | 4326 |  | CORR | GENE | 01:09 | 01:39 | 01:42 | 63 | 416 | 15 | EXT |  | 0.89 | (c)
47906.73 | 5.22 | 5.192 | -6.035 | -6.063 | -901 | -817 | -810 | 719 | 5192 | 4327 |  | CORR | CIGR | 02:22 | 02:36 | 02:37 | 56 | 182 | 20 | EXT |  | 0.89 | (c)
47912.765 | 0 | -0.018 | -10.985 | -11.003 | -1518 | -1358 | -829 | 141 |  | 4328 | Нарушение формы кольцевого шва | GWAN |  | 01:05 | 01:31 | 02:56 | 0 | 1377 |  | EXT | Нарушение формы кольцевого шва |  | (c)
47923.719 | 10.954 | 10.92 | -0.031 | -0.065 | -1560 | -1424 | -1083 | 607 | 20 | 4328 |  | CORR | CIGR | 00:59 | 01:21 | 02:15 | 45 | 953 | 11 | EXT |  | 0.89 | (c)
47923.792 | 0.042 | 0.018 | -11.413 | -11.437 | 1521 | 1613 | 1773 | 1521 | 18 | 4329 |  | CORR | CIGR | 01:12 | 01:27 | 01:53 | 25 | 504 | 11 | EXT |  | 0.89 | (c)
47924.938 | 1.188 | 1.169 | -10.267 | -10.286 | -124 | -69 | -56 | 0 | 1169 | 4329 |  | CORR | CIGR | 08:47 | 08:56 | 08:58 | 28 | 136 | 10 | EXT |  | 0.89 | (c)
47925.629 | 1.879 | 1.838 | -9.576 | -9.617 | 61 | 300 | 277 | 61 | 1838 | 4329 |  | CORR | GENE | 09:17 | 09:55 | 09:52 | 90 | 431 | 10 | EXT |  | 0.89 | (c)
47979.239 | 10.529 | 10.513 | -1.126 | -1.142 | 73 | 227 | 243 | 73 | 1106 | 4333 |  | CORR | CIGR | 07:58 | 08:23 | 08:26 | 36 | 341 | 12 | EXT |  | 0.89 | (c)
47980.427 | 0.062 | 0.012 | -11.618 | -11.668 | 271 | 560 | 633 | 271 | 12 | 4334 |  | CORR | CIGR | 07:58 | 08:44 | 08:56 | 54 | 724 | 14 | EXT |  | 0.89 | (c)
47992.125 | 0.08 | 0.043 | -10.985 | -11.022 | 2185 | -2033 | -1915 | 1554 | 43 | 4335 |  | CORR | GENE | 04:48 | 05:27 | 05:46 | 101 | 722 | 11 | EXT |  | 0.89 | (c)
48010.001 | 6.891 | 6.868 | -4.789 | -4.812 | -93 | -19 | -14 | 0 | 4771 | 4336 |  | CORR | CIGR | 03:29 | 03:40 | 03:41 | 41 | 158 | 12 | EXT |  | 0.89 | (c)
48026.445 | 0 | -0.024 | -11.215 | -11.239 | -376 | -234 | 263 | 0 |  | 4338 | Нарушение формы кольцевого шва | GWAN |  | 02:34 | 02:57 | 04:17 | 0 | 1277 |  | EXT | Нарушение формы кольцевого шва |  | (c)
48026.445 | 0 | -0.052 | -11.215 | -11.267 | 1618 | 1753 | -2153 | 1464 |  | 4338 | Нарушение формы кольцевого шва | GWAN |  | 07:56 | 08:18 | 09:47 | 0 | 1379 |  | EXT | Нарушение формы кольцевого шва |  | (c)
48030.09 | 3.645 | 3.625 | -7.57 | -7.59 | -362 | -286 | -252 | 142 | 3625 | 4338 |  | CORR | CIGR | 02:36 | 02:49 | 02:54 | 25 | 220 | 10 | EXT |  | 0.89 | (c)
48032.355 | 5.91 | 5.898 | -5.305 | -5.317 | -16 | 36 | 20 | 0 | 5292 | 4338 |  | CORR | CIGR | 03:32 | 03:41 | 03:38 | 25 | 73 | 11 | EXT |  | 0.89 | (c)
48039.466 | 1.806 | 1.772 | -9.634 | -9.668 | -1443 | -1308 | -1344 | 1244 | 1772 | 4339 |  | CORR | CIGR | 01:04 | 01:26 | 01:20 | 35 | 199 | 15 | EXT |  | 0.89 | (c)
48040.299 | 2.639 | 2.491 | -8.801 | -8.949 | -1474 | -1375 | -1192 | 910 | 2491 | 4339 |  | CORR | GENE | 00:59 | 01:15 | 01:45 | 162 | 563 | 11 | EXT |  | 0.9 | (c)
48040.977 | 3.317 | 3.282 | -8.123 | -8.158 | -1460 | -1409 | -1378 | 1296 | 3282 | 4339 |  | CORR | GENE | 01:01 | 01:09 | 01:15 | 66 | 164 | 13 | EXT |  | 0.89 | (c)
48055.221 | 6.121 | 6.108 | -4.764 | -4.777 | -1763 | -1710 | -1705 | 1647 | 4746 | 4340 |  | CORR | CIGR | 03:36 | 03:44 | 03:45 | 31 | 116 | 18 | EXT |  | 0.89 | (c)
48056.397 | 7.297 | 7.287 | -3.588 | -3.598 | -20 | 105 | 77 | 0 | 3570 | 4340 |  | CORR | CIGR | 08:17 | 08:37 | 08:33 | 28 | 194 | 10 | EXT |  | 0.89 | (c)
48081.758 | 10.448 | 10.438 | -0.882 | -0.892 | -327 | -284 | -280 | 233 | 872 | 4342а |  | CORR | CIGR | 02:45 | 02:52 | 02:53 | 20 | 94 | 10 | EXT | Аномалия находится на упругопластическом изгибе: R=440 D, максимальное растяжение на 6.9 час. | 0.89 | (c)
48123.227 | 6.482 | 6.45 | -5.023 | -5.055 | -88 | -20 | -16 | 0 | 5000 | 4346 |  | CORR | CIGR | 07:39 | 07:50 | 07:51 | 55 | 144 | 10 | EXT |  | 0.89 | (c)
48123.461 | 6.716 | 6.704 | -4.789 | -4.801 | -60 | -19 | -15 | 0 | 4776 | 4346 |  | CORR | CIGR | 07:44 | 07:50 | 07:51 | 25 | 90 | 13 | EXT |  | 0.89 | (c)
48124.575 | 7.83 | 7.766 | -3.675 | -3.739 | 77 | 178 | 241 | 77 | 3648 | 4346 |  | CORR | GENE | 08:06 | 08:22 | 08:32 | 91 | 328 | 10 | EXT |  | 0.89 | (c)
48125.457 | 8.712 | 8.672 | -2.793 | -2.833 | 302 | 320 | 321 | 302 | 2750 | 4346 |  | CORR | AXGR | 08:42 | 08:45 | 08:45 | 83 | 39 | 25 | EXT |  | 0.9 | (c)
48125.554 | 8.809 | 8.777 | -2.696 | -2.728 | -26 | 67 | 75 | 0 | 2659 | 4346 |  | CORR | GENE | 07:49 | 08:04 | 08:05 | 69 | 201 | 18 | EXT |  | 0.89 | (c)
48126.042 | 9.297 | 9.295 | -2.208 | -2.21 | 302 | 353 | 395 | 302 | 2175 | 4346 |  | CORR | CIGR | 08:42 | 08:50 | 08:57 | 35 | 186 | 11 | EXT |  | 0.89 | (c)
48126.133 | 9.388 | 9.36 | -2.117 | -2.145 | -101 | 87 | 56 | 0 | 2079 | 4346 |  | CORR | GENE | 07:37 | 08:07 | 08:02 | 66 | 313 | 13 | EXT |  | 0.89 | (c)
48126.855 | 10.11 | 10.1 | -1.395 | -1.405 | 218 | 335 | 361 | 218 | 1359 | 4346 |  | CORR | CIGR | 08:29 | 08:47 | 08:52 | 46 | 285 | 13 | EXT |  | 0.89 | (c)
48127.795 | 11.05 | 10.952 | -0.455 | -0.553 | -115 | -96 | -96 | 78 | 405 | 4346 |  | CORR | AXGR | 07:35 | 07:38 | 07:38 | 148 | 37 | 11 | EXT |  | 0.9 | (c)
48127.869 | 11.124 | 11.101 | -0.381 | -0.404 | -1178 | -1027 | -1069 | 960 | 362 | 4346 |  | CORR | CIGR | 04:43 | 05:08 | 05:01 | 42 | 218 | 13 | EXT |  | 0.89 | (c)
48139.655 | 0 | -0.027 | -11.68 | -11.707 | 491 | -2049 | 1718 | 491 |  | 4348 | Нарушение формы кольцевого шва | GWAN |  | 02:05 | 07:15 | 05:23 | 0 | 2453 |  | EXT | Нарушение формы кольцевого шва |  | (c)
48147.255 | 7.6 | 7.24 | -4.08 | -4.44 | -1738 | -1650 | -1647 | 1557 | 3760 | 4348 |  | CORR | GENE | 08:05 | 08:19 | 08:20 | 680 | 182 | 17 | EXT |  | 1 | (c)
48147.674 | 8.019 | 8.017 | -3.661 | -3.663 | -1336 | -1277 | -1285 | 1234 | 3638 | 4348 |  | CORR | CIGR | 09:10 | 09:20 | 09:18 | 25 | 102 | 11 | EXT |  | 0.89 | (c)
48161.576 | 10.241 | 10.064 | -1.424 | -1.601 | -1263 | -1097 | -826 | 390 | 1399 | 4349 |  | CORR | GENE | 08:03 | 08:30 | 09:14 | 202 | 873 | 34 | EXT |  | 0.97 | (c)
48175.45 | 1.095 | 1.08 | -10.23 | -10.245 | -1480 | -1357 | -1381 | 1281 | 1080 | 4351 |  | CORR | CIGR | 07:60 | 08:20 | 08:16 | 34 | 199 | 10 | EXT |  | 0.89 | (c)
48175.5 | 1.145 | 1.132 | -10.18 | -10.193 | -1769 | -1657 | -1680 | 1591 | 1132 | 4351 |  | CORR | CIGR | 07:13 | 07:31 | 07:27 | 28 | 178 | 12 | EXT |  | 0.89 | (c)
48175.835 | 1.48 | 1.461 | -9.845 | -9.864 | -1437 | -1325 | -1348 | 1259 | 1461 | 4351 |  | CORR | CIGR | 08:07 | 08:25 | 08:21 | 34 | 178 | 11 | EXT |  | 0.89 | (c)
48176.152 | 1.797 | 1.773 | -9.528 | -9.552 | -1422 | -1368 | -1331 | 1240 | 1773 | 4351 |  | CORR | CIGR | 08:09 | 08:18 | 08:24 | 53 | 182 | 14 | EXT |  | 0.89 | (c)
48176.211 | 1.856 | 1.838 | -9.469 | -9.487 | -1859 | -1789 | -1799 | 1738 | 1838 | 4351 |  | CORR | CIGR | 06:59 | 07:10 | 07:08 | 36 | 121 | 12 | EXT |  | 0.89 | (c)
48242.753 | 0.068 | 0.032 | -11.652 | -11.688 | 1936 | -2197 | 2210 | 1936 | 32 | 4357 |  | CORR | GENE | 06:47 | 07:40 | 07:32 | 81 | 548 | 13 | EXT |  | 0.89 | (c)
48254.477 | 0.072 | 0.055 | -10.928 | -10.945 | -1018 | -911 | -890 | 762 | 55 | 4358 |  | CORR | CIGR | 09:01 | 09:18 | 09:21 | 37 | 256 | 12 | EXT |  | 0.89 | (c)
48254.823 | 0.418 | 0.401 | -10.582 | -10.599 | -1897 | -1846 | -1842 | 1788 | 401 | 4358 |  | CORR | CIGR | 06:39 | 06:47 | 06:48 | 36 | 110 | 11 | EXT |  | 0.89 | (c)
48259.474 | 5.069 | 4.844 | -5.931 | -6.156 | -2 | 56 | 111 | 0 | 4844 | 4358 |  | DENT | GENE | 11:45 | 11:54 | 12:03 | 581 | 227 | 0.4 | N/A | Глубина вмятины: 5 мм (0,4%). Линейка: 58 см в (484 см; 11:54 ч:мин) Аномалия находится вблизи продольного шва. |  | (c)
48292.799 | 4.714 | 4.703 | -6.066 | -6.077 | 1737 | 1805 | 1819 | 1737 | 4703 | 4361 |  | CORR | CIGR | 07:25 | 07:36 | 07:38 | 30 | 163 | 10 | EXT |  | 0.89 | (c)
48293.506 | 5.421 | 5.312 | -5.359 | -5.468 | 1502 | 1573 | 1638 | 1502 | 5312 | 4361 |  | CORR | GENE | 06:47 | 06:59 | 07:09 | 125 | 272 | 10 | EXT |  | 0.89 | (c)
48293.794 | 5.709 | 5.672 | -5.071 | -5.108 | 1065 | 1392 | 1275 | 1065 | 5049 | 4361 |  | CORR | GENE | 05:37 | 06:29 | 06:10 | 59 | 420 | 10 | EXT |  | 0.89 | (c)
48293.983 | 5.898 | 5.876 | -4.882 | -4.904 | 1202 | 1312 | 1299 | 1202 | 4868 | 4361 |  | CORR | CIGR | 05:59 | 06:17 | 06:14 | 36 | 194 | 12 | EXT |  | 0.89 | (c)
48295.641 | 7.556 | 7.547 | -3.224 | -3.233 | 1112 | 1170 | 1165 | 1112 | 3211 | 4361 |  | CORR | CIGR | 05:44 | 05:54 | 05:53 | 22 | 106 | 14 | EXT |  | 0.89 | (c)
48295.815 | 7.73 | 7.719 | -3.05 | -3.061 | 1108 | 1174 | 1167 | 1108 | 3035 | 4361 |  | CORR | CIGR | 05:44 | 05:54 | 05:53 | 26 | 118 | 20 | EXT |  | 0.89 | (c)
48298.04 | 9.955 | 9.929 | -0.825 | -0.851 | -2000 | -1945 | -1958 | 1917 | 774 | 4361 |  | GOUG | GENE | 09:22 | 09:31 | 09:29 | 77 | 82 | 8 | EXT | Задир. |  | (c)
48298.809 | 10.724 | 10.624 | -0.056 | -0.156 | 683 | 831 | 816 | 683 | 45 | 4361 |  | CORR | GENE | 04:35 | 04:59 | 04:56 | 111 | 265 | 12 | EXT |  | 0.89 | (c)
48310.547 | 0.057 | 0.029 | -10.918 | -10.946 | 1587 | 1698 | 2044 | 1587 | 29 | 4363 |  | CORR | GENE | 05:10 | 05:28 | 06:24 | 83 | 915 | 13 | EXT |  | 0.89 | (c)
48312.467 | 1.977 | 1.955 | -8.998 | -9.02 | 1713 | 1784 | 1796 | 1713 | 1955 | 4363 |  | CORR | CIGR | 05:31 | 05:42 | 05:44 | 38 | 166 | 10 | EXT |  | 0.89 | (c)
48315.619 | 5.129 | 5.118 | -5.846 | -5.857 | 1840 | 1874 | 1900 | 1840 | 5118 | 4363 |  | CORR | CIGR | 05:51 | 05:57 | 06:01 | 29 | 121 | 10 | EXT |  | 0.89 | (c)
48329.548 | 8.083 | 8.065 | -3.572 | -3.59 | -296 | -262 | -255 | 214 | 3544 | 4364 |  | ARTD | PITT | 02:15 | 02:20 | 02:22 | 46 | 82 |  | EXT | Наплавка. |  | (c)
48361.345 | 5.58 | 5.546 | -5.085 | -5.119 | -1798 | -1614 | -1673 | 432 | 5033 | 4367 |  | CORR | GENE | 05:18 | 05:48 | 05:38 | 86 | 251 | 10 | EXT | Аномалия находится на упругопластическом изгибе: R=238 D, максимальное растяжение на 12 час. | 0.89 | (c)
48362.268 | 6.503 | 6.477 | -4.162 | -4.188 | -1767 | -1702 | -1699 | 463 | 4162 | 4367 |  | CORR | CIGR | 05:23 | 05:33 | 05:34 | 26 | 137 | 12 | EXT | Аномалия находится на упругопластическом изгибе: R=252 D, максимальное растяжение на 12 час. | 0.89 | (c)
48365.901 | 10.136 | 10.112 | -0.529 | -0.553 | -1845 | -1782 | -1788 | 385 | 529 | 4367 |  | CORR | CIGR | 05:10 | 05:20 | 05:19 | 24 | 115 | 13 | EXT | Аномалия находится на упругопластическом изгибе: R=390 D, максимальное растяжение на 11.7 час. | 0.89 | (c)
48366.749 | 0.319 | 0.184 | -11.046 | -11.181 | -1807 | -1574 | -1584 | 423 | 184 | 4368 |  | DENT | GENE | 05:01 | 05:39 | 05:37 | 250 | 447 | 0.6 | N/A | Глубина вмятины: 8 мм (0,6%). Линейка: 25 см в (18 см; 05:39 ч:мин) Аномалия находится на упругопластическом изгибе. |  | (c)
48373.83 | 7.4 | 7.392 | -3.965 | -3.973 | -887 | -802 | -816 | 744 | 3933 | 4368 |  | CORR | CIGR | 07:29 | 07:43 | 07:41 | 40 | 143 | 10 | EXT | Аномалия находится на упругопластическом изгибе: R=551 D, максимальное растяжение на 8.6 час. | 0.89 | (c)
48385.498 | 0.058 | 0.043 | -11.412 | -11.427 | -1052 | -948 | -933 | 814 | 43 | 4370 |  | CORR | GENE | 06:50 | 07:07 | 07:09 | 71 | 238 | 28 | EXT | Аномалия находится на упругопластическом изгибе: R=428 D, максимальное растяжение на 7.5 час. | 0.95 | (c)
48385.702 | 0.262 | 0.244 | -11.208 | -11.226 | -1069 | -966 | -953 | 838 | 244 | 4370 |  | CORR | CIGR | 06:47 | 07:04 | 07:06 | 33 | 231 | 13 | EXT | Аномалия находится на упругопластическом изгибе: R=425 D, максимальное растяжение на 7.5 час. | 0.9 | (c)
48386.834 | 1.394 | 1.338 | -10.076 | -10.132 | -828 | -765 | -745 | 662 | 1338 | 4370 |  | CORR | GENE | 07:26 | 07:36 | 07:39 | 65 | 166 | 14 | EXT | Аномалия находится на упругопластическом изгибе: R=416 D, максимальное растяжение на 7.5 час. | 0.92 | (c)
48393.116 | 7.676 | 7.665 | -3.794 | -3.805 | -1936 | -1891 | -1890 | 295 | 3780 | 4370 |  | CORR | CIGR | 04:27 | 04:34 | 04:35 | 25 | 92 | 10 | EXT | Аномалия находится на упругопластическом изгибе: R=516 D, максимальное растяжение на 7.3 час. | 0.89 | (c)
48393.827 | 8.387 | 8.366 | -3.083 | -3.104 | -840 | -738 | -738 | 635 | 3063 | 4370 |  | CORR | CIGR | 07:24 | 07:40 | 07:41 | 41 | 205 | 11 | EXT | Аномалия находится на упругопластическом изгибе: R=528 D, максимальное растяжение на 7.3 час. | 0.89 | (c)
48446.346 | 4.081 | 3.847 | -7.254 | -7.488 | 2150 | 2205 | 2186 | 7 | 3847 | 4375 |  | CORR | GENE | 08:05 | 08:14 | 08:11 | 310 | 74 | 10 | EXT | Аномалия находится на упругопластическом изгибе: R=559 D, максимальное растяжение на 12 час. | 0.92 | (c)
48446.713 | 4.448 | 4.435 | -6.887 | -6.9 | 2127 | -2228 | 2183 | 0 | 4435 | 4375 |  | CORR | CIGR | 08:01 | 08:18 | 08:10 | 22 | 112 | 13 | EXT | Аномалия находится на упругопластическом изгибе: R=584 D, максимальное растяжение на 0 час. | 0.89 | (c)
48446.751 | 4.486 | 4.101 | -6.849 | -7.234 | 2227 | -2205 | -2216 | 0 | 4101 | 4375 |  | CORR | AXGR | 08:17 | 08:22 | 08:20 | 437 | 36 | 12 | EXT | Аномалия находится на упругопластическом изгибе: R=584 D, максимальное растяжение на 0 час. | 0.94 | (c)
48446.962 | 4.697 | 4.54 | -6.638 | -6.795 | 2144 | 2182 | 2175 | 25 | 4540 | 4375 |  | CORR | GENE | 08:04 | 08:10 | 08:09 | 517 | 62 | 12 | EXT | Аномалия находится на упругопластическом изгибе: R=612 D, максимальное растяжение на 0.1 час. | 0.95 | (c)
48449.145 | 6.88 | 6.327 | -4.455 | -5.008 | 2219 | -2229 | -2224 | 0 | 4245 | 4375 |  | CORR | AXGR | 08:16 | 08:18 | 08:19 | 763 | 36 | 11 | EXT | Аномалия находится на упругопластическом изгибе: R=937 D, максимальное растяжение на 1.1 час. | 0.96 | (c)
48449.823 | 7.558 | 7.258 | -3.777 | -4.077 | 2179 | -2220 | 2219 | 0 | 3443 | 4375 |  | CORR | GENE | 08:09 | 08:19 | 08:16 | 634 | 80 | 14 | EXT | Аномалия находится на упругопластическом изгибе: R=952 D, максимальное растяжение на 1.3 час. | 0.97 | (c)
48450.792 | 8.527 | 8.417 | -2.808 | -2.918 | 2134 | 2188 | 2170 | 25 | 2536 | 4375 |  | CORR | GENE | 08:02 | 08:11 | 08:08 | 382 | 72 | 12 | EXT |  | 0.94 | (c)
48451.622 | 9.357 | 9.058 | -1.978 | -2.277 | 2135 | 2193 | 2177 | 12 | 1727 | 4375 |  | CORR | GENE | 08:02 | 08:12 | 08:09 | 550 | 84 | 10 | EXT |  | 0.94 | (c)
48452.285 | 10.02 | 9.98 | -1.315 | -1.355 | 1965 | 2075 | 2069 | 58 | 1315 | 4375 |  | CORR | CIGR | 07:35 | 07:53 | 07:52 | 40 | 207 | 10 | EXT |  | 0.89 | (c)
48453.003 | 10.738 | 10.554 | -0.597 | -0.781 | 2151 | 2209 | 2199 | 0 | 558 | 4375 |  | CORR | GENE | 08:05 | 08:14 | 08:13 | 223 | 97 | 11 | EXT |  | 0.91 | (c)
48453.558 | 11.293 | 11.273 | -0.042 | -0.062 | 1742 | 2199 | 2039 | 0 | 29 | 4375 |  | CORR | CIGR | 06:59 | 08:13 | 07:47 | 33 | 593 | 10 | EXT |  | 0.89 | (c)
48469.335 | 4.32 | 4.246 | -7.16 | -7.234 | 1599 | 1660 | 1707 | 416 | 4246 | 4377 |  | CORR | GENE | 04:11 | 04:21 | 04:28 | 94 | 215 | 10 | EXT |  | 0.89 | (c)
48476.698 | 0.203 | 0.123 | -11.302 | -11.382 | 2150 | 2220 | 2186 | 9 | 123 | 4378 |  | CORR | GENE | 07:34 | 07:45 | 07:40 | 365 | 71 | 13 | EXT |  | 0.94 | (c)
48488 | 0 | -0.064 | -11.47 | -11.534 | -1793 | -1717 | -1655 | 438 |  | 4379 | Нарушение формы кольцевого шва | GWAN |  | 09:37 | 09:49 | 09:59 | 0 | 275 |  | EXT | Нарушение формы кольцевого шва |  | (c)
48497.618 | 9.618 | 9.59 | -1.852 | -1.88 | 1018 | 1436 | 1267 | 714 | 1783 | 4379 |  | CORR | GENE | 05:10 | 06:18 | 05:50 | 97 | 499 | 10 | EXT | Аномалия находится на упругопластическом изгибе: R=528 D, максимальное растяжение на 6.2 час. | 0.89 | (c)
48499.435 | 11.435 | 11.392 | -0.035 | -0.078 | 744 | 858 | 937 | 744 | 21 | 4379 |  | CORR | GENE | 04:26 | 04:44 | 04:57 | 57 | 386 | 10 | EXT | Аномалия находится на упругопластическом изгибе: R=478 D, максимальное растяжение на 6.2 час. | 0.89 | (c)
48499.556 | 0.086 | 0.048 | -11.294 | -11.332 | 1629 | 1838 | 1846 | 167 | 48 | 4380 |  | CORR | GENE | 07:13 | 07:47 | 07:48 | 152 | 435 | 10 | EXT | Аномалия находится на упругопластическом изгибе: R=478 D, максимальное растяжение на 6.2 час. | 0.9 | (c)
48500.827 | 1.357 | 1.245 | -10.023 | -10.135 | 1202 | 1256 | 1341 | 750 | 1245 | 4380 |  | CORR | GENE | 06:04 | 06:13 | 06:26 | 122 | 278 | 10 | EXT | Аномалия находится на упругопластическом изгибе: R=454 D, максимальное растяжение на 6.3 час. | 0.89 | (c)
48501.717 | 2.247 | 2.222 | -9.133 | -9.158 | 521 | 717 | 668 | 521 | 2222 | 4380 |  | CORR | GENE | 04:14 | 04:46 | 04:38 | 54 | 294 | 10 | EXT | Аномалия находится на упругопластическом изгибе: R=440 D, максимальное растяжение на 6.4 час. | 0.89 | (c)
48533.218 | 10.913 | 10.863 | -0.442 | -0.492 | 1649 | 1694 | 1723 | 433 | 433 | 4382 |  | CORR | GENE | 05:58 | 06:05 | 06:10 | 59 | 148 | 11 | EXT |  | 0.89 | (c)
48533.642 | 11.337 | 11.301 | -0.018 | -0.054 | 1253 | 1388 | 1823 | 0 | 18 | 4382 |  | CORR | CIGR | 04:54 | 05:16 | 06:26 | 36 | 1140 | 14 | EXT |  | 0.89 | (c)
48539.621 | 5.961 | 5.957 | -5.499 | -5.503 | 582 | 686 | 647 | 582 | 5473 | 4383 |  | CORR | CIGR | 04:25 | 04:42 | 04:36 | 30 | 131 | 12 | EXT |  | 0.89 | (c)
48545.041 | 11.381 | 11.36 | -0.079 | -0.1 | 1213 | 1383 | 1361 | 1213 | 61 | 4383 |  | CORR | CIGR | 06:07 | 06:35 | 06:31 | 39 | 296 | 14 | EXT |  | 0.89 | (c)
48568.172 | 0.047 | 0.022 | -10.798 | -10.823 | -1134 | -925 | -841 | 548 | 22 | 4386 |  | CORR | GENE | 07:08 | 07:41 | 07:55 | 132 | 587 | 11 | EXT |  | 0.9 | (c)
48584.405 | 5.435 | 5.42 | -5.87 | -5.885 | 499 | 606 | 613 | 499 | 5420 | 4387 |  | CORR | CIGR | 04:04 | 04:21 | 04:22 | 35 | 228 | 10 | EXT | Аномалия находится на отводе. | 0.89 | (c)
48590.191 | 11.221 | 11.191 | -0.084 | -0.114 | 1959 | 2035 | 2075 | 39 | 57 | 4387 |  | CORR | GENE | 07:59 | 08:11 | 08:18 | 57 | 233 | 11 | EXT | Аномалия находится на отводе. | 0.89 | (c)
48613.16 | 0 | -0.032 | -11.515 | -11.547 | -359 | -229 | -227 | 95 |  | 4390 | Нарушение формы кольцевого шва | GWAN |  | 00:45 | 01:06 | 01:06 | 0 | 264 |  | EXT | Нарушение формы кольцевого шва |  | (c)
48613.16 | 0 | -0.008 | -11.515 | -11.523 | 902 | 1714 | 1459 | 215 |  | 4390 | Нарушение формы кольцевого шва | GWAN |  | 04:08 | 06:19 | 05:38 | 0 | 1114 |  | EXT | Нарушение формы кольцевого шва |  | (c)
48625.023 | 0.348 | 0.331 | -11.302 | -11.319 | -1183 | -930 | -1015 | 847 | 331 | 4391 |  | CORR | GENE | 05:53 | 06:34 | 06:20 | 66 | 336 | 11 | EXT |  | 0.89 | (c)
48677.976 | 7.926 | 7.837 | -3.469 | -3.558 | -39 | -15 | -22 | 4 | 3197 | 4395 |  | LWAN | AXGR | 04:04 | 04:08 | 04:07 | 361 | 35 |  | INT | Эквивалент потери металла 10%. Аномалия находится на упругопластическом изгибе: R=391 D, максимальное растяжение на 0.3 час. |  | (c)
48708.98 | 4.205 | 3.433 | -7.43 | -8.202 | 934 | 985 | 1050 | 934 | 3433 | 4398 |  | GOUG | GENE | 07:51 | 07:59 | 08:09 | 821 | 232 | 6 | EXT | Зона задиров. |  | (c)
48773.345 | 0 | -0.031 | -10.93 | -10.961 | 627 | 773 | 969 | 627 |  | 4404 | Нарушение формы кольцевого шва | GWAN |  | 01:52 | 02:16 | 02:48 | 0 | 684 |  | EXT | Нарушение формы кольцевого шва |  | (c)
48773.345 | 0 | -0.021 | -10.93 | -10.951 | 1573 | 1687 | 1730 | 343 |  | 4404 | Нарушение формы кольцевого шва | GWAN |  | 04:25 | 04:43 | 04:50 | 0 | 315 |  | EXT | Нарушение формы кольцевого шва |  | (c)
48773.345 | 0 | -0.017 | -10.93 | -10.947 | -1925 | -1445 | -1620 | 306 |  | 4404 | Нарушение формы кольцевого шва | GWAN |  | 07:00 | 08:18 | 07:50 | 0 | 610 |  | EXT | Нарушение формы кольцевого шва |  | (c)
48774.255 | 0.91 | 0.887 | -10.02 | -10.043 | -1916 | -1737 | -1754 | 314 | 887 | 4404 |  | CORR | GENE | 07:02 | 07:31 | 07:28 | 73 | 324 | 13 | EXT |  | 0.89 | (c)
48784.362 | 0.087 | 0.075 | -10.608 | -10.62 | 1702 | 1832 | 1845 | 242 | 75 | 4405 |  | CORR | GENE | 05:16 | 05:37 | 05:39 | 79 | 287 | 10 | EXT |  | 0.89 | (c)
48791.315 | 7.04 | 7.035 | -3.655 | -3.66 | 1716 | 1841 | 1848 | 250 | 3619 | 4405 |  | CORR | CIGR | 05:18 | 05:39 | 05:40 | 41 | 265 | 10 | EXT |  | 0.89 | (c)
48791.724 | 7.449 | 7.41 | -3.246 | -3.285 | -2086 | -1912 | -1913 | 145 | 3224 | 4405 |  | CORR | GENE | 07:05 | 07:33 | 07:33 | 61 | 345 | 10 | EXT |  | 0.89 | (c)
48791.851 | 7.576 | 7.554 | -3.119 | -3.141 | 1600 | 1707 | 1722 | 387 | 3106 | 4405 |  | CORR | CIGR | 04:60 | 05:17 | 05:19 | 35 | 243 | 14 | EXT |  | 0.89 | (c)
48792.111 | 7.836 | 7.798 | -2.859 | -2.897 | -2084 | -1915 | -1912 | 147 | 2838 | 4405 |  | CORR | GENE | 07:05 | 07:32 | 07:33 | 59 | 343 | 10 | EXT |  | 0.89 | (c)
48792.119 | 7.844 | 7.821 | -2.851 | -2.874 | 1707 | 1755 | 1918 | 102 | 2717 | 4405 |  | CORR | GENE | 05:17 | 05:25 | 05:51 | 157 | 422 | 11 | EXT |  | 0.9 | (c)
48792.464 | 8.189 | 8.117 | -2.506 | -2.578 | -2096 | -1914 | -1839 | 135 | 2481 | 4405 |  | CORR | GENE | 07:03 | 07:32 | 07:45 | 97 | 513 | 10 | EXT |  | 0.89 | (c)
48793.181 | 8.906 | 8.881 | -1.789 | -1.814 | -2126 | -1781 | -1878 | 105 | 1750 | 4405 |  | CORR | GENE | 06:58 | 07:54 | 07:38 | 64 | 494 | 10 | EXT |  | 0.89 | (c)
48794.924 | 10.649 | 10.6 | -0.046 | -0.095 | 2165 | -2207 | -1943 | 0 | 13 | 4405 |  | CORR | GENE | 06:31 | 06:45 | 07:28 | 82 | 706 | 13 | EXT |  | 0.89 | (c)
48806.198 | 0.048 | 0.018 | -11.312 | -11.342 | -1253 | -644 | -699 | 145 | 18 | 4407 |  | CORR | GENE | 02:47 | 04:25 | 04:16 | 120 | 1107 | 10 | EXT |  | 0.89 | (c)
48806.203 | 0.053 | 0.027 | -11.307 | -11.333 | 321 | 546 | 582 | 321 | 27 | 4407 |  | CORR | GENE | 07:01 | 07:37 | 07:43 | 118 | 522 | 10 | EXT |  | 0.89 | (c)
48873.468 | 0.623 | 0.602 | -10.422 | -10.443 | 1214 | 1502 | 1404 | 636 | 602 | 4413 |  | CORR | GENE | 05:28 | 06:14 | 05:58 | 72 | 380 | 10 | EXT |  | 0.89 | (c)
48895.24 | 0 | -0.027 | -11.45 | -11.477 | 1346 | 1641 | 1656 | 264 |  | 4415 | Нарушение формы кольцевого шва | GWAN |  | 00:59 | 01:47 | 01:49 | 0 | 620 |  | EXT | Нарушение формы кольцевого шва |  | (c)
48895.24 | 0 | -0.014 | -11.45 | -11.464 | -824 | -659 | -540 | 256 |  | 4415 | Нарушение формы кольцевого шва | GWAN |  | 07:09 | 07:35 | 07:55 | 0 | 567 |  | EXT | Нарушение формы кольцевого шва |  | (c)
48911.334 | 4.644 | 4.595 | -6.461 | -6.51 | -1905 | -1741 | -1667 | 326 | 4595 | 4416 |  | CORR | GENE | 04:04 | 04:31 | 04:43 | 70 | 475 | 10 | EXT |  | 0.89 | (c)
48911.628 | 4.938 | 4.857 | -6.167 | -6.248 | -2182 | -2116 | -2022 | 49 | 4857 | 4416 |  | CORR | GENE | 03:20 | 03:30 | 03:45 | 96 | 319 | 10 | EXT |  | 0.89 | (c)
48929.387 | 11.592 | 11.552 | -0.048 | -0.088 | 1649 | 1927 | 1829 | 1649 | 18 | 4417 |  | CORR | GENE | 02:35 | 03:20 | 03:04 | 70 | 360 | 13 | EXT | Аномалия находится на упругопластическом изгибе: R=964 D, максимальное растяжение на 0.5 час. | 0.89 | (c)
49061.382 | 5.682 | 5.656 | -5.578 | -5.604 | 98 | 544 | 380 | 98 | 5472 | 4429 |  | CORR | GENE | 03:17 | 04:29 | 04:03 | 132 | 564 | 10 | EXT |  | 0.9 | (c)
49169.735 | 0 | -0.012 | -11.625 | -11.637 | -1483 | -1115 | -1139 | 796 |  | 4439 | Нарушение формы кольцевого шва | GWAN |  | 02:42 | 03:41 | 03:37 | 0 | 688 |  | EXT | Нарушение формы кольцевого шва Аномалия находится на отводе. |  | (c)
49169.735 | 0 | -0.02 | -11.625 | -11.645 | -269 | -39 | 310 | 0 |  | 4439 | Нарушение формы кольцевого шва | GWAN |  | 05:58 | 06:35 | 07:31 | 0 | 1158 |  | EXT | Нарушение формы кольцевого шва Аномалия находится на отводе. |  | (c)
49173.664 | 3.929 | 3.916 | -7.696 | -7.709 | -443 | -382 | -393 | 342 | 3916 | 4439 |  | GOUG | CIGR | 05:30 | 05:39 | 05:38 | 30 | 101 | 9 | EXT | Задир. |  | (c)
49226.052 | 10.082 | 10.06 | -0.503 | -0.525 | -1009 | -898 | -914 | 818 | 488 | 4443 |  | CORR | CIGR | 00:34 | 00:52 | 00:49 | 37 | 191 | 11 | EXT | Аномалия находится на отводе. | 0.89 | (c)
49226.506 | 10.536 | 10.513 | -0.049 | -0.072 | -2055 | -1871 | -1860 | 1665 | 23 | 4443 |  | CORR | GENE | 09:45 | 10:15 | 10:17 | 49 | 390 | 11 | EXT | Аномалия находится на отводе. | 0.89 | (c)
49226.699 | 0.144 | 0.109 | -10.896 | -10.931 | 2156 | -2125 | -2118 | 1931 | 109 | 4444 |  | CORR | GENE | 08:37 | 09:06 | 09:08 | 78 | 373 | 12 | EXT | Аномалия находится на отводе. | 0.89 | (c)
49226.892 | 0.337 | 0.269 | -10.703 | -10.771 | 1968 | 2048 | 2024 | 1968 | 269 | 4444 |  | CORR | GENE | 08:07 | 08:20 | 08:16 | 373 | 113 | 11 | EXT | Аномалия находится на отводе. | 0.93 | (c)
49233.85 | 7.295 | 7.232 | -3.745 | -3.808 | 1004 | 1492 | 1338 | 1004 | 3680 | 4444 |  | CORR | GENE | 05:31 | 06:50 | 06:25 | 128 | 669 | 10 | EXT | Аномалия находится на отводе. | 0.9 | (c)
49234.837 | 8.282 | 8.263 | -2.758 | -2.777 | 1171 | 1280 | 1257 | 1171 | 2736 | 4444 |  | CORR | CIGR | 05:58 | 06:16 | 06:12 | 41 | 171 | 11 | EXT | Аномалия находится на отводе. | 0.89 | (c)
49328.64 | 0.05 | 0.037 | -11.145 | -11.158 | 1385 | 1799 | 1761 | 1385 | 37 | 4453 |  | CORR | GENE | 07:47 | 08:54 | 08:48 | 101 | 752 | 10 | EXT |  | 0.89 | (c)
49342.615 | 2.83 | 2.83 | -8.72 | -8.72 | 1379 | 1486 | 1474 | 661 | 2830 | 4454 |  | CORR | CIGR | 05:46 | 06:03 | 06:01 | 23 | 190 | 12 | EXT |  | 0.89 | (c)
49351.335 | 0 | -0.032 | -11.28 | -11.312 | 1549 | -1541 | -2154 | 0 |  | 4455 | Нарушение формы кольцевого шва | GWAN |  | 03:14 | 06:56 | 05:17 | 0 | 1516 |  | EXT | Нарушение формы кольцевого шва |  | (c)
49351.335 | 0 | -0.043 | -11.28 | -11.323 | -718 | -478 | -432 | 145 |  | 4455 | Нарушение формы кольцевого шва | GWAN |  | 09:09 | 09:47 | 09:55 | 0 | 573 |  | EXT | Нарушение формы кольцевого шва |  | (c)
49371.654 | 9.039 | 8.382 | -2.461 | -3.118 | -1867 | -1835 | -1801 | 363 | 2392 | 4456 |  | CORR | GENE | 04:00 | 04:06 | 04:11 | 726 | 134 | 12 | EXT |  | 0.96 | (c)
49428.661 | 9.351 | 9.014 | -2.049 | -2.386 | 2223 | -2227 | -2217 | 0 | 2003 | 4461 |  | CORR | AXGR | 06:18 | 06:20 | 06:22 | 383 | 41 | 11 | EXT |  | 0.93 | (c)
49428.916 | 9.606 | 9.584 | -1.794 | -1.816 | 1995 | 2102 | 2096 | 33 | 1794 | 4461 |  | CORR | CIGR | 05:41 | 05:59 | 05:58 | 22 | 202 | 10 | EXT |  | 0.89 | (c)
49440.117 | 9.407 | 9.384 | -0.788 | -0.811 | -1521 | -1379 | -1424 | 710 | 744 | 4462 |  | CORR | GENE | 06:31 | 06:54 | 06:47 | 67 | 193 | 10 | EXT |  | 0.89 | (c)
49440.895 | 10.185 | 10.159 | -0.01 | -0.036 | -1831 | -1680 | -1691 | 400 | 8 | 4462 |  | CORR | CIGR | 05:41 | 06:05 | 06:04 | 28 | 280 | 12 | EXT |  | 0.89 | (c)
49471.792 | 7.687 | 7.574 | -2.543 | -2.656 | -166 | -87 | -107 | 49 | 2356 | 4465 |  | DENT | GENE | 08:11 | 08:24 | 08:20 | 300 | 117 | 1.1 | N/A | Глубина вмятины: 15 мм (1,1%). Линейка: 30 см в (757 см; 08:24 ч:мин) Аномалия находится на отводе. Аномалия находится вблизи продольного шва. Аномалия находится вблизи дефекта потери металла. |  | (b)
49472.013 | 7.908 | 7.738 | -2.322 | -2.492 | -114 | -94 | -99 | 85 | 2295 | 4465 |  | GOUG | AXGR | 08:19 | 08:22 | 08:22 | 197 | 29 | 11 | EXT | Аномалия находится на отводе. Задир. |  | (b)
49519.682 | 0.007 | 0.004 | -11.458 | -11.461 | -396 | 1008 | 797 | 0 | 4 | 4470 |  | CORR | GENE | 01:15 | 05:02 | 04:27 | 75 | 2386 | 13 | EXT |  | 0.89 | (c)
49541.896 | 10.756 | 10.736 | -0.434 | -0.454 | -2192 | -2095 | -2105 | 38 | 405 | 4471 |  | CORR | GENE | 05:48 | 06:04 | 06:02 | 49 | 174 | 10 | EXT | Аномалия находится на упругопластическом изгибе: R=534 D, максимальное растяжение на 6.3 час. | 0.89 | (c)
49542.517 | 0.187 | 0.132 | -11.208 | -11.263 | -1369 | -1323 | -1211 | 862 | 132 | 4472 |  | CORR | GENE | 05:41 | 05:49 | 06:07 | 151 | 314 | 11 | EXT | Аномалия находится на упругопластическом изгибе: R=577 D, максимальное растяжение на 6.4 час. | 0.9 | (c)
49542.751 | 0.421 | 0.387 | -10.974 | -11.008 | -1390 | -1144 | -1224 | 841 | 387 | 4472 |  | CORR | GENE | 05:38 | 06:18 | 06:05 | 90 | 331 | 15 | EXT | Аномалия находится на упругопластическом изгибе: R=596 D, максимальное растяжение на 6.4 час. | 0.89 | (c)
49564.47 | 0 | -0.022 | -11.32 | -11.342 | -639 | -346 | -365 | 91 |  | 4474 | Нарушение формы кольцевого шва | GWAN |  | 08:04 | 08:51 | 08:48 | 0 | 548 |  | EXT | Нарушение формы кольцевого шва |  | (c)
49575.79 | 0 | -0.025 | -10.715 | -10.74 | -400 | -162 | -185 | 0 |  | 4475 | Нарушение формы кольцевого шва | GWAN |  | 08:10 | 08:48 | 08:45 | 0 | 429 |  | EXT | Нарушение формы кольцевого шва |  | (c)
49586.492 | 10.702 | 10.616 | -0.013 | -0.099 | -1723 | -727 | -1171 | 508 | 8 | 4475 |  | CORR | GENE | 04:36 | 07:17 | 06:05 | 91 | 1103 | 11 | EXT |  | 0.89 | (c)
49632.107 | 0.077 | 0.03 | -11.338 | -11.385 | -1225 | -954 | -579 | 0 | 30 | 4480 |  | CORR | GENE | 07:23 | 08:07 | 09:07 | 129 | 1292 | 14 | EXT |  | 0.9 | (c)
49632.123 | 0.093 | 0.022 | -11.322 | -11.393 | 1630 | 2077 | 2035 | 0 | 22 | 4480 |  | CORR | GENE | 03:04 | 04:16 | 04:09 | 89 | 811 | 11 | EXT |  | 0.89 | (c)
49632.326 | 0.296 | 0.261 | -11.119 | -11.154 | 1701 | 1887 | 1875 | 182 | 261 | 4480 |  | CORR | GENE | 03:15 | 03:45 | 03:43 | 79 | 347 | 10 | EXT |  | 0.89 | (c)
49633.588 | 1.558 | 1.533 | -9.857 | -9.882 | 2128 | -2142 | -2200 | 0 | 1533 | 4480 |  | CORR | CIGR | 04:24 | 04:55 | 04:46 | 46 | 265 | 10 | EXT |  | 0.89 | (c)
49664.628 | 9.688 | 9.66 | -0.487 | -0.515 | 1970 | 2023 | 2028 | 144 | 463 | 4482 |  | CORR | GENE | 03:49 | 03:58 | 03:59 | 52 | 116 | 10 | EXT |  | 0.89 | (c)
49665.201 | 0.086 | 0.032 | -11.374 | -11.428 | 1802 | 2016 | 2183 | 0 | 32 | 4483 |  | CORR | GENE | 07:44 | 08:19 | 08:46 | 68 | 761 | 10 | EXT |  | 0.89 | (c)
49693.809 | 6.304 | 6.272 | -5.196 | -5.228 | -1820 | -1699 | -1680 | 410 | 5174 | 4485 |  | CORR | GENE | 08:05 | 08:25 | 08:28 | 54 | 281 | 10 | EXT |  | 0.89 | (c)
49708.161 | 9.156 | 9.147 | -2.264 | -2.273 | -1299 | -1229 | -1223 | 932 | 2247 | 4486 |  | CORR | CIGR | 07:44 | 07:55 | 07:56 | 26 | 152 | 11 | EXT |  | 0.89 | (c)
49733.276 | 0.061 | 0.035 | -11.454 | -11.48 | 416 | 681 | 684 | 416 | 35 | 4489 |  | CORR | GENE | 03:29 | 04:12 | 04:12 | 48 | 537 | 13 | EXT |  | 0.89 | (c)
49733.523 | 0.308 | 0.296 | -11.207 | -11.219 | 516 | 593 | 591 | 516 | 296 | 4489 |  | CORR | CIGR | 03:45 | 03:57 | 03:57 | 35 | 150 | 10 | EXT |  | 0.89 | (c)
49733.859 | 0.644 | 0.632 | -10.871 | -10.883 | 586 | 640 | 641 | 586 | 632 | 4489 |  | CORR | CIGR | 03:56 | 04:05 | 04:05 | 30 | 109 | 10 | EXT |  | 0.89 | (c)
49734.948 | 1.733 | 1.723 | -9.782 | -9.792 | 540 | 633 | 624 | 540 | 1723 | 4489 |  | CORR | GENE | 03:49 | 04:04 | 04:02 | 89 | 168 | 10 | EXT |  | 0.89 | (c)
49736.891 | 3.676 | 3.658 | -7.839 | -7.857 | 554 | 623 | 664 | 554 | 3658 | 4489 |  | CORR | CIGR | 03:51 | 04:02 | 04:09 | 28 | 220 | 12 | EXT |  | 0.89 | (c)
49738.714 | 5.499 | 5.477 | -6.016 | -6.038 | 700 | 784 | 765 | 700 | 5477 | 4489 |  | CORR | CIGR | 04:15 | 04:28 | 04:25 | 32 | 131 | 12 | EXT |  | 0.89 | (c)
49740.765 | 7.55 | 7.544 | -3.965 | -3.971 | 912 | 988 | 990 | 912 | 3942 | 4489 |  | CORR | CIGR | 04:49 | 05:01 | 05:01 | 29 | 156 | 10 | EXT |  | 0.89 | (c)
49742.228 | 9.013 | 8.997 | -2.502 | -2.518 | 536 | 656 | 648 | 536 | 2474 | 4489 |  | CORR | CIGR | 03:48 | 04:07 | 04:06 | 44 | 223 | 11 | EXT |  | 0.89 | (c)
49743.415 | 10.2 | 10.178 | -1.315 | -1.337 | 562 | 616 | 649 | 562 | 1300 | 4489 |  | CORR | CIGR | 03:52 | 04:01 | 04:06 | 37 | 174 | 12 | EXT |  | 0.89 | (c)
49755.485 | 10.755 | 10.702 | -0.07 | -0.123 | 2103 | 2200 | -2073 | 0 | 30 | 4490 |  | CORR | GENE | 03:36 | 03:52 | 04:22 | 93 | 569 | 12 | EXT |  | 0.89 | (c)
49795.228 | 6.593 | 6.555 | -4.492 | -4.53 | -1757 | -1678 | -1646 | 474 | 4481 | 4496 |  | CORR | GENE | 06:28 | 06:41 | 06:46 | 49 | 222 | 12 | EXT |  | 0.89 | (c)
49811.27 | 0 | 0 | -11.43 | -11.43 | 213 | 640 | 592 | 213 | 0 | 4498 | Смещение кромок | GWAN |  | 02:25 | 03:34 | 03:26 | 0 | 758 | 20 | EXT | Смещение кромок Наружу Величина смещения - 3.2 мм. |  | (c)
49819.957 | 8.687 | 8.297 | -2.743 | -3.133 | 2128 | 2150 | 2157 | 44 | 2035 | 4498 |  | CORR | GENE | 07:34 | 07:37 | 07:39 | 1098 | 58 | 10 | EXT |  | 0.96 | (c)
49829.444 | 6.744 | 6.744 | -4.126 | -4.126 | -2184 | -2072 | -2112 | 47 | 4088 | 4499 |  | CORR | CIGR | 07:16 | 07:34 | 07:27 | 38 | 144 | 11 | EXT |  | 0.89 | (c)
49832.852 | 10.152 | 10.076 | -0.718 | -0.794 | 759 | 793 | 777 | 759 | 643 | 4499 |  | CORR | AXGR | 03:11 | 03:16 | 03:14 | 151 | 36 | 10 | EXT |  | 0.9 | (c)
49836.819 | 3.249 | 3.191 | -8.286 | -8.344 | -1982 | -1964 | -1820 | 249 | 3191 | 4500 |  | CORR | GENE | 03:59 | 04:02 | 04:25 | 124 | 323 | 10 | EXT |  | 0.89 | (c)
49844.985 | 11.415 | 10.672 | -0.12 | -0.863 | -2204 | -2161 | -2173 | 27 | 76 | 4500 |  | CORR | GENE | 03:24 | 03:30 | 03:28 | 787 | 62 | 10 | EXT |  | 0.95 | (c)
49847.252 | 2.147 | 2.133 | -6.293 | -6.307 | -1785 | -1716 | -1720 | 446 | 2133 | 4501 |  | CORR | CIGR | 07:58 | 08:09 | 08:08 | 35 | 130 | 10 | EXT |  | 0.89 | (c)
49847.548 | 2.443 | 2.413 | -5.997 | -6.027 | -2066 | -2003 | -1976 | 164 | 2413 | 4501 |  | CORR | CIGR | 07:12 | 07:23 | 07:27 | 47 | 181 | 14 | EXT |  | 0.89 | (c)
49850.439 | 5.334 | 4.97 | -3.106 | -3.47 | -2191 | -2183 | -2176 | 40 | 2851 | 4501 |  | CORR | AXGR | 06:52 | 06:53 | 06:55 | 619 | 29 | 10 | EXT |  | 0.95 | (c)
49851.161 | 6.056 | 5.762 | -2.384 | -2.678 | -2187 | -2171 | -2171 | 43 | 2218 | 4501 |  | CORR | AXGR | 06:53 | 06:55 | 06:55 | 460 | 32 | 10 | EXT |  | 0.93 | (c)
49856.255 | 0 | 0 | -10.785 | -10.785 | 226 | 324 | 376 | 226 | 0 | 4503 | Смещение кромок | GWAN |  | 11:52 | 00:08 | 12:16 | 0 | 300 | 25 | EXT | Смещение кромок Наружу Величина смещения - 3.8 мм. |  | (c)
49856.255 | 0 | 0 | -10.785 | -10.785 | 607 | 702 | 731 | 607 | 0 | 4503 | Смещение кромок | GWAN |  | 00:54 | 01:09 | 01:14 | 0 | 248 | 21 | EXT | Смещение кромок Наружу Величина смещения - 3.3 мм. |  | (c)
49856.322 | 0.067 | 0.026 | -10.718 | -10.759 | 1926 | 1937 | -2005 | 0 | 26 | 4503 |  | CORR | GENE | 04:27 | 04:28 | 05:52 | 90 | 1060 | 11 | EXT |  | 0.89 | (c)
49857.315 | 1.06 | 0.984 | -9.725 | -9.801 | -1957 | -1816 | -1675 | 274 | 984 | 4503 |  | CORR | GENE | 05:60 | 06:23 | 06:45 | 140 | 563 | 12 | EXT |  | 0.9 | (c)
49872.812 | 5.772 | 5.725 | -5.653 | -5.7 | -1009 | -863 | -929 | 848 | 5620 | 4504 |  | CORR | GENE | 06:50 | 07:13 | 07:03 | 80 | 161 | 10 | EXT | Аномалия находится на упругопластическом изгибе: R=637 D, максимальное растяжение на 11.8 час. | 0.89 | (c)
49872.93 | 5.89 | 5.82 | -5.535 | -5.605 | -1773 | -1544 | -1630 | 457 | 5524 | 4504 |  | CORR | GENE | 04:46 | 05:23 | 05:10 | 81 | 287 | 13 | EXT | Аномалия находится на упругопластическом изгибе: R=637 D, максимальное растяжение на 11.8 час. | 0.89 | (c)
49923.513 | 0.003 | 0.003 | -10.987 | -10.987 | -2155 | -1887 | -1557 | 76 | 3 | 4509 |  | CORR | GENE | 04:22 | 05:05 | 05:58 | 62 | 1196 | 14 | EXT |  | 0.89 | (c)
49924.701 | 1.191 | 1.174 | -9.799 | -9.816 | -1339 | -1265 | -1254 | 892 | 1174 | 4509 |  | CORR | CIGR | 06:33 | 06:45 | 06:47 | 30 | 171 | 10 | EXT |  | 0.89 | (c)
49934.5 | 0 | -0.063 | -11.4 | -11.463 | 386 | 546 | 587 | 386 |  | 4510 | Нарушение формы кольцевого шва | GWAN |  | 11:34 | 00:00 | 12:07 | 0 | 401 |  | EXT | Нарушение формы кольцевого шва |  | (c)
49934.5 | 0 | -0.058 | -11.4 | -11.458 | 1228 | 1506 | 1545 | 370 |  | 4510 | Нарушение формы кольцевого шва | GWAN |  | 01:50 | 02:35 | 02:41 | 0 | 632 |  | EXT | Нарушение формы кольцевого шва |  | (c)
49934.5 | 0 | -0.047 | -11.4 | -11.447 | -1918 | -525 | -1161 | 312 |  | 4510 | Нарушение формы кольцевого шва | GWAN |  | 05:23 | 09:07 | 07:25 | 0 | 1515 |  | EXT | Нарушение формы кольцевого шва |  | (c)
49948.633 | 2.733 | 2.708 | -8.747 | -8.772 | 1275 | 1880 | 1612 | 282 | 2708 | 4511 |  | CORR | GENE | 05:16 | 06:53 | 06:10 | 152 | 674 | 14 | EXT |  | 0.9 | (c)
49959.519 | 2.139 | 2.033 | -9.121 | -9.227 | 2149 | 2176 | 2180 | 19 | 2033 | 4512 |  | CORR | GENE | 06:27 | 06:31 | 06:32 | 1154 | 63 | 10 | EXT | Аномалия находится на упругопластическом изгибе: R=422 D, максимальное растяжение на 11.9 час. | 0.96 | (c)
49970.692 | 2.052 | 2.043 | -9.368 | -9.377 | -1419 | -1358 | -1347 | 812 | 2043 | 4513 |  | CORR | CIGR | 06:52 | 07:02 | 07:04 | 22 | 143 | 11 | EXT | Аномалия находится на упругопластическом изгибе: R=679 D, максимальное растяжение на 11.3 час. | 0.89 | (c)
49982.944 | 2.884 | 2.86 | -8.556 | -8.58 | -364 | -325 | -311 | 257 | 2860 | 4514 |  | CORR | CIGR | 08:05 | 08:11 | 08:14 | 34 | 108 | 11 | EXT | Аномалия находится на упругопластическом изгибе: R=872 D, максимальное растяжение на 11 час. | 0.89 | (c)
49983.782 | 3.722 | 3.666 | -7.718 | -7.774 | -632 | -471 | -461 | 290 | 3666 | 4514 |  | CORR | GENE | 07:22 | 07:48 | 07:49 | 84 | 342 | 10 | EXT | Аномалия находится на упругопластическом изгибе: R=1001 D, максимальное растяжение на 11.1 час. | 0.89 | (c)
50029.403 | 3.518 | 3.485 | -7.982 | -8.015 | 1979 | 2076 | 2118 | 0 | 3485 | 4518 |  | CORR | GENE | 06:57 | 07:13 | 07:20 | 57 | 277 | 11 | EXT | Аномалия находится на упругопластическом изгибе: R=530 D, максимальное растяжение на 5.2 час. | 0.89 | (c)
50046.603 | 9.218 | 9.2 | -2.297 | -2.315 | 1079 | 1123 | 1133 | 1045 | 2286 | 4519 |  | CORR | CIGR | 03:33 | 03:40 | 03:42 | 29 | 107 | 12 | EXT |  | 0.89 | (c)
50060.039 | 11.139 | 11.05 | -0.206 | -0.295 | 1629 | 1800 | 1816 | 228 | 112 | 4520 |  | CORR | GENE | 07:04 | 07:31 | 07:34 | 183 | 373 | 10 | EXT |  | 0.9 | (c)
50060.325 | 0.08 | 0.028 | -10.98 | -11.032 | -1684 | -1397 | -1356 | 547 | 28 | 4521 |  | CORR | GENE | 06:26 | 07:12 | 07:19 | 136 | 656 | 11 | EXT |  | 0.9 | (c)
50088.55 | 5.71 | 5.671 | -5.66 | -5.699 | -1888 | -1749 | -1731 | 343 | 5643 | 4523 |  | CORR | GENE | 06:56 | 07:18 | 07:21 | 56 | 314 | 10 | EXT |  | 0.89 | (c)
50090.632 | 7.792 | 7.749 | -3.578 | -3.621 | -2136 | -1760 | -1861 | 94 | 3524 | 4523 |  | CORR | GENE | 06:16 | 07:16 | 06:60 | 97 | 551 | 10 | EXT |  | 0.89 | (c)
50093.133 | 10.293 | 10.25 | -1.077 | -1.12 | -2047 | -1737 | -1824 | 184 | 1029 | 4523 |  | CORR | GENE | 06:30 | 07:20 | 07:06 | 91 | 444 | 10 | EXT |  | 0.89 | (c)
50093.462 | 10.622 | 10.511 | -0.748 | -0.859 | -2060 | -2041 | -2039 | 171 | 649 | 4523 |  | CORR | AXGR | 06:28 | 06:31 | 06:31 | 210 | 41 | 15 | EXT |  | 0.92 | (c)
50093.598 | 10.758 | 10.734 | -0.612 | -0.636 | -2047 | -1945 | -1964 | 183 | 607 | 4523 |  | CORR | CIGR | 06:30 | 06:46 | 06:43 | 29 | 167 | 10 | EXT |  | 0.89 | (c)
50093.867 | 11.027 | 11.015 | -0.343 | -0.355 | -2055 | -1971 | -2006 | 175 | 335 | 4523 |  | CORR | CIGR | 06:29 | 06:42 | 06:37 | 20 | 98 | 10 | EXT |  | 0.89 | (c)
50097.605 | 3.395 | 3.25 | -8.11 | -8.255 | -1005 | -980 | -985 | 965 | 3250 | 4524 |  | CORR | AXGR | 07:19 | 07:23 | 07:22 | 338 | 40 | 10 | EXT |  | 0.92 | (c)
50109.019 | 3.304 | 3.292 | -8.166 | -8.178 | 1960 | 2008 | 2016 | 159 | 3292 | 4525 |  | CORR | CIGR | 07:02 | 07:09 | 07:11 | 31 | 112 | 10 | EXT |  | 0.89 | (c)
50110.241 | 4.526 | 4.438 | -6.944 | -7.032 | 1640 | 1818 | 1844 | 183 | 4438 | 4525 |  | CORR | GENE | 06:10 | 06:39 | 06:43 | 123 | 408 | 11 | EXT |  | 0.9 | (c)
50110.499 | 4.784 | 4.751 | -6.686 | -6.719 | 1300 | 1536 | 1550 | 431 | 4751 | 4525 |  | CORR | GENE | 05:15 | 05:53 | 05:55 | 173 | 500 | 10 | EXT |  | 0.9 | (c)
50113.452 | 7.737 | 7.594 | -3.733 | -3.876 | 2008 | 2042 | 2044 | 150 | 3640 | 4525 |  | CORR | GENE | 07:09 | 07:15 | 07:15 | 236 | 72 | 11 | EXT |  | 0.91 | (c)
50119.993 | 2.808 | 2.795 | -8.647 | -8.66 | 1735 | 1788 | 1788 | 389 | 2795 | 4526 |  | CORR | CIGR | 06:43 | 06:51 | 06:51 | 35 | 107 | 10 | EXT |  | 0.89 | (c)
50121.164 | 3.979 | 3.956 | -7.476 | -7.499 | 2022 | 2069 | 2087 | 79 | 3956 | 4526 |  | CORR | CIGR | 07:29 | 07:36 | 07:39 | 43 | 129 | 10 | EXT |  | 0.89 | (c)
50123.089 | 5.904 | 5.818 | -5.551 | -5.637 | 1615 | 1735 | 1750 | 346 | 5505 | 4526 |  | CORR | GENE | 06:23 | 06:43 | 06:45 | 132 | 269 | 10 | EXT |  | 0.9 | (c)
50123.272 | 6.087 | 6.073 | -5.368 | -5.382 | 1620 | 1669 | 1733 | 384 | 5319 | 4526 |  | CORR | GENE | 06:24 | 06:32 | 06:42 | 63 | 227 | 10 | EXT |  | 0.89 | (c)
50124.047 | 6.862 | 6.692 | -4.593 | -4.763 | 1759 | 1796 | 1790 | 410 | 4292 | 4526 |  | CORR | GENE | 06:47 | 06:52 | 06:51 | 471 | 61 | 15 | EXT |  | 0.96 | (c)
50125.406 | 8.221 | 8.148 | -3.234 | -3.307 | 1613 | 1799 | 1760 | 324 | 3040 | 4526 |  | CORR | GENE | 06:23 | 06:53 | 06:47 | 267 | 294 | 12 | EXT |  | 0.92 | (c)
50127.915 | 10.73 | 10.703 | -0.725 | -0.752 | 1644 | 1659 | 1655 | 566 | 638 | 4526 |  | CORR | AXGR | 06:28 | 06:30 | 06:30 | 114 | 21 | 10 | EXT |  | 0.89 | (c)
50128.62 | 11.435 | 11.306 | -0.02 | -0.149 | 1580 | 1762 | 1768 | 273 | 12 | 4526 |  | CORR | GENE | 06:17 | 06:47 | 06:48 | 137 | 378 | 11 | EXT |  | 0.9 | (c)
50138.288 | 0.053 | 0.023 | -11.117 | -11.147 | -1798 | -1446 | -1434 | 432 | 23 | 4529 |  | CORR | GENE | 04:41 | 05:38 | 05:40 | 69 | 729 | 14 | EXT | Аномалия находится на отводе. | 0.89 | (c)
50142.327 | 4.092 | 4.063 | -7.078 | -7.107 | -1458 | -1224 | -1322 | 773 | 4063 | 4529 |  | CORR | GENE | 05:36 | 06:14 | 05:58 | 95 | 272 | 14 | EXT | Аномалия находится на отводе. | 0.89 | (c)
50142.723 | 4.488 | 4.441 | -6.682 | -6.729 | -1438 | -1354 | -1340 | 793 | 4441 | 4529 |  | CORR | CIGR | 05:39 | 05:52 | 05:55 | 47 | 197 | 14 | EXT | Аномалия находится на отводе. | 0.89 | (c)
50143.023 | 4.788 | 4.767 | -6.382 | -6.403 | -1668 | -1235 | -1419 | 563 | 4767 | 4529 |  | CORR | GENE | 05:02 | 06:12 | 05:42 | 76 | 497 | 12 | EXT | Аномалия находится на отводе. | 0.89 | (c)
50149.365 | 11.13 | 11.087 | -0.04 | -0.083 | -1692 | -1167 | -1349 | 539 | 15 | 4529 |  | CORR | GENE | 04:58 | 06:23 | 05:53 | 68 | 685 | 10 | EXT | Аномалия находится на отводе. | 0.89 | (c)
50163.931 | 3.161 | 3.146 | -8.354 | -8.369 | 1245 | 1317 | 1320 | 836 | 3146 | 4531 |  | CORR | CIGR | 06:07 | 06:19 | 06:19 | 42 | 149 | 10 | EXT |  | 0.89 | (c)
50172.405 | 0.12 | 0.103 | -11.285 | -11.302 | 1774 | 1828 | 1833 | 339 | 103 | 4532 |  | CORR | CIGR | 05:26 | 05:35 | 05:36 | 32 | 118 | 11 | EXT |  | 0.89 | (c)
50172.505 | 0.22 | 0.205 | -11.185 | -11.2 | 1780 | 1832 | 1837 | 336 | 205 | 4532 |  | CORR | CIGR | 05:27 | 05:35 | 05:36 | 21 | 115 | 10 | EXT |  | 0.89 | (c)
50172.843 | 0.558 | 0.545 | -10.847 | -10.86 | 2032 | 2140 | 2093 | 77 | 545 | 4532 |  | CORR | CIGR | 06:08 | 06:25 | 06:18 | 22 | 122 | 11 | EXT |  | 0.89 | (c)
50173.405 | 1.12 | 1.044 | -10.285 | -10.361 | 1677 | 1756 | 1862 | 183 | 1044 | 4532 |  | CORR | GENE | 05:10 | 05:23 | 05:40 | 89 | 370 | 14 | EXT |  | 0.89 | (c)
50176.004 | 3.719 | 3.635 | -7.686 | -7.77 | 1976 | 2074 | 2062 | 83 | 3635 | 4532 |  | CORR | GENE | 05:59 | 06:14 | 06:12 | 103 | 171 | 10 | EXT |  | 0.89 | (c)
50177.701 | 5.416 | 5.382 | -5.989 | -6.023 | 1894 | 1974 | 2039 | 47 | 5382 | 4532 |  | CORR | CIGR | 05:45 | 05:58 | 06:09 | 44 | 290 | 10 | EXT |  | 0.89 | (c)
50182.636 | 10.351 | 10.33 | -1.054 | -1.075 | 1520 | 1639 | 1657 | 437 | 1049 | 4532 |  | CORR | CIGR | 04:45 | 05:04 | 05:07 | 26 | 274 | 11 | EXT |  | 0.89 | (c)
50217.858 | 0.073 | 0.033 | -6.527 | -6.567 | 1914 | -1842 | -2125 | 0 | 33 | 4536 |  | CORR | GENE | 03:17 | 05:10 | 04:25 | 69 | 843 | 10 | EXT |  | 0.89 | (c)
50225.615 | 1.23 | 0.637 | -3.005 | -3.598 | -2205 | -2186 | -2181 | 26 | 637 | 4537 |  | CORR | GENE | 04:22 | 04:25 | 04:26 | 904 | 49 | 10 | EXT |  | 0.96 | (c)
50249.835 | 2.73 | 2.717 | -0.665 | -0.678 | -474 | -421 | -422 | 369 | 648 | 4540 |  | GOUG | CIGR | 11:20 | 11:28 | 11:28 | 30 | 105 | 11 | EXT | Задир. Аномалия находится на упругопластическом изгибе: R=873 D, максимальное растяжение на 6.4 час. |  | (c)
50259.562 | 9.062 | 9.02 | -2.413 | -2.455 | 2124 | 2195 | 2203 | 0 | 2408 | 4541 |  | CORR | CIGR | 04:47 | 04:58 | 04:59 | 47 | 157 | 11 | EXT |  | 0.89 | (c)
50273.327 | 0.057 | 0.014 | -3.248 | -3.291 | 1967 | -1944 | -2080 | 0 | 14 | 4543 |  | CORR | GENE | 02:41 | 04:10 | 03:48 | 86 | 829 | 12 | EXT |  | 0.89 | (c)
50276.557 | 3.287 | 3.268 | -0.018 | -0.037 | -1572 | -1523 | -1471 | 658 | 18 | 4543 |  | CORR | CIGR | 05:10 | 05:18 | 05:26 | 19 | 203 | 12 | EXT |  | 0.89 | (c)
50276.62 | 0.045 | 0.037 | -7.64 | -7.648 | -1659 | -1467 | -1490 | 571 | 37 | 4544 |  | CORR | CIGR | 04:52 | 05:23 | 05:20 | 19 | 338 | 15 | EXT |  | 0.89 | (c)
50277.942 | 1.367 | 1.361 | -6.318 | -6.324 | -1559 | -1479 | -1461 | 671 | 1361 | 4544 |  | CORR | GENE | 05:09 | 05:22 | 05:24 | 48 | 195 | 10 | EXT |  | 0.89 | (c)
50278.074 | 1.499 | 1.48 | -6.186 | -6.205 | 2156 | 2219 | 2217 | 0 | 1480 | 4544 |  | CORR | CIGR | 03:08 | 03:18 | 03:18 | 27 | 122 | 10 | EXT |  | 0.89 | (c)
50278.658 | 2.083 | 1.859 | -5.602 | -5.826 | -45 | -20 | -24 | 4 | 1859 | 4544 |  | CORR | AXGR | 09:13 | 09:17 | 09:16 | 430 | 42 | 10 | EXT |  | 0.93 | (c)
50281.152 | 4.577 | 4.517 | -3.108 | -3.168 | -2180 | -2114 | -1983 | 50 | 3098 | 4544 |  | CORR | GENE | 03:28 | 03:39 | 04:00 | 70 | 394 | 10 | EXT |  | 0.89 | (c)
50281.51 | 4.935 | 4.904 | -2.75 | -2.781 | -2055 | -1977 | -1915 | 175 | 2735 | 4544 |  | CORR | CIGR | 03:49 | 04:01 | 04:11 | 46 | 280 | 11 | EXT |  | 0.89 | (c)
50282.092 | 5.517 | 5.46 | -2.168 | -2.225 | -963 | -876 | -709 | 456 | 2151 | 4544 |  | CORR | GENE | 06:45 | 06:59 | 07:26 | 74 | 508 | 10 | EXT |  | 0.89 | (c)
50282.925 | 6.35 | 6.328 | -1.335 | -1.357 | -1539 | -1142 | -1285 | 691 | 1270 | 4544 |  | CORR | GENE | 05:12 | 06:16 | 05:53 | 87 | 509 | 10 | EXT |  | 0.89 | (c)
50284.214 | 7.639 | 7.594 | -0.046 | -0.091 | -2146 | -2062 | -1950 | 85 | 27 | 4544 |  | CORR | GENE | 03:34 | 03:48 | 04:06 | 64 | 392 | 10 | EXT |  | 0.89 | (c)
50284.26 | 0 | -0.025 | -11.4 | -11.425 | 132 | 261 | 368 | 132 |  | 4545 | Нарушение формы кольцевого шва | GWAN |  | 01:16 | 01:37 | 01:54 | 0 | 473 |  | EXT | Нарушение формы кольцевого шва |  | (c)
50284.26 | 0 | -0.027 | -11.4 | -11.427 | -1644 | -1435 | -1313 | 587 |  | 4545 | Нарушение формы кольцевого шва | GWAN |  | 08:29 | 09:03 | 09:23 | 0 | 661 |  | EXT | Нарушение формы кольцевого шва |  | (c)
50306.86 | 0 | -0.029 | -11.26 | -11.289 | -777 | -381 | 183 | 777 |  | 4547 | Нарушение формы кольцевого шва | GWAN |  | 10:52 | 11:56 | 13:27 | 0 | 1921 |  | EXT | Нарушение формы кольцевого шва |  | (c)
50317.289 | 10.429 | 10.41 | -0.831 | -0.85 | 1661 | 1715 | 1714 | 464 | 831 | 4547 |  | CORR | CIGR | 05:26 | 05:35 | 05:34 | 19 | 106 | 12 | EXT |  | 0.89 | (c)
50317.859 | 10.999 | 10.979 | -0.261 | -0.281 | 1043 | 1101 | 1141 | 992 | 244 | 4547 |  | CORR | CIGR | 03:46 | 03:56 | 04:02 | 37 | 196 | 10 | EXT |  | 0.89 | (c)
50343.387 | 2.747 | 2.735 | -6.173 | -6.185 | 2119 | 2176 | 2183 | 0 | 2735 | 4551 |  | CORR | CIGR | 06:27 | 06:36 | 06:37 | 25 | 128 | 14 | EXT |  | 0.89 | (c)
50367.563 | 4.968 | 4.945 | -6.237 | -6.26 | 796 | 857 | 879 | 796 | 4945 | 4554 | Дефект проката | MIAN | GENE | 01:58 | 02:08 | 02:11 | 98 | 165 |  | EXT | Дефект проката Эквивалент потери металла 10%. |  | (c)
50399.242 | 3.542 | 3.537 | -7.843 | -7.848 | -1912 | -1795 | -1812 | 319 | 3537 | 4557 |  | CORR | CIGR | 04:51 | 05:10 | 05:07 | 37 | 200 | 15 | EXT |  | 0.89 | (c)
50399.389 | 3.689 | 3.684 | -7.696 | -7.701 | -894 | -787 | -783 | 673 | 3684 | 4557 |  | CORR | CIGR | 07:35 | 07:52 | 07:53 | 30 | 221 | 10 | EXT |  | 0.89 | (c)
50406.737 | 11.037 | 10.99 | -0.348 | -0.395 | -1975 | -1960 | -1957 | 255 | 175 | 4557 |  | CORR | AXGR | 04:41 | 04:43 | 04:44 | 220 | 36 | 13 | EXT |  | 0.92 | (c)
50407.085 | 0 | -0.017 | -11.455 | -11.472 | 18 | 2090 | 1136 | 0 |  | 4558 | Нарушение формы кольцевого шва | GWAN |  | 00:27 | 06:01 | 03:27 | 0 | 2235 |  | EXT | Нарушение формы кольцевого шва |  | (c)
50407.085 | 0 | -0.034 | -11.455 | -11.489 | -1529 | -1391 | -1232 | 702 |  | 4558 | Нарушение формы кольцевого шва | GWAN |  | 08:17 | 08:39 | 09:05 | 0 | 594 |  | EXT | Нарушение формы кольцевого шва |  | (c)
50410.076 | 2.991 | 2.977 | -8.464 | -8.478 | 1578 | 1635 | 1676 | 456 | 2977 | 4558 |  | CORR | CIGR | 04:39 | 04:48 | 04:54 | 47 | 197 | 10 | EXT |  | 0.89 | (c)
50410.743 | 3.658 | 3.581 | -7.797 | -7.874 | 1542 | 1611 | 1591 | 590 | 3581 | 4558 |  | CORR | GENE | 04:33 | 04:44 | 04:41 | 565 | 98 | 12 | EXT |  | 0.95 | (c)
50416.923 | 9.838 | 9.826 | -1.617 | -1.629 | -1907 | -1873 | -1873 | 323 | 1597 | 4558 |  | CORR | CIGR | 07:16 | 07:22 | 07:22 | 32 | 68 | 12 | EXT |  | 0.89 | (c)
50468.322 | 3.512 | 3.502 | -8.158 | -8.168 | 759 | 830 | 815 | 759 | 3502 | 4563 |  | CORR | CIGR | 05:04 | 05:15 | 05:13 | 26 | 113 | 11 | EXT |  | 0.89 | (c)
50476.48 | 0 | -0.033 | -10.815 | -10.848 | 1076 | -209 | -1229 | 0 |  | 4564а | Нарушение формы кольцевого шва | GWAN |  | 01:17 | 09:50 | 07:05 | 0 | 4313 |  | EXT | Нарушение формы кольцевого шва Аномалия находится на упругопластическом изгибе: R=397 D, максимальное растяжение на 6.8 час. |  | (c)
50477.892 | 1.412 | 1.402 | -9.403 | -9.413 | -1306 | -1265 | -1272 | 924 | 1402 | 4564а |  | CORR | CIGR | 06:52 | 06:59 | 06:58 | 23 | 68 | 10 | EXT | Аномалия находится на упругопластическом изгибе: R=367 D, максимальное растяжение на 6.6 час. | 0.94 | (c)
50500.595 | 0 | -0.031 | -9.925 | -9.956 | -2000 | -1791 | -1867 | 231 |  | 4566а | Коррозия на шве | GWAN | GENE | 05:23 | 05:57 | 05:44 | 56 | 265 | 14 | EXT | Коррозия на шве Аномалия находится на упругопластическом изгибе: R=512 D, максимальное растяжение на 5.2 час. |  | (c)
50500.648 | 0.053 | 0.022 | -9.872 | -9.903 | -2219 | -1977 | -1812 | 11 | 22 | 4566а |  | CORR | GENE | 04:47 | 05:27 | 05:53 | 68 | 814 | 10 | EXT | Аномалия находится на упругопластическом изгибе: R=530 D, максимальное растяжение на 5.1 час. | 0.89 | (c)
50504.614 | 4.019 | 4.004 | -5.906 | -5.921 | -2055 | -1986 | -1972 | 175 | 4004 | 4566а |  | CORR | CIGR | 05:14 | 05:25 | 05:27 | 34 | 166 | 11 | EXT | Аномалия находится на упругопластическом изгибе: R=881 D, максимальное растяжение на 2.4 час. | 0.89 | (c)
50506.558 | 5.963 | 5.957 | -3.962 | -3.968 | -2158 | -2053 | -2035 | 72 | 3885 | 4566а |  | CORR | GENE | 04:57 | 05:14 | 05:17 | 83 | 246 | 11 | EXT | Аномалия находится на упругопластическом изгибе: R=564 D, максимальное растяжение на 1.1 час. | 0.89 | (c)
50528.965 | 7.09 | 7.015 | -4.265 | -4.34 | 644 | 694 | 697 | 644 | 4200 | 4568 |  | DENT | GENE | 02:41 | 02:49 | 02:49 | 140 | 106 | 0.6 | N/A | Глубина вмятины: 9 мм (0,6%). Линейка: 14 см в (702 см; 02:49 ч:мин) Аномалия находится на упругопластическом изгибе. |  | (c)
50538.367 | 5.137 | 2.041 | -6.413 | -9.509 | -2070 | -1764 | -1715 | 160 | 2041 | 4569 |  | GOUG | GENE | 08:05 | 08:55 | 09:03 | 4217 | 711 | 7 | EXT | Зона задиров. Аномалия находится на упругопластическом изгибе: R=630 D, максимальное растяжение на 5.9 час. |  | (c)
50538.762 | 5.532 | 5.518 | -6.018 | -6.032 | 1609 | 1692 | 1670 | 499 | 5518 | 4569 |  | CORR | CIGR | 05:59 | 06:13 | 06:09 | 35 | 123 | 12 | EXT | Аномалия находится на упругопластическом изгибе: R=650 D, максимальное растяжение на 5.9 час. | 0.89 | (c)
50553.465 | 8.685 | 8.417 | -2.71 | -2.978 | 2200 | 2218 | 2223 | 0 | 2621 | 4570 |  | CORR | AXGR | 08:00 | 08:03 | 08:04 | 357 | 46 | 10 | EXT |  | 0.93 | (c)
50553.899 | 9.119 | 8.84 | -2.276 | -2.555 | 2206 | 2221 | 2224 | 0 | 2148 | 4570 |  | CORR | AXGR | 08:01 | 08:03 | 08:04 | 407 | 37 | 10 | EXT |  | 0.93 | (c)
50555.361 | 10.581 | 10.569 | -0.814 | -0.826 | 1689 | 1767 | 1767 | 386 | 801 | 4570 |  | CORR | CIGR | 06:37 | 06:50 | 06:50 | 25 | 156 | 10 | EXT |  | 0.89 | (c)
50557.036 | 0.861 | 0.857 | -9.479 | -9.483 | 309 | 806 | 625 | 309 | 857 | 4571 |  | CORR | GENE | 04:38 | 05:59 | 05:29 | 80 | 631 | 10 | EXT |  | 0.89 | (c)
50557.473 | 1.298 | 1.251 | -9.042 | -9.089 | 339 | 604 | 543 | 339 | 1251 | 4571 |  | CORR | GENE | 04:43 | 05:26 | 05:16 | 66 | 408 | 10 | EXT |  | 0.89 | (c)
50559.403 | 3.228 | 3.138 | -7.112 | -7.202 | 556 | 986 | 861 | 556 | 3138 | 4571 |  | CORR | GENE | 05:18 | 06:28 | 06:07 | 133 | 612 | 11 | EXT |  | 0.9 | (c)
50573.703 | 7.188 | 7.127 | -3.952 | -4.013 | 1818 | 1829 | 1829 | 1818 | 3926 | 4572 |  | GOUG | AXGR | 04:29 | 04:30 | 04:31 | 87 | 23 | 9 | EXT | Задир. |  | (c)
50574.828 | 8.313 | 8.313 | -2.827 | -2.827 | 1499 | 1531 | 1577 | 1499 | 2801 | 4572 |  | GOUG | CIGR | 03:37 | 03:42 | 03:50 | 26 | 156 | 7 | EXT | Задир. |  | (c)
50574.831 | 8.316 | 8.232 | -2.824 | -2.908 | 1517 | 1568 | 1577 | 1517 | 2768 | 4572 |  | DENT | GENE | 03:40 | 03:48 | 03:50 | 140 | 121 | 0.8 | N/A | Глубина вмятины: 12 мм (0,8%). Линейка: 14 см в (823 см; 03:48 ч:мин) Аномалия находится вблизи дефекта потери металла. |  | (c)
50598.171 | 9.186 | 9.167 | -1.474 | -1.493 | 1427 | 1584 | 1560 | 538 | 1441 | 4574 |  | CORR | GENE | 02:57 | 03:22 | 03:18 | 52 | 266 | 10 | EXT |  | 0.89 | (c)
50599.377 | 10.392 | 9.789 | -0.268 | -0.871 | -1647 | -1605 | -1590 | 584 | 85 | 4574 |  | CORR | GENE | 06:40 | 06:47 | 06:50 | 786 | 114 | 10 | EXT |  | 0.95 | (c)
50607.147 | 7.502 | 7.49 | -3.853 | -3.865 | -1247 | -1219 | -1181 | 984 | 3835 | 4575 |  | CORR | CIGR | 07:20 | 07:24 | 07:30 | 30 | 133 | 12 | EXT |  | 0.89 | (c)
50611.916 | 0.916 | 0.89 | -10.589 | -10.615 | -1951 | -1872 | -1825 | 280 | 890 | 4576 |  | CORR | CIGR | 07:31 | 07:44 | 07:51 | 38 | 252 | 10 | EXT |  | 0.89 | (c)
50612.603 | 1.603 | 1.596 | -9.902 | -9.909 | -2055 | -2014 | -1988 | 175 | 1596 | 4576 |  | CORR | CIGR | 07:14 | 07:21 | 07:25 | 23 | 135 | 11 | EXT |  | 0.89 | (c)
50620.885 | 9.885 | 9.721 | -1.62 | -1.784 | 2032 | 2088 | 2096 | 71 | 1509 | 4576 |  | CORR | GENE | 06:14 | 06:23 | 06:24 | 275 | 127 | 10 | EXT |  | 0.92 | (c)
50621.591 | 10.591 | 10.519 | -0.914 | -0.986 | 1837 | 2027 | 2003 | 61 | 899 | 4576 |  | CORR | GENE | 05:42 | 06:13 | 06:09 | 87 | 333 | 10 | EXT |  | 0.89 | (c)
50621.733 | 10.733 | 10.723 | -0.772 | -0.782 | 1907 | 2132 | 2062 | 12 | 720 | 4576 |  | CORR | GENE | 05:54 | 06:30 | 06:19 | 62 | 312 | 10 | EXT |  | 0.89 | (c)
50622.396 | 11.396 | 11.388 | -0.109 | -0.117 | 2176 | -2221 | -2199 | 0 | 87 | 4576 |  | CORR | CIGR | 06:37 | 06:47 | 06:51 | 30 | 172 | 12 | EXT |  | 0.89 | (c)
50622.505 | 0 | -0.035 | -11.315 | -11.35 | 253 | 526 | 483 | 253 |  | 4577 | Нарушение формы кольцевого шва | GWAN |  | 00:05 | 00:49 | 00:42 | 0 | 460 |  | EXT | Нарушение формы кольцевого шва |  | (c)
50622.505 | 0 | -0.03 | -11.315 | -11.345 | 1464 | 1676 | 1640 | 414 |  | 4577 | Нарушение формы кольцевого шва | GWAN |  | 03:20 | 03:54 | 03:48 | 0 | 352 |  | EXT | Нарушение формы кольцевого шва |  | (c)
50625.546 | 3.041 | 3.013 | -8.274 | -8.302 | -2156 | -1924 | -1952 | 74 | 3013 | 4577 |  | CORR | GENE | 05:36 | 06:13 | 06:09 | 70 | 408 | 10 | EXT |  | 0.89 | (c)
50633.837 | 0.017 | 0.013 | -11.418 | -11.422 | 1479 | 1951 | 1851 | 8 | 13 | 4578 |  | CORR | GENE | 06:50 | 08:06 | 07:50 | 74 | 744 | 10 | EXT |  | 0.89 | (c)
50645.221 | 11.401 | 11.37 | -0.034 | -0.065 | 417 | 699 | 602 | 417 | 34 | 4578 |  | CORR | CIGR | 03:58 | 04:44 | 04:28 | 31 | 370 | 13 | EXT |  | 0.89 | (c)
50668.301 | 0.031 | 0.026 | -11.119 | -11.124 | -2148 | -1822 | -1884 | 1620 | 26 | 4581 |  | CORR | GENE | 06:06 | 06:58 | 06:48 | 77 | 528 | 12 | EXT |  | 0.89 | (c)
50692.24 | 1.335 | 1.323 | -9.63 | -9.642 | -765 | -659 | -696 | 627 | 1323 | 4583 |  | CORR | CIGR | 06:45 | 07:02 | 06:56 | 21 | 138 | 13 | EXT |  | 0.89 | (c)
50731.954 | 7.774 | 7.749 | -3.526 | -3.551 | -1004 | -797 | -853 | 701 | 3481 | 4586 |  | CORR | GENE | 07:03 | 07:37 | 07:28 | 70 | 303 | 13 | EXT |  | 0.89 | (c)
50735.247 | 11.067 | 11.046 | -0.233 | -0.254 | -1833 | -1765 | -1779 | 397 | 233 | 4586 |  | CORR | CIGR | 04:50 | 05:01 | 04:58 | 21 | 109 | 14 | EXT |  | 0.89 | (c)
50735.741 | 0.261 | 0.242 | -11.169 | -11.188 | 1460 | 1528 | 1505 | 681 | 242 | 4587 |  | CORR | CIGR | 04:55 | 05:06 | 05:02 | 27 | 90 | 10 | EXT |  | 0.89 | (c)
50739.252 | 3.772 | 3.728 | -7.658 | -7.702 | 2153 | 2167 | 2168 | 47 | 3728 | 4587 |  | CORR | AXGR | 06:47 | 06:49 | 06:49 | 85 | 30 | 10 | EXT |  | 0.89 | (c)
50746.976 | 0.066 | 0.047 | -11.109 | -11.128 | 1618 | 1776 | 1868 | 112 | 47 | 4588 |  | CORR | GENE | 04:11 | 04:37 | 04:52 | 79 | 501 | 12 | EXT |  | 0.89 | (c)
50748.139 | 1.229 | 1.217 | -9.946 | -9.958 | -1977 | -1939 | -1935 | 254 | 1217 | 4588 |  | CORR | CIGR | 06:31 | 06:37 | 06:38 | 30 | 83 | 11 | EXT |  | 0.89 | (c)
50758.111 | 0.026 | 0.026 | -11.359 | -11.359 | 926 | 1704 | 1346 | 465 | 26 | 4589 |  | CORR | GENE | 05:05 | 07:11 | 06:13 | 69 | 840 | 11 | EXT |  | 0.89 | (c)
50759.915 | 1.83 | 1.826 | -9.555 | -9.559 | 1569 | 1679 | 1641 | 517 | 1826 | 4589 |  | CORR | CIGR | 06:49 | 07:07 | 07:00 | 31 | 145 | 10 | EXT |  | 0.89 | (c)
50769.413 | 11.328 | 11.227 | -0.057 | -0.158 | 2018 | 2064 | 2061 | 127 | 17 | 4589 |  | CORR | GENE | 08:01 | 08:09 | 08:08 | 141 | 86 | 12 | EXT |  | 0.9 | (c)
50777.402 | 7.932 | 7.865 | -3.543 | -3.61 | -1837 | -1446 | -1581 | 394 | 3499 | 4590 |  | CORR | GENE | 05:13 | 06:16 | 05:54 | 111 | 511 | 11 | EXT |  | 0.89 | (c)
50785.927 | 4.982 | 4.909 | -6.283 | -6.356 | 1299 | 1480 | 1506 | 517 | 4909 | 4591 |  | CORR | GENE | 04:12 | 04:41 | 04:45 | 87 | 414 | 10 | EXT |  | 0.89 | (c)
50787.207 | 6.262 | 6.227 | -5.003 | -5.038 | 1344 | 1451 | 1453 | 669 | 4971 | 4591 |  | CORR | GENE | 04:19 | 04:36 | 04:36 | 67 | 218 | 11 | EXT |  | 0.89 | (c)
50789.481 | 8.536 | 8.321 | -2.729 | -2.944 | -2197 | -2111 | -2139 | 34 | 2665 | 4591 |  | CORR | GENE | 06:47 | 07:01 | 06:57 | 279 | 115 | 11 | EXT |  | 0.92 | (c)
50792.176 | 11.231 | 11.213 | -0.034 | -0.052 | 1477 | 1622 | 1622 | 463 | 18 | 4591 |  | CORR | CIGR | 04:40 | 05:04 | 05:04 | 34 | 290 | 14 | EXT |  | 0.89 | (c)
50811.692 | 8.147 | 8.14 | -3.173 | -3.18 | 1451 | 1493 | 1508 | 666 | 3158 | 4593 |  | CORR | CIGR | 04:15 | 04:22 | 04:25 | 22 | 114 | 11 | EXT |  | 0.89 | (c)
50817.17 | 2.305 | 2.293 | -9.17 | -9.182 | 2047 | 2096 | 2111 | 55 | 2293 | 4594 |  | CORR | CIGR | 05:51 | 05:59 | 06:02 | 31 | 129 | 10 | EXT |  | 0.89 | (c)
50826.41 | 0.07 | 0.044 | -11.375 | -11.401 | 1241 | 1584 | 1515 | 442 | 44 | 4595 |  | CORR | GENE | 03:59 | 04:54 | 04:43 | 59 | 548 | 13 | EXT |  | 0.89 | (c)
50827.804 | 1.464 | 1.459 | -9.981 | -9.986 | 1390 | 1564 | 1501 | 619 | 1459 | 4595 |  | CORR | GENE | 04:23 | 04:51 | 04:41 | 52 | 221 | 11 | EXT |  | 0.89 | (c)
50829.027 | 2.687 | 2.668 | -8.758 | -8.777 | 1694 | 1769 | 1795 | 334 | 2668 | 4595 |  | CORR | CIGR | 05:12 | 05:24 | 05:28 | 33 | 203 | 11 | EXT |  | 0.89 | (c)
50835.235 | 8.895 | 8.854 | -2.55 | -2.591 | 1887 | 2000 | 1986 | 145 | 2523 | 4595 |  | CORR | GENE | 05:43 | 06:01 | 05:59 | 68 | 198 | 12 | EXT |  | 0.89 | (c)
50837.715 | 11.375 | 11.359 | -0.07 | -0.086 | 1679 | 1790 | 1789 | 332 | 54 | 4595 |  | CORR | CIGR | 05:10 | 05:28 | 05:27 | 32 | 219 | 10 | EXT |  | 0.89 | (c)
50838.189 | 0.404 | 0.385 | -11.081 | -11.1 | 1496 | 1565 | 1593 | 540 | 385 | 4596 |  | CORR | CIGR | 05:35 | 05:46 | 05:51 | 35 | 195 | 12 | EXT |  | 0.89 | (c)
50840.664 | 2.879 | 2.858 | -8.606 | -8.627 | 1466 | 1544 | 1540 | 618 | 2858 | 4596 |  | CORR | CIGR | 05:30 | 05:43 | 05:42 | 38 | 146 | 10 | EXT |  | 0.89 | (c)
50854.537 | 5.267 | 5.237 | -6.028 | -6.058 | 1621 | 1945 | 1880 | 92 | 5237 | 4597 |  | CORR | GENE | 06:06 | 06:58 | 06:47 | 90 | 518 | 10 | EXT |  | 0.89 | (c)
50873.782 | 1.907 | 1.892 | -9.588 | -9.603 | 1156 | 1212 | 1211 | 966 | 1892 | 4599 |  | CORR | CIGR | 04:56 | 05:05 | 05:05 | 30 | 108 | 10 | EXT |  | 0.89 | (c)
50876.149 | 4.274 | 4.245 | -7.221 | -7.25 | 1268 | 1567 | 1472 | 555 | 4245 | 4599 |  | CORR | GENE | 05:14 | 06:02 | 05:47 | 58 | 407 | 10 | EXT |  | 0.89 | (c)
50876.679 | 4.804 | 4.794 | -6.691 | -6.701 | 1586 | 1682 | 1684 | 448 | 4794 | 4599 |  | CORR | CIGR | 06:05 | 06:21 | 06:21 | 33 | 197 | 10 | EXT |  | 0.89 | (c)
50886.796 | 3.426 | 3.409 | -8.004 | -8.021 | 287 | 351 | 350 | 287 | 3409 | 4600 |  | CORR | CIGR | 03:29 | 03:40 | 03:40 | 32 | 127 | 10 | EXT |  | 0.89 | (c)
50896.262 | 1.462 | 1.427 | -9.923 | -9.958 | 1010 | 1203 | 1234 | 773 | 1427 | 4601 |  | CORR | GENE | 03:36 | 04:07 | 04:12 | 80 | 448 | 10 | EXT |  | 0.89 | (c)
50905.102 | 10.302 | 10.289 | -1.083 | -1.096 | -1758 | -1454 | -1573 | 472 | 1036 | 4601 |  | CORR | GENE | 08:09 | 08:58 | 08:39 | 60 | 370 | 10 | EXT | Аномалия находится на упругопластическом изгибе: R=583 D, максимальное растяжение на 11.5 час. | 0.89 | (c)
50942.593 | 2.208 | 2.082 | -9.097 | -9.223 | 1585 | 1679 | 1644 | 527 | 2082 | 4605 |  | CORR | GENE | 07:07 | 07:22 | 07:17 | 327 | 119 | 11 | EXT |  | 0.93 | (c)
50942.706 | 2.321 | 2.302 | -8.984 | -9.003 | 1358 | 1417 | 1416 | 757 | 2302 | 4605 |  | CORR | CIGR | 06:30 | 06:40 | 06:40 | 41 | 115 | 10 | EXT |  | 0.89 | (c)
50947.804 | 7.419 | 7.389 | -3.886 | -3.916 | 1603 | 1680 | 1670 | 493 | 3886 | 4605 |  | CORR | CIGR | 07:10 | 07:22 | 07:21 | 30 | 134 | 10 | EXT |  | 0.89 | (c)
50957.615 | 5.925 | 5.902 | -5.375 | -5.398 | 1944 | 2029 | 2021 | 132 | 5357 | 4606 |  | CORR | CIGR | 07:08 | 07:22 | 07:21 | 41 | 154 | 11 | EXT |  | 0.89 | (c)
50958.516 | 6.826 | 6.82 | -4.474 | -4.48 | 2138 | 2184 | 2181 | 7 | 4452 | 4606 |  | CORR | CIGR | 07:40 | 07:47 | 07:47 | 28 | 85 | 10 | EXT |  | 0.89 | (c)
51000.338 | 4.278 | 4.278 | -7.397 | -7.397 | -1868 | -1829 | -1823 | 1778 | 4278 | 4610 |  | CORR | CIGR | 04:05 | 04:11 | 04:12 | 18 | 90 | 11 | EXT | Аномалия находится на отводе. | 0.89 | (c)
51053.224 | 11.229 | 11.198 | -0.136 | -0.167 | 1993 | 2052 | 2159 | 1993 | 101 | 4614 |  | CORR | GENE | 05:44 | 05:53 | 06:11 | 66 | 333 | 10 | EXT |  | 0.89 | (c)
51053.36 | 0 | -0.04 | -11.455 | -11.495 | 390 | 596 | 780 | 390 |  | 4615 | Нарушение формы кольцевого шва | GWAN |  | 00:25 | 00:58 | 01:28 | 0 | 780 |  | EXT | Нарушение формы кольцевого шва |  | (c)
51053.36 | 0 | -0.025 | -11.455 | -11.48 | 1551 | -1446 | -2063 | 0 |  | 4615 | Нарушение формы кольцевого шва | GWAN |  | 03:32 | 07:29 | 05:49 | 0 | 1695 |  | EXT | Нарушение формы кольцевого шва |  | (c)
51053.642 | 0.282 | 0.185 | -11.173 | -11.27 | -2203 | -2166 | -2166 | 27 | 185 | 4615 |  | CORR | GENE | 05:27 | 05:33 | 05:33 | 206 | 75 | 11 | EXT |  | 0.91 | (c)
51053.829 | 0.469 | 0.442 | -10.986 | -11.013 | -2187 | -1859 | -1976 | 44 | 442 | 4615 |  | CORR | GENE | 05:29 | 06:22 | 06:03 | 171 | 422 | 12 | EXT |  | 0.9 | (c)
51064.815 | 0 | -0.031 | -11.385 | -11.416 | 2136 | -2189 | -1974 | 0 |  | 4616 | Нарушение формы кольцевого шва | GWAN |  | 06:48 | 07:10 | 07:44 | 0 | 702 |  | EXT | Нарушение формы кольцевого шва |  | (c)
51072.566 | 7.751 | 7.688 | -3.634 | -3.697 | -2163 | -2148 | -2148 | 68 | 3439 | 4616 |  | CORR | AXGR | 07:14 | 07:16 | 07:16 | 258 | 31 | 12 | EXT |  | 0.92 | (c)
51073.621 | 8.806 | 8.776 | -2.579 | -2.609 | 1852 | 1919 | 2005 | 73 | 2548 | 4616 |  | CORR | GENE | 06:02 | 06:13 | 06:27 | 61 | 306 | 14 | EXT |  | 0.89 | (c)
51097.331 | 10.001 | 9.976 | -0.974 | -0.999 | 992 | 1185 | 1126 | 992 | 934 | 4618 |  | CORR | GENE | 05:40 | 06:11 | 06:01 | 65 | 266 | 10 | EXT |  | 0.89 | (c)
51099.29 | 0.985 | 0.955 | -10.355 | -10.385 | -1219 | -1107 | -1098 | 977 | 955 | 4619 |  | CORR | GENE | 05:43 | 06:01 | 06:02 | 79 | 242 | 10 | EXT | Аномалия находится на отводе. | 0.89 | (c)
51100.484 | 2.179 | 2.115 | -9.161 | -9.225 | -1252 | -1211 | -1069 | 886 | 2115 | 4619 |  | CORR | GENE | 05:37 | 05:44 | 06:07 | 98 | 366 | 11 | EXT | Аномалия находится на отводе. | 0.89 | (c)
51106.912 | 8.607 | 8.585 | -2.733 | -2.755 | -1241 | -1080 | -1069 | 898 | 2701 | 4619 |  | CORR | GENE | 05:39 | 06:05 | 06:07 | 54 | 343 | 12 | EXT | Аномалия находится на отводе. | 0.89 | (c)
51109.7 | 0.055 | 0.037 | -11.22 | -11.238 | 1614 | 1666 | 1688 | 468 | 37 | 4620 |  | CORR | CIGR | 04:45 | 04:53 | 04:57 | 44 | 148 | 11 | EXT |  | 0.89 | (c)
51114.859 | 5.214 | 5.2 | -6.061 | -6.075 | 1767 | 1996 | 1914 | 171 | 5200 | 4620 |  | CORR | GENE | 05:10 | 05:46 | 05:33 | 54 | 292 | 10 | EXT |  | 0.89 | (c)
51121.8 | 0.88 | 0.798 | -10.1 | -10.182 | -2136 | -2022 | -2029 | 94 | 798 | 4621 |  | CORR | GENE | 04:52 | 05:10 | 05:09 | 99 | 214 | 10 | EXT |  | 0.89 | (c)
51127.791 | 6.871 | 6.871 | -4.109 | -4.109 | -1450 | -1383 | -1401 | 780 | 4092 | 4621 |  | CORR | CIGR | 06:43 | 06:54 | 06:51 | 17 | 99 | 10 | EXT |  | 0.89 | (c)
51129.077 | 8.157 | 8.142 | -2.823 | -2.838 | -1135 | -1120 | -1120 | 1095 | 2799 | 4621 |  | CORR | PITT | 07:34 | 07:36 | 07:36 | 39 | 30 | 14 | EXT |  | 0.89 | (c)
51130.93 | 10.01 | 10.004 | -0.97 | -0.976 | -1556 | -1488 | -1497 | 674 | 950 | 4621 |  | CORR | CIGR | 06:26 | 06:37 | 06:35 | 26 | 119 | 11 | EXT |  | 0.89 | (c)
51131.629 | 10.709 | 10.67 | -0.271 | -0.31 | -1601 | -1591 | -1587 | 629 | 164 | 4621 |  | CORR | AXGR | 06:18 | 06:20 | 06:21 | 146 | 28 | 10 | EXT |  | 0.9 | (c)
51131.853 | 10.933 | 10.922 | -0.047 | -0.058 | -1867 | -1645 | -1719 | 363 | 21 | 4621 |  | CORR | CIGR | 05:35 | 06:11 | 05:59 | 37 | 297 | 12 | EXT |  | 0.89 | (c)
51134.176 | 2.276 | 2.276 | -9.249 | -9.249 | 2002 | 2069 | 2072 | 89 | 2276 | 4622 |  | CORR | CIGR | 06:46 | 06:57 | 06:58 | 21 | 140 | 12 | EXT |  | 0.89 | (c)
51141.993 | 10.093 | 10.051 | -1.432 | -1.474 | 1587 | 1727 | 1705 | 407 | 1415 | 4622 |  | CORR | GENE | 05:39 | 06:02 | 05:58 | 59 | 237 | 11 | EXT |  | 0.89 | (c)
51142.518 | 10.618 | 10.59 | -0.907 | -0.935 | 1570 | 1819 | 1781 | 240 | 737 | 4622 |  | CORR | GENE | 05:37 | 06:17 | 06:11 | 198 | 420 | 10 | EXT |  | 0.9 | (c)
51142.959 | 11.059 | 11.045 | -0.466 | -0.48 | 1606 | 1700 | 1677 | 483 | 440 | 4622 |  | CORR | CIGR | 05:43 | 05:58 | 05:54 | 40 | 141 | 10 | EXT |  | 0.89 | (c)
51152.563 | 9.138 | 9.124 | -2.117 | -2.131 | -1872 | -1797 | -1810 | 359 | 2108 | 4623 |  | CORR | CIGR | 05:31 | 05:43 | 05:41 | 23 | 123 | 10 | EXT | Аномалия находится на упругопластическом изгибе: R=688 D, максимальное растяжение на 0 час. | 0.89 | (c)
51154.633 | 11.208 | 11.162 | -0.047 | -0.093 | -2170 | -2039 | -2078 | 61 | 32 | 4623 |  | CORR | GENE | 04:43 | 05:04 | 04:57 | 61 | 184 | 10 | EXT | Аномалия находится на упругопластическом изгибе: R=509 D, максимальное растяжение на 11.9 час. | 0.89 | (c)
51154.847 | 0.167 | 0.152 | -11.368 | -11.383 | 1956 | 2030 | 2049 | 88 | 152 | 4624 |  | CORR | CIGR | 06:44 | 06:56 | 06:59 | 31 | 187 | 13 | EXT | Аномалия находится на упругопластическом изгибе: R=509 D, максимальное растяжение на 11.9 час. | 0.89 | (c)
51159.802 | 5.122 | 5.102 | -6.413 | -6.433 | 2112 | 2196 | 2159 | 25 | 5102 | 4624 |  | CORR | CIGR | 07:09 | 07:23 | 07:17 | 20 | 93 | 10 | EXT | Аномалия находится на упругопластическом изгибе: R=366 D, максимальное растяжение на 11.9 час. | 0.89 | (c)
51161.152 | 6.472 | 6.143 | -5.063 | -5.392 | 2116 | 2146 | 2145 | 57 | 4869 | 4624 |  | CORR | GENE | 07:10 | 07:15 | 07:15 | 523 | 57 | 11 | EXT | Аномалия находится на упругопластическом изгибе: R=382 D, максимальное растяжение на 0 час. | 0.95 | (c)
51162.553 | 7.873 | 7.859 | -3.662 | -3.676 | 1357 | 1440 | 1412 | 763 | 3649 | 4624 |  | CORR | CIGR | 05:08 | 05:21 | 05:16 | 27 | 110 | 11 | EXT | Аномалия находится на упругопластическом изгибе: R=405 D, максимальное растяжение на 0.1 час. | 0.89 | (c)
51162.71 | 8.03 | 8.007 | -3.505 | -3.528 | 2090 | -2228 | 2167 | 0 | 3490 | 4624 |  | CORR | CIGR | 07:06 | 07:29 | 07:18 | 38 | 153 | 10 | EXT | Аномалия находится на упругопластическом изгибе: R=405 D, максимальное растяжение на 0.1 час. | 0.89 | (c)
51162.814 | 8.134 | 8.124 | -3.401 | -3.411 | 1289 | 1350 | 1365 | 789 | 3348 | 4624 |  | CORR | GENE | 04:57 | 05:07 | 05:09 | 63 | 152 | 11 | EXT | Аномалия находится на упругопластическом изгибе: R=411 D, максимальное растяжение на 0.2 час. | 0.89 | (c)
51166.19 | 11.51 | 11.484 | -0.025 | -0.051 | 1874 | 1951 | 1941 | 221 | 14 | 4624 |  | CORR | CIGR | 06:31 | 06:44 | 06:42 | 37 | 135 | 14 | EXT | Аномалия находится на упругопластическом изгибе: R=521 D, максимальное растяжение на 0.2 час. | 0.89 | (c)
51174.41 | 8.195 | 8.081 | -3.27 | -3.384 | -1929 | -1915 | -1913 | 302 | 3221 | 4625 |  | CORR | AXGR | 07:05 | 07:07 | 07:07 | 163 | 30 | 10 | EXT | Аномалия находится на упругопластическом изгибе: R=715 D, максимальное растяжение на 10.8 час. | 0.9 | (c)
51188.965 | 0 | -0.006 | -11.44 | -11.446 | 986 | 1085 | 1281 | 655 |  | 4627 | Нарушение формы кольцевого шва | GWAN |  | 05:15 | 05:31 | 06:03 | 0 | 589 |  | EXT | Нарушение формы кольцевого шва |  | (c)
51195.916 | 6.951 | 6.861 | -4.489 | -4.579 | 2163 | 2177 | 2184 | 26 | 3713 | 4627 |  | CORR | AXGR | 08:25 | 08:27 | 08:28 | 866 | 42 | 11 | EXT |  | 0.96 | (c)
51197.321 | 8.356 | 8.3 | -3.084 | -3.14 | 2160 | 2186 | 2181 | 28 | 2735 | 4627 |  | CORR | AXGR | 08:25 | 08:29 | 08:28 | 405 | 43 | 11 | EXT |  | 0.93 | (c)
51200.362 | 11.397 | 11.366 | -0.043 | -0.074 | 470 | 771 | 664 | 470 | 27 | 4627 |  | CORR | CIGR | 03:52 | 04:40 | 04:23 | 47 | 388 | 10 | EXT |  | 0.89 | (c)
51205.423 | 5.018 | 5.011 | -6.422 | -6.429 | 1942 | 2000 | 1998 | 178 | 5011 | 4628 |  | CORR | CIGR | 06:10 | 06:20 | 06:19 | 29 | 110 | 10 | EXT |  | 0.89 | (c)
51210.291 | 9.886 | 9.859 | -1.554 | -1.581 | 855 | 995 | 965 | 855 | 1539 | 4628 |  | CORR | CIGR | 03:15 | 03:37 | 03:33 | 42 | 220 | 12 | EXT |  | 0.89 | (c)
51211.887 | 0.042 | 0.029 | -11.358 | -11.371 | -1014 | -955 | -909 | 805 | 29 | 4629 |  | CORR | CIGR | 07:34 | 07:43 | 07:51 | 43 | 209 | 10 | EXT |  | 0.89 | (c)
51225.066 | 1.821 | 1.807 | -9.254 | -9.268 | -1218 | -1161 | -1148 | 1012 | 1807 | 4630 |  | CORR | GENE | 08:10 | 08:19 | 08:21 | 53 | 140 | 11 | EXT |  | 0.89 | (c)
51267.142 | 9.897 | 9.881 | -1.518 | -1.534 | -2176 | -2113 | -2098 | 55 | 1503 | 4633 |  | CORR | CIGR | 06:02 | 06:12 | 06:15 | 31 | 155 | 12 | EXT | Аномалия находится на упругопластическом изгибе: R=687 D, максимальное растяжение на 5.5 час. | 0.89 | (c)
51274.43 | 5.77 | 5.755 | -5.395 | -5.41 | -1516 | -1419 | -1460 | 715 | 5387 | 4634 |  | CORR | CIGR | 08:37 | 08:53 | 08:46 | 23 | 112 | 14 | EXT | Аномалия находится на упругопластическом изгибе: R=798 D, максимальное растяжение на 8.6 час. | 0.89 | (c)
51276.665 | 8.005 | 7.989 | -3.16 | -3.176 | 1767 | 1987 | 1926 | 145 | 3115 | 4634 |  | CORR | GENE | 05:27 | 06:02 | 05:52 | 61 | 318 | 11 | EXT |  | 0.89 | (c)
51276.837 | 8.177 | 8.155 | -2.988 | -3.01 | 1790 | 1822 | 1850 | 320 | 2982 | 4634 |  | CORR | CIGR | 05:31 | 05:36 | 05:40 | 28 | 120 | 10 | EXT |  | 0.89 | (c)
51277.525 | 8.865 | 8.846 | -2.3 | -2.319 | 1787 | 1838 | 1844 | 329 | 2283 | 4634 |  | CORR | CIGR | 05:30 | 05:38 | 05:39 | 36 | 115 | 10 | EXT |  | 0.89 | (c)
51277.867 | 9.207 | 9.06 | -1.958 | -2.105 | -1896 | -1858 | -1865 | 335 | 1790 | 4634 |  | CORR | GENE | 07:36 | 07:42 | 07:41 | 315 | 62 | 10 | EXT |  | 0.92 | (c)
51278.411 | 9.751 | 9.729 | -1.414 | -1.436 | 2083 | 2138 | 2164 | 0 | 1403 | 4634 |  | CORR | CIGR | 06:18 | 06:27 | 06:31 | 33 | 163 | 12 | EXT |  | 0.89 | (c)
51279.987 | 0.162 | 0.144 | -11.128 | -11.146 | 732 | 876 | 884 | 732 | 144 | 4635 |  | CORR | GENE | 04:55 | 05:18 | 05:20 | 66 | 303 | 10 | EXT | Аномалия находится на отводе. | 0.89 | (c)
51286.394 | 6.569 | 6.514 | -4.721 | -4.776 | 1062 | 1076 | 1075 | 1062 | 4606 | 4635 |  | CORR | AXGR | 05:48 | 05:51 | 05:50 | 170 | 27 | 10 | EXT | Аномалия находится на отводе. | 0.9 | (c)
51287.421 | 7.596 | 7.58 | -3.694 | -3.71 | 737 | 895 | 876 | 737 | 3676 | 4635 |  | CORR | CIGR | 04:56 | 05:21 | 05:18 | 34 | 279 | 12 | EXT | Аномалия находится на отводе. | 0.89 | (c)
51291.216 | 0.101 | 0.075 | -10.949 | -10.975 | -8 | 317 | 231 | 0 | 75 | 4636 |  | CORR | GENE | 06:42 | 07:35 | 07:21 | 70 | 479 | 14 | EXT |  | 0.89 | (c)
51291.329 | 0.214 | 0.107 | -10.836 | -10.943 | -1021 | -671 | -649 | 276 | 107 | 4636 |  | CORR | GENE | 03:59 | 04:55 | 04:59 | 431 | 746 | 10 | EXT |  | 0.93 | (c)
51291.555 | 0.44 | 0.421 | -10.61 | -10.629 | 161 | 318 | 281 | 161 | 421 | 4636 |  | CORR | CIGR | 07:10 | 07:35 | 07:29 | 37 | 240 | 13 | EXT |  | 0.89 | (c)
51291.764 | 0.649 | 0.622 | -10.401 | -10.428 | -712 | -634 | -631 | 551 | 622 | 4636 |  | CORR | CIGR | 04:49 | 05:01 | 05:02 | 43 | 160 | 15 | EXT |  | 0.89 | (c)
51291.77 | 0.655 | 0.652 | -10.395 | -10.398 | -1243 | -1174 | -1185 | 1127 | 652 | 4636 |  | CORR | CIGR | 03:23 | 03:34 | 03:32 | 20 | 116 | 11 | EXT |  | 0.89 | (c)
51292.919 | 1.804 | 1.795 | -9.246 | -9.255 | 540 | 661 | 639 | 540 | 1795 | 4636 |  | CORR | CIGR | 08:11 | 08:30 | 08:27 | 45 | 197 | 10 | EXT |  | 0.89 | (c)
51293.182 | 2.067 | 2.028 | -8.983 | -9.022 | 697 | 980 | 887 | 697 | 2028 | 4636 |  | CORR | GENE | 08:36 | 09:22 | 09:07 | 74 | 380 | 10 | EXT |  | 0.89 | (c)
51295.696 | 4.581 | 4.557 | -6.469 | -6.493 | 1043 | 1101 | 1105 | 1043 | 4557 | 4636 |  | CORR | CIGR | 09:32 | 09:41 | 09:42 | 41 | 124 | 10 | EXT |  | 0.89 | (c)
51296.03 | 4.915 | 4.889 | -6.135 | -6.161 | 391 | 559 | 490 | 391 | 4889 | 4636 |  | CORR | CIGR | 07:47 | 08:14 | 08:03 | 36 | 197 | 11 | EXT |  | 0.89 | (c)
51300.299 | 9.184 | 9.169 | -1.866 | -1.881 | -720 | -593 | -605 | 490 | 1812 | 4636 |  | CORR | GENE | 04:48 | 05:08 | 05:06 | 69 | 230 | 10 | EXT |  | 0.89 | (c)
51300.886 | 9.771 | 9.685 | -1.279 | -1.365 | 1580 | 1595 | 1605 | 1580 | 1137 | 4636 |  | CORR | GENE | 10:59 | 11:01 | 11:03 | 228 | 49 | 10 | EXT |  | 0.91 | (c)
51301.198 | 10.083 | 10.071 | -0.967 | -0.979 | 219 | 248 | 287 | 219 | 946 | 4636 |  | CORR | CIGR | 07:19 | 07:24 | 07:30 | 33 | 136 | 12 | EXT |  | 0.89 | (c)
51302.117 | 11.002 | 10.981 | -0.048 | -0.069 | -1152 | -1015 | -1045 | 939 | 30 | 4636 |  | CORR | CIGR | 03:38 | 03:60 | 03:55 | 39 | 214 | 14 | EXT |  | 0.89 | (c)
51314.33 | 0.51 | 0.487 | -10.115 | -10.138 | -787 | -741 | -724 | 661 | 487 | 4638 |  | CORR | CIGR | 07:21 | 07:28 | 07:31 | 40 | 126 | 11 | EXT | Аномалия находится на отводе. | 0.89 | (c)
51324.565 | 0.12 | 0.029 | -11.235 | -11.326 | -1506 | -1426 | -1409 | 725 | 29 | 4639 |  | ARTD | GENE | 05:32 | 05:45 | 05:48 | 127 | 195 |  | EXT | Эквивалент потери металла 11%. |  | (c)
51357.888 | 11.453 | 11.413 | -0.032 | -0.072 | 2116 | 2135 | 2136 | 74 | 9 | 4641 |  | ARTD | PITT | 04:09 | 04:12 | 04:12 | 63 | 41 |  | EXT | Эквивалент потери металла 10%. |  | (c)
51358.479 | 0.559 | 0.536 | -10.751 | -10.774 | 1934 | 1965 | 2022 | 121 | 536 | 4642 |  | CORR | CIGR | 06:18 | 06:23 | 06:32 | 31 | 175 | 10 | EXT |  | 0.89 | (c)
51378.088 | 8.858 | 8.839 | -2.282 | -2.301 | 785 | 815 | 835 | 785 | 2282 | 4643 |  | CORR | CIGR | 04:53 | 04:58 | 05:02 | 19 | 101 | 12 | EXT |  | 0.89 | (c)
51378.718 | 9.488 | 9.476 | -1.652 | -1.664 | 1619 | 1710 | 1741 | 367 | 1626 | 4643 |  | CORR | CIGR | 07:08 | 07:23 | 07:28 | 38 | 245 | 12 | EXT |  | 0.89 | (c)
51386.741 | 6.371 | 5.738 | -4.999 | -5.632 | -2186 | -2133 | -2142 | 45 | 4665 | 4644 |  | CORR | GENE | 05:21 | 05:30 | 05:28 | 967 | 87 | 10 | EXT |  | 0.96 | (c)
51387.245 | 6.875 | 6.864 | -4.495 | -4.506 | -2071 | -2030 | -2018 | 159 | 4483 | 4644 |  | CORR | CIGR | 05:40 | 05:46 | 05:48 | 23 | 106 | 10 | EXT |  | 0.89 | (c)
51390.337 | 9.967 | 9.957 | -1.403 | -1.413 | -1808 | -1748 | -1757 | 422 | 1388 | 4644 |  | CORR | CIGR | 06:22 | 06:32 | 06:30 | 25 | 102 | 11 | EXT |  | 0.89 | (c)
51391.44 | 11.07 | 11.054 | -0.3 | -0.316 | -1633 | -1549 | -1551 | 597 | 275 | 4644 |  | CORR | CIGR | 06:50 | 07:04 | 07:04 | 41 | 165 | 11 | EXT |  | 0.89 | (c)
51527.52 | 11.635 | 11.588 | -0.025 | -0.072 | 2177 | -2138 | -2176 | 2068 | 7 | 4656 |  | CORR | GENE | 05:49 | 06:13 | 06:06 | 65 | 215 | 10 | EXT |  | 0.89 | (c)
51584.745 | 0.02 | 0.02 | -9.335 | -9.335 | 1401 | 1582 | 1641 | 350 | 20 | 4662 |  | CORR | CIGR | 03:13 | 03:42 | 03:51 | 36 | 480 | 10 | EXT |  | 0.89 | (c)
51585.701 | 0.976 | 0.852 | -8.379 | -8.503 | 1690 | 1704 | 1704 | 513 | 852 | 4662 |  | CORR | AXGR | 03:59 | 04:02 | 04:02 | 176 | 28 | 10 | EXT |  | 0.9 | (c)
51601.125 | 5.285 | 5.273 | -6.21 | -6.222 | 972 | 1019 | 1026 | 972 | 5273 | 4664 |  | CORR | CIGR | 04:37 | 04:44 | 04:45 | 36 | 108 | 10 | EXT |  | 0.89 | (c)
51606.821 | 10.981 | 10.964 | -0.514 | -0.531 | 1235 | 1324 | 1324 | 817 | 491 | 4664 |  | CORR | CIGR | 05:19 | 05:34 | 05:34 | 40 | 179 | 10 | EXT |  | 0.89 | (c)
51607.427 | 0.092 | 0.079 | -11.423 | -11.436 | -2133 | -2109 | -2072 | 97 | 79 | 4665 |  | CORR | CIGR | 05:30 | 05:33 | 05:39 | 28 | 123 | 11 | EXT |  | 0.89 | (c)
51607.814 | 0.479 | 0.435 | -11.036 | -11.08 | -2220 | -2204 | -2204 | 11 | 435 | 4665 |  | CORR | AXGR | 05:16 | 05:18 | 05:18 | 175 | 31 | 14 | EXT |  | 0.91 | (c)
51608.251 | 0.916 | 0.896 | -10.599 | -10.619 | -2199 | -2150 | -2118 | 32 | 896 | 4665 |  | CORR | CIGR | 05:19 | 05:27 | 05:32 | 28 | 161 | 10 | EXT |  | 0.89 | (c)
51618.819 | 11.484 | 11.432 | -0.031 | -0.083 | 2073 | -2113 | -2124 | 0 | 9 | 4665 |  | CORR | GENE | 04:48 | 05:33 | 05:31 | 74 | 528 | 10 | EXT |  | 0.89 | (c)
51623.016 | 4.166 | 4.146 | -7.399 | -7.419 | 234 | 310 | 321 | 234 | 4146 | 4666 |  | CORR | CIGR | 03:27 | 03:39 | 03:41 | 30 | 174 | 13 | EXT | Аномалия находится на отводе. | 0.89 | (c)
51676.155 | 0 | -0.02 | -11.375 | -11.395 | 1281 | 1393 | 1418 | 675 |  | 4672 | Нарушение формы кольцевого шва | GWAN |  | 05:29 | 05:48 | 05:52 | 0 | 275 |  | EXT | Нарушение формы кольцевого шва |  | (c)
51682.228 | 6.073 | 6.055 | -5.302 | -5.32 | 1999 | 2096 | 2103 | 25 | 5290 | 4672 |  | CORR | CIGR | 07:25 | 07:41 | 07:42 | 30 | 206 | 10 | EXT |  | 0.89 | (c)
51690.805 | 3.275 | 3.262 | -8.215 | -8.228 | -533 | -481 | -472 | 411 | 3262 | 4673 |  | CORR | CIGR | 07:57 | 08:06 | 08:07 | 28 | 122 | 13 | EXT |  | 0.89 | (c)
51699.422 | 0.402 | 0.386 | -10.973 | -10.989 | -424 | -357 | -366 | 309 | 386 | 4674 |  | CORR | CIGR | 08:36 | 08:46 | 08:45 | 28 | 116 | 10 | EXT |  | 0.89 | (c)
51703.988 | 4.968 | 4.945 | -6.407 | -6.43 | -2121 | -2048 | -2017 | 109 | 4945 | 4674 |  | CORR | CIGR | 04:02 | 04:13 | 04:18 | 35 | 208 | 10 | EXT |  | 0.89 | (c)
51705.567 | 6.547 | 6.528 | -4.828 | -4.847 | -2071 | -1936 | -1959 | 160 | 4804 | 4674 |  | CORR | CIGR | 04:10 | 04:32 | 04:28 | 43 | 224 | 10 | EXT |  | 0.89 | (c)
51706.208 | 7.188 | 7.142 | -4.187 | -4.233 | -1182 | -1054 | -964 | 746 | 4175 | 4674 |  | CORR | GENE | 06:33 | 06:54 | 07:08 | 58 | 436 | 10 | EXT |  | 0.89 | (c)
51710.355 | 11.335 | 11.255 | -0.04 | -0.12 | -1337 | -1084 | -1087 | 837 | 3 | 4674 |  | CORR | GENE | 06:08 | 06:49 | 06:49 | 117 | 499 | 15 | EXT |  | 0.9 | (c)
51717.337 | 6.942 | 6.925 | -4.608 | -4.625 | 2050 | 2092 | 2101 | 2050 | 4593 | 4675 |  | CORR | CIGR | 04:20 | 04:27 | 04:28 | 32 | 101 | 10 | EXT |  | 0.89 | (c)
51805.236 | 2.781 | 2.709 | -8.884 | -8.956 | -71 | -62 | -56 | 40 | 2709 | 4683 |  | CORR | AXGR | 07:47 | 07:48 | 07:49 | 209 | 32 | 10 | EXT | Аномалия находится на упругопластическом изгибе: R=545 D, максимальное растяжение на 5 час. | 0.91 | (c)
51835.683 | 11.148 | 11.128 | -0.027 | -0.047 | 485 | 841 | 1311 | 93 | 15 | 4685 |  | CORR | CIGR | 03:36 | 04:34 | 05:50 | 32 | 1653 | 14 | EXT |  | 0.89 | (c)
51846.928 | 0.108 | 0.039 | -11.352 | -11.421 | 2200 | -2095 | -2058 | 0 | 39 | 4687 |  | CORR | GENE | 04:49 | 05:16 | 05:22 | 98 | 405 | 12 | EXT |  | 0.89 | (c)
51868.367 | 10.087 | 9.809 | -1.273 | -1.551 | -2170 | -2140 | -2138 | 60 | 1174 | 4688 |  | CORR | GENE | 03:59 | 04:04 | 04:04 | 377 | 64 | 13 | EXT |  | 0.94 | (c)
51868.519 | 10.239 | 10.162 | -1.121 | -1.198 | -2113 | -2042 | -1971 | 118 | 1076 | 4688 |  | CORR | GENE | 04:08 | 04:19 | 04:31 | 122 | 284 | 11 | EXT |  | 0.9 | (c)
51869.392 | 11.112 | 11.014 | -0.248 | -0.346 | -2078 | -1919 | -1930 | 153 | 224 | 4688 |  | CORR | GENE | 04:14 | 04:39 | 04:38 | 122 | 297 | 10 | EXT |  | 0.89 | (c)
51869.614 | 11.334 | 11.267 | -0.026 | -0.093 | -2126 | -1956 | -1891 | 105 | 13 | 4688 |  | CORR | GENE | 04:06 | 04:33 | 04:44 | 80 | 469 | 10 | EXT |  | 0.89 | (c)
51875.258 | 5.618 | 5.592 | -5.822 | -5.848 | 1403 | 1557 | 1536 | 561 | 5592 | 4689 |  | CORR | GENE | 06:09 | 06:34 | 06:30 | 52 | 266 | 10 | EXT |  | 0.89 | (c)
51938.621 | 0.086 | 0.016 | -10.139 | -10.209 | 1315 | -2222 | 1795 | 0 | 16 | 4695 |  | CORR | GENE | 03:59 | 06:28 | 05:16 | 81 | 960 | 13 | EXT | Аномалия находится на упругопластическом изгибе: R=334 D, максимальное растяжение на 5.1 час. | 0.98 | (c)
51952.546 | 3.786 | 3.768 | -7.674 | -7.692 | -2087 | -1986 | -2002 | 143 | 3768 | 4696 |  | CORR | CIGR | 04:25 | 04:41 | 04:38 | 32 | 171 | 13 | EXT | Аномалия находится на упругопластическом изгибе: R=694 D, максимальное растяжение на 3.6 час. | 0.89 | (c)
51953.748 | 4.988 | 4.963 | -6.472 | -6.497 | -2037 | -1989 | -1987 | 193 | 4963 | 4696 |  | CORR | CIGR | 04:33 | 04:41 | 04:41 | 33 | 100 | 11 | EXT | Аномалия находится на упругопластическом изгибе: R=710 D, максимальное растяжение на 3.3 час. | 0.89 | (c)
51959.869 | 11.109 | 11.025 | -0.351 | -0.435 | -2144 | -2101 | -2084 | 86 | 330 | 4696 |  | CORR | GENE | 04:15 | 04:22 | 04:25 | 105 | 121 | 10 | EXT | Аномалия находится на упругопластическом изгибе: R=628 D, максимальное растяжение на 1.7 час. | 0.89 | (c)
51971.566 | 11.346 | 11.304 | -0.024 | -0.066 | 1324 | 1429 | 1452 | 650 | 23 | 4697 |  | CORR | CIGR | 03:40 | 03:57 | 04:01 | 43 | 256 | 10 | EXT |  | 0.89 | (c)
51971.614 | 0.024 | 0.004 | -11.051 | -11.071 | -320 | -223 | -215 | 110 | 4 | 4698 |  | CORR | CIGR | 01:27 | 01:43 | 01:44 | 47 | 209 | 11 | EXT |  | 0.89 | (c)
52075.832 | 2.137 | 1.981 | -9.203 | -9.359 | 2182 | 2205 | 2208 | 0 | 1981 | 4707 |  | CORR | GENE | 08:05 | 08:09 | 08:09 | 470 | 53 | 11 | EXT |  | 0.94 | (c)
52080.335 | 6.64 | 6.365 | -4.7 | -4.975 | -2218 | -2207 | -2206 | 13 | 4362 | 4707 |  | CORR | AXGR | 08:15 | 08:16 | 08:17 | 613 | 24 | 13 | EXT |  | 0.97 | (c)
52081.871 | 8.176 | 8.11 | -3.164 | -3.23 | -2212 | -2203 | -2205 | 19 | 2985 | 4707 |  | CORR | AXSL | 08:16 | 08:17 | 08:17 | 245 | 14 | 10 | EXT |  | 0.91 | (c)
52109.561 | 2.361 | 2.126 | -9.114 | -9.349 | 948 | 1105 | 1210 | 759 | 2126 | 4710 |  | DENT | GENE | 04:49 | 05:14 | 05:31 | 351 | 524 | 0.5 | N/A | Глубина вмятины: 7 мм (0,5%). Линейка: 35 см в (213 см; 05:14 ч:мин) |  | (c)
52111.085 | 3.885 | 3.869 | -7.59 | -7.606 | 1542 | 1596 | 1607 | 559 | 3869 | 4710 |  | CORR | CIGR | 06:25 | 06:34 | 06:35 | 34 | 130 | 10 | EXT |  | 0.89 | (c)
52130.064 | 0.054 | 0.026 | -11.236 | -11.264 | -2190 | -2037 | -1986 | 40 | 26 | 4712 |  | CORR | GENE | 07:54 | 08:19 | 08:27 | 70 | 409 | 11 | EXT | Аномалия находится на упругопластическом изгибе: R=474 D, максимальное растяжение на 5.8 час. | 0.89 | (c)
52139.41 | 9.4 | 8.955 | -1.89 | -2.335 | 2209 | -2181 | -2208 | 0 | 1280 | 4712 |  | CORR | GENE | 07:44 | 07:56 | 07:51 | 1055 | 88 | 12 | EXT | Аномалия находится на упругопластическом изгибе: R=342 D, максимальное растяжение на 5.7 час. | 0.98 | (c)
52186.963 | 0.063 | 0.02 | -9.952 | -9.995 | 867 | 1755 | 1386 | 326 | 20 | 4718 |  | CORR | GENE | 04:44 | 07:08 | 06:08 | 64 | 1037 | 12 | EXT |  | 0.89 | (c)
52187.038 | 0.138 | 0.115 | -9.877 | -9.9 | 1746 | 2048 | 1970 | 35 | 115 | 4718 |  | CORR | GENE | 07:06 | 07:55 | 07:42 | 78 | 450 | 11 | EXT |  | 0.89 | (c)
52187.319 | 0.419 | 0.185 | -9.596 | -9.83 | 40 | 63 | 74 | 40 | 185 | 4718 | Дефект проката | MIAN | GENE | 02:31 | 02:34 | 02:36 | 476 | 69 |  | INT | Дефект проката Эквивалент потери металла 11%. Аномалия находится на упругопластическом изгибе: R=988 D, максимальное растяжение на 0.5 час. |  | (c)
52196.887 | 9.987 | 9.958 | -0.028 | -0.057 | 781 | 878 | 983 | 781 | 16 | 4718 |  | CORR | CIGR | 04:30 | 04:46 | 05:03 | 41 | 403 | 15 | EXT | Аномалия находится на упругопластическом изгибе: R=692 D, максимальное растяжение на 11.9 час. | 0.89 | (c)
52215.971 | 7.491 | 7.387 | -3.894 | -3.998 | 1454 | 1509 | 1533 | 619 | 3727 | 4720 |  | DENT | GENE | 05:18 | 05:27 | 05:31 | 271 | 158 | 0.4 | N/A | Глубина вмятины: 6 мм (0,4%). Линейка: 27 см в (739 см; 05:27 ч:мин) Аномалия находится на упругопластическом изгибе. |  | (c)
52217.521 | 9.041 | 8.775 | -2.344 | -2.61 | 2136 | 2165 | 2161 | 44 | 2199 | 4720 |  | CORR | GENE | 07:08 | 07:13 | 07:12 | 411 | 50 | 13 | EXT | Аномалия находится на упругопластическом изгибе: R=387 D, максимальное растяжение на 11.4 час. | 0.95 | (c)
52219.845 | 11.365 | 11.289 | -0.02 | -0.096 | 1831 | 2059 | 2025 | 10 | 19 | 4720 |  | CORR | GENE | 06:19 | 06:55 | 06:50 | 77 | 389 | 10 | EXT | Аномалия находится на упругопластическом изгибе: R=343 D, максимальное растяжение на 11.3 час. | 0.89 | (c)
52254.523 | 0.073 | 0.018 | -11.162 | -11.217 | -327 | 416 | 148 | 0 | 18 | 4724 |  | CORR | GENE | 02:22 | 04:22 | 03:39 | 147 | 950 | 11 | EXT |  | 0.9 | (c)
52256.13 | 1.68 | 1.451 | -9.555 | -9.784 | 20 | 49 | 55 | 20 | 1451 | 4724 |  | CORR | GENE | 03:18 | 03:23 | 03:24 | 941 | 68 | 10 | EXT |  | 0.96 | (c)
52263.903 | 9.453 | 9.388 | -1.782 | -1.847 | 141 | 185 | 332 | 141 | 1768 | 4724 |  | CORR | GENE | 03:38 | 03:45 | 04:08 | 79 | 383 | 10 | EXT |  | 0.89 | (c)
52265.512 | 11.062 | 11.045 | -0.173 | -0.19 | 861 | 1042 | 1096 | 861 | 141 | 4724 |  | CORR | GENE | 05:34 | 06:03 | 06:12 | 49 | 471 | 10 | EXT |  | 0.89 | (c)
52265.635 | 11.185 | 11.156 | -0.05 | -0.079 | 410 | 447 | 496 | 410 | 24 | 4724 |  | CORR | GENE | 04:21 | 04:27 | 04:35 | 55 | 172 | 13 | EXT |  | 0.89 | (c)
52297.682 | 9.097 | 9.078 | -2.558 | -2.577 | -1320 | -1264 | -1271 | 1223 | 2539 | 4727 |  | CORR | CIGR | 03:57 | 04:06 | 04:05 | 38 | 97 | 11 | EXT |  | 0.89 | (c)
52300.275 | 0.035 | 0.02 | -11.54 | -11.555 | 158 | 253 | 342 | 158 | 20 | 4728 |  | CORR | GENE | 06:47 | 07:02 | 07:17 | 91 | 369 | 13 | EXT |  | 0.89 | (c)
52337.546 | 2.896 | 2.881 | -8.579 | -8.594 | -286 | -220 | -217 | 147 | 2881 | 4731 |  | CORR | CIGR | 08:13 | 08:24 | 08:24 | 32 | 139 | 12 | EXT |  | 0.89 | (c)
52361.184 | 3.399 | 3.385 | -7.771 | -7.785 | 616 | 646 | 655 | 616 | 3385 | 4733 |  | CORR | CIGR | 04:16 | 04:21 | 04:22 | 25 | 78 | 11 | EXT | Аномалия находится на отводе. | 0.89 | (c)
52368.955 | 0 | -0.039 | -11.365 | -11.404 | -1040 | -414 | -502 | 0 |  | 4734 | Нарушение формы кольцевого шва | GWAN |  | 09:05 | 10:46 | 10:32 | 0 | 1075 |  | EXT | Нарушение формы кольцевого шва Аномалия находится на отводе. Аномалия находится на упругопластическом изгибе: R=916 D, максимальное растяжение на 8.3 час. |  | (c)
52380.32 | 0 | -0.037 | -11.335 | -11.372 | 331 | 534 | 473 | 331 |  | 4735 | Нарушение формы кольцевого шва | GWAN |  | 10:13 | 10:46 | 10:36 | 0 | 285 |  | EXT | Нарушение формы кольцевого шва Аномалия находится на упругопластическом изгибе: R=480 D, максимальное растяжение на 5.9 час. |  | (c)
52386.958 | 6.638 | 6.615 | -4.697 | -4.72 | -1786 | -1710 | -1709 | 445 | 4689 | 4735 |  | CORR | CIGR | 04:32 | 04:44 | 04:44 | 31 | 155 | 13 | EXT | Аномалия находится на упругопластическом изгибе: R=787 D, максимальное растяжение на 5.3 час. | 0.89 | (c)
52389.964 | 9.644 | 9.598 | -1.691 | -1.737 | -1884 | -1768 | -1773 | 347 | 1678 | 4735 |  | CORR | GENE | 04:16 | 04:34 | 04:34 | 59 | 222 | 10 | EXT |  | 0.89 | (c)
52403.055 | 0 | -0.018 | -11.225 | -11.243 | 2129 | -1321 | -1503 | 0 |  | 4737 | Нарушение формы кольцевого шва | GWAN |  | 05:05 | 07:48 | 07:19 | 0 | 1659 |  | EXT | Нарушение формы кольцевого шва |  | (c)
52425.785 | 0 | 0 | -11.475 | -11.475 | -1519 | -1331 | -1244 | 712 | 0 | 4739 | Смещение кромок | GWAN |  | 06:30 | 07:01 | 07:15 | 0 | 550 | 25 | EXT | Смещение кромок Наружу Величина смещения - 3.9 мм. |  | (c)
52426.375 | 0.59 | 0.574 | -10.885 | -10.901 | -967 | -794 | -814 | 660 | 574 | 4739 |  | CORR | GENE | 07:59 | 08:27 | 08:24 | 48 | 307 | 10 | EXT |  | 0.89 | (c)
52426.556 | 0.771 | 0.546 | -10.704 | -10.929 | 2225 | -2216 | -2205 | 0 | 546 | 4739 |  | CORR | GENE | 04:35 | 04:38 | 04:40 | 292 | 63 | 12 | EXT |  | 0.92 | (c)
52428.874 | 3.089 | 3.034 | -8.386 | -8.441 | -815 | -368 | -473 | 132 | 3034 | 4739 | Дефект проката | MIAN | GENE | 08:24 | 09:36 | 09:19 | 119 | 683 |  | INT | Дефект проката Эквивалент потери металла 17%. |  | (c)
52437.312 | 0.052 | 0.02 | -11.298 | -11.33 | -730 | 599 | 66 | 0 | 20 | 4740 |  | CORR | GENE | 00:16 | 03:51 | 02:25 | 72 | 1592 | 13 | EXT |  | 0.89 | (c)
52484.089 | 1.784 | 1.729 | -0.046 | -0.101 | -1891 | -1192 | -1499 | 339 | 19 | 4743б |  | CORR | GENE | 03:58 | 05:51 | 05:01 | 82 | 785 | 12 | EXT | Аномалия находится на упругопластическом изгибе: R=282 D, максимальное растяжение на 6.1 час. | 1.19 | (a)
52489.523 | 5.388 | 5.335 | -4.602 | -4.655 | 30 | 65 | 65 | 30 | 4532 | 4744а |  | ARTD | GENE | 01:00 | 01:06 | 01:06 | 123 | 69 |  | EXT | Наплавка. Аномалия находится на упругопластическом изгибе: R=216 D, максимальное растяжение на 5.9 час. |  | (c)
52491.096 | 6.961 | 6.941 | -3.029 | -3.049 | 2087 | 2152 | 2144 | 30 | 3000 | 4744а |  | CORR | GENE | 06:32 | 06:42 | 06:41 | 49 | 113 | 14 | EXT | Аномалия находится на упругопластическом изгибе: R=235 D, максимальное растяжение на 5.9 час. | 1.19 | (a)
52494.948 | 0.823 | 0.804 | -10.582 | -10.601 | 2082 | 2142 | 2142 | 28 | 804 | 4745 |  | CORR | CIGR | 07:44 | 07:53 | 07:53 | 32 | 120 | 13 | EXT | Аномалия находится на упругопластическом изгибе: R=226 D, максимальное растяжение на 5.7 час. | 0.89 | (c)
52499.373 | 5.248 | 5.124 | -6.157 | -6.281 | 2175 | 2188 | 2192 | 22 | 5124 | 4745 |  | CORR | AXGR | 07:59 | 08:01 | 08:02 | 246 | 34 | 10 | EXT | Аномалия находится на упругопластическом изгибе: R=226 D, максимальное растяжение на 5.5 час. | 0.91 | (c)
52499.931 | 5.806 | 5.794 | -5.599 | -5.611 | 243 | 284 | 284 | 243 | 5582 | 4745 |  | CORR | CIGR | 02:47 | 02:54 | 02:54 | 29 | 82 | 10 | EXT | Аномалия находится на упругопластическом изгибе: R=232 D, максимальное растяжение на 5.5 час. | 0.89 | (c)
52500.1 | 5.975 | 5.961 | -5.43 | -5.444 | 537 | 602 | 587 | 537 | 5416 | 4745 |  | CORR | CIGR | 03:34 | 03:45 | 03:43 | 28 | 101 | 11 | EXT | Аномалия находится на упругопластическом изгибе: R=235 D, максимальное растяжение на 5.5 час. | 0.92 | (c)
52500.773 | 6.648 | 6.609 | -4.757 | -4.796 | 1573 | 1770 | 1753 | 298 | 4716 | 4745 |  | CORR | GENE | 06:22 | 06:53 | 06:51 | 80 | 360 | 10 | EXT | Аномалия находится на упругопластическом изгибе: R=243 D, максимальное растяжение на 5.5 час. | 1.05 | (b)
52500.952 | 6.827 | 6.67 | -4.578 | -4.735 | 2220 | -2206 | -2216 | 0 | 4424 | 4745 |  | CORR | GENE | 08:06 | 08:12 | 08:10 | 311 | 51 | 13 | EXT | Аномалия находится на упругопластическом изгибе: R=243 D, максимальное растяжение на 5.5 час. | 0.93 | (c)
52500.984 | 6.859 | 6.833 | -4.546 | -4.572 | 2048 | 2105 | 2122 | 34 | 4523 | 4745 |  | CORR | GENE | 07:38 | 07:47 | 07:50 | 49 | 148 | 10 | EXT | Аномалия находится на упругопластическом изгибе: R=246 D, максимальное растяжение на 5.5 час. | 0.89 | (c)
52501.281 | 7.156 | 7.135 | -4.249 | -4.27 | 839 | 980 | 935 | 839 | 4215 | 4745 |  | CORR | GENE | 04:23 | 04:46 | 04:39 | 55 | 193 | 10 | EXT | Аномалия находится на упругопластическом изгибе: R=250 D, максимальное растяжение на 5.5 час. | 1.15 | (b)
52501.54 | 7.415 | 7.307 | -3.99 | -4.098 | 2220 | -2217 | -2212 | 0 | 3879 | 4745 |  | CORR | GENE | 08:06 | 08:10 | 08:11 | 219 | 60 | 12 | EXT | Аномалия находится на упругопластическом изгибе: R=256 D, максимальное растяжение на 5.5 час. | 0.91 | (c)
52502.19 | 8.065 | 8.025 | -3.34 | -3.38 | 2085 | 2167 | 2169 | 0 | 3314 | 4745 |  | CORR | GENE | 07:44 | 07:57 | 07:58 | 66 | 167 | 12 | EXT | Аномалия находится на упругопластическом изгибе: R=270 D, максимальное растяжение на 5.5 час. | 0.89 | (c)
52505.498 | 11.373 | 11.335 | -0.032 | -0.07 | 1072 | 1275 | 1427 | 449 | 12 | 4745 |  | CORR | GENE | 05:01 | 05:34 | 05:58 | 58 | 710 | 14 | EXT | Аномалия находится на упругопластическом изгибе: R=471 D, максимальное растяжение на 5.1 час. | 0.91 | (c)
52516.539 | 11.009 | 10.912 | -0.336 | -0.433 | -2151 | -2135 | -2126 | 80 | 203 | 4746 |  | CORR | GENE | 06:53 | 06:55 | 06:57 | 230 | 49 | 10 | EXT | Аномалия находится на упругопластическом изгибе: R=541 D, максимальное растяжение на 11.8 час. | 0.91 | (c)
52516.875 | 0 | -0.028 | -11.095 | -11.123 | 115 | 541 | 807 | 115 |  | 4747 | Нарушение формы кольцевого шва | GWAN |  | 02:26 | 03:35 | 04:18 | 0 | 1385 |  | EXT | Нарушение формы кольцевого шва Аномалия находится на упругопластическом изгибе: R=507 D, максимальное растяжение на 11.7 час. |  | (c)
52516.875 | 0 | -0.044 | -11.095 | -11.139 | -2202 | -1998 | -1973 | 29 |  | 4747 | Нарушение формы кольцевого шва | GWAN |  | 08:12 | 08:45 | 08:49 | 0 | 458 |  | EXT | Нарушение формы кольцевого шва Аномалия находится на упругопластическом изгибе: R=507 D, максимальное растяжение на 11.7 час. |  | (c)
52528.54 | 0.57 | 0.387 | -10.615 | -10.798 | -2193 | -2177 | -2165 | 38 | 387 | 4748 |  | CORR | GENE | 06:48 | 06:51 | 06:53 | 444 | 56 | 10 | EXT | Аномалия находится на упругопластическом изгибе: R=361 D, максимальное растяжение на 12 час. | 0.93 | (c)
52573.432 | 11.057 | 11.028 | -0.103 | -0.132 | -504 | -337 | -366 | 228 | 84 | 4751 |  | CORR | GENE | 05:23 | 05:50 | 05:46 | 48 | 276 | 10 | EXT |  | 0.89 | (c)
52632.355 | 2.16 | 2.129 | -9.335 | -9.366 | -818 | -714 | -712 | 606 | 2129 | 4757 |  | CORR | CIGR | 05:39 | 05:56 | 05:57 | 36 | 212 | 11 | EXT |  | 0.89 | (c)
52639.943 | 9.748 | 9.748 | -1.747 | -1.747 | 783 | 784 | 866 | 783 | 1712 | 4757 |  | GOUG | CIGR | 09:58 | 09:58 | 10:11 | 35 | 165 | 6 | EXT | Задир. |  | (c)
52639.966 | 9.771 | 9.698 | -1.724 | -1.797 | 799 | 856 | 865 | 799 | 1649 | 4757 |  | DENT | GENE | 10:00 | 10:10 | 10:11 | 148 | 131 | 0.9 | N/A | Глубина вмятины: 13 мм (0,9%). Линейка: 15 см в (970 см; 10:10 ч:мин) Аномалия находится вблизи дефекта потери металла. |  | (c)
52643.889 | 2.199 | 2.165 | -9.536 | -9.57 | -858 | -786 | -763 | 667 | 2165 | 4758 |  | CORR | GENE | 06:40 | 06:52 | 06:55 | 76 | 191 | 10 | EXT | Аномалия находится на отводе. | 0.89 | (c)
52645.036 | 3.346 | 3.288 | -8.389 | -8.447 | -486 | -400 | -372 | 258 | 3288 | 4758 |  | CORR | GENE | 07:40 | 07:54 | 07:58 | 86 | 228 | 10 | EXT | Аномалия находится на отводе. | 0.89 | (c)
52659.297 | 5.872 | 5.848 | -5.448 | -5.472 | 222 | 296 | 295 | 222 | 5408 | 4759 |  | CORR | GENE | 03:39 | 03:51 | 03:51 | 64 | 146 | 10 | EXT | Аномалия находится на отводе. | 0.89 | (c)
52665.364 | 0.619 | 0.602 | -9.541 | -9.558 | 396 | 478 | 478 | 396 | 602 | 4760 |  | CORR | CIGR | 02:56 | 03:09 | 03:09 | 32 | 164 | 10 | EXT |  | 0.89 | (c)
52672.523 | 7.778 | 7.671 | -2.382 | -2.489 | 1080 | 1473 | 1440 | 1080 | 2354 | 4760 |  | CORR | GENE | 04:46 | 05:50 | 05:44 | 135 | 720 | 13 | EXT |  | 0.9 | (c)
52673.969 | 9.224 | 9.201 | -0.936 | -0.959 | 339 | 403 | 490 | 339 | 922 | 4760 |  | CORR | CIGR | 02:47 | 02:57 | 03:11 | 37 | 302 | 10 | EXT |  | 0.89 | (c)
52721.145 | 0 | -0.027 | -11.13 | -11.157 | -2067 | -1420 | -1391 | 164 |  | 4765 | Нарушение формы кольцевого шва | GWAN |  | 04:58 | 06:43 | 06:48 | 0 | 1352 |  | EXT | Нарушение формы кольцевого шва Аномалия находится на упругопластическом изгибе: R=370 D, максимальное растяжение на 11.7 час. |  | (c)
52742.547 | 10.272 | 10.263 | -0.928 | -0.937 | -349 | -316 | -308 | 268 | 905 | 4766 |  | CORR | CIGR | 01:49 | 01:54 | 01:55 | 32 | 81 | 12 | EXT | Аномалия находится на упругопластическом изгибе: R=548 D, максимальное растяжение на 1.7 час. | 0.89 | (c)
52743.076 | 10.801 | 10.757 | -0.399 | -0.443 | 1489 | 1550 | 1585 | 550 | 389 | 4766 |  | CORR | GENE | 06:45 | 06:55 | 07:01 | 54 | 191 | 10 | EXT | Аномалия находится на упругопластическом изгибе: R=551 D, максимальное растяжение на 1.6 час. | 0.89 | (c)
52761.21 | 6.49 | 6.417 | -5.225 | -5.298 | 1265 | 1306 | 1313 | 1265 | 5164 | 4768 |  | DENT | GENE | 00:27 | 00:34 | 00:35 | 134 | 96 | 0.4 | N/A | Глубина вмятины: 5 мм (0,4%). Линейка: 13 см в (642 см; 00:34 ч:мин) Аномалия находится на отводе. Аномалия находится вблизи дефекта потери металла. |  | (c)
52761.233 | 6.513 | 6.486 | -5.202 | -5.229 | 1284 | 1328 | 1333 | 1284 | 5196 | 4768 |  | GOUG | CIGR | 00:30 | 00:37 | 00:38 | 33 | 98 | 6 | EXT | Аномалия находится на отводе. Задир. |  | (c)
52846.195 | 0 | -0.028 | -11.255 | -11.283 | 2199 | -1871 | -1984 | 1707 |  | 4776 | Нарушение формы кольцевого шва | GWAN |  | 06:17 | 07:20 | 07:02 | 0 | 555 |  | EXT | Нарушение формы кольцевого шва |  | (c)
52891.95 | 0 | 0 | -11.73 | -11.73 | 660 | 1110 | 931 | 660 | 0 | 4780 |  | GWAN |  | 11:14 | 00:26 | 11:57 | 0 | 543 |  | EXT | Аномалия находится на отводе. Подбивка кромок величиной 3 мм. |  | (c)
52948.207 | 10.692 | 10.646 | -0.038 | -0.084 | 1312 | 1351 | 1704 | 1312 | 10 | 4784 |  | CORR | GENE | 04:22 | 04:29 | 05:26 | 74 | 785 | 12 | EXT |  | 0.89 | (c)
52959.746 | 0.046 | 0.021 | -10.519 | -10.544 | -1114 | -937 | -870 | 626 | 21 | 4786 |  | CORR | GENE | 04:05 | 04:34 | 04:45 | 130 | 488 | 10 | EXT |  | 0.9 | (c)
52963.311 | 3.611 | 3.596 | -6.954 | -6.969 | -964 | -913 | -897 | 829 | 3596 | 4786 |  | CORR | CIGR | 04:29 | 04:38 | 04:40 | 29 | 135 | 12 | EXT |  | 0.89 | (c)
52968.093 | 8.393 | 8.342 | -2.172 | -2.223 | -1583 | -1384 | -1384 | 1184 | 2020 | 4786 |  | CORR | GENE | 02:49 | 03:22 | 03:22 | 203 | 399 | 10 | EXT | Аномалия находится на упругопластическом изгибе: R=864 D, максимальное растяжение на 0.6 час. | 0.91 | (c)
52970.191 | 10.491 | 10.426 | -0.074 | -0.139 | -1953 | -1402 | -1195 | 437 | 30 | 4786 |  | CORR | GENE | 01:50 | 03:19 | 03:52 | 109 | 1516 | 13 | EXT | Аномалия находится на упругопластическом изгибе: R=655 D, максимальное растяжение на 0.6 час. | 0.9 | (c)
52970.299 | 0.034 | 0.014 | -11.341 | -11.361 | 1304 | 1412 | 1406 | 723 | 14 | 4787 |  | CORR | GENE | 04:11 | 04:28 | 04:27 | 49 | 203 | 11 | EXT | Аномалия находится на упругопластическом изгибе: R=655 D, максимальное растяжение на 0.6 час. | 0.89 | (c)
52981.701 | 0.061 | 0.008 | -11.189 | -11.242 | 976 | 1012 | 1009 | 976 | 8 | 4788 |  | ARTD | GENE | 04:28 | 04:33 | 04:33 | 143 | 66 |  | EXT | Эквивалент потери металла 10%. Аномалия находится на упругопластическом изгибе: R=357 D, максимальное растяжение на 12 час. |  | (c)
53027.007 | 11.272 | 11.237 | -0.138 | -0.173 | 1136 | 1284 | 1315 | 735 | 109 | 4791 |  | CORR | GENE | 03:26 | 03:50 | 03:55 | 64 | 359 | 12 | EXT |  | 0.89 | (c)
53027.686 | 0.541 | 0.53 | -10.774 | -10.785 | -710 | -652 | -649 | 588 | 530 | 4792 |  | CORR | CIGR | 08:08 | 08:17 | 08:18 | 27 | 122 | 10 | EXT |  | 0.89 | (c)
53038.46 | 0 | -0.033 | -11.335 | -11.368 | -991 | -860 | -863 | 735 |  | 4793 | Нарушение формы кольцевого шва | GWAN |  | 09:05 | 09:26 | 09:26 | 0 | 256 |  | EXT | Нарушение формы кольцевого шва |  | (c)
53041.136 | 2.676 | 2.665 | -8.659 | -8.67 | -2077 | -2038 | -2025 | 153 | 2665 | 4793 |  | CORR | CIGR | 06:10 | 06:16 | 06:18 | 25 | 105 | 10 | EXT |  | 0.89 | (c)
53061.258 | 11.463 | 11.431 | -0.042 | -0.074 | -1431 | -1356 | -1322 | 799 | 30 | 4794 |  | CORR | CIGR | 06:12 | 06:24 | 06:30 | 44 | 218 | 11 | EXT |  | 0.89 | (c)
53061.418 | 0.118 | 0.007 | -11.247 | -11.358 | -1195 | -1167 | -1163 | 1035 | 7 | 4795 |  | ARTD | GENE | 06:08 | 06:12 | 06:13 | 198 | 64 |  | EXT | Эквивалент потери металла 10%. |  | (c)
53068.67 | 7.37 | 7.25 | -3.995 | -4.115 | -47 | -4 | -13 | 0 | 3475 | 4795 |  | CORR | GENE | 09:13 | 09:20 | 09:18 | 640 | 68 | 11 | EXT |  | 0.95 | (c)
53076.369 | 3.704 | 3.663 | -7.751 | -7.792 | 1732 | 1739 | 1748 | 467 | 3663 | 4796 |  | CORR | AXGR | 07:37 | 07:38 | 07:39 | 196 | 31 | 10 | EXT |  | 0.9 | (c)
53079.055 | 6.39 | 6.371 | -5.065 | -5.084 | 951 | 1298 | 1163 | 855 | 5012 | 4796 |  | CORR | GENE | 05:31 | 06:27 | 06:05 | 72 | 424 | 11 | EXT | Аномалия находится на упругопластическом изгибе: R=636 D, максимальное растяжение на 0.1 час. | 0.89 | (c)
53107.895 | 0.93 | 0.916 | -10.42 | -10.434 | 1547 | 1733 | 1680 | 418 | 916 | 4799 |  | CORR | CIGR | 03:49 | 04:19 | 04:11 | 43 | 265 | 10 | EXT |  | 0.89 | (c)
53129.726 | 0.306 | 0.276 | -11.004 | -11.034 | -1065 | -951 | -948 | 832 | 276 | 4801 |  | CORR | CIGR | 06:14 | 06:33 | 06:33 | 41 | 233 | 11 | EXT |  | 0.89 | (c)
53152.265 | 0.06 | 0.033 | -11.51 | -11.537 | -119 | 698 | 296 | 0 | 33 | 4803 |  | CORR | GENE | 05:07 | 07:19 | 06:14 | 49 | 830 | 10 | EXT |  | 0.89 | (c)
53204.097 | 5.707 | 5.688 | -4.998 | -5.017 | 126 | 257 | 247 | 126 | 4973 | 4807 |  | CORR | CIGR | 04:35 | 04:56 | 04:54 | 44 | 242 | 11 | EXT |  | 0.89 | (c)
53232.25 | 0 | -0.013 | -11.32 | -11.333 | 2122 | -2179 | -2076 | 1812 |  | 4810 | Нарушение формы кольцевого шва | GWAN |  | 04:04 | 04:30 | 04:47 | 0 | 527 |  | EXT | Нарушение формы кольцевого шва Аномалия находится на упругопластическом изгибе: R=301 D, максимальное растяжение на 11.6 час. |  | (c)
53260.598 | 5.883 | 5.845 | -5.437 | -5.475 | -851 | -764 | -711 | 571 | 5423 | 4812 |  | CORR | GENE | 07:37 | 07:51 | 07:60 | 52 | 280 | 12 | EXT |  | 0.89 | (c)
53260.67 | 5.955 | 5.929 | -5.365 | -5.391 | -1595 | -1153 | -1324 | 636 | 5304 | 4812 |  | CORR | GENE | 05:37 | 06:49 | 06:21 | 87 | 542 | 14 | EXT |  | 0.89 | (c)
53261.177 | 6.462 | 6.444 | -4.858 | -4.876 | -1061 | -1016 | -1005 | 950 | 4839 | 4812 |  | CORR | CIGR | 07:04 | 07:11 | 07:13 | 37 | 110 | 11 | EXT |  | 0.89 | (c)
53299.221 | 10.266 | 10.241 | -1.114 | -1.139 | 896 | 1004 | 1006 | 896 | 1095 | 4815 |  | CORR | CIGR | 03:26 | 03:43 | 03:44 | 44 | 222 | 10 | EXT | Аномалия находится на упругопластическом изгибе: R=531 D, максимальное растяжение на 0 час. | 0.89 | (c)
53311.545 | 0.065 | 0.037 | -11.39 | -11.418 | -1653 | -1557 | -1562 | 578 | 37 | 4817 |  | CORR | CIGR | 07:46 | 08:01 | 08:00 | 46 | 182 | 11 | EXT | Аномалия находится на упругопластическом изгибе: R=387 D, максимальное растяжение на 11.7 час. | 0.89 | (c)
53328.156 | 5.221 | 5.201 | -5.839 | -5.859 | 1745 | 1881 | 1865 | 244 | 5201 | 4818 |  | CORR | CIGR | 03:37 | 03:59 | 03:56 | 34 | 241 | 10 | EXT |  | 0.89 | (c)
53328.494 | 5.559 | 5.545 | -5.501 | -5.515 | 1739 | 1825 | 1825 | 319 | 5486 | 4818 |  | CORR | CIGR | 03:36 | 03:50 | 03:50 | 29 | 173 | 10 | EXT |  | 0.89 | (c)
53333.944 | 11.009 | 10.968 | -0.051 | -0.092 | 1385 | 1523 | 1637 | 341 | 34 | 4818 |  | CORR | GENE | 02:39 | 03:01 | 03:19 | 58 | 505 | 10 | EXT |  | 0.89 | (c)
53335.164 | 1.169 | 1.095 | -10.266 | -10.34 | 159 | 228 | 374 | 159 | 1095 | 4819 |  | CORR | GENE | 02:56 | 03:08 | 03:31 | 99 | 429 | 10 | EXT |  | 0.89 | (c)
53339.112 | 5.117 | 5.093 | -6.318 | -6.342 | 823 | 934 | 937 | 823 | 5093 | 4819 |  | CORR | CIGR | 04:43 | 05:01 | 05:02 | 43 | 229 | 11 | EXT |  | 0.89 | (c)
53340.612 | 6.617 | 6.594 | -4.818 | -4.841 | 503 | 658 | 660 | 503 | 4793 | 4819 |  | CORR | GENE | 03:52 | 04:17 | 04:17 | 48 | 314 | 10 | EXT |  | 0.89 | (c)
53341.293 | 7.298 | 7.242 | -4.137 | -4.193 | 369 | 458 | 566 | 369 | 4111 | 4819 |  | CORR | GENE | 03:30 | 03:45 | 04:02 | 82 | 395 | 10 | EXT |  | 0.89 | (c)
53343.429 | 9.434 | 9.396 | -2.001 | -2.039 | 629 | 750 | 825 | 629 | 1992 | 4819 |  | CORR | CIGR | 04:12 | 04:32 | 04:44 | 47 | 392 | 10 | EXT |  | 0.89 | (c)
53345.381 | 11.386 | 11.363 | -0.049 | -0.072 | 1052 | 1142 | 1196 | 891 | 23 | 4819 |  | CORR | GENE | 05:20 | 05:35 | 05:44 | 49 | 288 | 10 | EXT |  | 0.89 | (c)
53347.013 | 1.583 | 1.555 | -9.872 | -9.9 | 478 | 560 | 621 | 478 | 1555 | 4820 |  | CORR | CIGR | 03:36 | 03:49 | 03:59 | 40 | 285 | 10 | EXT |  | 0.89 | (c)
53349.476 | 4.046 | 4.046 | -7.409 | -7.409 | 640 | 698 | 703 | 640 | 4046 | 4820 |  | CORR | CIGR | 04:02 | 04:11 | 04:12 | 28 | 125 | 10 | EXT |  | 0.89 | (c)
53351.253 | 5.823 | 5.804 | -5.632 | -5.651 | 713 | 1053 | 921 | 713 | 5611 | 4820 |  | CORR | CIGR | 04:14 | 05:09 | 04:47 | 40 | 416 | 11 | EXT |  | 0.89 | (c)
53354.405 | 8.975 | 8.954 | -2.48 | -2.501 | 442 | 511 | 512 | 442 | 2467 | 4820 |  | CORR | CIGR | 03:30 | 03:41 | 03:41 | 34 | 139 | 10 | EXT | Аномалия находится на упругопластическом изгибе: R=600 D, максимальное растяжение на 11 час. | 0.89 | (c)
53359.226 | 2.341 | 2.213 | -8.699 | -8.827 | -2178 | -2150 | -2150 | 52 | 2213 | 4821 |  | CORR | GENE | 03:38 | 03:42 | 03:42 | 314 | 56 | 14 | EXT | Аномалия находится на упругопластическом изгибе: R=378 D, максимальное растяжение на 11.5 час. | 0.94 | (c)
53368.014 | 0.089 | 0.056 | -11.186 | -11.219 | 1774 | 1900 | 1971 | 62 | 56 | 4822 |  | CORR | GENE | 06:12 | 06:32 | 06:44 | 68 | 394 | 12 | EXT | Аномалия находится на упругопластическом изгибе: R=958 D, максимальное растяжение на 10.8 час. | 0.89 | (c)
53381.458 | 2.258 | 2.224 | -9.217 | -9.251 | -1535 | -1443 | -1395 | 696 | 2224 | 4823 |  | CORR | CIGR | 06:03 | 06:18 | 06:25 | 43 | 280 | 13 | EXT | Аномалия находится на упругопластическом изгибе: R=405 D, максимальное растяжение на 6.1 час. | 0.94 | (c)
53384.41 | 5.21 | 5.058 | -6.265 | -6.417 | -322 | -304 | -289 | 257 | 5058 | 4823 |  | CORR | GENE | 09:18 | 09:21 | 09:24 | 301 | 65 | 12 | EXT | Аномалия находится на упругопластическом изгибе: R=397 D, максимальное растяжение на 6 час. | 0.93 | (c)
53396.555 | 5.88 | 5.852 | -5.455 | -5.483 | 858 | 941 | 936 | 858 | 5440 | 4824 |  | CORR | CIGR | 02:16 | 02:29 | 02:29 | 43 | 157 | 11 | EXT | Аномалия находится на упругопластическом изгибе: R=305 D, максимальное растяжение на 5.8 час. | 0.89 | (c)
53399.781 | 9.106 | 8.961 | -2.229 | -2.374 | 1676 | 1703 | 1707 | 493 | 2074 | 4824 |  | CORR | GENE | 04:28 | 04:32 | 04:33 | 300 | 62 | 11 | EXT | Аномалия находится на упругопластическом изгибе: R=412 D, максимальное растяжение на 5.3 час. | 0.92 | (c)
53401.754 | 11.079 | 11.054 | -0.256 | -0.281 | 1417 | 1484 | 1517 | 614 | 242 | 4824 |  | CORR | CIGR | 03:46 | 03:57 | 04:02 | 39 | 199 | 12 | EXT | Аномалия находится на упругопластическом изгибе: R=500 D, максимальное растяжение на 5.3 час. | 0.89 | (c)
53403.868 | 1.858 | 1.83 | -8.597 | -8.625 | 24 | 97 | 135 | 24 | 1830 | 4825 |  | CORR | CIGR | 02:17 | 02:28 | 02:35 | 45 | 223 | 10 | EXT | Аномалия находится на упругопластическом изгибе: R=697 D, максимальное растяжение на 5.5 час. | 0.89 | (c)
53423.773 | 11.308 | 11.207 | -0.037 | -0.138 | -529 | -406 | -390 | 251 | 31 | 4826 |  | CORR | GENE | 05:12 | 05:32 | 05:34 | 107 | 278 | 10 | EXT | Аномалия находится на упругопластическом изгибе: R=609 D, максимальное растяжение на 0.2 час. | 0.89 | (c)
53457.348 | 0.078 | 0.041 | -11.532 | -11.569 | 125 | 375 | 463 | 125 | 41 | 4830 |  | CORR | GENE | 05:48 | 06:28 | 06:42 | 114 | 677 | 10 | EXT |  | 0.89 | (c)
53468.917 | 0.037 | 0.019 | -11.213 | -11.231 | 1888 | -1989 | -2079 | 0 | 19 | 4831 |  | CORR | GENE | 04:03 | 05:37 | 05:22 | 67 | 989 | 12 | EXT |  | 0.89 | (c)
53486.978 | 6.848 | 6.824 | -4.487 | -4.511 | -1681 | -1597 | -1631 | 550 | 4487 | 4832 |  | CORR | CIGR | 07:35 | 07:48 | 07:43 | 24 | 99 | 13 | EXT | Аномалия находится на упругопластическом изгибе: R=351 D, максимальное растяжение на 0.2 час. | 0.89 | (c)
53487.412 | 7.282 | 7.254 | -4.053 | -4.081 | -1914 | -1750 | -1805 | 317 | 4049 | 4832 |  | CORR | CIGR | 06:57 | 07:23 | 07:15 | 32 | 217 | 10 | EXT | Аномалия находится на упругопластическом изгибе: R=375 D, максимальное растяжение на 0.2 час. | 0.89 | (c)
53490.096 | 9.966 | 9.939 | -1.369 | -1.396 | 1877 | 2012 | 1960 | 188 | 1368 | 4832 |  | CORR | CIGR | 05:09 | 05:31 | 05:22 | 28 | 165 | 11 | EXT | Аномалия находится на упругопластическом изгибе: R=714 D, максимальное растяжение на 11.6 час. | 0.89 | (c)
53502.341 | 10.876 | 10.843 | -0.039 | -0.072 | 2030 | 2143 | 2126 | 8 | 3 | 4833 |  | CORR | GENE | 06:12 | 06:30 | 06:28 | 69 | 193 | 10 | EXT |  | 0.89 | (c)
53535.793 | 0.618 | 0.598 | -10.737 | -10.757 | -1698 | -1555 | -1575 | 532 | 598 | 4837 |  | CORR | CIGR | 06:51 | 07:14 | 07:10 | 44 | 246 | 14 | EXT |  | 0.89 | (c)
53538.074 | 2.899 | 2.879 | -8.456 | -8.476 | -1703 | -1565 | -1587 | 528 | 2879 | 4837 |  | CORR | GENE | 06:50 | 07:12 | 07:09 | 57 | 231 | 10 | EXT |  | 0.89 | (c)
53545.742 | 10.567 | 10.552 | -0.788 | -0.803 | -1097 | -1032 | -1022 | 947 | 778 | 4837 |  | CORR | CIGR | 08:28 | 08:38 | 08:40 | 25 | 150 | 10 | EXT |  | 0.89 | (c)
53549.024 | 2.494 | 2.47 | -9.001 | -9.025 | 2047 | 2134 | 2120 | 37 | 2470 | 4838 |  | CORR | CIGR | 08:01 | 08:15 | 08:13 | 31 | 147 | 12 | EXT |  | 0.89 | (c)
53550.537 | 4.007 | 3.961 | -7.488 | -7.534 | 2033 | 2126 | 2107 | 49 | 3961 | 4838 |  | CORR | GENE | 07:59 | 08:14 | 08:11 | 48 | 149 | 10 | EXT |  | 0.89 | (c)
53557.631 | 11.101 | 11.086 | -0.394 | -0.409 | 1221 | 1259 | 1295 | 862 | 380 | 4838 |  | CORR | CIGR | 05:48 | 05:54 | 05:60 | 29 | 148 | 11 | EXT |  | 0.89 | (c)
53559.724 | 1.699 | 1.675 | -8.791 | -8.815 | -426 | -391 | -387 | 347 | 1675 | 4839 |  | CORR | CIGR | 09:14 | 09:20 | 09:20 | 27 | 79 | 12 | EXT |  | 0.89 | (c)
53568.515 | 0 | -0.022 | -11.18 | -11.202 | 475 | 777 | 742 | 475 |  | 4840 | Нарушение формы кольцевого шва | GWAN |  | 02:38 | 03:27 | 03:21 | 0 | 533 |  | EXT | Нарушение формы кольцевого шва |  | (c)
53579.695 | 0 | -0.03 | -11.385 | -11.415 | 2138 | -2137 | -1935 | 0 |  | 4841 | Нарушение формы кольцевого шва | GWAN |  | 02:49 | 03:19 | 03:52 | 0 | 777 |  | EXT | Нарушение формы кольцевого шва |  | (c)
53579.695 | 0 | -0.052 | -11.385 | -11.437 | 672 | 809 | 838 | 672 |  | 4841 | Нарушение формы кольцевого шва | GWAN |  | 10:53 | 11:15 | 11:19 | 0 | 332 |  | EXT | Нарушение формы кольцевого шва |  | (c)
53751.834 | 2.429 | 2.407 | -9.031 | -9.053 | -139 | -54 | -64 | 0 | 2407 | 4856 |  | CORR | CIGR | 08:46 | 08:59 | 08:58 | 39 | 150 | 10 | EXT |  | 0.89 | (c)
53803.794 | 4.814 | 4.451 | -0.886 | -1.249 | 1543 | 1670 | 1762 | 1543 | 631 | 4860в |  | GOUG | GENE | 05:32 | 05:53 | 06:07 | 618 | 437 | 7 | EXT | Задир. |  | (c)
53816.78 | 0.765 | 0.747 | -3.59 | -3.608 | 431 | 521 | 492 | 431 | 747 | 4861а |  | GOUG | CIGR | 03:15 | 03:30 | 03:25 | 30 | 122 | 10 | EXT | Задир. |  | (c)
53817.32 | 1.305 | 1.295 | -3.05 | -3.06 | 365 | 481 | 435 | 365 | 1295 | 4861а |  | GOUG | GENE | 03:04 | 03:23 | 03:16 | 431 | 140 | 6 | EXT | Зона задиров. |  | (c)
53818.049 | 2.034 | 2.028 | -2.321 | -2.327 | 1270 | 1315 | 1292 | 1270 | 2028 | 4861а |  | GOUG | CIGR | 05:31 | 05:38 | 05:34 | 19 | 45 | 6 | EXT | Задир. |  | (c)
53819.169 | 3.154 | 3.094 | -1.201 | -1.261 | 303 | 354 | 357 | 303 | 1148 | 4861а |  | DENT | GENE | 02:54 | 03:03 | 03:03 | 113 | 108 | 0.4 | N/A | Глубина вмятины: 6 мм (0,4%). Линейка: 11 см в (309 см; 03:03 ч:мин) Аномалия находится вблизи дефекта потери металла. |  | (c)
53819.171 | 3.156 | 3.146 | -1.199 | -1.209 | 322 | 403 | 380 | 322 | 1183 | 4861а |  | GOUG | CIGR | 02:57 | 03:11 | 03:07 | 26 | 116 | 7 | EXT | Задир. |  | (c)
53825.227 | 3.142 | 3.127 | -3.628 | -3.643 | 1207 | 1308 | 1275 | 1207 | 3127 | 4862б |  | GOUG | CIGR | 08:25 | 08:41 | 08:36 | 40 | 136 | 6 | EXT | Задир. |  | (c)
53837.367 | 8.512 | 8.499 | -2.818 | -2.831 | 1061 | 1213 | 1174 | 1061 | 2811 | 4863 |  | CORR | CIGR | 03:28 | 03:52 | 03:46 | 20 | 226 | 11 | EXT |  | 0.89 | (c)
53837.625 | 8.77 | 8.752 | -2.56 | -2.578 | 843 | 912 | 923 | 843 | 2541 | 4863 |  | CORR | CIGR | 02:53 | 03:04 | 03:05 | 37 | 159 | 11 | EXT |  | 0.89 | (c)
53839.415 | 10.56 | 10.542 | -0.77 | -0.788 | -929 | -872 | -877 | 824 | 748 | 4863 |  | ARTD | CIGR | 10:06 | 10:16 | 10:15 | 40 | 105 |  | EXT | Наплавка. |  | (c)
53840.185 | 0 | -0.037 | -11.22 | -11.257 | 262 | 516 | 552 | 262 |  | 4864 | Нарушение формы кольцевого шва | GWAN |  | 00:27 | 01:08 | 01:14 | 0 | 580 |  | EXT | Нарушение формы кольцевого шва |  | (c)
53868.132 | 5.362 | 5.345 | -5.403 | -5.42 | -1538 | -1444 | -1419 | 693 | 5345 | 4866 |  | CORR | CIGR | 05:19 | 05:34 | 05:38 | 32 | 238 | 10 | EXT |  | 0.89 | (c)
53884.338 | 10.803 | 10.787 | -0.602 | -0.618 | -791 | -574 | -635 | 479 | 583 | 4867 |  | CORR | CIGR | 08:22 | 08:57 | 08:47 | 35 | 312 | 10 | EXT |  | 0.89 | (c)
53886.451 | 1.511 | 1.5 | -9.969 | -9.98 | 1952 | 1981 | 2002 | 1952 | 1500 | 4868 |  | CORR | CIGR | 05:16 | 05:21 | 05:25 | 16 | 100 | 13 | EXT | Аномалия находится на отводе. | 0.89 | (c)
53887.134 | 2.194 | 2.186 | -9.286 | -9.294 | 1953 | 1996 | 1995 | 1953 | 2186 | 4868 |  | CORR | CIGR | 05:17 | 05:24 | 05:24 | 21 | 85 | 11 | EXT | Аномалия находится на отводе. | 0.89 | (c)
53887.151 | 2.211 | 2.2 | -9.269 | -9.28 | 2177 | -2227 | -2226 | 2168 | 2200 | 4868 |  | CORR | CIGR | 05:53 | 06:02 | 06:02 | 34 | 117 | 10 | EXT | Аномалия находится на отводе. | 0.89 | (c)
53892.215 | 7.275 | 7.058 | -4.205 | -4.422 | -1695 | -1666 | -1658 | 1621 | 4139 | 4868 |  | CORR | GENE | 07:28 | 07:33 | 07:34 | 283 | 74 | 11 | EXT | Аномалия находится на отводе. | 0.92 | (c)
53893.178 | 8.238 | 8.076 | -3.242 | -3.404 | 1860 | 2020 | 1990 | 1860 | 3180 | 4868 |  | CORR | GENE | 05:02 | 05:28 | 05:23 | 224 | 261 | 13 | EXT | Аномалия находится на отводе. | 0.92 | (c)
53893.927 | 8.987 | 8.942 | -2.493 | -2.538 | 2011 | 2106 | 2100 | 2011 | 2459 | 4868 |  | CORR | GENE | 05:26 | 05:41 | 05:40 | 79 | 177 | 10 | EXT | Аномалия находится на отводе. | 0.89 | (c)
53894.052 | 9.112 | 9.098 | -2.368 | -2.382 | -2091 | -2010 | -2026 | 1960 | 2355 | 4868 |  | CORR | CIGR | 06:24 | 06:37 | 06:35 | 27 | 131 | 10 | EXT | Аномалия находится на отводе. | 0.89 | (c)
53894.317 | 9.377 | 9.233 | -2.103 | -2.247 | 1903 | 2050 | 2178 | 1903 | 2103 | 4868 |  | CORR | GENE | 05:09 | 05:32 | 05:53 | 144 | 551 | 11 | EXT | Аномалия находится на отводе. | 0.9 | (c)
53894.495 | 9.555 | 9.499 | -1.925 | -1.981 | 1993 | 2049 | 2163 | 1993 | 1895 | 4868 |  | CORR | GENE | 05:23 | 05:32 | 05:51 | 86 | 340 | 11 | EXT | Аномалия находится на отводе. | 0.89 | (c)
53896.504 | 0.084 | 0.053 | -10.501 | -10.532 | 1231 | 1352 | 1321 | 1231 | 53 | 4869 |  | CORR | GENE | 04:60 | 05:19 | 05:15 | 112 | 180 | 14 | EXT |  | 0.9 | (c)
53902.36 | 5.94 | 5.923 | -4.645 | -4.662 | 1168 | 1227 | 1232 | 1168 | 4632 | 4869 |  | CORR | CIGR | 04:50 | 04:59 | 05:00 | 30 | 128 | 11 | EXT |  | 0.89 | (c)
53921.535 | 3.13 | 3.128 | -6.33 | -6.332 | -769 | -636 | -659 | 549 | 3128 | 4871 |  | CORR | CIGR | 07:30 | 07:51 | 07:47 | 32 | 220 | 11 | EXT |  | 0.89 | (c)
53937.951 | 10.086 | 9.918 | -1.359 | -1.527 | -1517 | -1391 | -1297 | 713 | 1225 | 4872 |  | DENT | GENE | 06:05 | 06:25 | 06:40 | 302 | 440 | 0.4 | N/A | Глубина вмятины: 6 мм (0,4%). Линейка: 30 см в (992 см; 06:25 ч:мин) |  | (c)
53938.59 | 10.725 | 10.704 | -0.72 | -0.741 | -1145 | -880 | -979 | 813 | 677 | 4872 |  | CORR | GENE | 07:05 | 07:47 | 07:31 | 64 | 332 | 10 | EXT |  | 0.89 | (c)
53939.357 | 0.047 | 0.015 | -11.158 | -11.19 | 1575 | 1770 | 1736 | 334 | 15 | 4873 |  | CORR | GENE | 07:01 | 07:32 | 07:27 | 56 | 322 | 12 | EXT |  | 0.89 | (c)
53944.391 | 5.081 | 5.071 | -6.124 | -6.134 | 1775 | 1872 | 1876 | 254 | 5071 | 4873 |  | CORR | CIGR | 07:33 | 07:49 | 07:49 | 38 | 201 | 10 | EXT |  | 0.89 | (c)
53944.482 | 5.172 | 5.172 | -6.033 | -6.033 | 1893 | 1949 | 1942 | 240 | 5172 | 4873 |  | CORR | CIGR | 07:52 | 08:01 | 07:60 | 26 | 98 | 12 | EXT |  | 0.89 | (c)
53944.841 | 5.531 | 5.519 | -5.674 | -5.686 | 1788 | 1846 | 1844 | 329 | 5519 | 4873 |  | CORR | CIGR | 07:35 | 07:45 | 07:44 | 22 | 113 | 12 | EXT |  | 0.89 | (c)
53945.265 | 5.955 | 5.927 | -5.25 | -5.278 | 1621 | 1769 | 1760 | 332 | 5231 | 4873 |  | CORR | CIGR | 07:08 | 07:32 | 07:31 | 47 | 278 | 10 | EXT |  | 0.89 | (c)
53946.088 | 6.778 | 6.763 | -4.427 | -4.442 | 1889 | 1987 | 1978 | 165 | 4414 | 4873 |  | CORR | CIGR | 07:52 | 08:07 | 08:06 | 28 | 176 | 10 | EXT |  | 0.89 | (c)
53948.205 | 8.895 | 8.887 | -2.31 | -2.318 | 1971 | 2004 | 2036 | 130 | 2291 | 4873 |  | CORR | CIGR | 08:05 | 08:10 | 08:15 | 27 | 130 | 10 | EXT |  | 0.89 | (c)
53962.126 | 0.026 | 0.019 | -11.634 | -11.641 | 1817 | 2012 | 1954 | 1817 | 19 | 4875 |  | CORR | GENE | 06:03 | 06:35 | 06:25 | 60 | 273 | 10 | EXT |  | 0.89 | (c)
54026.106 | 9.691 | 9.525 | -1.804 | -1.97 | 2003 | 2136 | 2213 | 0 | 1680 | 4880 |  | DENT | GENE | 05:60 | 06:21 | 06:34 | 290 | 420 | 0.4 | N/A | Глубина вмятины: 6 мм (0,4%). Линейка: 29 см в (953 см; 06:21 ч:мин) Аномалия находится вблизи продольного шва. |  | (c)
54032.104 | 4.194 | 4.141 | -1.081 | -1.134 | -1722 | -1553 | -1611 | 508 | 1060 | 4881 |  | CORR | GENE | 04:35 | 05:03 | 04:53 | 74 | 222 | 10 | EXT |  | 0.89 | (c)
54033.185 | 0 | -0.04 | -2.125 | -2.165 | -119 | 61 | 226 | 0 |  | 4882 | Нарушение формы кольцевого шва | GWAN |  | 08:36 | 09:05 | 09:32 | 0 | 691 |  | EXT | Нарушение формы кольцевого шва |  | (c)
54044.391 | 9.081 | 9.043 | -1.514 | -1.552 | 1591 | 1636 | 1696 | 430 | 1505 | 4883 |  | CORR | CIGR | 07:01 | 07:08 | 07:18 | 47 | 209 | 13 | EXT |  | 0.89 | (c)
54075.512 | 1.972 | 1.707 | -8.168 | -8.433 | -1933 | -1791 | -1730 | 298 | 1707 | 4887 |  | DENT | GENE | 06:12 | 06:35 | 06:45 | 420 | 404 | 0.6 | N/A | Глубина вмятины: 9 мм (0,6%). Линейка: 42 см в (171 см; 06:35 ч:мин) |  | (c)
54173.863 | 10.203 | 10.139 | -1.522 | -1.586 | 577 | 831 | 743 | 577 | 1486 | 4895 |  | CORR | GENE | 07:10 | 07:51 | 07:37 | 100 | 332 | 13 | EXT | Аномалия находится на отводе. | 0.89 | (c)
54284.708 | 7.033 | 6.763 | -4.652 | -4.922 | 1757 | 1865 | 1996 | 1757 | 4457 | 4905 |  | DENT | GENE | 07:18 | 07:35 | 07:57 | 465 | 477 | 0.4 | N/A | Глубина вмятины: 6 мм (0,4%). Линейка: 47 см в (676 см; 07:35 ч:мин) |  | (c)
54288.434 | 10.759 | 10.706 | -0.926 | -0.979 | 419 | 516 | 622 | 419 | 915 | 4905 |  | CORR | GENE | 03:42 | 03:58 | 04:15 | 64 | 406 | 13 | EXT |  | 0.89 | (c)
54291.597 | 2.237 | 2.221 | -9.308 | -9.324 | 2105 | -2184 | -2039 | 1721 | 2221 | 4906 |  | CORR | CIGR | 02:38 | 03:06 | 03:30 | 43 | 635 | 11 | EXT | Аномалия находится на отводе. | 0.89 | (c)
54312.511 | 0.266 | 0.252 | -11.179 | -11.193 | 1326 | 1390 | 1426 | 705 | 252 | 4908 |  | CORR | CIGR | 03:40 | 03:51 | 03:56 | 24 | 200 | 10 | EXT |  | 0.89 | (c)
54318.956 | 6.711 | 6.674 | -4.734 | -4.771 | 1123 | 1234 | 1239 | 876 | 4663 | 4908 |  | CORR | GENE | 03:08 | 03:25 | 03:26 | 108 | 231 | 12 | EXT |  | 0.89 | (c)
54319.627 | 7.382 | 7.335 | -4.063 | -4.11 | -1090 | -1018 | -997 | 905 | 4051 | 4908 |  | CORR | GENE | 09:10 | 09:22 | 09:25 | 59 | 186 | 11 | EXT |  | 0.89 | (c)
54324.462 | 0.772 | 0.697 | -1.928 | -2.003 | -1603 | -1582 | -1577 | 628 | 697 | 4909а |  | CORR | GENE | 08:51 | 08:54 | 08:55 | 164 | 50 | 19 | EXT | Аномалия находится на упругопластическом изгибе: R=713 D, максимальное растяжение на 4.5 час. | 0.92 | (c)
54325.467 | 1.777 | 1.688 | -0.923 | -1.012 | -2171 | -2153 | -2156 | 59 | 794 | 4909а |  | CORR | AXGR | 07:19 | 07:22 | 07:22 | 218 | 31 | 10 | EXT | Аномалия находится на упругопластическом изгибе: R=655 D, максимальное растяжение на 4.5 час. | 0.91 | (c)
54326.367 | 2.677 | 2.649 | -0.023 | -0.051 | 170 | 307 | 314 | 170 | 23 | 4909а |  | CORR | CIGR | 01:37 | 01:59 | 02:00 | 28 | 289 | 11 | EXT | Аномалия находится на упругопластическом изгибе: R=625 D, максимальное растяжение на 4.6 час. | 0.89 | (c)
54328.38 | 0 | -0.03 | -11.595 | -11.625 | -1960 | -1662 | -1576 | 270 |  | 4909в | Нарушение формы кольцевого шва | GWAN |  | 04:29 | 05:17 | 05:31 | 0 | 769 |  | EXT | Нарушение формы кольцевого шва Аномалия находится на упругопластическом изгибе: R=583 D, максимальное растяжение на 4.7 час. |  | (c)
54328.38 | 0 | -0.044 | -11.595 | -11.639 | -542 | 694 | 600 | 0 |  | 4909в | Нарушение формы кольцевого шва | GWAN |  | 08:18 | 11:38 | 11:23 | 0 | 2285 |  | EXT | Нарушение формы кольцевого шва Аномалия находится на упругопластическом изгибе: R=583 D, максимальное растяжение на 4.7 час. |  | (c)
54352.381 | 6.011 | 5.69 | -5.319 | -5.64 | -244 | -203 | -214 | 184 | 5070 | 4911 |  | CORR | GENE | 08:58 | 09:05 | 09:03 | 570 | 60 | 15 | EXT | Аномалия находится на упругопластическом изгибе: R=367 D, максимальное растяжение на 11.5 час. | 0.98 | (c)
54380.541 | 0.186 | 0.118 | -11.249 | -11.317 | -2228 | -2202 | -2206 | 2183 | 118 | 4914 |  | CORR | AXGR | 03:48 | 03:53 | 03:52 | 438 | 44 | 12 | EXT | Аномалия находится на отводе. | 0.94 | (c)
54383.828 | 3.473 | 3.451 | -7.962 | -7.984 | -283 | -193 | -196 | 108 | 3451 | 4914 |  | CORR | CIGR | 09:02 | 09:17 | 09:16 | 37 | 175 | 10 | EXT | Аномалия находится на отводе. | 0.89 | (c)
54384.372 | 4.017 | 3.954 | -7.418 | -7.481 | -551 | -533 | -537 | 524 | 3954 | 4914 |  | CORR | AXGR | 08:19 | 08:22 | 08:21 | 129 | 27 | 21 | EXT | Аномалия находится на отводе. | 0.91 | (c)
54384.433 | 4.078 | 4.067 | -7.357 | -7.368 | 1980 | 2023 | 2022 | 1980 | 4067 | 4914 |  | CORR | CIGR | 03:08 | 03:14 | 03:14 | 24 | 83 | 11 | EXT | Аномалия находится на отводе. | 0.89 | (c)
54391.79 | 0 | -0.027 | -11.205 | -11.232 | -76 | 71 | 616 | 0 |  | 4915 | Нарушение формы кольцевого шва | GWAN |  | 02:43 | 03:07 | 04:35 | 0 | 1384 |  | EXT | Нарушение формы кольцевого шва Аномалия находится на отводе. |  | (c)
54392.042 | 0.252 | 0.109 | -10.953 | -11.096 | 2194 | 2208 | 2209 | 7 | 109 | 4915 |  | CORR | AXGR | 08:50 | 08:52 | 08:52 | 331 | 29 | 11 | EXT |  | 0.93 | (c)
54432.611 | 6.836 | 6.562 | -4.619 | -4.893 | 1348 | 1443 | 1557 | 465 | 4328 | 4918 |  | DENT | GENE | 06:12 | 06:28 | 06:46 | 565 | 418 | 0.4 | N/A | Глубина вмятины: 6 мм (0,4%). Линейка: 57 см в (656 см; 06:28 ч:мин) |  | (c)
54471.312 | 0.267 | 0.185 | -11.188 | -11.27 | 950 | 972 | 976 | 950 | 185 | 4922 | Дефект проката | MIAN | GENE | 04:10 | 04:14 | 04:15 | 142 | 52 |  | EXT | Дефект проката Эквивалент потери металла 17%. |  | (c)
54481.439 | 10.394 | 10.206 | -1.061 | -1.249 | 821 | 850 | 842 | 821 | 613 | 4922 | Дефект проката | MIAN | AXGR | 03:50 | 03:54 | 03:53 | 636 | 41 |  | EXT | Дефект проката Эквивалент потери металла 10%. |  | (c)
54516.362 | 10.957 | 10.94 | -0.458 | -0.475 | 864 | 1003 | 1000 | 864 | 419 | 4925 |  | CORR | GENE | 05:05 | 05:27 | 05:27 | 56 | 271 | 12 | EXT |  | 0.89 | (c)
54517.345 | 0.525 | 0.51 | -10.805 | -10.82 | -1496 | -1425 | -1358 | 734 | 510 | 4926 |  | CORR | GENE | 05:21 | 05:33 | 05:43 | 49 | 277 | 10 | EXT |  | 0.89 | (c)
54527.144 | 10.324 | 10.313 | -1.006 | -1.017 | -1873 | -1472 | -1640 | 357 | 970 | 4926 |  | CORR | CIGR | 04:20 | 05:25 | 04:58 | 47 | 466 | 13 | EXT |  | 0.89 | (c)
54528.264 | 0.114 | 0.088 | -10.931 | -10.957 | -1790 | -1698 | -1676 | 441 | 88 | 4927 |  | CORR | CIGR | 04:56 | 05:11 | 05:14 | 44 | 228 | 10 | EXT |  | 0.89 | (c)
54531.096 | 2.946 | 2.945 | -8.099 | -8.1 | -753 | -620 | -658 | 564 | 2945 | 4927 |  | CORR | CIGR | 07:43 | 08:05 | 07:59 | 32 | 189 | 10 | EXT |  | 0.89 | (c)
54544.799 | 5.604 | 5.587 | -5.806 | -5.823 | 1315 | 1463 | 1423 | 701 | 5587 | 4928 |  | CORR | CIGR | 06:30 | 06:54 | 06:48 | 35 | 215 | 10 | EXT |  | 0.89 | (c)
54614.615 | 7.51 | 7.407 | -4.01 | -4.113 | 2134 | 2148 | 2149 | 67 | 3786 | 4935 |  | CORR | AXGR | 07:53 | 07:55 | 07:55 | 327 | 29 | 11 | EXT |  | 0.93 | (c)
54617.834 | 10.729 | 10.71 | -0.791 | -0.81 | 2126 | 2167 | 2182 | 0 | 787 | 4935 |  | CORR | CIGR | 07:52 | 07:58 | 08:01 | 23 | 111 | 12 | EXT |  | 0.89 | (c)
54618.015 | 10.91 | 10.91 | -0.61 | -0.61 | 2093 | 2115 | 2161 | 1 | 588 | 4935 |  | CORR | CIGR | 07:46 | 07:50 | 07:57 | 22 | 136 | 10 | EXT |  | 0.89 | (c)
54618.362 | 11.257 | 11.239 | -0.263 | -0.281 | -2127 | -1969 | -2009 | 103 | 239 | 4935 |  | CORR | CIGR | 08:25 | 08:51 | 08:44 | 42 | 237 | 10 | EXT |  | 0.89 | (c)
54618.439 | 11.334 | 11.329 | -0.186 | -0.191 | 1974 | 1984 | 2077 | 51 | 161 | 4935 |  | CORR | CIGR | 07:27 | 07:29 | 07:44 | 30 | 205 | 10 | EXT |  | 0.89 | (c)
54651.637 | 10.657 | 10.642 | -0.753 | -0.768 | -1583 | -1528 | -1518 | 647 | 746 | 4938 |  | CORR | CIGR | 06:59 | 07:08 | 07:10 | 22 | 130 | 11 | EXT |  | 0.89 | (c)
54661.587 | 9.197 | 9.116 | -2.218 | -2.299 | 705 | 832 | 946 | 705 | 2195 | 4939 |  | CORR | GENE | 03:34 | 03:55 | 04:13 | 104 | 481 | 10 | EXT |  | 0.89 | (c)
54666.946 | 3.141 | 3.101 | -8.014 | -8.054 | 1271 | 1610 | 1521 | 460 | 3101 | 4940 |  | CORR | GENE | 02:57 | 03:52 | 03:38 | 101 | 500 | 10 | EXT |  | 0.89 | (c)
54667.395 | 3.59 | 3.553 | -7.565 | -7.602 | 1465 | 1605 | 1630 | 435 | 3553 | 4940 |  | CORR | GENE | 03:29 | 03:51 | 03:55 | 62 | 330 | 10 | EXT |  | 0.89 | (c)
54685.338 | 10.378 | 10.353 | -1.067 | -1.092 | 1910 | 1996 | 2004 | 133 | 1051 | 4941 |  | CORR | CIGR | 05:55 | 06:08 | 06:10 | 41 | 188 | 13 | EXT |  | 0.89 | (c)
54708.812 | 0.042 | 0.028 | -11.313 | -11.327 | -2127 | -2027 | -2025 | 103 | 28 | 4944 |  | CORR | CIGR | 03:44 | 04:00 | 04:01 | 39 | 206 | 12 | EXT |  | 0.89 | (c)
54712.14 | 3.37 | 3.37 | -7.985 | -7.985 | -2110 | -1766 | -1895 | 120 | 3370 | 4944 |  | CORR | GENE | 03:47 | 04:42 | 04:21 | 67 | 430 | 11 | EXT |  | 0.89 | (c)
54713.141 | 4.371 | 4.339 | -6.984 | -7.016 | -2118 | -2107 | -2104 | 112 | 4339 | 4944 |  | CORR | AXGR | 03:45 | 03:47 | 03:48 | 82 | 28 | 12 | EXT |  | 0.89 | (c)
54714.236 | 5.466 | 5.422 | -5.889 | -5.933 | -2123 | -2113 | -2111 | 107 | 5422 | 4944 |  | CORR | AXGR | 03:45 | 03:46 | 03:47 | 111 | 24 | 11 | EXT |  | 0.89 | (c)
54765.216 | 11.441 | 11.411 | -0.064 | -0.094 | 648 | 733 | 719 | 648 | 50 | 4948 |  | CORR | CIGR | 00:43 | 00:56 | 00:54 | 44 | 142 | 14 | EXT |  | 0.89 | (c)
54799.56 | 0 | -0.019 | -11.465 | -11.484 | 597 | 622 | 708 | 597 |  | 4952 | Нарушение формы кольцевого шва | GWAN |  | 03:32 | 03:36 | 03:50 | 0 | 223 |  | EXT | Нарушение формы кольцевого шва |  | (c)
54808.239 | 8.679 | 8.651 | -2.786 | -2.814 | 720 | 777 | 811 | 720 | 2778 | 4952 |  | CORR | CIGR | 03:52 | 04:01 | 04:07 | 36 | 181 | 11 | EXT |  | 0.89 | (c)
54808.371 | 8.811 | 8.798 | -2.654 | -2.667 | 347 | 420 | 523 | 347 | 2628 | 4952 |  | CORR | CIGR | 02:52 | 03:04 | 03:20 | 39 | 351 | 11 | EXT |  | 0.89 | (c)
55089.165 | 9.39 | 9.365 | -2.05 | -2.075 | 456 | 521 | 527 | 456 | 2028 | 4977 |  | CORR | CIGR | 03:57 | 04:08 | 04:09 | 47 | 141 | 12 | EXT |  | 0.89 | (c)
55102.788 | 0.243 | 0.226 | -10.987 | -11.004 | 1218 | 1298 | 1304 | 841 | 226 | 4979 |  | CORR | CIGR | 06:08 | 06:21 | 06:22 | 31 | 171 | 12 | EXT |  | 0.89 | (c)
55103.193 | 0.648 | 0.622 | -10.582 | -10.608 | 1240 | 1325 | 1327 | 818 | 622 | 4979 |  | CORR | CIGR | 06:11 | 06:25 | 06:25 | 44 | 173 | 15 | EXT |  | 0.89 | (c)
55124.706 | 10.931 | 10.926 | -0.514 | -0.519 | 68 | 181 | 185 | 68 | 499 | 4980 |  | CORR | CIGR | 02:37 | 02:55 | 02:56 | 20 | 233 | 11 | EXT |  | 0.89 | (c)
55130.968 | 5.748 | 5.728 | -5.157 | -5.177 | -1529 | -1326 | -1386 | 701 | 5140 | 4981 |  | CORR | CIGR | 05:56 | 06:28 | 06:19 | 37 | 287 | 10 | EXT |  | 0.89 | (c)
55169.947 | 0.012 | 0.012 | -10.873 | -10.873 | -849 | -711 | -573 | 297 | 12 | 4985 |  | CORR | CIGR | 07:18 | 07:40 | 08:02 | 42 | 552 | 11 | EXT |  | 0.89 | (c)
55183.194 | 2.374 | 2.353 | -9.276 | -9.297 | -1635 | -1539 | -1523 | 1411 | 2353 | 4986 |  | CORR | CIGR | 08:27 | 08:42 | 08:45 | 38 | 224 | 11 | EXT |  | 0.89 | (c)
55186.763 | 5.943 | 5.92 | -5.707 | -5.73 | 1073 | 1120 | 1149 | 1073 | 5617 | 4986 |  | CORR | GENE | 03:44 | 03:51 | 03:56 | 113 | 151 | 10 | EXT |  | 0.89 | (c)
55190.432 | 9.612 | 9.584 | -2.038 | -2.066 | 1045 | 1171 | 1175 | 1045 | 2022 | 4986 |  | CORR | CIGR | 03:39 | 03:60 | 04:00 | 44 | 260 | 10 | EXT |  | 0.89 | (c)
55192.484 | 0.014 | 0.011 | -11.576 | -11.579 | 1815 | 2211 | -2081 | 1517 | 11 | 4987 |  | CORR | GENE | 04:53 | 05:57 | 06:24 | 49 | 1129 | 11 | EXT |  | 0.89 | (c)
55204.07 | 0.01 | 0.008 | -10.86 | -10.862 | 628 | 1165 | 1397 | 64 | 8 | 4988 |  | CORR | GENE | 03:40 | 05:06 | 05:44 | 91 | 1538 | 14 | EXT |  | 0.89 | (c)
55218.211 | 3.281 | 3.255 | -8.014 | -8.04 | 603 | 853 | 793 | 603 | 3255 | 4989 |  | CORR | GENE | 03:14 | 03:54 | 03:45 | 75 | 379 | 11 | EXT |  | 0.89 | (c)
55218.983 | 4.053 | 4.009 | -7.242 | -7.286 | 1136 | 1288 | 1306 | 754 | 4009 | 4989 |  | CORR | GENE | 04:40 | 05:05 | 05:07 | 65 | 341 | 11 | EXT |  | 0.89 | (c)
55239.127 | 1.472 | 1.42 | -9.968 | -10.02 | -2213 | -2210 | -2207 | 17 | 1420 | 4991 |  | CORR | AXSL | 05:09 | 05:09 | 05:10 | 165 | 12 | 10 | EXT |  | 0.9 | (c)
55249.054 | 11.399 | 11.353 | -0.041 | -0.087 | 1359 | 1869 | 1815 | 0 | 18 | 4991 |  | CORR | GENE | 02:45 | 04:07 | 03:59 | 69 | 913 | 11 | EXT |  | 0.89 | (c)
55271.646 | 11.371 | 11.352 | -0.079 | -0.098 | -1366 | -1270 | -1278 | 864 | 64 | 4993 |  | CORR | CIGR | 06:13 | 06:29 | 06:28 | 34 | 177 | 14 | EXT |  | 0.89 | (c)
55284.26 | 1.015 | 1.008 | -10.37 | -10.377 | 783 | 924 | 879 | 783 | 1008 | 4995 |  | CORR | CIGR | 04:26 | 04:48 | 04:41 | 26 | 192 | 12 | EXT |  | 0.89 | (c)
55293.86 | 10.615 | 10.603 | -0.77 | -0.782 | 200 | 596 | 431 | 200 | 704 | 4995 |  | CORR | GENE | 02:52 | 03:56 | 03:29 | 78 | 462 | 10 | EXT |  | 0.89 | (c)
55297.903 | 3.273 | 3.249 | -8.137 | -8.161 | 569 | 853 | 778 | 569 | 3249 | 4996 |  | CORR | GENE | 02:59 | 03:44 | 03:32 | 79 | 417 | 10 | EXT |  | 0.89 | (c)
55306.04 | 0 | -0.021 | -11.555 | -11.576 | 1488 | 1526 | 1733 | 253 |  | 4997 | Нарушение формы кольцевого шва | GWAN |  | 06:09 | 06:15 | 06:48 | 0 | 489 |  | EXT | Нарушение формы кольцевого шва |  | (c)
55338.79 | 9.875 | 9.842 | -1.205 | -1.238 | 1513 | 1758 | 1714 | 315 | 1154 | 4999 |  | CORR | GENE | 02:56 | 03:36 | 03:29 | 84 | 402 | 11 | EXT |  | 0.89 | (c)
55362.717 | 0.062 | 0.035 | -11.573 | -11.6 | 1160 | 1278 | 1294 | 1160 | 35 | 5002 |  | CORR | GENE | 05:15 | 05:34 | 05:36 | 71 | 269 | 11 | EXT |  | 0.89 | (c)
55376.661 | 2.371 | 2.357 | -9.019 | -9.033 | -1255 | -1176 | -1210 | 975 | 2357 | 5003 |  | CORR | CIGR | 06:13 | 06:26 | 06:20 | 31 | 90 | 10 | EXT |  | 0.89 | (c)
55378.382 | 4.092 | 3.968 | -7.298 | -7.422 | -89 | -79 | -72 | 55 | 3968 | 5003 |  | CORR | AXGR | 09:21 | 09:23 | 09:24 | 346 | 34 | 10 | EXT |  | 0.92 | (c)
55430.15 | 0 | -0.028 | -11.065 | -11.093 | -1600 | -1364 | -682 | 236 |  | 5008 | Нарушение формы кольцевого шва | GWAN |  | 09:20 | 09:58 | 11:48 | 0 | 1835 |  | EXT | Нарушение формы кольцевого шва |  | (c)
55432.153 | 2.003 | 1.979 | -9.062 | -9.086 | 1418 | 1503 | 1550 | 548 | 1979 | 5008 |  | CORR | CIGR | 05:27 | 05:41 | 05:48 | 41 | 264 | 10 | EXT |  | 0.89 | (c)
55446.387 | 5.172 | 5.147 | -6.298 | -6.323 | -519 | -389 | -363 | 207 | 5147 | 5009 |  | CORR | GENE | 07:49 | 08:10 | 08:14 | 48 | 312 | 10 | EXT |  | 0.89 | (c)
55566.091 | 10.326 | 10.298 | -1.084 | -1.112 | 1769 | 1886 | 1879 | 242 | 1065 | 5019 |  | CORR | CIGR | 03:47 | 04:06 | 04:04 | 47 | 220 | 10 | EXT |  | 0.89 | (c)
55575.1 | 7.925 | 7.905 | -3.06 | -3.08 | -2189 | -2098 | -2089 | 42 | 3060 | 5020 |  | CORR | CIGR | 04:18 | 04:32 | 04:34 | 20 | 200 | 11 | EXT |  | 0.89 | (c)
55588.996 | 10.836 | 10.816 | -0.294 | -0.314 | 419 | 576 | 548 | 419 | 270 | 5021 |  | CORR | CIGR | 06:58 | 07:24 | 07:19 | 44 | 257 | 11 | EXT |  | 0.89 | (c)
55612.762 | 0.632 | 0.23 | -10.278 | -10.68 | -1484 | -1428 | -1425 | 746 | 230 | 5024 |  | CORR | GENE | 06:43 | 06:52 | 06:53 | 867 | 119 | 10 | EXT |  | 0.96 | (c)
55616.188 | 4.058 | 4.025 | -6.852 | -6.885 | -1386 | -1304 | -1274 | 845 | 4025 | 5024 |  | CORR | GENE | 06:59 | 07:12 | 07:17 | 54 | 224 | 10 | EXT |  | 0.89 | (c)
55644.921 | 10.486 | 10.454 | -0.829 | -0.861 | -1677 | -1064 | -1234 | 554 | 796 | 5026 |  | CORR | GENE | 05:32 | 07:11 | 06:44 | 65 | 886 | 11 | EXT | Аномалия находится на упругопластическом изгибе: R=649 D, максимальное растяжение на 11.2 час. | 0.89 | (c)
55645.082 | 10.647 | 10.601 | -0.668 | -0.714 | -1130 | -927 | -862 | 594 | 611 | 5026 |  | CORR | GENE | 07:01 | 07:34 | 07:44 | 103 | 536 | 14 | EXT | Аномалия находится на упругопластическом изгибе: R=623 D, максимальное растяжение на 11.3 час. | 0.9 | (c)
55667.017 | 10.227 | 10.206 | -1.113 | -1.134 | -1024 | -876 | -906 | 788 | 1093 | 5028 |  | CORR | CIGR | 07:17 | 07:41 | 07:36 | 41 | 236 | 10 | EXT |  | 0.89 | (c)
55788.465 | 8.54 | 8.523 | -3.09 | -3.107 | 1243 | 1352 | 1314 | 1243 | 3079 | 5039 |  | CORR | CIGR | 05:59 | 06:17 | 06:11 | 28 | 142 | 13 | EXT |  | 0.89 | (c)
55825.73 | 0 | -0.055 | -11.32 | -11.375 | -224 | -93 | -114 | 3 | 0 | 5043 | Подгиб кромки со смещением | GWAN |  | 10:50 | 11:11 | 11:08 | 0 | 221 | 25 | EXT | Подгиб кромки со смещением Величина смещения - 4 мм. |  | (c)
55985.29 | 2.725 | 2.703 | -8.605 | -8.627 | 2015 | 2127 | 2141 | 0 | 2703 | 5057 |  | CORR | CIGR | 07:56 | 08:14 | 08:16 | 37 | 253 | 11 | EXT | Аномалия находится на упругопластическом изгибе: R=840 D, максимальное растяжение на 5.8 час. | 0.89 | (c)
56034.186 | 6.241 | 6.064 | -4.974 | -5.151 | -2206 | -2190 | -2190 | 24 | 4859 | 5061 |  | CORR | AXGR | 07:06 | 07:08 | 07:08 | 292 | 32 | 10 | EXT | Аномалия находится на упругопластическом изгибе: R=394 D, максимальное растяжение на 0.3 час. | 0.92 | (c)
56035.743 | 7.798 | 7.589 | -3.417 | -3.626 | -2201 | -2192 | -2188 | 30 | 3239 | 5061 |  | CORR | AXGR | 07:07 | 07:08 | 07:09 | 387 | 27 | 10 | EXT | Аномалия находится на упругопластическом изгибе: R=369 D, максимальное растяжение на 0.2 час. | 0.93 | (c)
56037.908 | 9.963 | 9.221 | -1.252 | -1.994 | 2134 | 2169 | 2173 | 19 | 287 | 5061 |  | CORR | GENE | 06:46 | 06:52 | 06:53 | 1707 | 77 | 11 | EXT | Аномалия находится на упругопластическом изгибе: R=352 D, максимальное растяжение на 0.3 час. | 0.98 | (c)
56060.386 | 9.781 | 9.768 | -1.499 | -1.512 | 1182 | 1454 | 1338 | 736 | 1468 | 5063 |  | CORR | CIGR | 04:39 | 05:23 | 05:04 | 44 | 312 | 10 | EXT | Аномалия находится на упругопластическом изгибе: R=415 D, максимальное растяжение на 11.5 час. | 0.89 | (c)
56072.362 | 10.477 | 10.344 | -1.073 | -1.206 | -2080 | -2079 | -2064 | 150 | 970 | 5064 |  | CORR | AXGR | 04:30 | 04:30 | 04:32 | 236 | 32 | 10 | EXT |  | 0.91 | (c)
56073.151 | 11.266 | 11.252 | -0.284 | -0.298 | -2147 | -2078 | -2093 | 83 | 269 | 5064 |  | CORR | CIGR | 04:19 | 04:30 | 04:28 | 29 | 109 | 12 | EXT |  | 0.89 | (c)
56084.94 | 11.505 | 11.453 | -0.015 | -0.067 | -1419 | -1253 | -1249 | 811 | 7 | 5065 |  | CORR | GENE | 06:08 | 06:35 | 06:35 | 60 | 339 | 14 | EXT | Аномалия находится на упругопластическом изгибе: R=822 D, максимальное растяжение на 7.5 час. | 0.89 | (c)
56084.983 | 0.028 | 0.016 | -11.152 | -11.164 | 844 | 988 | 1169 | 737 | 16 | 5066 |  | CORR | CIGR | 04:58 | 05:21 | 05:50 | 41 | 650 | 13 | EXT | Аномалия находится на упругопластическом изгибе: R=822 D, максимальное растяжение на 7.5 час. | 0.89 | (c)
56121.059 | 2.189 | 2.113 | -8.756 | -8.832 | -961 | -446 | -482 | 3 | 2113 | 5069 |  | CORR | GENE | 06:31 | 07:54 | 07:49 | 169 | 958 | 12 | EXT | Аномалия находится на упругопластическом изгибе: R=781 D, максимальное растяжение на 5.5 час. | 0.9 | (c)
56130.663 | 0.848 | 0.814 | -10.477 | -10.511 | -2197 | -2090 | -2066 | 33 | 814 | 5070 |  | CORR | GENE | 04:16 | 04:34 | 04:38 | 50 | 262 | 10 | EXT |  | 0.89 | (c)
56132.283 | 2.468 | 2.442 | -8.857 | -8.883 | 1941 | 2160 | 2079 | 14 | 2442 | 5070 |  | CORR | GENE | 03:24 | 03:60 | 03:47 | 66 | 276 | 11 | EXT |  | 0.89 | (c)
56132.648 | 2.833 | 2.81 | -8.492 | -8.515 | -2192 | -2182 | -2110 | 38 | 2810 | 5070 |  | CORR | CIGR | 04:17 | 04:19 | 04:30 | 33 | 164 | 10 | EXT |  | 0.89 | (c)
56132.666 | 2.851 | 2.144 | -8.474 | -9.181 | -2229 | -2210 | -2217 | 1 | 2144 | 5070 |  | CORR | AXGR | 04:11 | 04:14 | 04:13 | 1045 | 25 | 10 | EXT |  | 0.96 | (c)
56133.485 | 3.67 | 3.628 | -7.655 | -7.697 | 1829 | 1946 | 2073 | 0 | 3628 | 5070 |  | CORR | GENE | 03:06 | 03:25 | 03:46 | 66 | 488 | 10 | EXT |  | 0.89 | (c)
56139.136 | 9.321 | 9.274 | -2.004 | -2.051 | -1365 | -898 | -999 | 634 | 1907 | 5070 |  | CORR | GENE | 06:31 | 07:46 | 07:30 | 144 | 731 | 10 | EXT |  | 0.9 | (c)
56140.823 | 11.008 | 10.982 | -0.317 | -0.343 | -1354 | -1298 | -1242 | 876 | 304 | 5070 |  | CORR | CIGR | 06:32 | 06:42 | 06:51 | 39 | 224 | 12 | EXT |  | 0.89 | (c)
56231.815 | 0 | 0 | -11.475 | -11.475 | -350 | -39 | -22 | 307 | 0 | 5079 | Смещение кромок | GWAN |  | 11:60 | 00:50 | 12:53 | 0 | 657 | 28 | EXT | Смещение кромок Наружу Величина смещения - 4.3 мм. Аномалия находится на упругопластическом изгибе: R=869 D, максимальное растяжение на 5.2 час. |  | (c)
56235.519 | 3.704 | 3.566 | -7.771 | -7.909 | -1835 | -1712 | -1612 | 396 | 3566 | 5079 |  | GOUG | GENE | 08:00 | 08:20 | 08:36 | 381 | 444 | 10 | EXT | Зона задиров. Аномалия находится на упругопластическом изгибе: R=845 D, максимальное растяжение на 4.9 час. |  | (c)
56236.243 | 4.428 | 3.283 | -7.047 | -8.192 | 286 | 348 | 490 | 286 | 3283 | 5079 |  | GOUG | GENE | 01:42 | 01:52 | 02:15 | 1182 | 408 | 10 | EXT | Зона задиров. Аномалия находится на упругопластическом изгибе: R=837 D, максимальное растяжение на 4.8 час. |  | (c)
56236.503 | 4.688 | 4.273 | -6.787 | -7.202 | 1052 | 1135 | 1243 | 797 | 4273 | 5079 |  | GOUG | GENE | 03:46 | 03:59 | 04:17 | 550 | 382 | 10 | EXT | Задир. Аномалия находится на упругопластическом изгибе: R=836 D, максимальное растяжение на 4.8 час. |  | (c)
56238.26 | 6.445 | 6.386 | -5.03 | -5.089 | -1234 | -1221 | -1219 | 996 | 4961 | 5079 |  | CORR | AXGR | 09:37 | 09:39 | 09:39 | 128 | 30 | 10 | EXT | Аномалия находится на упругопластическом изгибе: R=744 D, максимальное растяжение на 5.1 час. | 0.9 | (c)
56239.934 | 8.119 | 8.047 | -3.356 | -3.428 | -1752 | -1530 | -1534 | 478 | 3314 | 5079 |  | CORR | GENE | 08:13 | 08:49 | 08:49 | 114 | 436 | 10 | EXT | Аномалия находится на упругопластическом изгибе: R=858 D, максимальное растяжение на 5 час. | 0.89 | (c)
56240.266 | 8.451 | 7.957 | -3.024 | -3.518 | -1729 | -1703 | -1682 | 502 | 2691 | 5079 |  | CORR | GENE | 08:17 | 08:21 | 08:25 | 827 | 93 | 11 | EXT | Аномалия находится на упругопластическом изгибе: R=910 D, максимальное растяжение на 5 час. | 0.96 | (c)
56240.321 | 8.506 | 8.482 | -2.969 | -2.993 | -1894 | -1416 | -1597 | 336 | 2878 | 5079 |  | CORR | GENE | 07:50 | 09:08 | 08:38 | 115 | 595 | 10 | EXT | Аномалия находится на упругопластическом изгибе: R=910 D, максимальное растяжение на 5 час. | 0.89 | (c)
56241.145 | 9.33 | 8.796 | -2.145 | -2.679 | 344 | 417 | 554 | 344 | 1411 | 5079 |  | GOUG | GENE | 01:52 | 02:03 | 02:26 | 1268 | 421 | 10 | EXT | Зона задиров. |  | (c)
56244.207 | 0.917 | 0.621 | -10.323 | -10.619 | -1061 | -1018 | -877 | 693 | 621 | 5080 |  | GOUG | GENE | 08:16 | 08:23 | 08:46 | 482 | 368 | 10 | EXT | Зона задиров. |  | (c)
56245.462 | 2.172 | 2.152 | -9.068 | -9.088 | -2045 | -1835 | -1871 | 185 | 2152 | 5080 |  | CORR | CIGR | 05:37 | 06:11 | 06:05 | 28 | 348 | 10 | EXT | Аномалия находится на упругопластическом изгибе: R=794 D, максимальное растяжение на 0.6 час. | 0.89 | (c)
56293.84 | 4.345 | 4.343 | -7.025 | -7.027 | -2128 | -2078 | -2066 | 102 | 4343 | 5084 |  | CORR | CIGR | 05:29 | 05:37 | 05:39 | 23 | 125 | 15 | EXT |  | 0.89 | (c)
56313.333 | 0.983 | 0.946 | -10.392 | -10.429 | -1624 | -1457 | -1418 | 607 | 946 | 5086 |  | CORR | GENE | 06:07 | 06:34 | 06:40 | 72 | 412 | 15 | EXT |  | 0.89 | (c)
56319.105 | 6.755 | 6.69 | -4.62 | -4.685 | -1886 | -1452 | -1482 | 345 | 4541 | 5086 |  | CORR | GENE | 05:24 | 06:34 | 06:30 | 144 | 808 | 10 | EXT |  | 0.9 | (c)
56335.2 | 0 | -0.008 | -11.515 | -11.523 | 670 | 1055 | 1330 | 241 |  | 5088 | Нарушение формы кольцевого шва | GWAN |  | 03:35 | 04:37 | 05:21 | 0 | 1320 |  | EXT | Нарушение формы кольцевого шва |  | (c)
56358.951 | 1.126 | 1.101 | -10.279 | -10.304 | 1983 | 2104 | 2076 | 61 | 1101 | 5090 |  | CORR | CIGR | 08:05 | 08:24 | 08:20 | 25 | 186 | 11 | EXT | Аномалия находится на упругопластическом изгибе: R=356 D, максимальное растяжение на 5 час. | 0.89 | (c)
56360.236 | 2.411 | 2.275 | -8.994 | -9.13 | 2150 | 2179 | 2172 | 36 | 2275 | 5090 |  | CORR | AXGR | 08:32 | 08:36 | 08:35 | 377 | 45 | 10 | EXT | Аномалия находится на упругопластическом изгибе: R=353 D, максимальное растяжение на 4.8 час. | 0.93 | (c)
56361.796 | 3.971 | 3.942 | -7.434 | -7.463 | 1176 | 1252 | 1296 | 814 | 3942 | 5090 |  | CORR | GENE | 05:54 | 06:07 | 06:14 | 51 | 241 | 10 | EXT | Аномалия находится на упругопластическом изгибе: R=369 D, максимальное растяжение на 4.6 час. | 0.89 | (c)
56375.251 | 6.021 | 5.996 | -5.239 | -5.264 | -6 | 43 | 94 | 0 | 5229 | 5091 |  | CORR | CIGR | 10:21 | 10:29 | 10:38 | 35 | 200 | 10 | EXT |  | 0.89 | (c)
56397.457 | 5.587 | 5.556 | -5.563 | -5.594 | -1026 | -940 | -909 | 793 | 5551 | 5093 |  | CORR | CIGR | 06:19 | 06:33 | 06:38 | 43 | 233 | 13 | EXT |  | 0.89 | (c)
56412.725 | 9.705 | 9.464 | -1.555 | -1.796 | -2214 | -2198 | -2199 | 17 | 1340 | 5094 |  | CORR | AXGR | 07:20 | 07:22 | 07:22 | 456 | 30 | 10 | EXT |  | 0.93 | (c)
56413.889 | 10.869 | 10.847 | -0.391 | -0.413 | 1399 | 1636 | 1573 | 483 | 347 | 5094 |  | CORR | GENE | 05:03 | 05:41 | 05:31 | 66 | 348 | 10 | EXT |  | 0.89 | (c)
56414.266 | 11.246 | 11.21 | -0.014 | -0.05 | 1507 | 1958 | 1878 | 0 | 6 | 5094 |  | CORR | CIGR | 05:20 | 06:33 | 06:20 | 44 | 742 | 11 | EXT |  | 0.89 | (c)
56425.38 | 0.095 | 0.079 | -11.4 | -11.416 | -2117 | -2050 | -2044 | 114 | 79 | 5096 |  | CORR | CIGR | 06:32 | 06:43 | 06:44 | 16 | 145 | 12 | EXT |  | 0.89 | (c)
56457.397 | 9.222 | 9.202 | -1.313 | -1.333 | 1397 | 1593 | 1524 | 579 | 1288 | 5098 |  | CORR | CIGR | 06:05 | 06:36 | 06:25 | 45 | 254 | 10 | EXT | Аномалия находится на упругопластическом изгибе: R=422 D, максимальное растяжение на 0.9 час. | 0.89 | (c)
56457.739 | 9.564 | 9.553 | -0.971 | -0.982 | 1479 | 1652 | 1599 | 513 | 943 | 5098 |  | CORR | CIGR | 06:18 | 06:46 | 06:37 | 39 | 239 | 11 | EXT | Аномалия находится на упругопластическом изгибе: R=418 D, максимальное растяжение на 0.9 час. | 0.89 | (c)
56458.704 | 10.529 | 10.465 | -0.006 | -0.07 | 498 | 1171 | 1301 | 126 | 6 | 5098 |  | CORR | GENE | 03:39 | 05:28 | 05:49 | 64 | 1606 | 15 | EXT | Аномалия находится на упругопластическом изгибе: R=406 D, максимальное растяжение на 1 час. | 0.89 | (c)
56459.092 | 0.382 | 0.236 | -10.713 | -10.859 | -2138 | -2127 | -2123 | 92 | 236 | 5099 |  | CORR | AXGR | 07:53 | 07:55 | 07:56 | 235 | 29 | 10 | EXT | Аномалия находится на упругопластическом изгибе: R=404 D, максимальное растяжение на 1 час. | 0.91 | (c)
56459.265 | 0.555 | 0.526 | -10.54 | -10.569 | 1757 | 1851 | 1831 | 326 | 526 | 5099 |  | CORR | CIGR | 06:22 | 06:37 | 06:34 | 29 | 147 | 15 | EXT | Аномалия находится на упругопластическом изгибе: R=402 D, максимальное растяжение на 1 час. | 0.89 | (c)
56460.376 | 1.666 | 1.652 | -9.429 | -9.443 | 1577 | 1697 | 1713 | 382 | 1652 | 5099 |  | CORR | GENE | 05:53 | 06:12 | 06:15 | 52 | 271 | 10 | EXT | Аномалия находится на упругопластическом изгибе: R=401 D, максимальное растяжение на 1.1 час. | 0.89 | (c)
56467.481 | 8.771 | 8.755 | -2.324 | -2.34 | 1134 | 1211 | 1203 | 958 | 2312 | 5099 |  | CORR | CIGR | 04:41 | 04:54 | 04:52 | 28 | 138 | 13 | EXT | Аномалия находится на упругопластическом изгибе: R=602 D, максимальное растяжение на 0.3 час. | 0.89 | (c)
56468.235 | 9.525 | 9.516 | -1.57 | -1.579 | 1100 | 1158 | 1180 | 970 | 1558 | 5099 |  | CORR | CIGR | 04:36 | 04:45 | 04:49 | 21 | 160 | 10 | EXT | Аномалия находится на упругопластическом изгибе: R=638 D, максимальное растяжение на 0.2 час. | 0.89 | (c)
56469.877 | 0.072 | 0.013 | -10.478 | -10.537 | 864 | 1893 | 1535 | 25 | 13 | 5100 |  | CORR | GENE | 03:26 | 06:12 | 05:15 | 81 | 1342 | 13 | EXT | Аномалия находится на упругопластическом изгибе: R=801 D, максимальное растяжение на 0.1 час. | 0.89 | (c)
56471.772 | 1.967 | 1.95 | -8.583 | -8.6 | 1388 | 1462 | 1468 | 683 | 1950 | 5100 |  | CORR | CIGR | 04:51 | 05:03 | 05:04 | 19 | 160 | 10 | EXT |  | 0.89 | (c)
56471.897 | 2.092 | 2.029 | -8.458 | -8.521 | 1370 | 1383 | 1384 | 832 | 2029 | 5100 |  | CORR | AXGR | 04:48 | 04:50 | 04:50 | 125 | 28 | 10 | EXT |  | 0.89 | (c)
56472.063 | 2.258 | 2.231 | -8.292 | -8.319 | 2146 | 2212 | 2192 | 0 | 2231 | 5100 |  | CORR | CIGR | 06:53 | 07:04 | 07:01 | 27 | 92 | 10 | EXT |  | 0.89 | (c)
56472.35 | 2.545 | 2.48 | -8.005 | -8.07 | 1341 | 1455 | 1407 | 758 | 2480 | 5100 |  | CORR | GENE | 04:43 | 05:02 | 04:54 | 499 | 131 | 12 | EXT |  | 0.95 | (c)
56473.708 | 3.903 | 3.879 | -6.647 | -6.671 | 924 | 1019 | 1047 | 924 | 3879 | 5100 |  | CORR | CIGR | 03:36 | 03:51 | 03:56 | 31 | 247 | 10 | EXT |  | 0.89 | (c)
56475.051 | 5.246 | 5.219 | -5.304 | -5.331 | 2022 | 2189 | 2111 | 31 | 5219 | 5100 |  | CORR | CIGR | 06:33 | 07:00 | 06:48 | 27 | 178 | 13 | EXT |  | 0.89 | (c)
56478.248 | 8.443 | 8.352 | -2.107 | -2.198 | 1581 | 1809 | 1845 | 121 | 2068 | 5100 |  | CORR | GENE | 05:22 | 05:59 | 06:05 | 130 | 529 | 12 | EXT |  | 0.9 | (c)
56479.77 | 9.965 | 9.928 | -0.585 | -0.622 | 1485 | 2054 | 1851 | 13 | 480 | 5100 |  | CORR | GENE | 05:07 | 06:38 | 06:06 | 142 | 732 | 10 | EXT |  | 0.9 | (c)
56480.363 | 0.008 | 0.008 | -11.452 | -11.452 | 2154 | -2026 | -1444 | 0 | 8 | 5101 |  | CORR | GENE | 03:40 | 04:26 | 05:60 | 66 | 1727 | 13 | EXT |  | 0.89 | (c)
56481.343 | 0.988 | 0.966 | -10.472 | -10.494 | -1409 | -1218 | -1200 | 822 | 966 | 5101 |  | CORR | GENE | 06:05 | 06:36 | 06:39 | 71 | 418 | 13 | EXT |  | 0.89 | (c)
56490.247 | 9.892 | 9.558 | -1.568 | -1.902 | -1257 | -1210 | -1188 | 974 | 1282 | 5101 |  | CORR | GENE | 06:30 | 06:37 | 06:41 | 620 | 137 | 10 | EXT |  | 0.95 | (c)
56490.816 | 10.461 | 10.375 | -0.999 | -1.085 | -1127 | -1100 | -1107 | 1088 | 590 | 5101 |  | CORR | AXGR | 06:51 | 06:55 | 06:54 | 495 | 39 | 13 | EXT |  | 0.96 | (c)
56491.759 | 11.404 | 11.335 | -0.056 | -0.125 | -1131 | -949 | -1009 | 887 | 35 | 5101 |  | CORR | GENE | 06:50 | 07:19 | 07:10 | 90 | 244 | 12 | EXT |  | 0.89 | (c)
56492.624 | 0.809 | 0.768 | -10.646 | -10.687 | 1855 | 1941 | 2006 | 73 | 768 | 5102 |  | CORR | GENE | 07:55 | 08:09 | 08:20 | 57 | 302 | 10 | EXT |  | 0.89 | (c)
56492.659 | 0.844 | 0.809 | -10.611 | -10.646 | 1608 | 1668 | 1678 | 482 | 809 | 5102 |  | CORR | GENE | 07:15 | 07:25 | 07:27 | 64 | 141 | 13 | EXT |  | 0.89 | (c)
56500.031 | 8.216 | 8.2 | -3.239 | -3.255 | 1856 | 2024 | 2000 | 86 | 3214 | 5102 |  | CORR | CIGR | 07:56 | 08:23 | 08:19 | 41 | 289 | 10 | EXT |  | 0.89 | (c)
56506.621 | 3.351 | 3.301 | -8.084 | -8.134 | -1685 | -1533 | -1378 | 545 | 3301 | 5103 |  | CORR | GENE | 07:07 | 07:32 | 07:57 | 82 | 614 | 11 | EXT |  | 0.89 | (c)
56507.575 | 4.305 | 4.234 | -7.13 | -7.201 | -2224 | -1798 | -1896 | 7 | 4234 | 5103 |  | CORR | GENE | 05:40 | 06:49 | 06:33 | 100 | 655 | 13 | EXT |  | 0.89 | (c)
56559.866 | 11.206 | 11.11 | -0.169 | -0.265 | 1439 | 1551 | 1786 | 98 | 149 | 5107 |  | CORR | GENE | 04:17 | 04:35 | 05:13 | 116 | 693 | 10 | EXT | Аномалия находится на упругопластическом изгибе: R=770 D, максимальное растяжение на 11.4 час. | 0.89 | (c)
56560.102 | 0.067 | 0.047 | -11.153 | -11.173 | -1332 | -1286 | -1279 | 898 | 47 | 5108 |  | CORR | CIGR | 06:20 | 06:27 | 06:28 | 32 | 106 | 10 | EXT | Аномалия находится на упругопластическом изгибе: R=720 D, максимальное растяжение на 11.4 час. | 0.89 | (c)
56569.471 | 9.436 | 8.25 | -1.784 | -2.97 | -2057 | -2030 | -2026 | 173 | 1712 | 5108 |  | CORR | GENE | 04:23 | 04:27 | 04:28 | 1258 | 62 | 11 | EXT | Аномалия находится на упругопластическом изгибе: R=338 D, максимальное растяжение на 11.8 час. | 0.97 | (c)
56569.875 | 9.84 | 9.563 | -1.38 | -1.657 | -2110 | -2033 | -2057 | 120 | 1159 | 5108 |  | CORR | GENE | 04:14 | 04:26 | 04:23 | 498 | 107 | 11 | EXT | Аномалия находится на упругопластическом изгибе: R=340 D, максимальное растяжение на 11.8 час. | 0.94 | (c)
56576.334 | 5.079 | 4.896 | -5.926 | -6.109 | 960 | 966 | 981 | 960 | 4896 | 5109 |  | CORR | AXGR | 04:48 | 04:49 | 04:52 | 219 | 43 | 11 | EXT | Аномалия находится на упругопластическом изгибе: R=723 D, максимальное растяжение на 11.8 час. | 0.91 | (c)
56581.665 | 10.41 | 10.384 | -0.595 | -0.621 | 1510 | 1699 | 1663 | 414 | 577 | 5109 |  | CORR | CIGR | 06:17 | 06:48 | 06:42 | 44 | 307 | 11 | EXT |  | 0.89 | (c)
56592.199 | 9.939 | 9.346 | -1.446 | -2.039 | -2119 | -2095 | -2096 | 111 | 1223 | 5110 |  | CORR | AXGR | 04:21 | 04:25 | 04:25 | 816 | 47 | 12 | EXT |  | 0.97 | (c)
56594.597 | 0.952 | 0.769 | -10.603 | -10.786 | 2169 | 2171 | 2192 | 15 | 769 | 5111 |  | CORR | AXGR | 08:30 | 08:30 | 08:34 | 238 | 47 | 10 | EXT |  | 0.91 | (c)
56596.359 | 2.714 | 2.513 | -8.841 | -9.042 | 82 | 92 | 95 | 82 | 2513 | 5111 |  | CORR | AXGR | 02:53 | 02:55 | 02:55 | 261 | 26 | 11 | EXT |  | 0.92 | (c)
56596.493 | 2.848 | 2.787 | -8.707 | -8.768 | 76 | 86 | 88 | 76 | 2787 | 5111 |  | CORR | AXGR | 02:52 | 02:54 | 02:54 | 185 | 23 | 11 | EXT |  | 0.91 | (c)
56606.613 | 1.413 | 1.396 | -9.992 | -10.009 | 1804 | 1902 | 1908 | 218 | 1396 | 5112 |  | CORR | CIGR | 06:41 | 06:57 | 06:58 | 40 | 209 | 11 | EXT |  | 0.89 | (c)
56673.83 | 0 | -0.014 | -11.145 | -11.159 | -306 | -188 | 28 | 0 |  | 5118 | Нарушение формы кольцевого шва | GWAN |  | 02:08 | 02:27 | 03:02 | 0 | 668 |  | EXT | Нарушение формы кольцевого шва |  | (c)
56673.83 | 0 | -0.019 | -11.145 | -11.164 | 501 | 561 | 568 | 501 |  | 5118 | Нарушение формы кольцевого шва | GWAN |  | 04:18 | 04:28 | 04:29 | 0 | 134 |  | EXT | Нарушение формы кольцевого шва |  | (c)
56752.225 | 0.045 | 0.028 | -1.91 | -1.927 | -1846 | -1700 | -1754 | 1661 | 28 | 5125 |  | CORR | GENE | 07:06 | 07:30 | 07:21 | 53 | 185 | 13 | EXT |  | 0.89 | (c)
56752.982 | 0.802 | 0.779 | -1.153 | -1.176 | -1676 | -1610 | -1619 | 1563 | 779 | 5125 |  | CORR | CIGR | 07:34 | 07:45 | 07:43 | 36 | 113 | 11 | EXT |  | 0.89 | (c)
56755.456 | 1.321 | 1.299 | -9.729 | -9.751 | 1615 | 1904 | 1814 | 1615 | 1299 | 5126 |  | CORR | CIGR | 07:04 | 07:51 | 07:37 | 42 | 399 | 12 | EXT | Аномалия находится на отводе. | 0.89 | (c)
56770.207 | 5.022 | 5.007 | -6.703 | -6.718 | -1834 | -1747 | -1764 | 1695 | 5007 | 5127 |  | GOUG | CIGR | 03:08 | 03:22 | 03:19 | 30 | 139 | 10 | EXT | Задир. |  | (c)
56777.366 | 0.456 | 0.406 | -10.619 | -10.669 | 105 | 361 | 404 | 105 | 406 | 5128 |  | CORR | GENE | 03:15 | 03:56 | 04:03 | 101 | 599 | 10 | EXT |  | 0.89 | (c)
56780.341 | 3.431 | 3.414 | -7.644 | -7.661 | 282 | 349 | 343 | 282 | 3414 | 5128 |  | CORR | CIGR | 03:43 | 03:54 | 03:53 | 29 | 122 | 11 | EXT |  | 0.89 | (c)
56856.381 | 0.821 | 0.791 | -10.309 | -10.339 | -1942 | -1901 | -1872 | 289 | 791 | 5135 |  | CORR | CIGR | 03:57 | 04:03 | 04:08 | 32 | 140 | 14 | EXT |  | 0.89 | (c)
56858.215 | 2.655 | 2.621 | -8.475 | -8.509 | -2021 | -1956 | -1889 | 210 | 2621 | 5135 |  | CORR | GENE | 03:44 | 03:55 | 04:06 | 65 | 264 | 10 | EXT |  | 0.89 | (c)
56858.386 | 2.826 | 2.808 | -8.304 | -8.322 | -1811 | -1743 | -1693 | 420 | 2808 | 5135 |  | CORR | CIGR | 04:18 | 04:29 | 04:37 | 36 | 236 | 12 | EXT |  | 0.89 | (c)
56860.195 | 4.635 | 4.581 | -6.495 | -6.549 | -2103 | -2055 | -2028 | 128 | 4581 | 5135 |  | CORR | GENE | 03:31 | 03:39 | 03:43 | 54 | 150 | 10 | EXT |  | 0.89 | (c)
56860.259 | 4.699 | 4.384 | -6.431 | -6.746 | -2204 | -2179 | -2167 | 27 | 4384 | 5135 |  | CORR | GENE | 03:15 | 03:19 | 03:21 | 464 | 74 | 12 | EXT |  | 0.95 | (c)
56861.132 | 5.572 | 5.553 | -5.558 | -5.577 | -2051 | -1889 | -1919 | 179 | 5519 | 5135 |  | CORR | GENE | 03:39 | 04:05 | 04:01 | 58 | 264 | 14 | EXT |  | 0.89 | (c)
56861.234 | 5.674 | 5.089 | -5.456 | -6.041 | -2198 | -2189 | -2189 | 33 | 5089 | 5135 |  | CORR | AXGR | 03:16 | 03:17 | 03:17 | 745 | 17 | 11 | EXT |  | 0.96 | (c)
56861.742 | 6.182 | 6.167 | -4.948 | -4.963 | -2104 | -2029 | -2043 | 127 | 4943 | 5135 |  | CORR | CIGR | 03:31 | 03:43 | 03:41 | 20 | 123 | 11 | EXT |  | 0.89 | (c)
56861.812 | 6.252 | 5.892 | -4.878 | -5.238 | -2188 | -2134 | -2144 | 43 | 4620 | 5135 |  | CORR | GENE | 03:17 | 03:26 | 03:24 | 618 | 87 | 11 | EXT |  | 0.95 | (c)
56862.503 | 6.943 | 6.843 | -4.187 | -4.287 | -2132 | -2055 | -2084 | 98 | 4076 | 5135 |  | CORR | GENE | 03:26 | 03:39 | 03:34 | 211 | 96 | 12 | EXT |  | 0.91 | (c)
56863.713 | 8.153 | 8.105 | -2.977 | -3.025 | -2128 | -1972 | -1966 | 103 | 2964 | 5135 |  | CORR | GENE | 03:27 | 03:52 | 03:53 | 61 | 324 | 10 | EXT |  | 0.89 | (c)
56863.801 | 8.241 | 8.169 | -2.889 | -2.961 | -2122 | -2072 | -2084 | 108 | 2374 | 5135 |  | CORR | GENE | 03:28 | 03:36 | 03:34 | 587 | 76 | 12 | EXT |  | 0.96 | (c)
56866.457 | 10.897 | 10.731 | -0.233 | -0.399 | -2113 | -2096 | -2100 | 118 | 192 | 5135 |  | CORR | AXGR | 03:29 | 03:32 | 03:31 | 207 | 26 | 11 | EXT |  | 0.91 | (c)
56923.93 | 0 | -0.037 | -11.29 | -11.327 | -2030 | -1068 | -1516 | 201 |  | 5141 | Нарушение формы кольцевого шва | GWAN |  | 07:25 | 10:00 | 08:48 | 0 | 1029 |  | EXT | Нарушение формы кольцевого шва |  | (c)
56940.325 | 5.105 | 5.084 | -6.245 | -6.266 | 2061 | 2130 | 2136 | 20 | 5084 | 5142 |  | CORR | CIGR | 03:20 | 03:31 | 03:32 | 33 | 149 | 11 | EXT |  | 0.89 | (c)
56941.461 | 6.241 | 6.225 | -5.109 | -5.125 | -814 | -687 | -728 | 642 | 5028 | 5142 |  | CORR | GENE | 07:36 | 07:56 | 07:50 | 97 | 172 | 11 | EXT |  | 0.89 | (c)
56942.748 | 7.528 | 7.507 | -3.822 | -3.843 | 1957 | 2153 | 2109 | 0 | 3767 | 5142 |  | CORR | GENE | 03:03 | 03:35 | 03:27 | 76 | 304 | 10 | EXT |  | 0.89 | (c)
56942.847 | 7.627 | 7.619 | -3.723 | -3.731 | -2194 | -2021 | -2078 | 36 | 3692 | 5142 |  | CORR | CIGR | 03:53 | 04:21 | 04:12 | 39 | 232 | 11 | EXT |  | 0.89 | (c)
56944.056 | 8.836 | 8.785 | -2.514 | -2.565 | 1883 | 2157 | 2184 | 0 | 2472 | 5142 |  | CORR | GENE | 02:51 | 03:35 | 03:40 | 93 | 604 | 10 | EXT |  | 0.89 | (c)
56946.344 | 11.124 | 11.113 | -0.226 | -0.237 | -866 | -800 | -814 | 763 | 218 | 5142 |  | CORR | CIGR | 07:27 | 07:38 | 07:36 | 19 | 103 | 11 | EXT |  | 0.89 | (c)
56947.855 | 1.285 | 1.269 | -9.4 | -9.416 | 1298 | 1566 | 1503 | 522 | 1269 | 5143 |  | CORR | GENE | 03:55 | 04:38 | 04:28 | 57 | 410 | 10 | EXT |  | 0.89 | (c)
56948.94 | 2.37 | 2.36 | -8.315 | -8.325 | -1896 | -1439 | -1620 | 335 | 2360 | 5143 |  | CORR | GENE | 07:19 | 08:33 | 08:04 | 111 | 551 | 11 | EXT |  | 0.89 | (c)
56955.421 | 8.851 | 8.801 | -1.834 | -1.884 | -1885 | -1702 | -1692 | 346 | 1802 | 5143 |  | CORR | GENE | 07:21 | 07:51 | 07:52 | 82 | 386 | 14 | EXT |  | 0.89 | (c)
56957.743 | 0.488 | 0.432 | -10.907 | -10.963 | -1591 | -1478 | -1299 | 639 | 432 | 5144 |  | CORR | GENE | 06:46 | 07:04 | 07:33 | 77 | 584 | 10 | EXT |  | 0.89 | (c)
56963.867 | 6.612 | 6.592 | -4.783 | -4.803 | -429 | -392 | -335 | 241 | 4754 | 5144 |  | CORR | GENE | 09:54 | 09:60 | 10:09 | 49 | 188 | 13 | EXT |  | 0.89 | (c)
56968.874 | 0.224 | 0.202 | -10.856 | -10.878 | -1959 | -1843 | -1848 | 271 | 202 | 5145 |  | CORR | CIGR | 03:57 | 04:16 | 04:15 | 35 | 223 | 12 | EXT |  | 0.89 | (c)
56977.112 | 8.462 | 7.517 | -2.618 | -3.563 | -78 | -10 | -29 | 0 | 1807 | 5145 |  | CORR | GENE | 09:01 | 09:12 | 09:09 | 1756 | 98 | 10 | EXT |  | 0.97 | (c)
56978.098 | 9.448 | 9.415 | -1.632 | -1.665 | -433 | -250 | -213 | 0 | 1571 | 5145 |  | CORR | GENE | 08:04 | 08:33 | 08:39 | 94 | 440 | 10 | EXT |  | 0.89 | (c)
56979.472 | 10.822 | 10.406 | -0.258 | -0.674 | -870 | -832 | -787 | 705 | 14 | 5145 |  | CORR | GENE | 06:53 | 06:59 | 07:07 | 660 | 166 | 14 | EXT |  | 0.98 | (c)
56979.73 | 0 | -0.022 | -11.395 | -11.417 | 1763 | -2227 | -2228 | 0 |  | 5146 | Нарушение формы кольцевого шва | GWAN |  | 01:57 | 03:13 | 03:13 | 0 | 940 |  | EXT | Нарушение формы кольцевого шва |  | (c)
56979.73 | 0 | -0.021 | -11.395 | -11.416 | -752 | -152 | -359 | 0 |  | 5146 | Нарушение формы кольцевого шва | GWAN |  | 07:11 | 08:48 | 08:14 | 0 | 786 |  | EXT | Нарушение формы кольцевого шва |  | (c)
56991.985 | 0.86 | 0.779 | -10.37 | -10.451 | -1591 | -1288 | -1134 | 678 | 779 | 5147 |  | CORR | GENE | 06:42 | 07:31 | 07:56 | 348 | 913 | 10 | EXT |  | 0.92 | (c)
56992.935 | 1.81 | 1.761 | -9.42 | -9.469 | -800 | -595 | -613 | 425 | 1761 | 5147 |  | CORR | GENE | 08:50 | 09:23 | 09:20 | 79 | 375 | 14 | EXT |  | 0.89 | (c)
57032.063 | 6.913 | 6.908 | -4.762 | -4.767 | 828 | 828 | 839 | 828 | 4654 | 5150 |  | CORR | AXGR | 05:09 | 05:09 | 05:11 | 113 | 22 | 10 | EXT | Аномалия находится на отводе. | 0.89 | (c)
57069.93 | 10.45 | 10.438 | -0.545 | -0.557 | 944 | 1014 | 1001 | 944 | 530 | 5153 |  | CORR | CIGR | 05:47 | 05:58 | 05:56 | 27 | 114 | 15 | EXT | Аномалия находится на отводе. | 0.89 | (c)
57110.073 | 4.588 | 4.563 | -7.097 | -7.122 | 945 | 1016 | 1027 | 945 | 4563 | 5157 |  | CORR | CIGR | 05:38 | 05:50 | 05:51 | 44 | 165 | 12 | EXT | Аномалия находится на отводе. | 0.89 | (c)
57110.472 | 4.987 | 4.855 | -6.698 | -6.83 | 1011 | 1113 | 1111 | 1011 | 4855 | 5157 |  | CORR | GENE | 05:49 | 06:05 | 06:05 | 241 | 199 | 12 | EXT | Аномалия находится на отводе. | 0.92 | (c)
57111.355 | 5.87 | 5.854 | -5.815 | -5.831 | 982 | 1101 | 1062 | 982 | 5795 | 5157 |  | CORR | CIGR | 05:44 | 06:03 | 05:57 | 36 | 160 | 11 | EXT | Аномалия находится на отводе. | 0.89 | (c)
57111.423 | 5.938 | 5.927 | -5.747 | -5.758 | 979 | 1101 | 1070 | 979 | 5729 | 5157 |  | CORR | CIGR | 05:44 | 06:03 | 05:58 | 29 | 183 | 10 | EXT | Аномалия находится на отводе. | 0.89 | (c)
57128.91 | 0.06 | 0.021 | -10.99 | -11.029 | 332 | 771 | 652 | 332 | 21 | 5159 |  | CORR | GENE | 02:34 | 03:45 | 03:26 | 65 | 640 | 10 | EXT |  | 0.89 | (c)
57139.85 | 11 | 10.926 | -0.05 | -0.124 | 397 | 777 | 687 | 397 | 21 | 5159 |  | CORR | GENE | 02:44 | 03:46 | 03:31 | 103 | 580 | 13 | EXT |  | 0.89 | (c)
57151.385 | 0 | -0.034 | -11.015 | -11.049 | -2221 | -2129 | -2128 | 10 | 0 | 5161 | Подгиб кромки со смещением | GWAN |  | 06:37 | 06:52 | 06:52 | 0 | 186 | 33 | EXT | Подгиб кромки со смещением Величина смещения - 5.2 мм. |  | (c)
57159.782 | 8.397 | 8.366 | -2.618 | -2.649 | 1254 | 1329 | 1454 | 576 | 2604 | 5161 |  | CORR | CIGR | 03:58 | 04:10 | 04:30 | 45 | 400 | 10 | EXT |  | 0.89 | (c)
57160.928 | 9.543 | 9.485 | -1.472 | -1.53 | 1108 | 1275 | 1364 | 611 | 1440 | 5161 |  | CORR | GENE | 03:34 | 04:01 | 04:16 | 90 | 511 | 10 | EXT |  | 0.89 | (c)
57161.321 | 9.936 | 9.898 | -1.079 | -1.117 | 1246 | 1320 | 1425 | 627 | 1041 | 5161 |  | CORR | GENE | 03:57 | 04:09 | 04:26 | 76 | 357 | 11 | EXT |  | 0.89 | (c)
57189.613 | 5.573 | 5.508 | -5.852 | -5.917 | -2204 | -2108 | -1967 | 26 | 5508 | 5164 |  | CORR | GENE | 03:37 | 03:52 | 04:15 | 76 | 474 | 10 | EXT |  | 0.89 | (c)
57194.216 | 10.176 | 10.163 | -1.249 | -1.262 | -1333 | -1226 | -1232 | 898 | 1231 | 5164 |  | CORR | CIGR | 05:58 | 06:15 | 06:14 | 31 | 203 | 10 | EXT | Аномалия находится на упругопластическом изгибе: R=786 D, максимальное растяжение на 4.6 час. | 0.89 | (c)
57199.963 | 4.498 | 4.45 | -6.522 | -6.57 | -1426 | -1340 | -1250 | 805 | 4450 | 5165 |  | CORR | GENE | 07:37 | 07:50 | 08:05 | 67 | 351 | 10 | EXT | Аномалия находится на упругопластическом изгибе: R=399 D, максимальное растяжение на 6.1 час. | 0.89 | (c)
57209.615 | 3.13 | 3.11 | -8.25 | -8.27 | -949 | -876 | -896 | 844 | 3110 | 5166 |  | CORR | CIGR | 06:43 | 06:55 | 06:52 | 24 | 105 | 12 | EXT | Аномалия находится на упругопластическом изгибе: R=472 D, максимальное растяжение на 5.7 час. | 0.89 | (c)
57210.415 | 3.93 | 3.856 | -7.45 | -7.524 | -710 | -508 | -401 | 93 | 3856 | 5166 |  | CORR | GENE | 07:22 | 07:54 | 08:12 | 109 | 617 | 10 | EXT | Аномалия находится на упругопластическом изгибе: R=478 D, максимальное растяжение на 5.7 час. | 0.89 | (c)
57211.89 | 5.405 | 5.371 | -5.975 | -6.009 | -479 | -251 | -245 | 12 | 5371 | 5166 |  | CORR | GENE | 07:59 | 08:36 | 08:37 | 78 | 467 | 10 | EXT | Аномалия находится на упругопластическом изгибе: R=509 D, максимальное растяжение на 5.7 час. | 0.89 | (c)
57212.494 | 6.009 | 5.98 | -5.371 | -5.4 | -1749 | -1558 | -1572 | 482 | 5352 | 5166 |  | CORR | GENE | 04:34 | 05:05 | 05:03 | 48 | 353 | 10 | EXT | Аномалия находится на упругопластическом изгибе: R=522 D, максимальное растяжение на 5.8 час. | 0.89 | (c)
57216.278 | 9.793 | 9.761 | -1.587 | -1.619 | -739 | -597 | -618 | 497 | 1561 | 5166 |  | CORR | GENE | 07:17 | 07:40 | 07:37 | 58 | 242 | 10 | EXT | Аномалия находится на упругопластическом изгибе: R=634 D, максимальное растяжение на 5.7 час. | 0.89 | (c)
57216.697 | 10.212 | 10.169 | -1.168 | -1.211 | -935 | -731 | -733 | 531 | 1138 | 5166 |  | CORR | GENE | 06:45 | 07:18 | 07:18 | 73 | 404 | 10 | EXT | Аномалия находится на упругопластическом изгибе: R=643 D, максимальное растяжение на 5.7 час. | 0.89 | (c)
57216.877 | 10.392 | 10.278 | -0.988 | -1.102 | -719 | -708 | -706 | 694 | 858 | 5166 |  | CORR | AXGR | 07:20 | 07:22 | 07:22 | 244 | 25 | 10 | EXT | Аномалия находится на упругопластическом изгибе: R=643 D, максимальное растяжение на 5.7 час. | 0.91 | (c)
57229.228 | 0.093 | 0.047 | -11.052 | -11.098 | 105 | 412 | 449 | 105 | 47 | 5168 |  | CORR | GENE | 03:08 | 03:57 | 04:03 | 132 | 687 | 10 | EXT |  | 0.9 | (c)
57252.79 | 0.855 | 0.836 | -10.285 | -10.304 | 392 | 666 | 638 | 392 | 836 | 5170 |  | CORR | CIGR | 04:06 | 04:50 | 04:46 | 38 | 493 | 12 | EXT |  | 0.89 | (c)
57295.869 | 10.234 | 10.194 | -0.766 | -0.806 | -1439 | -1304 | -1252 | 792 | 745 | 5173 |  | CORR | GENE | 05:13 | 05:35 | 05:43 | 61 | 373 | 10 | EXT |  | 0.89 | (c)
57296.658 | 0.023 | 0.023 | -10.992 | -10.992 | 1213 | 1525 | 1611 | 222 | 23 | 5174 |  | CORR | CIGR | 04:57 | 05:47 | 06:01 | 26 | 796 | 15 | EXT |  | 0.89 | (c)
57297.589 | 0.954 | 0.938 | -10.061 | -10.077 | 1763 | 1834 | 1846 | 300 | 938 | 5174 |  | CORR | CIGR | 06:26 | 06:37 | 06:39 | 26 | 168 | 13 | EXT |  | 0.89 | (c)
57299.432 | 2.797 | 2.725 | -8.218 | -8.29 | 1333 | 1845 | 1668 | 228 | 2725 | 5174 |  | CORR | GENE | 05:17 | 06:39 | 06:11 | 127 | 669 | 10 | EXT |  | 0.9 | (c)
57300.768 | 4.133 | 4.11 | -6.882 | -6.905 | 1468 | 1787 | 1710 | 279 | 4110 | 5174 |  | CORR | GENE | 05:38 | 06:30 | 06:17 | 67 | 484 | 10 | EXT |  | 0.89 | (c)
57302.09 | 5.455 | 5.44 | -5.56 | -5.575 | 1654 | 1703 | 1773 | 339 | 5440 | 5174 |  | CORR | CIGR | 06:08 | 06:16 | 06:28 | 37 | 237 | 11 | EXT |  | 0.89 | (c)
57305.447 | 8.812 | 8.804 | -2.203 | -2.211 | 1702 | 1751 | 1754 | 425 | 2189 | 5174 |  | CORR | CIGR | 06:16 | 06:24 | 06:24 | 22 | 104 | 14 | EXT |  | 0.89 | (c)
57320.473 | 1.723 | 1.207 | -9.702 | -10.218 | 2163 | 2209 | 2198 | 0 | 1207 | 5176 |  | CORR | GENE | 07:01 | 07:08 | 07:07 | 883 | 68 | 11 | EXT |  | 0.96 | (c)
57326.654 | 7.904 | 7.886 | -3.521 | -3.539 | 1670 | 1967 | 1901 | 99 | 3484 | 5176 |  | CORR | GENE | 05:41 | 06:29 | 06:19 | 55 | 462 | 15 | EXT |  | 0.89 | (c)
57326.825 | 8.075 | 8.015 | -3.35 | -3.41 | 1485 | 1620 | 1802 | 113 | 3331 | 5176 |  | CORR | GENE | 05:11 | 05:33 | 06:03 | 79 | 633 | 14 | EXT |  | 0.89 | (c)
57327.006 | 8.256 | 8.244 | -3.169 | -3.181 | 2021 | 2074 | 2087 | 77 | 3159 | 5176 |  | CORR | CIGR | 06:38 | 06:47 | 06:49 | 22 | 133 | 10 | EXT |  | 0.89 | (c)
57327.488 | 8.738 | 8.724 | -2.687 | -2.701 | 2112 | 2164 | 2171 | 2 | 2675 | 5176 |  | CORR | CIGR | 06:53 | 07:01 | 07:02 | 26 | 117 | 12 | EXT |  | 0.89 | (c)
57330.256 | 0.081 | 0.039 | -11.499 | -11.541 | -1818 | -1510 | -1570 | 1322 | 39 | 5177 |  | CORR | GENE | 04:06 | 04:56 | 04:46 | 75 | 496 | 12 | EXT | Аномалия находится на отводе. | 0.89 | (c)
57330.479 | 0.304 | 0.23 | -11.276 | -11.35 | -1574 | -1563 | -1556 | 1538 | 230 | 5177 |  | CORR | AXGR | 04:46 | 04:48 | 04:49 | 158 | 35 | 10 | EXT | Аномалия находится на отводе. | 0.9 | (c)
57332.053 | 1.878 | 1.726 | -9.702 | -9.854 | -1677 | -1587 | -1604 | 1531 | 1726 | 5177 |  | CORR | GENE | 04:29 | 04:44 | 04:41 | 604 | 146 | 11 | EXT | Аномалия находится на отводе. | 0.95 | (c)
57387.5 | 10.89 | 10.878 | -0.285 | -0.297 | 1280 | 1380 | 1361 | 788 | 263 | 5181 |  | CORR | CIGR | 05:15 | 05:31 | 05:28 | 34 | 163 | 12 | EXT |  | 0.89 | (c)
57388.997 | 1.212 | 1.01 | -10.078 | -10.28 | -2181 | -2115 | -2137 | 49 | 1010 | 5182 |  | CORR | GENE | 04:38 | 04:48 | 04:45 | 992 | 89 | 11 | EXT |  | 0.97 | (c)
57389.067 | 1.282 | 1.262 | -10.008 | -10.028 | -2147 | -2065 | -2058 | 84 | 1262 | 5182 |  | CORR | CIGR | 04:43 | 04:56 | 04:58 | 41 | 179 | 11 | EXT |  | 0.89 | (c)
57389.11 | 1.325 | 1.311 | -9.965 | -9.979 | -1472 | -1336 | -1367 | 759 | 1311 | 5182 |  | CORR | CIGR | 06:32 | 06:54 | 06:49 | 37 | 209 | 13 | EXT |  | 0.89 | (c)
57390.086 | 2.301 | 2.287 | -8.989 | -9.003 | -2158 | -2100 | -2092 | 72 | 2287 | 5182 |  | CORR | CIGR | 04:41 | 04:51 | 04:52 | 24 | 132 | 10 | EXT |  | 0.89 | (c)
57390.158 | 2.373 | 2.333 | -8.917 | -8.957 | -2160 | -2146 | -2145 | 71 | 2333 | 5182 |  | CORR | AXGR | 04:41 | 04:43 | 04:43 | 86 | 29 | 10 | EXT |  | 0.89 | (c)
57390.454 | 2.669 | 2.512 | -8.621 | -8.778 | -2165 | -2143 | -2101 | 65 | 2512 | 5182 |  | CORR | GENE | 04:40 | 04:44 | 04:51 | 405 | 130 | 11 | EXT |  | 0.93 | (c)
57393.219 | 5.434 | 5.309 | -5.856 | -5.981 | -2132 | -2100 | -2105 | 98 | 5309 | 5182 |  | CORR | GENE | 04:46 | 04:51 | 04:50 | 374 | 55 | 11 | EXT |  | 0.93 | (c)
57397.468 | 9.683 | 9.678 | -1.607 | -1.612 | -2076 | -1984 | -2003 | 154 | 1588 | 5182 |  | CORR | CIGR | 04:55 | 05:09 | 05:06 | 24 | 146 | 10 | EXT |  | 0.89 | (c)
57398.589 | 10.804 | 10.795 | -0.486 | -0.495 | -2124 | -1715 | -1889 | 106 | 373 | 5182 |  | CORR | GENE | 04:47 | 05:53 | 05:25 | 122 | 470 | 11 | EXT |  | 0.9 | (c)
57399.053 | 11.268 | 11.238 | -0.022 | -0.052 | -2130 | -1682 | -1793 | 100 | 9 | 5182 |  | CORR | CIGR | 04:46 | 05:58 | 05:40 | 43 | 675 | 15 | EXT |  | 0.89 | (c)
57399.189 | 0.114 | 0.07 | -11.276 | -11.32 | -1523 | -1451 | -1365 | 707 | 70 | 5183 |  | CORR | GENE | 05:33 | 05:45 | 05:59 | 57 | 317 | 14 | EXT |  | 0.89 | (c)
57399.492 | 0.417 | 0.381 | -10.973 | -11.009 | -1595 | -1410 | -1457 | 636 | 381 | 5183 |  | CORR | GENE | 05:21 | 05:51 | 05:44 | 92 | 276 | 13 | EXT |  | 0.89 | (c)
57399.897 | 0.822 | 0.762 | -10.568 | -10.628 | -1787 | -1377 | -1532 | 444 | 762 | 5183 |  | CORR | GENE | 04:50 | 05:57 | 05:32 | 115 | 510 | 11 | EXT |  | 0.89 | (c)
57400.258 | 1.183 | 1.16 | -10.207 | -10.23 | -1549 | -1429 | -1414 | 681 | 1160 | 5183 |  | CORR | GENE | 05:29 | 05:48 | 05:51 | 59 | 270 | 11 | EXT |  | 0.89 | (c)
57400.684 | 1.609 | 1.584 | -9.781 | -9.806 | -1527 | -1431 | -1357 | 703 | 1584 | 5183 |  | CORR | GENE | 05:32 | 05:48 | 05:60 | 58 | 340 | 11 | EXT |  | 0.89 | (c)
57401.796 | 2.721 | 2.7 | -8.669 | -8.69 | -946 | -874 | -847 | 748 | 2700 | 5183 |  | CORR | CIGR | 07:06 | 07:18 | 07:22 | 38 | 199 | 13 | EXT |  | 0.89 | (c)
57405.024 | 5.949 | 5.892 | -5.441 | -5.498 | -1020 | -921 | -859 | 698 | 5412 | 5183 |  | CORR | GENE | 06:54 | 07:10 | 07:20 | 86 | 323 | 12 | EXT | Аномалия находится на упругопластическом изгибе: R=739 D, максимальное растяжение на 6.8 час. | 0.89 | (c)
57405.048 | 5.973 | 5.956 | -5.417 | -5.434 | -1865 | -1802 | -1797 | 366 | 5404 | 5183 |  | CORR | CIGR | 04:38 | 04:48 | 04:49 | 30 | 136 | 11 | EXT | Аномалия находится на упругопластическом изгибе: R=739 D, максимальное растяжение на 6.8 час. | 0.89 | (c)
57405.517 | 6.442 | 6.396 | -4.948 | -4.994 | -1233 | -1074 | -1041 | 850 | 4893 | 5183 |  | CORR | GENE | 06:20 | 06:45 | 06:51 | 101 | 383 | 11 | EXT | Аномалия находится на упругопластическом изгибе: R=694 D, максимальное растяжение на 6.8 час. | 0.89 | (c)
57407.528 | 8.453 | 8.386 | -2.937 | -3.004 | -1890 | -1794 | -1620 | 341 | 2914 | 5183 |  | CORR | GENE | 04:34 | 04:49 | 05:17 | 90 | 540 | 10 | EXT | Аномалия находится на упругопластическом изгибе: R=596 D, максимальное растяжение на 6.8 час. | 0.89 | (c)
57410.482 | 0.017 | 0.017 | -10.578 | -10.578 | -2153 | -1960 | -1858 | 77 | 17 | 5184 |  | CORR | GENE | 05:25 | 05:57 | 06:13 | 68 | 590 | 15 | EXT | Аномалия находится на упругопластическом изгибе: R=556 D, максимальное растяжение на 6.9 час. | 0.89 | (c)
57570.925 | 4.18 | 3.947 | -7.225 | -7.458 | 2169 | 2197 | 2201 | 0 | 3947 | 5198 |  | CORR | GENE | 07:36 | 07:41 | 07:42 | 629 | 63 | 10 | EXT |  | 0.95 | (c)
57656.088 | 9.588 | 9.321 | -1.862 | -2.129 | 2115 | 2140 | 2142 | 62 | 1689 | 5205 |  | CORR | GENE | 06:11 | 06:15 | 06:15 | 440 | 53 | 13 | EXT | Аномалия находится на упругопластическом изгибе: R=910 D, максимальное растяжение на 5.1 час. | 0.95 | (c)
57656.315 | 9.815 | 9.807 | -1.635 | -1.643 | 2037 | 2118 | 2100 | 68 | 1617 | 5205 |  | CORR | CIGR | 05:58 | 06:11 | 06:09 | 26 | 125 | 10 | EXT | Аномалия находится на упругопластическом изгибе: R=987 D, максимальное растяжение на 5.1 час. | 0.89 | (c)
57656.565 | 10.065 | 10.052 | -1.385 | -1.398 | 2055 | 2169 | 2135 | 16 | 1370 | 5205 |  | CORR | CIGR | 06:01 | 06:20 | 06:14 | 28 | 160 | 12 | EXT |  | 0.89 | (c)
57745.642 | 7.192 | 7.112 | -4.078 | -4.158 | -569 | -484 | -477 | 386 | 3989 | 5213 |  | DENT | GENE | 06:33 | 06:46 | 06:47 | 169 | 182 | 0.4 | N/A | Глубина вмятины: 6 мм (0,4%). Линейка: 17 см в (711 см; 06:46 ч:мин) |  | (c)
57749.72 | 0 | -0.015 | -11.055 | -11.07 | 407 | 766 | 1249 | 407 |  | 5214 | Нарушение формы кольцевого шва | GWAN |  | 04:40 | 05:37 | 06:55 | 0 | 1683 |  | EXT | Нарушение формы кольцевого шва |  | (c)
57863.68 | 11.145 | 11.114 | -0.2 | -0.231 | -1276 | -1109 | -1059 | 843 | 103 | 5223 |  | CORR | GENE | 07:24 | 07:51 | 07:59 | 128 | 433 | 11 | EXT |  | 0.9 | (c)
57863.987 | 0.107 | 0.035 | -11.173 | -11.245 | -925 | -609 | -619 | 313 | 35 | 5224 |  | CORR | GENE | 06:50 | 07:41 | 07:39 | 117 | 612 | 10 | EXT | Аномалия находится на отводе. | 0.89 | (c)
57972.142 | 6.692 | 6.667 | -4.768 | -4.793 | -2108 | -1924 | -2016 | 122 | 4768 | 5233 |  | CORR | CIGR | 05:30 | 06:00 | 05:45 | 25 | 185 | 10 | EXT | Аномалия находится на упругопластическом изгибе: R=339 D, максимальное растяжение на 6.3 час. | 1 | (c)
57972.547 | 7.097 | 7.033 | -4.363 | -4.427 | -2107 | -2101 | -2087 | 123 | 3909 | 5233 |  | CORR | AXGR | 05:30 | 05:31 | 05:34 | 518 | 41 | 13 | EXT | Аномалия находится на упругопластическом изгибе: R=337 D, максимальное растяжение на 6.3 час. | 1.03 | (b)
57973.184 | 7.734 | 7.701 | -3.726 | -3.759 | -2065 | -2037 | -1984 | 165 | 3717 | 5233 |  | CORR | CIGR | 05:37 | 05:42 | 05:50 | 42 | 162 | 10 | EXT | Аномалия находится на упругопластическом изгибе: R=333 D, максимальное растяжение на 6.3 час. | 0.98 | (c)
57973.604 | 8.154 | 8.064 | -3.306 | -3.396 | -2121 | -2110 | -2097 | 109 | 2838 | 5233 |  | CORR | GENE | 05:28 | 05:30 | 05:32 | 558 | 49 | 13 | EXT | Аномалия находится на упругопластическом изгибе: R=333 D, максимальное растяжение на 6.3 час. | 1.04 | (b)
57979.573 | 2.663 | 2.65 | -8.662 | -8.675 | -1211 | -1165 | -1136 | 1020 | 2650 | 5234 |  | CORR | CIGR | 06:03 | 06:11 | 06:15 | 29 | 150 | 10 | EXT | Аномалия находится на упругопластическом изгибе: R=459 D, максимальное растяжение на 6.6 час. | 0.89 | (c)
57983.746 | 6.836 | 6.822 | -4.489 | -4.503 | -1542 | -1487 | -1470 | 688 | 4475 | 5234 |  | CORR | CIGR | 05:10 | 05:19 | 05:22 | 28 | 145 | 10 | EXT | Аномалия находится на упругопластическом изгибе: R=526 D, максимальное растяжение на 6.3 час. | 0.89 | (c)
57984.804 | 7.894 | 7.865 | -3.431 | -3.46 | -1970 | -1927 | -1840 | 260 | 3420 | 5234 |  | CORR | CIGR | 04:01 | 04:08 | 04:22 | 40 | 261 | 11 | EXT | Аномалия находится на упругопластическом изгибе: R=561 D, максимальное растяжение на 6.2 час. | 0.89 | (c)
57987 | 10.09 | 10.06 | -1.235 | -1.265 | -2155 | -2125 | -2063 | 75 | 1235 | 5234 |  | CORR | CIGR | 03:31 | 03:36 | 03:46 | 30 | 184 | 10 | EXT | Аномалия находится на упругопластическом изгибе: R=621 D, максимальное растяжение на 5.8 час. | 0.89 | (c)
57988.11 | 11.2 | 11.184 | -0.125 | -0.141 | -706 | -634 | -633 | 561 | 115 | 5234 |  | CORR | CIGR | 07:25 | 07:37 | 07:37 | 26 | 145 | 10 | EXT | Аномалия находится на упругопластическом изгибе: R=661 D, максимальное растяжение на 5.6 час. | 0.89 | (c)
57997.456 | 9.221 | 9.187 | -2.154 | -2.188 | -1356 | -1186 | -1214 | 875 | 2136 | 5235 |  | CORR | GENE | 06:09 | 06:36 | 06:32 | 52 | 283 | 11 | EXT | Аномалия находится на упругопластическом изгибе: R=651 D, максимальное растяжение на 4.1 час. | 0.89 | (c)
57998.216 | 9.981 | 9.956 | -1.394 | -1.419 | -1205 | -921 | -980 | 756 | 1344 | 5235 |  | CORR | GENE | 06:33 | 07:19 | 07:09 | 75 | 450 | 10 | EXT | Аномалия находится на упругопластическом изгибе: R=669 D, максимальное растяжение на 4.3 час. | 0.89 | (c)
58012.664 | 3.286 | 3.227 | -0.106 | -0.165 | 1547 | 1851 | 1779 | 1547 | 53 | 5236б |  | CORR | GENE | 02:11 | 03:00 | 02:49 | 112 | 464 | 13 | EXT |  | 0.9 | (c)
58061.076 | 4.684 | 4.477 | -6.309 | -6.516 | -1807 | -1415 | -1481 | 423 | 4477 | 5241а |  | DENT | GENE | 05:02 | 06:06 | 05:55 | 341 | 652 | 0.9 | N/A | Глубина вмятины: 13 мм (0,9%). Линейка: 34 см в (448 см; 06:06 ч:мин) Аномалия находится на упругопластическом изгибе. |  | (c)
58061.924 | 5.532 | 5.305 | -5.461 | -5.688 | -1641 | -1359 | -1376 | 590 | 5289 | 5241а |  | DENT | GENE | 05:29 | 06:15 | 06:12 | 399 | 529 | 0.4 | N/A | Глубина вмятины: 6 мм (0,4%). Линейка: 40 см в (531 см; 06:15 ч:мин) Аномалия находится на упругопластическом изгибе. |  | (c)
58063.502 | 7.11 | 7.02 | -3.883 | -3.973 | -1203 | -1191 | -1189 | 1027 | 3790 | 5241а |  | CORR | AXGR | 06:40 | 06:42 | 06:42 | 183 | 29 | 10 | EXT | Аномалия находится на упругопластическом изгибе: R=339 D, максимальное растяжение на 11.9 час. | 0.9 | (c)
58063.674 | 7.282 | 7.267 | -3.711 | -3.726 | -1200 | -1187 | -1186 | 1030 | 3701 | 5241а |  | CORR | PITT | 06:40 | 06:43 | 06:43 | 25 | 28 | 16 | EXT | Аномалия находится на упругопластическом изгибе: R=343 D, максимальное растяжение на 11.9 час. | 0.89 | (c)
58072.902 | 5.517 | 5.434 | -6.003 | -6.086 | -1803 | -1761 | -1514 | 428 | 5434 | 5242 |  | CORR | GENE | 05:35 | 05:42 | 06:21 | 104 | 578 | 12 | EXT |  | 0.89 | (c)
58076.534 | 9.149 | 9.109 | -2.371 | -2.411 | -2064 | -1830 | -1837 | 167 | 2338 | 5242 |  | CORR | GENE | 04:53 | 05:30 | 05:29 | 73 | 454 | 10 | EXT |  | 0.89 | (c)
58094.245 | 3.825 | 3.797 | -7.67 | -7.698 | -2158 | -2048 | -2035 | 73 | 3797 | 5244 |  | CORR | GENE | 05:10 | 05:28 | 05:30 | 64 | 245 | 11 | EXT |  | 0.89 | (c)
58096.176 | 5.756 | 5.733 | -5.739 | -5.762 | -2033 | -1709 | -1765 | 198 | 5675 | 5244 |  | CORR | GENE | 05:31 | 06:23 | 06:14 | 87 | 536 | 11 | EXT |  | 0.89 | (c)
58102.805 | 0.89 | 0.875 | -10.535 | -10.55 | 2078 | 2210 | 2175 | 0 | 875 | 5245 |  | CORR | CIGR | 07:50 | 08:11 | 08:06 | 35 | 193 | 10 | EXT |  | 0.89 | (c)
58107.191 | 5.276 | 5.25 | -6.149 | -6.175 | 1977 | 2091 | 2109 | 0 | 5250 | 5245 |  | CORR | CIGR | 07:34 | 07:52 | 07:55 | 34 | 265 | 10 | EXT | Аномалия находится на упругопластическом изгибе: R=798 D, максимальное растяжение на 3.2 час. | 0.89 | (c)
58108.73 | 6.815 | 6.322 | -4.61 | -5.103 | 2157 | -2224 | 2203 | 0 | 4223 | 5245 |  | CORR | GENE | 08:03 | 08:16 | 08:10 | 880 | 91 | 11 | EXT | Аномалия находится на упругопластическом изгибе: R=761 D, максимальное растяжение на 2.9 час. | 0.96 | (c)
58109.461 | 7.546 | 7.27 | -3.879 | -4.155 | 2200 | 2215 | -2230 | 0 | 3765 | 5245 |  | CORR | GENE | 08:10 | 08:12 | 08:15 | 390 | 62 | 10 | EXT | Аномалия находится на упругопластическом изгибе: R=695 D, максимальное растяжение на 2.8 час. | 0.93 | (c)
58109.729 | 7.814 | 7.682 | -3.611 | -3.743 | 2230 | -2221 | -2220 | 0 | 3460 | 5245 |  | CORR | AXGR | 08:14 | 08:16 | 08:16 | 283 | 24 | 13 | EXT | Аномалия находится на упругопластическом изгибе: R=680 D, максимальное растяжение на 2.8 час. | 0.93 | (c)
58112.095 | 10.18 | 10.164 | -1.245 | -1.261 | 2078 | 2131 | 2128 | 54 | 1244 | 5245 |  | CORR | CIGR | 07:50 | 07:58 | 07:58 | 17 | 99 | 10 | EXT | Аномалия находится на упругопластическом изгибе: R=553 D, максимальное растяжение на 2.7 час. | 0.89 | (c)
58113.34 | 0 | -0.034 | -11.375 | -11.409 | -271 | -50 | -118 | 35 |  | 5246 | Нарушение формы кольцевого шва | GWAN |  | 11:49 | 00:25 | 12:13 | 0 | 307 |  | EXT | Нарушение формы кольцевого шва Аномалия находится на упругопластическом изгибе: R=496 D, максимальное растяжение на 2.8 час. |  | (c)
58113.34 | 0 | -0.024 | -11.375 | -11.399 | 551 | 639 | 671 | 551 |  | 5246 | Нарушение формы кольцевого шва | GWAN |  | 02:02 | 02:16 | 02:21 | 0 | 238 |  | EXT | Нарушение формы кольцевого шва Аномалия находится на упругопластическом изгибе: R=496 D, максимальное растяжение на 2.8 час. |  | (c)
58113.34 | 0 | -0.023 | -11.375 | -11.398 | 977 | 1292 | 1257 | 694 |  | 5246 | Нарушение формы кольцевого шва | GWAN |  | 03:10 | 04:01 | 03:55 | 0 | 559 |  | EXT | Нарушение формы кольцевого шва Аномалия находится на упругопластическом изгибе: R=496 D, максимальное растяжение на 2.8 час. |  | (c)
58113.34 | 0 | -0.028 | -11.375 | -11.403 | -1340 | -759 | -1008 | 676 |  | 5246 | Нарушение формы кольцевого шва | GWAN |  | 08:56 | 10:30 | 09:50 | 0 | 664 |  | EXT | Нарушение формы кольцевого шва Аномалия находится на упругопластическом изгибе: R=496 D, максимальное растяжение на 2.8 час. |  | (c)
58134.07 | 9.355 | 9.351 | -2.175 | -2.179 | -992 | -885 | -912 | 831 | 2145 | 5247 |  | CORR | CIGR | 06:43 | 06:60 | 06:56 | 34 | 161 | 13 | EXT |  | 0.89 | (c)
58134.449 | 9.734 | 9.718 | -1.796 | -1.812 | -914 | -814 | -821 | 727 | 1780 | 5247 |  | CORR | CIGR | 06:55 | 07:11 | 07:10 | 32 | 187 | 12 | EXT |  | 0.89 | (c)
58194.086 | 1.246 | 1.17 | -10.049 | -10.125 | 1778 | 2106 | 2026 | 0 | 1170 | 5253 |  | CORR | GENE | 07:24 | 08:17 | 08:04 | 136 | 497 | 11 | EXT |  | 0.9 | (c)
58195.503 | 2.663 | 2.564 | -8.632 | -8.731 | 1219 | 1452 | 1388 | 673 | 2564 | 5253 |  | CORR | GENE | 05:54 | 06:31 | 06:21 | 132 | 339 | 10 | EXT |  | 0.9 | (c)
58195.94 | 3.1 | 3.051 | -8.195 | -8.244 | 1300 | 1651 | 1545 | 442 | 3051 | 5253 |  | CORR | GENE | 06:07 | 07:03 | 06:46 | 98 | 489 | 13 | EXT |  | 0.89 | (c)
58196.189 | 3.349 | 3.282 | -7.946 | -8.013 | 1117 | 1733 | 1664 | 20 | 3282 | 5253 |  | CORR | GENE | 05:37 | 07:17 | 07:05 | 194 | 1094 | 10 | EXT |  | 0.9 | (c)
58196.436 | 3.596 | 3.555 | -7.699 | -7.74 | 1831 | 2054 | 2027 | 7 | 3555 | 5253 |  | CORR | GENE | 07:32 | 08:08 | 08:04 | 106 | 393 | 10 | EXT |  | 0.89 | (c)
58197.256 | 4.416 | 4.235 | -6.879 | -7.06 | 1355 | 1522 | 1800 | 0 | 4235 | 5253 |  | CORR | GENE | 06:16 | 06:43 | 07:27 | 198 | 889 | 11 | EXT |  | 0.91 | (c)
58202.181 | 9.341 | 9.323 | -1.954 | -1.972 | 1388 | 1496 | 1503 | 613 | 1944 | 5253 |  | CORR | CIGR | 06:21 | 06:38 | 06:39 | 28 | 229 | 10 | EXT |  | 0.89 | (c)
58224.639 | 9.159 | 9.119 | -2.331 | -2.371 | -1893 | -1770 | -1610 | 337 | 2290 | 5255 |  | CORR | GENE | 04:50 | 05:10 | 05:36 | 81 | 566 | 11 | EXT |  | 0.89 | (c)
58224.816 | 9.336 | 9.323 | -2.154 | -2.167 | -1251 | -1202 | -1199 | 980 | 2139 | 5255 |  | CORR | CIGR | 06:34 | 06:41 | 06:42 | 28 | 104 | 13 | EXT |  | 0.89 | (c)
58225.105 | 9.625 | 9.406 | -1.865 | -2.084 | -1118 | -1065 | -1073 | 1027 | 1784 | 5255 |  | CORR | GENE | 06:55 | 07:04 | 07:02 | 300 | 91 | 11 | EXT |  | 0.92 | (c)
58262.569 | 1.574 | 1.522 | -9.856 | -9.908 | -2163 | -1864 | -1844 | 68 | 1522 | 5259 |  | CORR | GENE | 04:39 | 05:27 | 05:30 | 103 | 637 | 10 | EXT |  | 0.89 | (c)
58263.291 | 2.296 | 2.28 | -9.134 | -9.15 | -1757 | -1483 | -1556 | 474 | 2280 | 5259 |  | CORR | CIGR | 05:44 | 06:29 | 06:17 | 46 | 403 | 10 | EXT |  | 0.89 | (c)
58283.08 | 0 | -0.028 | -11.63 | -11.658 | -1429 | -707 | -950 | 471 |  | 5261 | Нарушение формы кольцевого шва | GWAN |  | 02:42 | 04:39 | 03:60 | 0 | 958 |  | EXT | Нарушение формы кольцевого шва Аномалия находится на отводе. |  | (c)
58283.08 | 0 | 0 | -11.63 | -11.63 | -119 | 265 | 169 | 0 | 0 | 5261 | Смещение кромок | GWAN |  | 06:14 | 07:16 | 07:00 | 0 | 577 | 23 | EXT | Смещение кромок Наружу Аномалия находится на отводе. Величина смещения - 3.6 мм. |  | (c)
58312.173 | 6.103 | 6.035 | -5.397 | -5.465 | 808 | 1006 | 1185 | 667 | 5325 | 5263 |  | CORR | GENE | 03:41 | 04:13 | 04:42 | 140 | 755 | 10 | EXT |  | 0.9 | (c)
58314.665 | 8.595 | 8.431 | -2.905 | -3.069 | 564 | 795 | 1149 | 497 | 2860 | 5263 |  | CORR | GENE | 03:02 | 03:39 | 04:36 | 209 | 1170 | 10 | EXT |  | 0.91 | (c)
58316.18 | 10.11 | 10.104 | -1.39 | -1.396 | 1230 | 1509 | 1410 | 641 | 1358 | 5263 |  | CORR | CIGR | 04:49 | 05:34 | 05:18 | 38 | 360 | 10 | EXT |  | 0.89 | (c)
58316.978 | 10.908 | 10.89 | -0.592 | -0.61 | 1526 | 1609 | 1612 | 533 | 573 | 5263 |  | CORR | CIGR | 05:37 | 05:51 | 05:51 | 37 | 171 | 10 | EXT |  | 0.89 | (c)
58326.186 | 8.616 | 8.448 | -2.599 | -2.767 | -2168 | -2122 | -2127 | 62 | 1930 | 5264 |  | CORR | GENE | 03:56 | 04:04 | 04:03 | 837 | 83 | 13 | EXT |  | 0.98 | (c)
58351.961 | 0.276 | 0.176 | -11.234 | -11.334 | 2150 | 2190 | 2178 | 25 | 176 | 5267 |  | CORR | GENE | 07:02 | 07:08 | 07:06 | 338 | 56 | 12 | EXT |  | 0.93 | (c)
58352.095 | 0.41 | 0.278 | -11.1 | -11.232 | 1176 | 1616 | 1627 | 153 | 278 | 5267 |  | CORR | GENE | 04:24 | 05:36 | 05:37 | 220 | 902 | 10 | EXT |  | 0.91 | (c)
58355.682 | 3.997 | 3.853 | -7.513 | -7.657 | 932 | 1053 | 1372 | 418 | 3853 | 5267 |  | CORR | GENE | 03:45 | 04:05 | 04:56 | 176 | 880 | 11 | EXT |  | 0.9 | (c)
58393.395 | 7.29 | 7.211 | -3.86 | -3.939 | -2162 | -2126 | -2047 | 69 | 3845 | 5270 |  | CORR | GENE | 05:51 | 05:57 | 06:09 | 94 | 229 | 10 | EXT |  | 0.89 | (c)
58408.311 | 0.086 | 0.057 | -11.504 | -11.533 | -1939 | -1828 | -1792 | 1645 | 57 | 5272 |  | CORR | CIGR | 03:41 | 03:59 | 04:05 | 37 | 294 | 10 | EXT | Аномалия находится на отводе. | 0.89 | (c)
58408.441 | 0.216 | 0.19 | -11.374 | -11.4 | -1956 | -1851 | -1820 | 1683 | 190 | 5272 |  | CORR | CIGR | 03:39 | 03:56 | 04:01 | 44 | 273 | 11 | EXT | Аномалия находится на отводе. | 0.89 | (c)
58408.967 | 0.742 | 0.723 | -10.848 | -10.867 | -343 | -239 | -251 | 158 | 723 | 5272 |  | CORR | CIGR | 07:59 | 08:16 | 08:14 | 34 | 185 | 14 | EXT | Аномалия находится на отводе. | 0.89 | (c)
58438.324 | 6.889 | 6.765 | -3.841 | -3.965 | 1328 | 1347 | 1350 | 1328 | 3663 | 5274 |  | CORR | AXGR | 07:19 | 07:22 | 07:22 | 302 | 44 | 14 | EXT |  | 0.93 | (c)
58439.004 | 7.569 | 7.502 | -3.161 | -3.228 | 1345 | 1357 | 1359 | 1345 | 3103 | 5274 |  | CORR | AXGR | 07:22 | 07:24 | 07:24 | 125 | 27 | 10 | EXT |  | 0.89 | (c)
58478.037 | 1.277 | 1.268 | -10.078 | -10.087 | 2087 | 2174 | 2167 | 0 | 1268 | 5278 |  | CORR | CIGR | 06:54 | 07:09 | 07:07 | 26 | 159 | 10 | EXT |  | 0.89 | (c)
58501.837 | 2.207 | 2.183 | -9.328 | -9.352 | -1977 | -1857 | -1869 | 253 | 2183 | 5280 |  | CORR | GENE | 03:48 | 04:08 | 04:06 | 48 | 218 | 12 | EXT |  | 0.89 | (c)
58529.347 | 6.827 | 6.799 | -4.638 | -4.666 | 877 | 996 | 1012 | 877 | 4625 | 5282 |  | GOUG | CIGR | 08:02 | 08:21 | 08:24 | 41 | 270 | 10 | EXT | Задир. Аномалия находится на упругопластическом изгибе: R=458 D, максимальное растяжение на 12 час. |  | (c)
58556.15 | 0 | -0.028 | -11.535 | -11.563 | -1680 | -1396 | -1336 | 551 |  | 5285 | Нарушение формы кольцевого шва | GWAN |  | 07:60 | 08:46 | 08:55 | 0 | 687 |  | EXT | Нарушение формы кольцевого шва |  | (c)
58625.235 | 1.55 | 1.543 | -9.73 | -9.737 | 408 | 475 | 477 | 408 | 1543 | 5291 |  | CORR | CIGR | 03:06 | 03:16 | 03:17 | 22 | 138 | 12 | EXT |  | 0.89 | (c)
58627.78 | 4.095 | 4.067 | -7.185 | -7.213 | 405 | 471 | 514 | 405 | 4067 | 5291 |  | CORR | GENE | 03:05 | 03:16 | 03:23 | 51 | 218 | 10 | EXT |  | 0.89 | (c)
58632.858 | 9.173 | 9.16 | -2.107 | -2.12 | 1349 | 1526 | 1603 | 373 | 2068 | 5291 |  | CORR | GENE | 05:37 | 06:06 | 06:19 | 52 | 509 | 10 | EXT |  | 0.89 | (c)
58633.063 | 9.378 | 9.361 | -1.902 | -1.919 | 991 | 1094 | 1082 | 991 | 1888 | 5291 |  | CORR | CIGR | 04:40 | 04:56 | 04:54 | 31 | 181 | 12 | EXT |  | 0.89 | (c)
58637.192 | 2.227 | 2.224 | -9.163 | -9.166 | -1616 | -1529 | -1550 | 615 | 2224 | 5292 |  | CORR | CIGR | 06:19 | 06:33 | 06:30 | 21 | 131 | 10 | EXT |  | 0.89 | (c)
58638.909 | 3.944 | 3.939 | -7.446 | -7.451 | -896 | -795 | -823 | 751 | 3939 | 5292 |  | CORR | CIGR | 08:15 | 08:31 | 08:27 | 19 | 145 | 11 | EXT |  | 0.89 | (c)
58643.784 | 8.819 | 8.793 | -2.571 | -2.597 | 2116 | -2047 | -2157 | 0 | 2551 | 5292 |  | CORR | CIGR | 04:21 | 05:09 | 04:52 | 46 | 377 | 11 | EXT |  | 0.89 | (c)
58672.199 | 3.014 | 3.002 | -8.076 | -8.088 | -1146 | -1017 | -1047 | 948 | 3002 | 5295 |  | CORR | CIGR | 08:41 | 09:02 | 08:57 | 34 | 198 | 11 | EXT |  | 0.89 | (c)
58691.67 | 0 | -0.022 | -11.335 | -11.357 | 1936 | 2071 | 2036 | 95 |  | 5297 | Нарушение формы кольцевого шва | GWAN |  | 08:12 | 08:34 | 08:28 | 0 | 200 |  | EXT | Нарушение формы кольцевого шва |  | (c)
58718.127 | 3.437 | 3.339 | -7.633 | -7.731 | 619 | 799 | 786 | 619 | 3339 | 5299 |  | DENT | GENE | 09:43 | 10:12 | 10:10 | 165 | 334 | 0.4 | N/A | Глубина вмятины: 6 мм (0,4%). Линейка: 17 см в (334 см; 10:12 ч:мин) |  | (c)
58721.225 | 6.535 | 6.41 | -4.535 | -4.66 | 1724 | 1844 | 1827 | 1724 | 4471 | 5299 |  | DENT | GENE | 00:42 | 01:01 | 00:58 | 189 | 204 | 0.4 | N/A | Глубина вмятины: 5 мм (0,4%). Линейка: 19 см в (641 см; 01:01 ч:мин) |  | (c)
58739.868 | 2.988 | 2.982 | -7.972 | -7.978 | 1831 | 1897 | 1887 | 1831 | 2982 | 5301 |  | CORR | CIGR | 07:41 | 07:51 | 07:50 | 27 | 112 | 14 | EXT | Аномалия находится на отводе. | 0.89 | (c)
58740.038 | 3.158 | 3.158 | -7.802 | -7.802 | 284 | 354 | 350 | 284 | 3158 | 5301 |  | CORR | CIGR | 03:31 | 03:42 | 03:42 | 21 | 131 | 10 | EXT | Аномалия находится на отводе. | 0.89 | (c)
58761.574 | 2.594 | 2.59 | -8.436 | -8.44 | 1371 | 1436 | 1490 | 621 | 2590 | 5303 |  | CORR | CIGR | 05:56 | 06:07 | 06:15 | 34 | 239 | 13 | EXT |  | 0.89 | (c)
58761.819 | 2.839 | 2.839 | -8.191 | -8.191 | 1780 | 1864 | 1841 | 329 | 2839 | 5303 |  | CORR | CIGR | 07:02 | 07:16 | 07:12 | 21 | 122 | 10 | EXT |  | 0.89 | (c)
58769.987 | 11.007 | 10.988 | -0.023 | -0.042 | 1534 | 1682 | 1677 | 410 | 11 | 5303 |  | CORR | CIGR | 06:22 | 06:46 | 06:46 | 31 | 286 | 12 | EXT |  | 0.89 | (c)
58773.697 | 3.687 | 3.684 | -7.588 | -7.591 | -2099 | -1991 | -2007 | 132 | 3684 | 5304 |  | CORR | GENE | 04:07 | 04:24 | 04:21 | 134 | 183 | 12 | EXT |  | 0.9 | (c)
58819.959 | 4.689 | 4.66 | -5.741 | -5.77 | 1592 | 1777 | 1750 | 323 | 4660 | 5308 |  | CORR | GENE | 05:37 | 06:07 | 06:02 | 52 | 315 | 10 | EXT |  | 0.89 | (c)
58821 | 5.73 | 5.709 | -4.7 | -4.721 | 1025 | 1067 | 1082 | 1025 | 4680 | 5308 |  | ARTD | CIGR | 04:05 | 04:12 | 04:15 | 41 | 114 |  | EXT | Эквивалент потери металла 10%. |  | (c)
58851.564 | 3.399 | 3.252 | -8.071 | -8.218 | -2221 | -2208 | -2206 | 10 | 3252 | 5311 |  | CORR | AXGR | 08:11 | 08:13 | 08:14 | 340 | 28 | 11 | EXT |  | 0.93 | (c)
58870.972 | 0.067 | 0.047 | -10.773 | -10.793 | 1425 | 1528 | 1491 | 673 | 47 | 5313 |  | CORR | GENE | 06:32 | 06:49 | 06:43 | 54 | 132 | 10 | EXT |  | 0.89 | (c)
58871.527 | 0.622 | 0.611 | -10.218 | -10.229 | 1301 | 1477 | 1429 | 674 | 611 | 5313 |  | CORR | CIGR | 06:12 | 06:41 | 06:33 | 32 | 255 | 11 | EXT |  | 0.89 | (c)
58872.356 | 1.451 | 1.428 | -9.389 | -9.412 | 1140 | 1263 | 1245 | 881 | 1428 | 5313 |  | CORR | CIGR | 05:46 | 06:06 | 06:03 | 37 | 210 | 10 | EXT |  | 0.89 | (c)
58880.077 | 9.172 | 9.117 | -1.668 | -1.723 | 896 | 977 | 1027 | 896 | 1660 | 5313 |  | CORR | GENE | 05:07 | 05:20 | 05:28 | 63 | 261 | 11 | EXT |  | 0.89 | (c)
58881.651 | 10.746 | 10.678 | -0.094 | -0.162 | 1190 | 1194 | 1205 | 1010 | 48 | 5313 |  | CORR | AXGR | 05:54 | 05:55 | 05:57 | 114 | 30 | 11 | EXT |  | 0.89 | (c)
58881.862 | 0.117 | 0.101 | -11.493 | -11.509 | 1313 | 1476 | 1403 | 1313 | 101 | 5314 |  | CORR | GENE | 06:25 | 06:51 | 06:40 | 72 | 180 | 10 | EXT | Аномалия находится на отводе. | 0.89 | (c)
58903.565 | 0 | -0.013 | -11.055 | -11.068 | 1102 | 1253 | 1286 | 1102 |  | 5316 | Нарушение формы кольцевого шва | GWAN |  | 05:15 | 05:39 | 05:45 | 0 | 367 |  | EXT | Нарушение формы кольцевого шва |  | (c)
58984.135 | 1.755 | 1.745 | -9.15 | -9.16 | 1939 | 2015 | 2019 | 132 | 1745 | 5323 |  | CORR | CIGR | 06:47 | 06:60 | 07:00 | 24 | 160 | 11 | EXT |  | 0.89 | (c)
58984.324 | 1.944 | 1.938 | -8.961 | -8.967 | 2000 | 2063 | 2061 | 107 | 1938 | 5323 |  | CORR | CIGR | 06:57 | 07:07 | 07:07 | 18 | 123 | 11 | EXT |  | 0.89 | (c)
58991.02 | 8.64 | 8.307 | -2.265 | -2.598 | 2167 | 2180 | 2183 | 31 | 1918 | 5323 |  | CORR | AXGR | 07:24 | 07:26 | 07:27 | 680 | 32 | 13 | EXT |  | 0.97 | (c)
59018.625 | 2.545 | 2.525 | -8.48 | -8.5 | 1764 | 1821 | 1839 | 1764 | 2525 | 5326 |  | CORR | CIGR | 05:29 | 05:38 | 05:41 | 39 | 151 | 11 | EXT |  | 0.89 | (c)
59053.321 | 2.831 | 2.798 | -8.874 | -8.907 | -1510 | -1403 | -1411 | 1312 | 2798 | 5329 |  | CORR | CIGR | 04:59 | 05:17 | 05:15 | 43 | 198 | 12 | EXT | Аномалия находится на отводе. | 0.89 | (c)
59093.061 | 8.741 | 8.724 | -2.549 | -2.566 | 1476 | 1529 | 1530 | 647 | 2539 | 5332 |  | CORR | CIGR | 04:29 | 04:38 | 04:38 | 27 | 107 | 10 | EXT |  | 0.89 | (c)
59094.968 | 10.648 | 10.579 | -0.642 | -0.711 | -1948 | -1847 | -1846 | 282 | 630 | 5332 |  | CORR | GENE | 07:17 | 07:33 | 07:33 | 81 | 204 | 11 | EXT |  | 0.89 | (c)
59095.295 | 10.975 | 10.857 | -0.315 | -0.433 | -2031 | -1827 | -1845 | 200 | 282 | 5332 |  | CORR | GENE | 07:03 | 07:36 | 07:33 | 151 | 370 | 13 | EXT |  | 0.9 | (c)
59095.455 | 11.135 | 11.08 | -0.155 | -0.21 | 1771 | 1886 | 1997 | 7 | 106 | 5332 |  | CORR | GENE | 05:17 | 05:35 | 05:53 | 104 | 453 | 10 | EXT |  | 0.89 | (c)
59095.594 | 11.274 | 11.24 | -0.016 | -0.05 | -2011 | -1853 | -1827 | 219 | 11 | 5332 |  | CORR | CIGR | 07:06 | 07:32 | 07:36 | 39 | 369 | 11 | EXT |  | 0.89 | (c)
59096.322 | 0.712 | 0.7 | -10.808 | -10.82 | 2024 | 2086 | 2082 | 91 | 700 | 5333 |  | CORR | CIGR | 04:44 | 04:54 | 04:54 | 22 | 116 | 11 | EXT |  | 0.89 | (c)
59100.492 | 4.882 | 4.846 | -6.638 | -6.674 | -1489 | -1409 | -1422 | 741 | 4846 | 5333 |  | CORR | CIGR | 07:17 | 07:30 | 07:28 | 36 | 134 | 10 | EXT |  | 0.89 | (c)
59119.126 | 0.581 | 0.487 | -10.774 | -10.868 | -1877 | -1522 | -1687 | 354 | 487 | 5335 |  | CORR | GENE | 04:16 | 05:13 | 04:47 | 112 | 380 | 12 | EXT |  | 0.9 | (c)
59185.764 | 10.054 | 10.034 | -1.156 | -1.176 | -1872 | -1773 | -1777 | 1682 | 1134 | 5340 |  | CORR | CIGR | 03:59 | 04:15 | 04:15 | 42 | 190 | 14 | EXT | Аномалия находится на отводе. | 0.89 | (c)
59191.881 | 4.961 | 4.877 | -6.759 | -6.843 | 1244 | 1511 | 1493 | 1244 | 4877 | 5341 |  | CORR | GENE | 06:27 | 07:10 | 07:07 | 119 | 498 | 12 | EXT | Аномалия находится на отводе. | 0.9 | (c)
59194.048 | 7.128 | 6.996 | -4.592 | -4.724 | 585 | 623 | 615 | 585 | 4458 | 5341 |  | CORR | GENE | 04:41 | 04:47 | 04:46 | 266 | 60 | 12 | EXT | Аномалия находится на отводе. | 0.92 | (c)
59208.38 | 9.74 | 9.719 | -1.445 | -1.466 | 125 | 216 | 245 | 125 | 1427 | 5342 |  | CORR | CIGR | 04:46 | 05:00 | 05:05 | 39 | 239 | 10 | EXT | Аномалия находится на упругопластическом изгибе: R=288 D, максимальное растяжение на 6.3 час. | 0.94 | (c)
59243.583 | 0.613 | 0.596 | -10.997 | -11.014 | 2166 | -2218 | -2196 | 2096 | 596 | 5346 |  | CORR | CIGR | 07:09 | 07:22 | 07:25 | 34 | 199 | 10 | EXT | Аномалия находится на упругопластическом изгибе: R=692 D, максимальное растяжение на 1.3 час. | 0.89 | (c)
59245.592 | 2.622 | 2.333 | -8.988 | -9.277 | 1103 | 1120 | 1160 | 1103 | 2333 | 5346 |  | CORR | GENE | 04:17 | 04:20 | 04:27 | 384 | 113 | 12 | EXT | Аномалия находится на упругопластическом изгибе: R=571 D, максимальное растяжение на 0.8 час. | 0.94 | (c)
59248.374 | 5.404 | 5.397 | -6.206 | -6.213 | 1234 | 1277 | 1296 | 1234 | 5397 | 5346 |  | CORR | CIGR | 04:39 | 04:46 | 04:49 | 23 | 125 | 15 | EXT | Аномалия находится на упругопластическом изгибе: R=449 D, максимальное растяжение на 0.3 час. | 0.89 | (c)
59299.514 | 0.214 | 0.096 | -11.321 | -11.439 | 123 | 123 | 139 | 123 | 96 | 5351 |  | CORR | AXGR | 07:13 | 07:13 | 07:16 | 208 | 32 | 10 | EXT | Аномалия находится на упругопластическом изгибе: R=602 D, максимальное растяжение на 11 час. | 0.91 | (c)
59304.15 | 4.85 | 4.347 | -6.685 | -7.188 | -62 | -47 | -46 | 30 | 4347 | 5351 |  | CORR | AXGR | 06:43 | 06:46 | 06:46 | 954 | 32 | 10 | EXT | Аномалия находится на упругопластическом изгибе: R=498 D, максимальное растяжение на 10.8 час. | 0.96 | (c)
59314.383 | 3.548 | 3.113 | -7.712 | -8.147 | 2095 | 2172 | 2151 | 23 | 3113 | 5352 |  | CORR | GENE | 04:00 | 04:13 | 04:09 | 1660 | 113 | 13 | EXT | Аномалия находится на упругопластическом изгибе: R=378 D, максимальное растяжение на 11.5 час. | 1 | (c)
59367.544 | 0.109 | 0.012 | -10.931 | -11.028 | 2058 | -2169 | -2163 | 0 | 12 | 5357 |  | CORR | GENE | 07:08 | 07:45 | 07:46 | 103 | 480 | 11 | EXT |  | 0.89 | (c)
59378.221 | 10.786 | 10.773 | -0.254 | -0.267 | 750 | 826 | 826 | 750 | 237 | 5357 |  | CORR | CIGR | 03:36 | 03:49 | 03:49 | 30 | 153 | 10 | EXT |  | 0.89 | (c)
59378.43 | 10.995 | 10.974 | -0.045 | -0.066 | 561 | 850 | 925 | 561 | 20 | 5357 |  | CORR | CIGR | 03:06 | 03:53 | 04:05 | 46 | 729 | 12 | EXT |  | 0.89 | (c)
59382.835 | 4.36 | 4.34 | -7.13 | -7.15 | 1852 | 1934 | 1931 | 221 | 4340 | 5358 |  | CORR | CIGR | 07:28 | 07:41 | 07:40 | 23 | 158 | 10 | EXT |  | 0.89 | (c)
59389.582 | 11.107 | 10.974 | -0.383 | -0.516 | 996 | 1441 | 1344 | 538 | 306 | 5358 |  | CORR | GENE | 05:09 | 06:21 | 06:06 | 210 | 697 | 10 | EXT |  | 0.91 | (c)
59410.117 | 8.782 | 8.697 | -2.718 | -2.803 | -1448 | -1432 | -1431 | 783 | 2639 | 5360 |  | CORR | AXGR | 06:33 | 06:36 | 06:36 | 164 | 35 | 12 | EXT |  | 0.9 | (c)
59440.973 | 5.168 | 5.108 | -6.102 | -6.162 | -942 | -690 | -761 | 579 | 5108 | 5363 |  | CORR | GENE | 06:25 | 07:06 | 06:55 | 73 | 363 | 10 | EXT | Аномалия находится на отводе. | 0.89 | (c)
59468.219 | 10.819 | 10.808 | -0.831 | -0.842 | 218 | 360 | 289 | 218 | 826 | 5365 |  | CORR | CIGR | 05:43 | 06:06 | 05:55 | 16 | 143 | 11 | EXT |  | 0.89 | (c)
59549.35 | 0.065 | 0.021 | -11.59 | -11.634 | -1711 | -1507 | -1439 | 1167 | 21 | 5373 |  | CORR | GENE | 03:13 | 03:46 | 03:57 | 151 | 544 | 10 | EXT |  | 0.9 | (c)
59549.396 | 0.111 | 0.095 | -11.544 | -11.56 | 30 | 155 | 174 | 30 | 95 | 5373 |  | CORR | CIGR | 07:54 | 08:15 | 08:18 | 42 | 288 | 13 | EXT |  | 0.89 | (c)
59557.841 | 8.556 | 8.49 | -3.099 | -3.165 | -1454 | -1145 | -1228 | 1003 | 3073 | 5373 |  | CORR | GENE | 03:55 | 04:45 | 04:31 | 92 | 451 | 10 | EXT |  | 0.89 | (c)
59573.198 | 0.788 | 0.761 | -10.592 | -10.619 | -864 | -668 | -697 | 530 | 761 | 5375 |  | CORR | GENE | 06:38 | 07:10 | 07:05 | 55 | 334 | 13 | EXT | Аномалия находится на отводе. | 0.89 | (c)
59613.309 | 6.484 | 6.477 | -4.836 | -4.843 | -482 | -428 | -431 | 381 | 4817 | 5378 |  | CORR | CIGR | 07:39 | 07:48 | 07:48 | 26 | 101 | 12 | EXT |  | 0.89 | (c)
59620.622 | 2.477 | 2.371 | -8.918 | -9.024 | 26 | 40 | 39 | 26 | 2371 | 5379 |  | CORR | AXGR | 03:13 | 03:15 | 03:14 | 207 | 24 | 13 | EXT | Аномалия находится на отводе. | 0.91 | (c)
59621.226 | 3.081 | 2.954 | -8.314 | -8.441 | 90 | 102 | 103 | 90 | 2954 | 5379 |  | CORR | AXGR | 03:23 | 03:25 | 03:25 | 197 | 26 | 13 | EXT | Аномалия находится на отводе. | 0.91 | (c)
59625.614 | 7.469 | 7.446 | -3.926 | -3.949 | 328 | 393 | 406 | 328 | 3906 | 5379 |  | CORR | CIGR | 04:01 | 04:12 | 04:14 | 43 | 156 | 10 | EXT | Аномалия находится на отводе. | 0.89 | (c)
59629.452 | 11.307 | 11.162 | -0.088 | -0.233 | 1367 | 1389 | 1435 | 1367 | 28 | 5379 |  | CORR | GENE | 06:49 | 06:52 | 06:60 | 205 | 136 | 10 | EXT | Аномалия находится на отводе. | 0.91 | (c)
59631.402 | 1.862 | 1.847 | -9.818 | -9.833 | 465 | 514 | 517 | 465 | 1847 | 5380 |  | CORR | CIGR | 03:34 | 03:42 | 03:43 | 29 | 105 | 10 | EXT | Аномалия находится на упругопластическом изгибе: R=752 D, максимальное растяжение на 0.6 час. | 0.89 | (c)
59638.787 | 9.247 | 9.223 | -2.433 | -2.457 | 218 | 279 | 302 | 218 | 2418 | 5380 |  | CORR | CIGR | 02:54 | 03:04 | 03:08 | 39 | 167 | 11 | EXT | Аномалия находится на упругопластическом изгибе: R=418 D, максимальное растяжение на 0 час. | 0.89 | (c)
59640.124 | 10.584 | 10.557 | -1.096 | -1.123 | 229 | 309 | 365 | 229 | 1069 | 5380 |  | CORR | GENE | 02:56 | 03:09 | 03:18 | 54 | 274 | 11 | EXT | Аномалия находится на упругопластическом изгибе: R=418 D, максимальное растяжение на 0 час. | 0.89 | (c)
59640.273 | 10.733 | 10.714 | -0.947 | -0.966 | 520 | 553 | 566 | 520 | 946 | 5380 |  | CORR | CIGR | 03:43 | 03:48 | 03:51 | 20 | 93 | 11 | EXT | Аномалия находится на упругопластическом изгибе: R=418 D, максимальное растяжение на 0 час. | 0.89 | (c)
59641.077 | 11.537 | 11.521 | -0.143 | -0.159 | 2045 | 2087 | 2088 | 2045 | 136 | 5380 |  | CORR | CIGR | 07:49 | 07:56 | 07:56 | 23 | 87 | 15 | EXT | Аномалия находится на упругопластическом изгибе: R=418 D, максимальное растяжение на 0 час. | 0.89 | (c)
59642.29 | 1.07 | 1.058 | -10.37 | -10.382 | 1659 | 1720 | 1718 | 1659 | 1058 | 5381 |  | CORR | CIGR | 07:33 | 07:43 | 07:42 | 25 | 119 | 13 | EXT | Аномалия находится на отводе. | 0.89 | (c)
59642.504 | 1.284 | 1.247 | -10.156 | -10.193 | 606 | 688 | 783 | 606 | 1247 | 5381 |  | CORR | GENE | 04:43 | 04:56 | 05:11 | 54 | 354 | 10 | EXT | Аномалия находится на отводе. | 0.89 | (c)
59642.955 | 1.735 | 1.651 | -9.705 | -9.789 | 1790 | 1792 | 1804 | 1790 | 1651 | 5381 |  | CORR | AXGR | 07:54 | 07:54 | 07:56 | 128 | 28 | 11 | EXT | Аномалия находится на отводе. | 0.9 | (c)
59643.327 | 2.107 | 2.087 | -9.333 | -9.353 | 182 | 340 | 293 | 182 | 2087 | 5381 |  | CORR | CIGR | 03:34 | 03:60 | 03:52 | 40 | 223 | 10 | EXT | Аномалия находится на отводе. | 0.89 | (c)
59714.494 | 5.009 | 5.009 | -6.346 | -6.346 | -882 | -775 | -759 | 635 | 5009 | 5387 |  | CORR | CIGR | 05:29 | 05:47 | 05:49 | 33 | 247 | 10 | EXT |  | 0.89 | (c)
59767.159 | 11.459 | 11.363 | -0.011 | -0.107 | -918 | -678 | -234 | 0 | 10 | 5391 |  | CORR | GENE | 02:57 | 03:35 | 04:47 | 97 | 1369 | 12 | EXT | Аномалия находится на упругопластическом изгибе: R=339 D, максимальное растяжение на 6.3 час. | 0.89 | (c)
59770.91 | 3.74 | 3.725 | -7.94 | -7.955 | 2190 | -2160 | -2191 | 2112 | 3725 | 5392 |  | CORR | CIGR | 03:15 | 03:33 | 03:28 | 30 | 159 | 11 | EXT | Аномалия находится на отводе. | 0.89 | (c)
59798.474 | 8.649 | 8.639 | -2.616 | -2.626 | 1325 | 1485 | 1450 | 1325 | 2587 | 5394 |  | CORR | CIGR | 06:07 | 06:33 | 06:27 | 39 | 248 | 12 | EXT | Аномалия находится на отводе. | 0.89 | (c)
59799.635 | 9.81 | 9.79 | -1.455 | -1.475 | 1357 | 1458 | 1461 | 1357 | 1446 | 5394 |  | CORR | CIGR | 06:12 | 06:28 | 06:29 | 29 | 208 | 12 | EXT | Аномалия находится на отводе. | 0.89 | (c)
59800.862 | 11.037 | 10.669 | -0.228 | -0.596 | 1998 | 2079 | 2065 | 1998 | 75 | 5394 |  | CORR | GENE | 07:56 | 08:09 | 08:06 | 521 | 134 | 13 | EXT | Аномалия находится на отводе. | 0.96 | (c)
59806.359 | 5.269 | 5.255 | -6.366 | -6.38 | 1326 | 1386 | 1384 | 1326 | 5255 | 5395 |  | CORR | CIGR | 08:06 | 08:16 | 08:16 | 31 | 116 | 11 | EXT |  | 0.89 | (c)
59824.174 | 0.074 | 0.053 | -11.381 | -11.402 | 2193 | -2047 | -2152 | 2035 | 53 | 5397 |  | CORR | CIGR | 04:40 | 05:15 | 04:58 | 34 | 233 | 12 | EXT |  | 0.89 | (c)
59840.169 | 4.614 | 4.594 | -6.851 | -6.871 | -1300 | -1184 | -1188 | 931 | 4594 | 5398 |  | CORR | CIGR | 07:10 | 07:29 | 07:28 | 39 | 224 | 12 | EXT | Аномалия находится на упругопластическом изгибе: R=984 D, максимальное растяжение на 7.3 час. | 0.89 | (c)
59846.89 | 11.335 | 11.314 | -0.13 | -0.151 | 1902 | 1986 | 2000 | 132 | 115 | 5398 |  | CORR | CIGR | 03:47 | 04:01 | 04:03 | 36 | 196 | 11 | EXT | Аномалия находится на упругопластическом изгибе: R=495 D, максимальное растяжение на 6.3 час. | 0.89 | (c)
59865.842 | 7.707 | 7.68 | -3.558 | -3.585 | -1265 | -1155 | -1179 | 965 | 3548 | 5400 |  | CORR | CIGR | 06:33 | 06:51 | 06:47 | 37 | 173 | 11 | EXT |  | 0.89 | (c)
59873.074 | 3.674 | 3.535 | -8.036 | -8.175 | -1625 | -1529 | -1530 | 1435 | 3535 | 5401 |  | DENT | GENE | 05:23 | 05:38 | 05:38 | 266 | 190 | 0.4 | N/A | Глубина вмятины: 6 мм (0,4%). Линейка: 27 см в (354 см; 05:38 ч:мин) |  | (c)
59948.998 | 1.133 | 0.874 | -8.032 | -8.291 | -217 | -196 | -180 | 143 | 874 | 5408 |  | CORR | GENE | 06:45 | 06:48 | 06:51 | 620 | 74 | 10 | EXT | Аномалия находится на упругопластическом изгибе: R=500 D, максимальное растяжение на 11.8 час. | 0.95 | (c)
59949.052 | 1.187 | 1.126 | -7.978 | -8.039 | -596 | -371 | -438 | 280 | 1126 | 5408 |  | CORR | GENE | 05:43 | 06:20 | 06:09 | 234 | 317 | 11 | EXT | Аномалия находится на упругопластическом изгибе: R=500 D, максимальное растяжение на 11.8 час. | 0.91 | (c)
59949.725 | 1.86 | 1.698 | -7.305 | -7.467 | -111 | -63 | -69 | 27 | 1698 | 5408 |  | CORR | GENE | 07:02 | 07:09 | 07:08 | 390 | 84 | 10 | EXT | Аномалия находится на упругопластическом изгибе: R=565 D, максимальное растяжение на 11.8 час. | 0.93 | (c)
59950.244 | 2.379 | 2.226 | -6.786 | -6.939 | -80 | -42 | -55 | 30 | 2226 | 5408 |  | CORR | GENE | 07:07 | 07:13 | 07:11 | 615 | 49 | 10 | EXT | Аномалия находится на упругопластическом изгибе: R=640 D, максимальное растяжение на 11.9 час. | 0.95 | (c)
60035.082 | 8.962 | 8.951 | -2.503 | -2.514 | -1295 | -1221 | -1223 | 1151 | 2491 | 5415 |  | CORR | CIGR | 02:07 | 02:19 | 02:18 | 23 | 144 | 10 | EXT |  | 0.89 | (c)
60060.504 | 11.379 | 11.273 | -0.331 | -0.437 | -1482 | -1302 | -1124 | 766 | 277 | 5417 |  | CORR | GENE | 04:48 | 05:17 | 05:45 | 160 | 716 | 10 | EXT | Аномалия находится на отводе. | 0.9 | (c)
60140.561 | 11.426 | 11.405 | -0.044 | -0.065 | 272 | 409 | 404 | 272 | 31 | 5424 |  | CORR | CIGR | 06:19 | 06:42 | 06:41 | 34 | 264 | 10 | EXT |  | 0.89 | (c)
60152.012 | 0.032 | 0.012 | -11.488 | -11.508 | 765 | 1089 | 1051 | 765 | 12 | 5426 |  | CORR | GENE | 04:06 | 04:59 | 04:53 | 92 | 571 | 14 | EXT |  | 0.9 | (c)
60183.802 | 8.747 | 8.698 | -2.703 | -2.752 | -1489 | -1400 | -1359 | 741 | 2677 | 5428 |  | CORR | GENE | 07:39 | 07:54 | 08:01 | 75 | 261 | 10 | EXT |  | 0.89 | (c)
60184.119 | 9.064 | 9.047 | -2.386 | -2.403 | 2081 | 2205 | 2162 | 0 | 2374 | 5428 |  | CORR | CIGR | 05:16 | 05:36 | 05:29 | 29 | 161 | 10 | EXT |  | 0.89 | (c)
60185.481 | 10.426 | 10.414 | -1.024 | -1.036 | 2107 | 2181 | 2158 | 21 | 1012 | 5428 |  | CORR | CIGR | 05:20 | 05:32 | 05:28 | 24 | 102 | 15 | EXT |  | 0.89 | (c)
60197.307 | 10.802 | 10.768 | -0.658 | -0.692 | 289 | 379 | 410 | 289 | 643 | 5429 |  | CORR | GENE | 03:10 | 03:25 | 03:30 | 49 | 241 | 10 | EXT |  | 0.89 | (c)
60228.626 | 8.436 | 8.41 | -3.089 | -3.115 | 617 | 715 | 693 | 617 | 3070 | 5432 |  | CORR | CIGR | 07:37 | 07:53 | 07:49 | 45 | 152 | 12 | EXT |  | 0.89 | (c)
60231.804 | 0.089 | 0.074 | -10.866 | -10.881 | 1438 | 1523 | 1529 | 1438 | 74 | 5433 |  | CORR | CIGR | 07:51 | 08:05 | 08:06 | 39 | 182 | 12 | EXT |  | 0.89 | (c)
60242.449 | 10.734 | 10.701 | -0.221 | -0.254 | -740 | -539 | -609 | 479 | 217 | 5433 |  | CORR | CIGR | 01:59 | 02:32 | 02:20 | 37 | 261 | 11 | EXT |  | 0.89 | (c)
60242.67 | 0 | -0.045 | -11.37 | -11.415 | -346 | -183 | -215 | 84 |  | 5434 | Нарушение формы кольцевого шва | GWAN |  | 00:60 | 01:26 | 01:21 | 0 | 262 |  | EXT | Нарушение формы кольцевого шва |  | (c)
60311.42 | 0 | -0.029 | -11.645 | -11.674 | -138 | -51 | 5 | 138 |  | 5440 | Нарушение формы кольцевого шва | GWAN |  | 11:47 | 00:01 | 12:10 | 0 | 287 |  | EXT | Нарушение формы кольцевого шва |  | (c)
60311.42 | 0 | -0.026 | -11.645 | -11.671 | 325 | 490 | 569 | 325 |  | 5440 | Нарушение формы кольцевого шва | GWAN |  | 01:01 | 01:28 | 01:41 | 0 | 488 |  | EXT | Нарушение формы кольцевого шва |  | (c)
60325.508 | 2.443 | 2.373 | -9.287 | -9.357 | 248 | 277 | 268 | 248 | 2373 | 5441 |  | GOUG | AXGR | 03:29 | 03:34 | 03:33 | 102 | 42 | 10 | EXT | Аномалия находится на отводе. Задир. |  | (c)
60340.444 | 5.649 | 5.647 | -5.606 | -5.608 | -472 | -415 | -415 | 358 | 5589 | 5442 |  | CORR | CIGR | 07:26 | 07:35 | 07:35 | 19 | 114 | 10 | EXT | Аномалия находится на упругопластическом изгибе: R=448 D, максимальное растяжение на 11.2 час. | 0.89 | (c)
60369.27 | 0 | -0.054 | -11.58 | -11.634 | 669 | 919 | 832 | 669 |  | 5445 | Нарушение формы кольцевого шва | GWAN |  | 11:28 | 00:08 | 11:54 | 0 | 326 |  | EXT | Нарушение формы кольцевого шва |  | (c)
60375.23 | 5.96 | 5.913 | -5.62 | -5.667 | -1882 | -1587 | -1636 | 1390 | 5595 | 5445 |  | CORR | GENE | 04:36 | 05:24 | 05:16 | 72 | 492 | 10 | EXT |  | 0.89 | (c)
60375.713 | 6.443 | 6.428 | -5.137 | -5.152 | -1615 | -1570 | -1563 | 1511 | 5123 | 5445 |  | CORR | CIGR | 05:19 | 05:26 | 05:27 | 29 | 104 | 12 | EXT |  | 0.89 | (c)
60494.995 | 0 | -0.043 | -11.445 | -11.488 | -574 | -436 | -354 | 134 |  | 5456 | Нарушение формы кольцевого шва | GWAN |  | 00:11 | 00:33 | 00:46 | 0 | 440 |  | EXT | Нарушение формы кольцевого шва |  | (c)
60615.268 | 7.063 | 7.053 | -4.182 | -4.192 | -1153 | -1025 | -1062 | 972 | 4159 | 5466 |  | CORR | CIGR | 05:22 | 05:43 | 05:37 | 33 | 181 | 12 | EXT |  | 0.89 | (c)
60654.135 | 0 | -0.037 | -11.645 | -11.682 | -1183 | -990 | 77 | 0 |  | 5470 | Нарушение формы кольцевого шва | GWAN |  | 08:02 | 08:33 | 11:25 | 0 | 2520 |  | EXT | Нарушение формы кольцевого шва Аномалия находится на упругопластическом изгибе: R=465 D, максимальное растяжение на 6.2 час. |  | (c)
60665.732 | 11.597 | 11.527 | -0.048 | -0.118 | 2177 | -2113 | -1974 | 1665 | 19 | 5470 |  | CORR | GENE | 05:04 | 05:32 | 05:54 | 99 | 619 | 14 | EXT | Аномалия находится на упругопластическом изгибе: R=364 D, максимальное растяжение на 6.5 час. | 0.94 | (c)
60699.482 | 0.122 | 0.11 | -11.568 | -11.58 | -810 | -766 | -756 | 703 | 110 | 5474 |  | CORR | CIGR | 03:27 | 03:34 | 03:36 | 22 | 107 | 11 | EXT | Аномалия находится на упругопластическом изгибе: R=744 D, максимальное растяжение на 11.5 час. | 0.89 | (c)
60699.519 | 0.159 | 0.139 | -11.531 | -11.551 | -704 | -615 | -638 | 571 | 139 | 5474 |  | CORR | CIGR | 03:44 | 03:59 | 03:55 | 21 | 133 | 10 | EXT | Аномалия находится на упругопластическом изгибе: R=744 D, максимальное растяжение на 11.5 час. | 0.89 | (c)
60711.05 | 0 | -0.019 | -11.47 | -11.489 | -1532 | -1397 | -1421 | 1310 |  | 5475 | Нарушение формы кольцевого шва | GWAN |  | 07:09 | 07:31 | 07:27 | 0 | 222 |  | EXT | Нарушение формы кольцевого шва Аномалия находится на упругопластическом изгибе: R=505 D, максимальное растяжение на 0.9 час. |  | (c)
60729.363 | 6.843 | 6.825 | -4.842 | -4.86 | 1484 | 1552 | 1544 | 1484 | 4828 | 5476 |  | CORR | CIGR | 07:33 | 07:44 | 07:43 | 32 | 120 | 12 | EXT | Аномалия находится на упругопластическом изгибе: R=409 D, максимальное растяжение на 0.3 час. | 0.89 | (c)
60871.021 | 0.016 | 0.016 | -11.364 | -11.364 | -439 | 231 | 49 | 0 | 16 | 5489 |  | CORR | GENE | 03:54 | 05:42 | 05:13 | 79 | 975 | 10 | EXT |  | 0.89 | (c)
60936.145 | 7.29 | 7.272 | -4.29 | -4.308 | -1105 | -1047 | -1036 | 967 | 4270 | 5494 |  | CORR | CIGR | 05:47 | 05:56 | 05:58 | 38 | 138 | 10 | EXT |  | 0.89 | (c)
60960.994 | 9.069 | 9.056 | -2.496 | -2.509 | -1787 | -1706 | -1706 | 444 | 2482 | 5496 |  | CORR | CIGR | 06:03 | 06:16 | 06:16 | 27 | 162 | 12 | EXT |  | 0.89 | (c)
60961.125 | 9.2 | 9.178 | -2.365 | -2.387 | -1889 | -1788 | -1828 | 341 | 2356 | 5496 |  | CORR | CIGR | 05:47 | 06:03 | 05:56 | 31 | 123 | 10 | EXT |  | 0.89 | (c)
60966.77 | 3.28 | 3.225 | -8.175 | -8.23 | -2119 | -1893 | -1868 | 111 | 3225 | 5497 |  | CORR | GENE | 07:06 | 07:42 | 07:46 | 319 | 502 | 15 | EXT |  | 0.94 | (c)
60986.405 | 0 | -0.012 | -11.345 | -11.357 | 600 | 886 | 777 | 600 |  | 5499 | Нарушение формы кольцевого шва | GWAN |  | 05:09 | 05:55 | 05:37 | 0 | 353 |  | EXT | Нарушение формы кольцевого шва |  | (c)
61020.555 | 0 | -0.027 | -3.766 | -3.793 | 1683 | 2041 | 1974 | 0 |  | 5501б | Нарушение формы кольцевого шва | GWAN |  | 02:31 | 03:29 | 03:18 | 0 | 583 |  | EXT | Нарушение формы кольцевого шва Аномалия находится на отводе. |  | (c)
61020.555 | 0 | -0.031 | -3.766 | -3.797 | -234 | 537 | 356 | 0 |  | 5501б | Вышлифовка на шве | GWAN | GENE | 09:22 | 11:26 | 10:57 | 63 | 1180 | 14 | EXT | Вышлифовка на шве Аномалия находится на отводе. |  | (c)
61024.321 | 0 | -0.024 | -8.004 | -8.028 | -134 | -80 | 268 | 0 |  | 5502а | Нарушение формы кольцевого шва | GWAN |  | 00:52 | 01:01 | 01:57 | 0 | 805 |  | EXT | Нарушение формы кольцевого шва Аномалия находится на отводе. |  | (c)
61024.321 | 0 | -0.025 | -8.004 | -8.029 | -1806 | -1728 | -1655 | 424 |  | 5502а | Нарушение формы кольцевого шва | GWAN |  | 08:22 | 08:35 | 08:47 | 0 | 303 |  | EXT | Нарушение формы кольцевого шва Аномалия находится на отводе. |  | (c)
61024.321 | 0 | -0.044 | -8.004 | -8.048 | -1015 | -530 | -607 | 199 |  | 5502а | Вышлифовка на шве | GWAN | GENE | 10:30 | 11:48 | 11:36 | 62 | 816 | 15 | EXT | Вышлифовка на шве Аномалия находится на отводе. |  | (c)
61088.098 | 11.063 | 11.04 | -0.382 | -0.405 | -1293 | -1223 | -1215 | 938 | 366 | 5507 |  | CORR | CIGR | 06:23 | 06:34 | 06:35 | 39 | 156 | 12 | EXT | Аномалия находится на упругопластическом изгибе: R=256 D, максимальное растяжение на 5.4 час. | 1.03 | (b)
61112.381 | 1.216 | 1.203 | -10.369 | -10.382 | 1828 | 2046 | 1978 | 1828 | 1203 | 5510 |  | GOUG | CIGR | 05:25 | 05:60 | 05:49 | 39 | 299 | 10 | EXT | Задир. Аномалия находится на упругопластическом изгибе: R=581 D, максимальное растяжение на 5.2 час. |  | (c)
61180.316 | 2.526 | 2.502 | -9.124 | -9.148 | -817 | -760 | -718 | 619 | 2502 | 5520 |  | CORR | CIGR | 04:48 | 04:57 | 05:04 | 33 | 198 | 10 | EXT |  | 0.89 | (c)
61189.44 | 0 | -0.072 | -11.655 | -11.727 | -1010 | -761 | -811 | 612 |  | 5521 | Нарушение формы кольцевого шва | GWAN |  | 10:11 | 10:51 | 10:43 | 0 | 398 |  | EXT | Нарушение формы кольцевого шва |  | (c)
61224.24 | 0 | -0.025 | -11.565 | -11.59 | -2116 | -1893 | -1898 | 1679 |  | 5527 | Нарушение формы кольцевого шва | GWAN |  | 00:13 | 00:49 | 00:48 | 0 | 436 |  | EXT | Нарушение формы кольцевого шва |  | (c)
61257.92 | 0 | -0.035 | -11 | -11.035 | 1597 | 1711 | 1713 | 1597 |  | 5530 | Нарушение формы кольцевого шва | GWAN |  | 11:20 | 11:39 | 11:39 | 0 | 231 |  | EXT | Нарушение формы кольцевого шва |  | (c)
61258.798 | 0.878 | 0.84 | -10.122 | -10.16 | -1177 | -1085 | -1084 | 991 | 840 | 5530 |  | CORR | CIGR | 03:53 | 04:08 | 04:08 | 46 | 186 | 14 | EXT |  | 0.89 | (c)
61258.807 | 0.887 | 0.858 | -10.113 | -10.142 | 400 | 639 | 570 | 400 | 858 | 5530 |  | CORR | CIGR | 08:07 | 08:46 | 08:35 | 51 | 340 | 10 | EXT |  | 0.89 | (c)
61378.715 | 7.525 | 7.485 | -1.205 | -1.245 | 618 | 701 | 712 | 618 | 1125 | 5540 |  | ARTD | GENE | 06:30 | 06:44 | 06:46 | 120 | 188 |  | EXT | Наплавка. |  | (c)
61381.825 | 0 | 0 | -11.24 | -11.24 | -1283 | -1189 | -1111 | 939 | 0 | 5542 | Непровар / утяжина | GWAN |  | 05:55 | 06:10 | 06:23 | 0 | 344 | 18 | INT | Непровар / утяжина |  | (b)
61381.825 | 0 | -0.015 | -11.24 | -11.255 | -110 | 0 | 195 | 0 |  | 5542 | Нарушение формы кольцевого шва | GWAN |  | 09:04 | 09:22 | 09:53 | 0 | 610 |  | EXT | Нарушение формы кольцевого шва |  | (c)
61394.331 | 1.266 | 1.242 | -10.044 | -10.068 | 2174 | -2179 | -2212 | 2136 | 1242 | 5543 |  | CORR | GENE | 05:39 | 05:56 | 05:51 | 79 | 151 | 12 | EXT |  | 0.89 | (c)
61397.87 | 4.805 | 4.685 | -6.505 | -6.625 | 2139 | 2157 | 2154 | 2139 | 4685 | 5543 |  | CORR | AXGR | 05:33 | 05:36 | 05:36 | 246 | 30 | 10 | EXT |  | 0.91 | (c)
61400.364 | 7.299 | 7.288 | -4.011 | -4.022 | 2183 | -2099 | -2160 | 2041 | 3952 | 5543 |  | CORR | GENE | 05:40 | 06:09 | 05:60 | 70 | 237 | 10 | EXT |  | 0.89 | (c)
61405.175 | 0 | -0.039 | -0.53 | -0.569 | -1055 | 1513 | 970 | 0 |  | 5545 | Нарушение формы кольцевого шва | GWAN |  | 07:03 | 01:58 | 12:30 | 0 | 4050 |  | EXT | Нарушение формы кольцевого шва |  | (c)
61416.18 | 0 | -0.02 | -11.205 | -11.225 | -2219 | -2141 | -2131 | 2043 |  | 5550 | Нарушение формы кольцевого шва | GWAN |  | 05:52 | 06:05 | 06:06 | 0 | 176 |  | EXT | Нарушение формы кольцевого шва |  | (c)
61419.456 | 3.276 | 3.252 | -7.929 | -7.953 | -1869 | -1819 | -1709 | 1549 | 3252 | 5550 |  | CORR | CIGR | 06:49 | 06:57 | 07:14 | 35 | 321 | 11 | EXT |  | 0.89 | (c)
61419.907 | 3.727 | 3.685 | -7.478 | -7.52 | -1851 | -1736 | -1776 | 1702 | 3685 | 5550 |  | CORR | CIGR | 06:52 | 07:10 | 07:04 | 53 | 149 | 13 | EXT |  | 0.89 | (c)
61420.041 | 3.861 | 3.807 | -7.344 | -7.398 | -1931 | -1752 | -1822 | 1713 | 3807 | 5550 |  | CORR | GENE | 06:39 | 07:08 | 06:56 | 74 | 218 | 13 | EXT |  | 0.89 | (c)
61420.178 | 3.998 | 3.91 | -7.207 | -7.295 | -1885 | -1735 | -1776 | 1666 | 3910 | 5550 |  | CORR | GENE | 06:46 | 07:10 | 07:04 | 98 | 219 | 15 | EXT |  | 0.9 | (c)
61441.572 | 2.767 | 2.396 | -7.803 | -8.174 | 1367 | 1521 | 1550 | 1367 | 2396 | 5552 |  | DENT | GENE | 01:47 | 02:12 | 02:17 | 716 | 366 | 0.4 | N/A | Глубина вмятины: 6 мм (0,4%). Линейка: 72 см в (240 см; 02:12 ч:мин) |  | (c)
61463.741 | 2.686 | 2.679 | -9.004 | -9.011 | 1210 | 1230 | 1244 | 1210 | 2679 | 5554 |  | GOUG | CISL | 04:15 | 04:19 | 04:21 | 16 | 68 | 10 | EXT | Задир. |  | (c)
61463.741 | 2.686 | 2.631 | -9.004 | -9.059 | 1206 | 1244 | 1252 | 1206 | 2631 | 5554 |  | DENT | GENE | 04:15 | 04:21 | 04:22 | 109 | 92 | 0.4 | N/A | Глубина вмятины: 6 мм (0,4%). Линейка: 11 см в (263 см; 04:21 ч:мин) Аномалия находится вблизи дефекта потери металла. |  | (c)
61632.535 | 3.34 | 3.257 | -8.1 | -8.183 | -39 | 30 | 39 | 0 | 3257 | 5570 |  | DENT | GENE | 08:54 | 09:05 | 09:07 | 163 | 155 | 0.7 | N/A | Глубина вмятины: 10 мм (0,7%). Линейка: 16 см в (326 см; 09:05 ч:мин) Аномалия находится вблизи продольного шва. Аномалия находится на упругопластическом изгибе. |  | (c)
61663.529 | 0.139 | 0.107 | -11.006 | -11.038 | 2105 | 2185 | 2213 | 2105 | 107 | 5573 |  | CORR | CIGR | 05:56 | 06:09 | 06:13 | 36 | 217 | 10 | EXT |  | 0.89 | (c)
61679.289 | 0.384 | 0.301 | -9.666 | -9.749 | -1855 | -1658 | -1660 | 1465 | 301 | 5576 |  | CORR | GENE | 05:23 | 05:55 | 05:55 | 102 | 390 | 11 | EXT |  | 0.89 | (c)
61802.4 | 0 | -0.035 | -11.725 | -11.76 | -1505 | -986 | -1080 | 654 |  | 5587 | Нарушение формы кольцевого шва | GWAN |  | 11:28 | 00:52 | 12:36 | 0 | 851 |  | EXT | Нарушение формы кольцевого шва |  | (c)
61809.61 | 7.21 | 7.199 | -4.515 | -4.526 | 763 | 840 | 850 | 763 | 4501 | 5587 |  | CORR | CIGR | 05:34 | 05:46 | 05:48 | 25 | 173 | 11 | EXT |  | 0.89 | (c)
61824.333 | 10.208 | 10.2 | -0.622 | -0.63 | -1801 | -1731 | -1738 | 1675 | 605 | 5588 |  | CORR | CIGR | 06:31 | 06:42 | 06:41 | 25 | 126 | 10 | EXT | Аномалия находится на упругопластическом изгибе: R=349 D, максимальное растяжение на 11.5 час. | 0.89 | (c)
61849.796 | 1.736 | 1.721 | -9.589 | -9.604 | 1841 | 1923 | 1927 | 1841 | 1721 | 5591 |  | CORR | CIGR | 05:33 | 05:46 | 05:47 | 32 | 171 | 11 | EXT |  | 0.89 | (c)
61864.961 | 5.576 | 5.4 | -5.714 | -5.89 | -995 | -974 | -977 | 959 | 5400 | 5592 |  | CORR | AXGR | 07:09 | 07:12 | 07:12 | 314 | 36 | 10 | EXT |  | 0.92 | (c)
61874.118 | 3.443 | 3.431 | -8.117 | -8.129 | 2144 | 2215 | 2203 | 0 | 3431 | 5593 |  | CORR | CIGR | 06:04 | 06:15 | 06:13 | 30 | 116 | 10 | EXT |  | 0.89 | (c)
61914.976 | 9.871 | 9.858 | -1.109 | -1.122 | 57 | 109 | 139 | 57 | 1092 | 5596 |  | CORR | CIGR | 07:17 | 07:25 | 07:30 | 30 | 163 | 10 | EXT |  | 0.89 | (c)
61932.906 | 5.506 | 5.429 | -5.944 | -6.021 | 461 | 504 | 508 | 461 | 5429 | 5598 |  | DENT | GENE | 11:55 | 00:01 | 12:02 | 152 | 95 | 0.4 | N/A | Глубина вмятины: 6 мм (0,4%). Линейка: 15 см в (543 см; 00:01 ч:мин) |  | (c)
61935.499 | 8.099 | 8.083 | -3.351 | -3.367 | -2001 | -1888 | -1911 | 229 | 3334 | 5598 |  | CORR | CIGR | 05:17 | 05:35 | 05:32 | 33 | 180 | 11 | EXT |  | 0.89 | (c)
61943.937 | 5.087 | 5.078 | -6.263 | -6.272 | 1960 | 2011 | 2012 | 167 | 5078 | 5599 |  | CORR | CIGR | 02:47 | 02:55 | 02:55 | 25 | 104 | 10 | EXT |  | 0.89 | (c)
61980.291 | 6.711 | 6.698 | -4.609 | -4.622 | -106 | -33 | -38 | 0 | 4598 | 5602 |  | CORR | CIGR | 06:28 | 06:39 | 06:39 | 24 | 137 | 10 | EXT |  | 0.89 | (c)
61984.72 | 11.14 | 11.128 | -0.18 | -0.192 | -161 | -99 | -100 | 39 | 170 | 5602 |  | CORR | CIGR | 06:19 | 06:29 | 06:29 | 22 | 122 | 10 | EXT |  | 0.89 | (c)
61987.894 | 2.994 | 2.975 | -8.541 | -8.56 | 988 | 1086 | 1051 | 988 | 2975 | 5603 |  | CORR | CIGR | 05:58 | 06:14 | 06:08 | 40 | 127 | 10 | EXT | Аномалия находится на упругопластическом изгибе: R=851 D, максимальное растяжение на 1.3 час. | 0.89 | (c)
61992.265 | 7.365 | 7.351 | -4.17 | -4.184 | 325 | 395 | 391 | 325 | 4156 | 5603 |  | CORR | CIGR | 04:11 | 04:22 | 04:22 | 28 | 133 | 11 | EXT | Аномалия находится на упругопластическом изгибе: R=561 D, максимальное растяжение на 0.2 час. | 0.89 | (c)
61996.285 | 11.385 | 11.369 | -0.15 | -0.166 | 1165 | 1263 | 1229 | 1165 | 79 | 5603 |  | CORR | GENE | 06:27 | 06:42 | 06:37 | 87 | 129 | 12 | EXT | Аномалия находится на упругопластическом изгибе: R=559 D, максимальное растяжение на 0.1 час. | 0.89 | (c)
62007.305 | 0 | -0.008 | -11.635 | -11.643 | 1922 | 2132 | 2079 | 1922 |  | 5605 | Коррозия на шве | GWAN | CIGR | 05:31 | 06:05 | 05:56 | 33 | 314 | 14 | N/A | Коррозия на шве Аномалия находится на упругопластическом изгибе: R=603 D, максимальное растяжение на 1.3 час. |  | (c)
62007.381 | 0.076 | 0.062 | -11.559 | -11.573 | 1872 | 1961 | 1952 | 1872 | 62 | 5605 |  | CORR | GENE | 05:23 | 05:37 | 05:36 | 104 | 160 | 11 | EXT | Аномалия находится на упругопластическом изгибе: R=605 D, максимальное растяжение на 1.3 час. | 0.89 | (c)
62007.676 | 0.371 | 0.363 | -11.264 | -11.272 | -2229 | -2173 | -2177 | 2126 | 363 | 5605 |  | CORR | CIGR | 06:21 | 06:30 | 06:29 | 22 | 103 | 10 | EXT | Аномалия находится на упругопластическом изгибе: R=606 D, максимальное растяжение на 1.3 час. | 0.89 | (c)
62007.746 | 0.441 | 0.431 | -11.194 | -11.204 | 2222 | -2183 | -2174 | 2110 | 431 | 5605 |  | CORR | CIGR | 06:20 | 06:29 | 06:30 | 36 | 129 | 11 | EXT | Аномалия находится на упругопластическом изгибе: R=606 D, максимальное растяжение на 1.3 час. | 0.89 | (c)
62008.061 | 0.756 | 0.744 | -10.879 | -10.891 | 1882 | 1941 | 1938 | 1882 | 744 | 5605 |  | CORR | CIGR | 05:25 | 05:34 | 05:34 | 22 | 113 | 28 | EXT | Аномалия находится на упругопластическом изгибе: R=608 D, максимальное растяжение на 1.3 час. | 0.89 | (c)
62017.458 | 10.153 | 10.143 | -1.482 | -1.492 | -2089 | -2022 | -2045 | 2000 | 1474 | 5605 |  | CORR | CIGR | 06:44 | 06:54 | 06:51 | 18 | 89 | 10 | EXT | Аномалия находится на упругопластическом изгибе: R=492 D, максимальное растяжение на 0.1 час. | 0.89 | (c)
62047.153 | 5.278 | 5.192 | -5.962 | -6.048 | 1686 | 1892 | 1863 | 190 | 5192 | 5608 |  | CORR | GENE | 05:43 | 06:16 | 06:11 | 126 | 354 | 13 | EXT |  | 0.9 | (c)
62170.709 | 4.074 | 4.048 | -7.581 | -7.607 | 1377 | 1442 | 1432 | 1377 | 4048 | 5619 |  | CORR | CIGR | 07:27 | 07:37 | 07:36 | 26 | 111 | 11 | EXT |  | 0.89 | (c)
62257.863 | 11.123 | 11.107 | -0.247 | -0.263 | 1783 | 1842 | 1891 | 1783 | 193 | 5626 |  | CORR | GENE | 02:59 | 03:09 | 03:17 | 70 | 216 | 10 | EXT |  | 0.89 | (c)
62337.061 | 7.926 | 7.894 | -3.594 | -3.626 | 946 | 1253 | 1124 | 946 | 3571 | 5634 |  | CORR | GENE | 04:44 | 05:34 | 05:13 | 55 | 356 | 10 | EXT |  | 0.89 | (c)
62365.975 | 1.87 | 1.85 | -9.81 | -9.83 | 1681 | 1754 | 1756 | 1681 | 1850 | 5637 |  | CORR | CIGR | 07:56 | 08:07 | 08:08 | 33 | 150 | 12 | EXT |  | 0.89 | (c)
62400.387 | 1.427 | 1.416 | -10.033 | -10.044 | -1320 | -1304 | -1305 | 1289 | 1416 | 5640 |  | CORR | PITT | 07:23 | 07:25 | 07:25 | 30 | 31 | 18 | EXT |  | 0.89 | (c)
62404.65 | 5.69 | 5.359 | -5.77 | -6.101 | -2169 | -2015 | -1974 | 1780 | 5359 | 5640 |  | DENT | GENE | 05:06 | 05:31 | 05:37 | 469 | 388 | 0.3 | N/A | Глубина вмятины: 4 мм (0,3%). Линейка: 47 см в (536 см; 05:31 ч:мин) |  | (c)
62414.969 | 4.549 | 4.424 | -6.511 | -6.636 | -2197 | -2161 | -2162 | 34 | 4424 | 5641 |  | CORR | GENE | 06:47 | 06:53 | 06:53 | 351 | 69 | 10 | EXT |  | 0.93 | (c)
62416.782 | 6.362 | 6.198 | -4.698 | -4.862 | 1971 | -2081 | -2078 | 0 | 4652 | 5641 |  | CORR | GENE | 05:60 | 07:06 | 07:06 | 210 | 824 | 10 | EXT |  | 0.91 | (c)
62514.539 | 2.449 | 2.441 | -9.251 | -9.259 | 322 | 352 | 364 | 322 | 2441 | 5650 |  | GOUG | CIGR | 09:04 | 09:09 | 09:11 | 18 | 84 | 10 | EXT | Задир. |  | (c)
62528.933 | 5.143 | 5.059 | -6.587 | -6.671 | 655 | 930 | 974 | 655 | 5059 | 5651 |  | CSCC | GENE | 04:27 | 05:11 | 05:18 | 119 | 638 | 43 | EXT | Аномалия находится на отводе. | 1 | (b)
62537.637 | 2.117 | 2.111 | -9.548 | -9.554 | -1666 | -1620 | -1622 | 1579 | 2111 | 5652 |  | GOUG | CISL | 11:55 | 00:02 | 12:02 | 14 | 86 | 10 | EXT | Задир. |  | (c)
62555.419 | 8.234 | 8.218 | -3.476 | -3.492 | -200 | -138 | -136 | 72 | 3465 | 5653 |  | CORR | CIGR | 06:49 | 06:59 | 06:59 | 27 | 128 | 11 | EXT | Аномалия находится на отводе. | 0.89 | (c)
62569.504 | 10.609 | 10.557 | -0.441 | -0.493 | -1460 | -1218 | -1239 | 1019 | 399 | 5654 |  | CORR | GENE | 03:58 | 04:37 | 04:34 | 94 | 441 | 10 | EXT |  | 0.89 | (c)
62569.921 | 11.026 | 10.98 | -0.024 | -0.07 | -1913 | -1218 | -1415 | 918 | 14 | 5654 |  | CORR | GENE | 02:45 | 04:38 | 04:06 | 56 | 995 | 10 | EXT |  | 0.89 | (c)
62586.896 | 5.251 | 5.185 | -5.659 | -5.725 | -1140 | -1088 | -1085 | 1030 | 5185 | 5656 |  | DENT | GENE | 08:27 | 08:36 | 08:36 | 128 | 111 | 0.6 | N/A | Глубина вмятины: 8 мм (0,6%). Линейка: 13 см в (519 см; 08:36 ч:мин) |  | (c)
62587.173 | 5.528 | 5.351 | -5.382 | -5.559 | -381 | -272 | -265 | 148 | 5251 | 5656 |  | DENT | GENE | 10:30 | 10:48 | 10:49 | 308 | 233 | 0.4 | N/A | Глубина вмятины: 5 мм (0,4%). Линейка: 31 см в (535 см; 10:48 ч:мин) Аномалия находится вблизи продольного шва. |  | (c)
62606.062 | 1.932 | 1.92 | -9.483 | -9.495 | -883 | -861 | -851 | 819 | 1920 | 5658 |  | GOUG | CIGR | 05:55 | 05:58 | 05:60 | 21 | 64 | 10 | EXT | Задир. |  | (c)
62606.233 | 2.103 | 2.094 | -9.312 | -9.321 | -1153 | -1114 | -1109 | 1065 | 2094 | 5658 |  | GOUG | CIGR | 05:11 | 05:17 | 05:18 | 16 | 87 | 10 | EXT | Задир. |  | (c)
62606.654 | 2.524 | 2.514 | -8.891 | -8.901 | -1031 | -997 | -993 | 955 | 2514 | 5658 |  | GOUG | CIGR | 05:31 | 05:36 | 05:37 | 19 | 76 | 10 | EXT | Задир. |  | (c)
62614.561 | 10.431 | 10.412 | -0.984 | -1.003 | -674 | -602 | -618 | 563 | 984 | 5658 |  | CORR | CIGR | 06:28 | 06:40 | 06:37 | 19 | 111 | 11 | EXT |  | 0.89 | (c)
62620.869 | 5.324 | 5.214 | -5.966 | -6.076 | -1110 | -1043 | -1032 | 954 | 5214 | 5659 |  | DENT | GENE | 06:43 | 06:54 | 06:56 | 225 | 156 | 0.4 | N/A | Глубина вмятины: 5 мм (0,4%). Линейка: 23 см в (521 см; 06:54 ч:мин) Аномалия находится на отводе. Аномалия находится вблизи дефекта потери металла. |  | (c)
62620.941 | 5.396 | 5.266 | -5.894 | -6.024 | -1071 | -1037 | -1048 | 1025 | 5266 | 5659 |  | GOUG | AXGR | 06:50 | 06:55 | 06:54 | 166 | 46 | 11 | EXT | Аномалия находится на отводе. Задир. |  | (c)
62625.054 | 9.509 | 9.489 | -1.781 | -1.801 | -1186 | -1039 | -1085 | 984 | 1771 | 5659 |  | CORR | CIGR | 06:31 | 06:55 | 06:48 | 30 | 202 | 12 | EXT | Аномалия находится на отводе. | 0.89 | (c)
62625.31 | 9.765 | 9.755 | -1.525 | -1.535 | -1056 | -989 | -990 | 923 | 1509 | 5659 |  | CORR | CIGR | 06:52 | 07:03 | 07:03 | 26 | 132 | 10 | EXT | Аномалия находится на отводе. | 0.89 | (c)
62627.529 | 0.694 | 0.681 | -10.651 | -10.664 | -413 | -342 | -356 | 299 | 681 | 5660 |  | CORR | CIGR | 06:29 | 06:40 | 06:38 | 23 | 114 | 11 | EXT |  | 0.89 | (c)
62631.438 | 4.603 | 4.583 | -6.742 | -6.762 | -781 | -745 | -740 | 698 | 4583 | 5660 |  | CORR | CIGR | 05:29 | 05:35 | 05:36 | 20 | 83 | 11 | EXT |  | 0.89 | (c)
62633.388 | 6.553 | 6.501 | -4.792 | -4.844 | -1019 | -1004 | -1005 | 990 | 4723 | 5660 |  | CORR | AXGR | 04:51 | 04:53 | 04:53 | 121 | 28 | 10 | EXT |  | 0.9 | (c)
62638.479 | 0.299 | 0.226 | -11.336 | -11.409 | -410 | -397 | -377 | 343 | 226 | 5661 |  | CORR | GENE | 02:23 | 02:25 | 02:28 | 236 | 67 | 11 | EXT | Аномалия находится на отводе. | 0.91 | (c)
62646.141 | 7.961 | 7.951 | -3.674 | -3.684 | 256 | 288 | 300 | 256 | 3663 | 5661 |  | CORR | CIGR | 04:10 | 04:16 | 04:18 | 21 | 89 | 11 | EXT | Аномалия находится на отводе. | 0.89 | (c)
62647.836 | 9.656 | 9.643 | -1.979 | -1.992 | 908 | 969 | 974 | 908 | 1971 | 5661 |  | CORR | CIGR | 05:56 | 06:06 | 06:06 | 21 | 132 | 15 | EXT | Аномалия находится на отводе. | 0.89 | (c)
62648.449 | 10.269 | 10.21 | -1.366 | -1.425 | 930 | 941 | 943 | 930 | 1332 | 5661 |  | CORR | AXGR | 05:59 | 06:01 | 06:01 | 93 | 26 | 10 | EXT | Аномалия находится на отводе. | 0.89 | (c)
62648.506 | 10.326 | 10.31 | -1.309 | -1.325 | 748 | 1004 | 903 | 748 | 1286 | 5661 |  | CORR | CIGR | 05:30 | 06:11 | 05:55 | 39 | 311 | 11 | EXT | Аномалия находится на отводе. | 0.89 | (c)
62648.812 | 10.632 | 10.574 | -1.003 | -1.061 | 799 | 1060 | 1000 | 799 | 973 | 5661 |  | CORR | GENE | 05:38 | 06:20 | 06:11 | 88 | 403 | 11 | EXT | Аномалия находится на отводе. | 0.89 | (c)
62754.754 | 2.324 | 1.927 | -9.301 | -9.698 | 37 | 237 | 235 | 37 | 1927 | 5671 |  | DENT | GENE | 06:02 | 06:35 | 06:34 | 896 | 396 | 0.2 | N/A | Глубина вмятины: 3 мм (0,2%). Линейка: 90 см в (193 см; 06:35 ч:мин) Аномалия находится вблизи продольного шва. |  | (c)
62755.389 | 2.959 | 2.85 | -8.666 | -8.775 | -280 | -149 | -32 | 0 | 2850 | 5671 |  | DENT | GENE | 05:11 | 05:32 | 05:51 | 416 | 495 | 0.2 | N/A | Глубина вмятины: 3 мм (0,2%). Линейка: 42 см в (285 см; 05:32 ч:мин) Аномалия находится вблизи продольного шва. |  | (c)
62757.021 | 4.591 | 4.213 | -7.034 | -7.412 | -256 | 28 | 61 | 0 | 4213 | 5671 |  | DENT | GENE | 05:15 | 06:01 | 06:06 | 523 | 635 | 0.3 | N/A | Глубина вмятины: 4 мм (0,3%). Линейка: 52 см в (421 см; 06:01 ч:мин) Аномалия находится вблизи продольного шва. |  | (c)
62762.796 | 10.366 | 10.2 | -1.259 | -1.425 | -242 | 71 | 48 | 0 | 1109 | 5671 |  | DENT | GENE | 05:17 | 06:08 | 06:04 | 316 | 579 | 0.3 | N/A | Глубина вмятины: 4 мм (0,3%). Линейка: 32 см в (1020 см; 06:08 ч:мин) Аномалия находится вблизи продольного шва. |  | (c)
62777.433 | 2.068 | 1.843 | -9.302 | -9.527 | 1639 | 1761 | 1819 | 1639 | 1843 | 5673 |  | DENT | GENE | 11:47 | 00:07 | 12:16 | 374 | 360 | 0.8 | N/A | Глубина вмятины: 11 мм (0,8%). Линейка: 37 см в (184 см; 00:07 ч:мин) |  | (c)
62804.697 | 6.867 | 6.849 | -2.84 | -2.858 | 1774 | 1806 | 1807 | 1774 | 2679 | 5675а |  | CORR | GENE | 07:16 | 07:21 | 07:21 | 179 | 65 | 10 | EXT |  | 0.9 | (c)
62804.907 | 7.077 | 7.063 | -2.63 | -2.644 | 1825 | 1923 | 1877 | 1825 | 2617 | 5675а |  | CORR | CIGR | 07:24 | 07:40 | 07:33 | 27 | 103 | 11 | EXT |  | 0.89 | (c)
62805.084 | 7.254 | 7.229 | -2.453 | -2.478 | 1659 | 1735 | 1707 | 1659 | 2442 | 5675а |  | CORR | CIGR | 06:58 | 07:10 | 07:05 | 36 | 96 | 11 | EXT |  | 0.89 | (c)
62989.31 | 10.675 | 10.662 | -0.4 | -0.413 | 1597 | 1645 | 1642 | 544 | 388 | 5691 |  | CORR | CIGR | 05:15 | 05:23 | 05:22 | 25 | 89 | 11 | EXT |  | 0.89 | (c)
63035.795 | 0 | -0.045 | -11.4 | -11.445 | 176 | 281 | 285 | 176 |  | 5696 | Нарушение формы кольцевого шва | GWAN |  | 00:20 | 00:37 | 00:38 | 0 | 219 |  | EXT | Нарушение формы кольцевого шва |  | (c)
63194.369 | 10.424 | 10.41 | -0.716 | -0.73 | -1842 | -1763 | -1742 | 1643 | 701 | 5709 |  | CORR | CIGR | 08:07 | 08:20 | 08:23 | 29 | 199 | 10 | EXT |  | 0.89 | (c)
63250.964 | 10.579 | 10.282 | -0.961 | -1.258 | -1741 | -1624 | -1634 | 1527 | 802 | 5714 |  | DENT | GENE | 10:55 | 11:14 | 11:13 | 456 | 214 | 0.4 | N/A | Глубина вмятины: 6 мм (0,4%). Линейка: 46 см в (1028 см; 11:14 ч:мин) Аномалия находится на отводе. |  | (c)
63274.721 | 0.051 | 0.026 | -11.594 | -11.619 | -1239 | -1134 | -1118 | 997 | 26 | 5717 |  | CORR | CIGR | 07:13 | 07:30 | 07:32 | 35 | 242 | 11 | EXT |  | 0.89 | (c)
63302.251 | 3.846 | 1.225 | -5.524 | -8.145 | -2225 | -2187 | -2205 | 6 | 1225 | 5720 |  | LWAN | AXGR | 08:58 | 09:04 | 09:01 | 2827 | 40 |  | INT | Эквивалент потери металла 14%. |  | (c)
63307.58 | 9.175 | 5.097 | -0.195 | -4.273 | -2202 | -2176 | -2185 | 29 | 96 | 5720 |  | LWAN | AXGR | 09:01 | 09:06 | 09:04 | 4177 | 35 |  | INT | Эквивалент потери металла 16%. |  | (c)
63320.678 | 1.448 | 1.433 | -9.852 | -9.867 | -136 | -74 | -76 | 16 | 1433 | 5722 |  | CORR | CIGR | 03:48 | 03:58 | 03:58 | 32 | 119 | 13 | EXT |  | 0.89 | (c)
63364.832 | 11.172 | 11.158 | -0.118 | -0.132 | 1052 | 1099 | 1109 | 1052 | 103 | 5725 |  | CORR | CIGR | 06:37 | 06:45 | 06:46 | 29 | 113 | 10 | EXT | Аномалия находится на отводе. | 0.89 | (c)
63480.816 | 3.341 | 3.188 | -7.929 | -8.082 | -2172 | -2166 | -2161 | 58 | 3188 | 5736 |  | LWAN | AXGR | 08:47 | 08:48 | 08:49 | 375 | 23 |  | EXT | Эквивалент потери металла 12%. |  | (c)
63782.106 | 7.916 | 7.902 | -3.699 | -3.713 | -1879 | -1766 | -1789 | 1699 | 3688 | 5762 |  | CORR | CIGR | 04:56 | 05:14 | 05:11 | 25 | 180 | 10 | EXT |  | 0.89 | (c)
63782.525 | 8.335 | 8.332 | -3.28 | -3.283 | 2070 | 2100 | 2131 | 2070 | 3270 | 5762 |  | GOUG | CISL | 03:34 | 03:38 | 03:43 | 13 | 122 | 10 | EXT | Задир. |  | (c)
63782.534 | 8.344 | 8.295 | -3.271 | -3.32 | 2076 | 2109 | 2112 | 2076 | 3228 | 5762 |  | DENT | GENE | 03:34 | 03:40 | 03:40 | 92 | 73 | 0.5 | N/A | Глубина вмятины: 7 мм (0,5%). Линейка: 9 см в (830 см; 03:40 ч:мин) Аномалия находится вблизи дефекта потери металла. |  | (c)
63815.446 | 7.286 | 7.107 | -3.894 | -4.073 | -2161 | -2121 | -2122 | 2083 | 3631 | 5765 |  | CORR | GENE | 04:33 | 04:39 | 04:39 | 442 | 78 | 12 | EXT |  | 0.94 | (c)
63852.296 | 9.806 | 9.796 | -1.514 | -1.524 | 436 | 469 | 476 | 436 | 1505 | 5768 |  | CORR | CIGR | 05:21 | 05:26 | 05:27 | 19 | 81 | 10 | EXT |  | 0.89 | (c)
63876.32 | 0.06 | 0.01 | -11.375 | -11.425 | -1030 | -295 | -441 | 0 | 10 | 5771 |  | CORR | GENE | 04:54 | 06:53 | 06:29 | 166 | 1178 | 11 | EXT |  | 0.9 | (c)
64011.821 | 10.656 | 10.634 | -0.029 | -0.051 | -2064 | -1960 | -1969 | 166 | 29 | 5782 |  | CORR | CIGR | 09:22 | 09:39 | 09:38 | 22 | 191 | 11 | EXT |  | 0.89 | (c)
64011.829 | 10.664 | 10.635 | -0.021 | -0.05 | 1103 | 1320 | 1227 | 880 | 18 | 5782 |  | CORR | CIGR | 05:53 | 06:28 | 06:13 | 32 | 248 | 11 | EXT |  | 0.89 | (c)
64028.224 | 4.709 | 4.64 | -6.471 | -6.54 | 75 | 95 | 90 | 75 | 4640 | 5784 |  | CORR | AXGR | 05:55 | 05:59 | 05:58 | 251 | 31 | 12 | EXT |  | 0.92 | (c)
64028.232 | 4.717 | 4.673 | -6.463 | -6.507 | 628 | 629 | 640 | 628 | 4673 | 5784 |  | CORR | AXGR | 07:25 | 07:25 | 07:27 | 133 | 23 | 14 | EXT |  | 0.9 | (c)
64029.227 | 5.712 | 5.415 | -5.468 | -5.765 | -64 | -42 | -43 | 23 | 5270 | 5784 |  | CORR | AXGR | 05:33 | 05:37 | 05:36 | 495 | 42 | 11 | EXT |  | 0.94 | (c)
64031.401 | 7.886 | 7.853 | -3.294 | -3.327 | -272 | -210 | -163 | 55 | 3287 | 5784 |  | CORR | CIGR | 04:60 | 05:10 | 05:17 | 40 | 217 | 11 | EXT |  | 0.89 | (c)
64034.03 | 10.515 | 10.504 | -0.665 | -0.676 | 600 | 614 | 615 | 600 | 651 | 5784 |  | CORR | PITT | 07:20 | 07:23 | 07:23 | 25 | 31 | 15 | EXT |  | 0.89 | (c)
64034.359 | 10.844 | 10.832 | -0.336 | -0.348 | 496 | 551 | 549 | 496 | 323 | 5784 |  | CORR | CIGR | 07:03 | 07:12 | 07:12 | 25 | 106 | 10 | EXT |  | 0.89 | (c)
64034.934 | 0.239 | 0.057 | -11.166 | -11.348 | -96 | -27 | -57 | 18 | 57 | 5785 |  | CORR | GENE | 07:04 | 07:15 | 07:11 | 268 | 78 | 14 | EXT |  | 0.93 | (c)
64036.175 | 1.48 | 1.227 | -9.925 | -10.178 | -101 | -51 | -68 | 35 | 1227 | 5785 |  | CORR | GENE | 07:03 | 07:12 | 07:09 | 577 | 67 | 10 | EXT |  | 0.94 | (c)
64036.561 | 1.866 | 1.856 | -9.539 | -9.549 | -798 | -717 | -754 | 709 | 1856 | 5785 |  | CORR | CIGR | 05:11 | 05:24 | 05:18 | 17 | 89 | 10 | EXT |  | 0.89 | (c)
64037.927 | 3.232 | 2.878 | -8.173 | -8.527 | -89 | -66 | -66 | 43 | 2878 | 5785 |  | CORR | AXGR | 07:05 | 07:09 | 07:09 | 491 | 46 | 15 | EXT |  | 0.97 | (c)
64038.366 | 3.671 | 3.395 | -7.734 | -8.01 | -96 | -80 | -81 | 67 | 3395 | 5785 |  | CORR | AXGR | 07:04 | 07:07 | 07:07 | 403 | 30 | 16 | EXT |  | 0.96 | (c)
64038.534 | 3.839 | 3.818 | -7.566 | -7.587 | -168 | -103 | -90 | 11 | 3818 | 5785 |  | CORR | CIGR | 06:53 | 07:03 | 07:05 | 29 | 157 | 10 | EXT |  | 0.89 | (c)
64038.724 | 4.029 | 4.014 | -7.376 | -7.391 | -921 | -818 | -838 | 754 | 4014 | 5785 |  | CORR | CIGR | 04:51 | 05:08 | 05:05 | 30 | 167 | 10 | EXT |  | 0.89 | (c)
64039.585 | 4.89 | 4.873 | -6.515 | -6.532 | -359 | -277 | -309 | 259 | 4873 | 5785 |  | CORR | CIGR | 06:22 | 06:35 | 06:30 | 17 | 100 | 10 | EXT |  | 0.89 | (c)
64039.832 | 5.137 | 5.109 | -6.268 | -6.296 | -214 | -146 | -170 | 126 | 5109 | 5785 |  | CORR | CIGR | 06:45 | 06:56 | 06:52 | 28 | 88 | 10 | EXT |  | 0.89 | (c)
64039.837 | 5.142 | 5.078 | -6.263 | -6.327 | -748 | -671 | -656 | 563 | 5078 | 5785 |  | CORR | GENE | 05:19 | 05:31 | 05:34 | 64 | 185 | 13 | EXT |  | 0.89 | (c)
64040.31 | 5.615 | 5.598 | -5.79 | -5.807 | -823 | -742 | -748 | 673 | 5598 | 5785 |  | CORR | CIGR | 05:07 | 05:20 | 05:19 | 25 | 150 | 12 | EXT |  | 0.89 | (c)
64041.865 | 7.17 | 7.157 | -4.235 | -4.248 | -878 | -761 | -742 | 605 | 4220 | 5785 |  | CORR | CIGR | 04:58 | 05:17 | 05:20 | 28 | 273 | 15 | EXT |  | 0.89 | (c)
64045.214 | 10.519 | 10.505 | -0.886 | -0.9 | -657 | -523 | -578 | 499 | 876 | 5785 |  | CORR | CIGR | 05:34 | 05:55 | 05:47 | 24 | 158 | 10 | EXT |  | 0.89 | (c)
64045.685 | 10.99 | 10.898 | -0.415 | -0.507 | -831 | -759 | -613 | 394 | 410 | 5785 |  | CORR | GENE | 05:06 | 05:17 | 05:41 | 97 | 437 | 11 | EXT |  | 0.89 | (c)
64045.795 | 11.1 | 11.036 | -0.305 | -0.369 | -793 | -402 | -523 | 252 | 305 | 5785 |  | CORR | GENE | 05:12 | 06:15 | 05:55 | 64 | 541 | 10 | EXT |  | 0.89 | (c)
64045.869 | 11.174 | 11.125 | -0.231 | -0.28 | -687 | -427 | -442 | 196 | 191 | 5785 |  | CORR | GENE | 05:29 | 06:11 | 06:09 | 89 | 491 | 10 | EXT |  | 0.89 | (c)
64046.064 | 11.369 | 11.243 | -0.036 | -0.162 | -1236 | -735 | -729 | 222 | 12 | 5785 |  | CORR | GENE | 04:00 | 05:21 | 05:22 | 150 | 1014 | 15 | EXT |  | 0.91 | (c)
64047.577 | 1.477 | 1.426 | -9.798 | -9.849 | -2033 | -1899 | -1874 | 1715 | 1426 | 5786 |  | CORR | GENE | 07:06 | 07:28 | 07:32 | 64 | 319 | 10 | EXT |  | 0.89 | (c)
64049.15 | 3.05 | 3.024 | -8.225 | -8.251 | -1950 | -1797 | -1735 | 1520 | 3024 | 5786 |  | CORR | GENE | 07:19 | 07:44 | 07:54 | 81 | 431 | 12 | EXT |  | 0.89 | (c)
64078.312 | 10.307 | 10.276 | -0.948 | -0.979 | 417 | 672 | 643 | 417 | 898 | 5788 |  | CORR | GENE | 04:57 | 05:38 | 05:33 | 81 | 453 | 11 | EXT | Аномалия находится на упругопластическом изгибе: R=671 D, максимальное растяжение на 5.8 час. | 0.89 | (c)
64087.67 | 8.41 | 8.386 | -3.285 | -3.309 | 42 | 116 | 93 | 42 | 3282 | 5789 |  | CORR | CIGR | 04:57 | 05:09 | 05:05 | 27 | 102 | 10 | EXT |  | 0.89 | (c)
64093.748 | 2.793 | 2.747 | -8.502 | -8.548 | 1034 | 1047 | 1048 | 1034 | 2747 | 5790 |  | CORR | AXGR | 04:42 | 04:45 | 04:45 | 88 | 28 | 14 | EXT |  | 0.89 | (c)
64097.394 | 6.439 | 6.339 | -4.856 | -4.956 | 1233 | 1251 | 1248 | 1233 | 4784 | 5790 |  | CORR | AXGR | 05:15 | 05:18 | 05:17 | 172 | 30 | 10 | EXT |  | 0.9 | (c)
64112.331 | 10.081 | 10.059 | -1.369 | -1.391 | 1595 | 1633 | 1662 | 1595 | 1352 | 5791 |  | CORR | CIGR | 05:58 | 06:04 | 06:09 | 39 | 135 | 11 | EXT |  | 0.89 | (c)
64184.756 | 3.436 | 3.417 | -7.774 | -7.793 | -2113 | -2002 | -2017 | 117 | 3417 | 5798 |  | CORR | CIGR | 04:36 | 04:54 | 04:51 | 33 | 193 | 10 | EXT |  | 0.89 | (c)
64189.942 | 8.622 | 8.612 | -2.588 | -2.598 | -2149 | -2008 | -2000 | 82 | 2566 | 5798 |  | CORR | CIGR | 04:30 | 04:53 | 04:54 | 32 | 298 | 10 | EXT |  | 0.89 | (c)
64189.986 | 8.666 | 8.631 | -2.544 | -2.579 | 1925 | 2031 | 2053 | 51 | 2533 | 5798 |  | CORR | CIGR | 03:28 | 03:45 | 03:48 | 46 | 254 | 14 | EXT |  | 0.89 | (c)
64190.169 | 8.849 | 8.811 | -2.361 | -2.399 | 1964 | 2037 | 2090 | 14 | 2358 | 5798 |  | CORR | CIGR | 03:34 | 03:46 | 03:54 | 41 | 252 | 10 | EXT |  | 0.89 | (c)
64215.01 | 0 | -0.006 | -11.485 | -11.491 | -1573 | -1505 | -1478 | 657 |  | 5801 | Нарушение формы кольцевого шва | GWAN |  | 05:09 | 05:20 | 05:25 | 0 | 190 |  | EXT | Нарушение формы кольцевого шва |  | (c)
64240.605 | 2.605 | 2.502 | -8.81 | -8.913 | -2170 | -2105 | -2024 | 60 | 2502 | 5803 |  | CORR | GENE | 05:41 | 05:52 | 06:05 | 110 | 292 | 10 | EXT |  | 0.89 | (c)
64241.139 | 3.139 | 3.128 | -8.276 | -8.287 | -1840 | -1761 | -1766 | 390 | 3128 | 5803 |  | CORR | CIGR | 06:34 | 06:47 | 06:46 | 34 | 148 | 10 | EXT |  | 0.89 | (c)
64374.261 | 11.446 | 11.434 | -0.044 | -0.056 | 1977 | -1939 | -1926 | 1369 | 9 | 5814 |  | CORR | CIGR | 04:34 | 06:02 | 06:04 | 47 | 1115 | 15 | EXT |  | 0.89 | (c)
64446.439 | 4.354 | 4.341 | -7.211 | -7.224 | -310 | -116 | -179 | 47 | 4341 | 5821 |  | CORR | GENE | 05:50 | 06:21 | 06:11 | 49 | 263 | 11 | EXT |  | 0.89 | (c)
64446.616 | 4.531 | 4.353 | -7.034 | -7.212 | -37 | -16 | -16 | 0 | 4353 | 5821 |  | CORR | AXGR | 06:34 | 06:37 | 06:37 | 351 | 42 | 15 | EXT |  | 0.95 | (c)
64446.945 | 4.86 | 4.757 | -6.705 | -6.808 | -21 | -7 | -9 | 0 | 4757 | 5821 |  | CORR | AXGR | 06:36 | 06:39 | 06:38 | 223 | 26 | 12 | EXT |  | 0.92 | (c)
64447.187 | 5.102 | 4.995 | -6.463 | -6.57 | -40 | -27 | -20 | 0 | 4995 | 5821 |  | CORR | AXGR | 06:33 | 06:36 | 06:37 | 300 | 40 | 12 | EXT |  | 0.93 | (c)
64447.318 | 5.233 | 5.015 | -6.332 | -6.55 | 68 | 112 | 98 | 68 | 5015 | 5821 |  | CORR | GENE | 06:51 | 06:58 | 06:56 | 430 | 60 | 10 | EXT |  | 0.93 | (c)
64447.451 | 5.366 | 5.351 | -6.199 | -6.214 | -888 | -803 | -788 | 688 | 5351 | 5821 |  | CORR | GENE | 04:16 | 04:30 | 04:33 | 50 | 200 | 10 | EXT |  | 0.89 | (c)
64447.61 | 5.525 | 5.499 | -6.04 | -6.066 | -897 | -834 | -801 | 705 | 5499 | 5821 |  | CORR | CIGR | 04:15 | 04:25 | 04:31 | 40 | 192 | 12 | EXT |  | 0.89 | (c)
64447.634 | 5.549 | 5.449 | -6.016 | -6.116 | -991 | -982 | -976 | 961 | 5449 | 5821 |  | CORR | AXGR | 03:60 | 04:01 | 04:02 | 167 | 30 | 10 | EXT |  | 0.9 | (c)
64447.688 | 5.603 | 5.602 | -5.962 | -5.963 | -641 | -579 | -583 | 525 | 5602 | 5821 |  | CORR | CIGR | 04:56 | 05:06 | 05:06 | 30 | 116 | 10 | EXT |  | 0.89 | (c)
64447.795 | 5.71 | 5.692 | -5.855 | -5.873 | -480 | -416 | -365 | 250 | 5692 | 5821 |  | CORR | CIGR | 05:22 | 05:33 | 05:41 | 37 | 230 | 10 | EXT |  | 0.89 | (c)
64448.1 | 6.015 | 5.641 | -5.55 | -5.924 | 63 | 154 | 116 | 63 | 5457 | 5821 |  | CORR | GENE | 06:50 | 07:05 | 06:59 | 467 | 106 | 10 | EXT |  | 0.94 | (c)
64448.478 | 6.393 | 6.312 | -5.172 | -5.253 | -887 | -883 | -866 | 845 | 5115 | 5821 |  | CORR | AXGR | 04:17 | 04:17 | 04:20 | 138 | 42 | 11 | EXT |  | 0.9 | (c)
64448.912 | 6.827 | 6.816 | -4.738 | -4.749 | -900 | -827 | -832 | 763 | 4724 | 5821 |  | CORR | CIGR | 04:15 | 04:26 | 04:26 | 25 | 137 | 10 | EXT |  | 0.89 | (c)
64453.135 | 11.05 | 11.035 | -0.515 | -0.53 | 63 | 143 | 144 | 63 | 508 | 5821 |  | CORR | CIGR | 06:50 | 07:03 | 07:03 | 22 | 162 | 11 | EXT |  | 0.89 | (c)
64453.533 | 11.448 | 11.241 | -0.117 | -0.324 | 278 | 380 | 340 | 278 | 93 | 5821 |  | CORR | GENE | 07:25 | 07:41 | 07:35 | 231 | 124 | 10 | EXT |  | 0.91 | (c)
64453.597 | 11.512 | 11.484 | -0.053 | -0.081 | 152 | 348 | 298 | 152 | 50 | 5821 |  | CORR | CIGR | 07:04 | 07:36 | 07:28 | 31 | 293 | 11 | EXT |  | 0.89 | (c)
64455.265 | 1.615 | 1.552 | -9.845 | -9.908 | 1833 | 2051 | 1957 | 1833 | 1552 | 5822 |  | CORR | GENE | 07:47 | 08:22 | 08:07 | 109 | 247 | 14 | EXT | Аномалия находится на отводе. | 0.9 | (c)
64456.639 | 2.989 | 2.982 | -8.471 | -8.478 | 648 | 706 | 738 | 648 | 2982 | 5822 |  | CORR | CIGR | 04:36 | 04:45 | 04:50 | 21 | 180 | 10 | EXT | Аномалия находится на отводе. | 0.89 | (c)
64457.144 | 3.494 | 3.446 | -7.966 | -8.014 | 328 | 464 | 571 | 328 | 3446 | 5822 |  | CORR | GENE | 03:44 | 04:06 | 04:23 | 73 | 486 | 10 | EXT | Аномалия находится на отводе. | 0.89 | (c)
64460.674 | 7.024 | 6.998 | -4.436 | -4.462 | 1491 | 1632 | 1595 | 1491 | 4436 | 5822 |  | CORR | CIGR | 06:52 | 07:14 | 07:08 | 26 | 207 | 10 | EXT | Аномалия находится на отводе. | 0.89 | (c)
64464.38 | 10.73 | 10.671 | -0.73 | -0.789 | 1056 | 1268 | 1191 | 1056 | 723 | 5822 |  | CORR | GENE | 05:42 | 06:16 | 06:03 | 66 | 270 | 10 | EXT | Аномалия находится на отводе. | 0.89 | (c)
64464.514 | 10.864 | 10.848 | -0.596 | -0.612 | 912 | 1267 | 1117 | 912 | 542 | 5822 |  | CORR | GENE | 05:18 | 06:15 | 05:51 | 70 | 410 | 11 | EXT | Аномалия находится на отводе. | 0.89 | (c)
64464.812 | 11.162 | 11.121 | -0.298 | -0.339 | 634 | 854 | 961 | 634 | 283 | 5822 |  | CORR | GENE | 04:33 | 05:09 | 05:26 | 56 | 654 | 11 | EXT | Аномалия находится на отводе. | 0.89 | (c)
64465.862 | 0.752 | 0.739 | -10.913 | -10.926 | -2174 | -1993 | -2038 | 1901 | 739 | 5823 |  | CORR | GENE | 05:54 | 06:23 | 06:16 | 65 | 273 | 12 | EXT |  | 0.89 | (c)
64466.889 | 1.779 | 1.439 | -9.886 | -10.226 | 1617 | 1630 | 1635 | 1617 | 1439 | 5823 |  | CORR | AXGR | 04:06 | 04:08 | 04:09 | 475 | 35 | 14 | EXT |  | 0.96 | (c)
64467.125 | 2.015 | 2.015 | -9.65 | -9.65 | -1463 | -1375 | -1388 | 1312 | 2015 | 5823 |  | CORR | CIGR | 07:49 | 08:03 | 08:01 | 31 | 151 | 11 | EXT |  | 0.89 | (c)
64468.526 | 3.416 | 3.413 | -8.249 | -8.252 | 1430 | 1484 | 1498 | 1430 | 3413 | 5823 |  | CORR | CIGR | 03:36 | 03:44 | 03:47 | 35 | 136 | 10 | EXT |  | 0.89 | (c)
64468.614 | 3.504 | 3.417 | -8.161 | -8.248 | 1699 | 1711 | 1716 | 1699 | 3417 | 5823 |  | CORR | AXGR | 04:19 | 04:21 | 04:22 | 199 | 34 | 10 | EXT |  | 0.91 | (c)
64476.672 | 11.562 | 11.36 | -0.103 | -0.305 | -1333 | -1157 | -1181 | 1029 | 31 | 5823 |  | CORR | GENE | 08:10 | 08:38 | 08:34 | 274 | 304 | 11 | EXT |  | 0.92 | (c)
64478.263 | 1.488 | 1.417 | -9.692 | -9.763 | -121 | 163 | 71 | 0 | 1417 | 5824 |  | CORR | GENE | 08:32 | 09:18 | 09:03 | 251 | 384 | 10 | EXT | Аномалия находится на отводе. | 0.91 | (c)
64478.735 | 1.96 | 1.776 | -9.22 | -9.404 | -185 | 16 | 39 | 0 | 1776 | 5824 |  | CORR | GENE | 08:22 | 08:54 | 08:58 | 437 | 448 | 10 | EXT | Аномалия находится на отводе. | 0.93 | (c)
64487.834 | 11.059 | 11.02 | -0.121 | -0.16 | -152 | -139 | -140 | 127 | 41 | 5824 |  | CORR | AXGR | 08:27 | 08:29 | 08:29 | 119 | 24 | 10 | EXT | Аномалия находится на отводе. | 0.9 | (c)
64529.396 | 7.186 | 7.117 | -4.464 | -4.533 | -1016 | -821 | -862 | 708 | 4062 | 5828 |  | CORR | GENE | 05:37 | 06:09 | 06:02 | 471 | 308 | 13 | EXT |  | 0.95 | (c)
64529.833 | 7.623 | 7.586 | -4.027 | -4.064 | -1368 | -1282 | -1233 | 1098 | 4005 | 5828 |  | CORR | GENE | 04:40 | 04:54 | 05:02 | 59 | 270 | 10 | EXT |  | 0.89 | (c)
64558.972 | 4.577 | 4.312 | -7.078 | -7.343 | 848 | 1094 | 1056 | 848 | 4312 | 5831 |  | DENT | GENE | 04:46 | 05:26 | 05:20 | 496 | 417 | 0.3 | N/A | Глубина вмятины: 4 мм (0,3%). Линейка: 50 см в (431 см; 05:26 ч:мин) Аномалия находится на упругопластическом изгибе. |  | (c)
64559.915 | 5.52 | 5.301 | -6.135 | -6.354 | 1002 | 1189 | 1262 | 1002 | 5301 | 5831 |  | DENT | GENE | 05:11 | 05:41 | 05:53 | 580 | 521 | 0.4 | N/A | Глубина вмятины: 5 мм (0,4%). Линейка: 58 см в (530 см; 05:41 ч:мин) Аномалия находится на упругопластическом изгибе. |  | (c)
64562.167 | 7.772 | 7.761 | -3.883 | -3.894 | 426 | 499 | 492 | 426 | 3868 | 5831 |  | CORR | CIGR | 03:38 | 03:50 | 03:49 | 26 | 132 | 10 | EXT | Аномалия находится на упругопластическом изгибе: R=304 D, максимальное растяжение на 11.2 час. | 0.89 | (c)
64592.887 | 4.192 | 4.181 | -7.273 | -7.284 | -1620 | -1554 | -1575 | 611 | 4181 | 5834 |  | CORR | CIGR | 07:17 | 07:28 | 07:25 | 19 | 90 | 10 | EXT |  | 0.89 | (c)
64816.538 | 10.783 | 10.774 | -0.612 | -0.621 | 1334 | 1380 | 1374 | 816 | 605 | 5853 |  | CORR | CIGR | 06:08 | 06:16 | 06:15 | 16 | 81 | 11 | EXT | Аномалия находится на упругопластическом изгибе: R=544 D, максимальное растяжение на 11.2 час. | 0.89 | (c)
64816.946 | 11.191 | 11.174 | -0.204 | -0.221 | 1305 | 1398 | 1369 | 798 | 197 | 5853 |  | CORR | CIGR | 06:03 | 06:18 | 06:14 | 24 | 128 | 10 | EXT | Аномалия находится на упругопластическом изгибе: R=556 D, максимальное растяжение на 11.2 час. | 0.89 | (c)
64817.132 | 11.377 | 11.355 | -0.018 | -0.04 | 1005 | 1077 | 1058 | 1005 | 18 | 5853 |  | CORR | CIGR | 05:15 | 05:27 | 05:23 | 22 | 106 | 10 | EXT | Аномалия находится на упругопластическом изгибе: R=570 D, максимальное растяжение на 11.1 час. | 0.89 | (c)
64817.188 | 0.038 | 0.027 | -11.052 | -11.063 | 1600 | 1748 | 1748 | 335 | 27 | 5854 |  | CORR | CIGR | 06:01 | 06:25 | 06:25 | 17 | 295 | 14 | EXT | Аномалия находится на упругопластическом изгибе: R=570 D, максимальное растяжение на 11.1 час. | 0.89 | (c)
64818.128 | 0.978 | 0.961 | -10.112 | -10.129 | 1639 | 1701 | 1699 | 472 | 961 | 5854 |  | CORR | CIGR | 06:07 | 06:18 | 06:17 | 29 | 120 | 10 | EXT | Аномалия находится на упругопластическом изгибе: R=669 D, максимальное растяжение на 11 час. | 0.89 | (c)
64828.405 | 0.165 | 0.112 | -10.75 | -10.803 | 1720 | 1792 | 1931 | 88 | 112 | 5855 |  | CORR | GENE | 04:13 | 04:24 | 04:47 | 67 | 423 | 10 | EXT | Аномалия находится на упругопластическом изгибе: R=742 D, максимальное растяжение на 7.3 час. | 0.89 | (c)
64837.077 | 8.837 | 8.819 | -2.078 | -2.096 | -1577 | -1263 | -1420 | 653 | 2061 | 5855 |  | CORR | CIGR | 07:20 | 08:11 | 07:46 | 35 | 314 | 15 | EXT | Аномалия находится на упругопластическом изгибе: R=332 D, максимальное растяжение на 6.6 час. | 0.89 | (c)
64840.57 | 1.415 | 1.292 | -9.975 | -10.098 | -2187 | -2164 | -2169 | 43 | 1292 | 5856 |  | CORR | AXGR | 03:27 | 03:31 | 03:30 | 285 | 36 | 15 | EXT | Аномалия находится на упругопластическом изгибе: R=299 D, максимальное растяжение на 6.4 час. | 0.94 | (c)
64848.954 | 9.799 | 9.786 | -1.591 | -1.604 | -416 | -352 | -362 | 308 | 1579 | 5856 |  | GOUG | CIGR | 08:13 | 08:23 | 08:21 | 25 | 108 | 10 | EXT | Задир. Аномалия находится на упругопластическом изгибе: R=275 D, максимальное растяжение на 5.8 час. |  | (c)
64872.665 | 0.115 | 0.06 | -10.875 | -10.93 | 927 | 996 | 1118 | 921 | 60 | 5859 |  | CORR | GENE | 05:18 | 05:29 | 05:49 | 108 | 382 | 11 | EXT |  | 0.9 | (c)
64912.635 | 6.265 | 6.098 | -5.175 | -5.342 | -2163 | -2141 | -2125 | 67 | 4998 | 5862 |  | CORR | GENE | 04:44 | 04:48 | 04:51 | 344 | 77 | 10 | EXT |  | 0.93 | (c)
64917.043 | 10.673 | 10.497 | -0.767 | -0.943 | -2052 | -2033 | -2035 | 179 | 573 | 5862 |  | SCC | AXGR | 05:02 | 05:05 | 05:05 | 370 | 33 | 33 | EXT |  | 1.17 | (a)
64923.708 | 5.898 | 5.884 | -5.192 | -5.206 | -2201 | -2104 | -2102 | 29 | 5180 | 5863 |  | CORR | CIGR | 04:13 | 04:28 | 04:29 | 26 | 198 | 11 | EXT |  | 0.89 | (c)
64926.866 | 9.056 | 9.034 | -2.034 | -2.056 | 2062 | 2150 | 2135 | 22 | 2026 | 5863 |  | CORR | CIGR | 03:41 | 03:55 | 03:52 | 30 | 147 | 10 | EXT |  | 0.89 | (c)
64986.949 | 1.134 | 1.047 | -10.096 | -10.183 | 2138 | 2156 | 2154 | 61 | 1047 | 5869 |  | CORR | AXGR | 06:15 | 06:18 | 06:18 | 153 | 32 | 10 | EXT |  | 0.9 | (c)
64997.395 | 0.35 | 0.325 | -10.805 | -10.83 | 975 | 1065 | 1058 | 975 | 325 | 5870 |  | CORR | CIGR | 04:28 | 04:42 | 04:41 | 26 | 166 | 14 | EXT |  | 0.89 | (c)
65001.9 | 4.855 | 4.842 | -6.3 | -6.313 | 1499 | 1662 | 1619 | 491 | 4842 | 5870 |  | CORR | CIGR | 05:52 | 06:18 | 06:12 | 29 | 241 | 10 | EXT |  | 0.89 | (c)
65008.01 | 10.965 | 10.947 | -0.19 | -0.208 | 1485 | 1594 | 1577 | 562 | 183 | 5870 |  | CORR | CIGR | 05:50 | 06:07 | 06:05 | 25 | 184 | 10 | EXT |  | 0.89 | (c)
65011.07 | 2.87 | 2.867 | -8.595 | -8.598 | 1918 | 1966 | 1982 | 185 | 2867 | 5871 |  | CORR | CIGR | 05:35 | 05:42 | 05:45 | 20 | 127 | 10 | EXT |  | 0.89 | (c)
65013.367 | 5.167 | 5.151 | -6.298 | -6.314 | 2184 | 2220 | 2228 | 0 | 5151 | 5871 |  | CORR | CIGR | 06:18 | 06:23 | 06:25 | 32 | 87 | 10 | EXT |  | 0.89 | (c)
65030.287 | 10.622 | 10.499 | -0.313 | -0.436 | 2157 | 2173 | 2171 | 44 | 239 | 5872 |  | CORR | AXGR | 06:55 | 06:57 | 06:57 | 197 | 30 | 13 | EXT |  | 0.91 | (c)
65031.67 | 1.07 | 0.967 | -10.425 | -10.528 | -1653 | -1490 | -1401 | 578 | 967 | 5873 |  | CORR | GENE | 05:14 | 05:40 | 05:54 | 123 | 504 | 11 | EXT |  | 0.9 | (c)
65034.103 | 3.503 | 3.503 | -7.992 | -7.992 | -1103 | -1068 | -1048 | 994 | 3503 | 5873 |  | CORR | CIGR | 06:42 | 06:48 | 06:51 | 24 | 109 | 14 | EXT |  | 0.89 | (c)
65076.717 | 0.012 | 0.012 | -11.628 | -11.628 | 1670 | 1695 | 2137 | 1670 | 12 | 5877 |  | CORR | CIGR | 04:13 | 04:17 | 05:28 | 46 | 933 | 12 | EXT |  | 0.89 | (c)
65099.85 | 0.01 | 0.01 | -11.555 | -11.555 | -1017 | 44 | -282 | 0 | 10 | 5879 |  | CORR | GENE | 04:16 | 07:08 | 06:15 | 58 | 1469 | 11 | EXT | Аномалия находится на упругопластическом изгибе: R=604 D, максимальное растяжение на 1 час. | 0.89 | (c)
65107.668 | 7.828 | 7.817 | -3.737 | -3.748 | -585 | -407 | -471 | 358 | 3718 | 5879 |  | CORR | CIGR | 05:26 | 05:55 | 05:45 | 30 | 227 | 11 | EXT | Аномалия находится на упругопластическом изгибе: R=463 D, максимальное растяжение на 0.4 час. | 0.89 | (c)
65108.276 | 8.436 | 8.428 | -3.129 | -3.137 | -474 | -397 | -404 | 335 | 3121 | 5879 |  | CORR | CIGR | 05:44 | 05:57 | 05:55 | 16 | 139 | 10 | EXT | Аномалия находится на упругопластическом изгибе: R=443 D, максимальное растяжение на 0.4 час. | 0.89 | (c)
65108.571 | 8.731 | 8.715 | -2.834 | -2.85 | -544 | -228 | -349 | 155 | 2775 | 5879 |  | CORR | GENE | 05:33 | 06:24 | 06:04 | 75 | 389 | 11 | EXT | Аномалия находится на упругопластическом изгибе: R=433 D, максимальное растяжение на 0.4 час. | 0.89 | (c)
65110.481 | 10.641 | 10.624 | -0.924 | -0.941 | -664 | -592 | -590 | 517 | 911 | 5879 |  | CORR | CIGR | 05:13 | 05:25 | 05:25 | 30 | 147 | 10 | EXT | Аномалия находится на упругопластическом изгибе: R=374 D, максимальное растяжение на 0.2 час. | 0.89 | (c)
65110.621 | 10.781 | 10.76 | -0.784 | -0.805 | -377 | -295 | -313 | 249 | 766 | 5879 |  | CORR | CIGR | 05:60 | 06:13 | 06:10 | 39 | 128 | 11 | EXT | Аномалия находится на упругопластическом изгибе: R=374 D, максимальное растяжение на 0.2 час. | 0.89 | (c)
65111.172 | 11.332 | 11.302 | -0.233 | -0.263 | -361 | -180 | -204 | 47 | 211 | 5879 |  | CORR | GENE | 06:02 | 06:31 | 06:28 | 52 | 314 | 10 | EXT | Аномалия находится на упругопластическом изгибе: R=364 D, максимальное растяжение на 0.2 час. | 0.89 | (c)
65112.071 | 0.666 | 0.65 | -10.749 | -10.765 | 1836 | 1894 | 1900 | 267 | 650 | 5880 |  | CORR | CIGR | 05:01 | 05:10 | 05:11 | 16 | 128 | 12 | EXT | Аномалия находится на упругопластическом изгибе: R=347 D, максимальное растяжение на 0.3 час. | 0.89 | (c)
65146.224 | 0.819 | 0.793 | -10.541 | -10.567 | 1533 | 1999 | 1820 | 1533 | 793 | 5883 |  | CORR | GENE | 06:04 | 07:19 | 06:50 | 143 | 574 | 10 | EXT | Аномалия находится на упругопластическом изгибе: R=329 D, максимальное растяжение на 6.1 час. | 0.93 | (c)
65231.924 | 0 | 0 | -2.496 | -2.496 | -342 | 457 | 95 | 0 | 0 | 5890б | Непровар / утяжина | GWAN |  | 03:43 | 05:52 | 04:54 | 0 | 874 | 18 | INT | Непровар / утяжина Аномалия находится на упругопластическом изгибе: R=413 D, максимальное растяжение на 5 час. |  | (a)
65268.835 | 0 | 0 | -11.045 | -11.045 | -1517 | -1189 | -1182 | 846 | 0 | 5894 | Смещение кромок | GWAN |  | 05:16 | 06:08 | 06:10 | 0 | 671 | 34 | EXT | Смещение кромок Наружу Аномалия находится на отводе. Величина смещения - 5.3 мм. |  | (c)
65364.442 | 4.588 | 4.561 | -6.692 | -6.719 | 509 | 597 | 595 | 509 | 4561 | 5902а |  | CORR | CIGR | 03:06 | 03:21 | 03:20 | 44 | 173 | 10 | EXT | Аномалия находится на упругопластическом изгибе: R=647 D, максимальное растяжение на 6.8 час. | 0.89 | (c)
65364.542 | 4.688 | 4.664 | -6.592 | -6.616 | 613 | 710 | 709 | 613 | 4664 | 5902а |  | CORR | CIGR | 03:23 | 03:39 | 03:39 | 39 | 192 | 12 | EXT | Аномалия находится на упругопластическом изгибе: R=712 D, максимальное растяжение на 7 час. | 0.89 | (c)
65381.749 | 10.615 | 10.52 | -0.255 | -0.35 | 1050 | 1136 | 1099 | 1050 | 55 | 5903а |  | SCC | GENE | 05:02 | 05:16 | 05:10 | 295 | 98 | 25 | EXT | Аномалия находится в зоне сварного шва. | 1 | (b)
65403.162 | 10.197 | 10.184 | -0.693 | -0.706 | -1434 | -1378 | -1390 | 1345 | 687 | 5905 |  | CORR | CIGR | 05:02 | 05:11 | 05:09 | 19 | 89 | 10 | EXT |  | 0.89 | (c)
65403.899 | 0.044 | 0.044 | -10.831 | -10.831 | 781 | 1139 | 975 | 781 | 44 | 5906 |  | CORR | GENE | 05:30 | 06:28 | 06:02 | 285 | 388 | 10 | EXT |  | 0.92 | (c)
65404.888 | 1.033 | 1.026 | -9.842 | -9.849 | 913 | 992 | 976 | 913 | 1026 | 5906 |  | CORR | CIGR | 05:52 | 06:04 | 06:02 | 20 | 125 | 11 | EXT |  | 0.89 | (c)
65475.717 | 5.922 | 5.909 | -5.263 | -5.276 | 186 | 238 | 224 | 186 | 5259 | 5912 |  | CORR | CIGR | 04:21 | 04:30 | 04:28 | 17 | 76 | 12 | EXT | Аномалия находится на упругопластическом изгибе: R=379 D, максимальное растяжение на 0.5 час. | 0.89 | (c)
65529.434 | 3.474 | 3.408 | -7.941 | -8.007 | 924 | 973 | 985 | 924 | 3408 | 5917 |  | DENT | GENE | 01:26 | 01:34 | 01:36 | 124 | 122 | 0.4 | N/A | Глубина вмятины: 6 мм (0,4%). Линейка: 12 см в (341 см; 01:34 ч:мин) |  | (c)
65563.487 | 3.932 | 3.809 | -7.368 | -7.491 | -2124 | -2107 | -2108 | 106 | 3809 | 5920 |  | CORR | AXGR | 06:56 | 06:59 | 06:59 | 212 | 32 | 16 | EXT |  | 0.92 | (c)
65615.24 | 10.775 | 10.751 | -0.705 | -0.729 | -1602 | -1395 | -1314 | 629 | 601 | 5924 |  | CORR | GENE | 04:58 | 05:31 | 05:44 | 128 | 575 | 10 | EXT | Аномалия находится на упругопластическом изгибе: R=455 D, максимальное растяжение на 1.2 час. | 0.9 | (c)
65629.974 | 3.139 | 3.096 | -8.261 | -8.304 | 972 | 987 | 993 | 972 | 3096 | 5926 |  | GOUG | AXGR | 01:17 | 01:19 | 01:20 | 95 | 41 | 10 | EXT | Задир. Аномалия находится на упругопластическом изгибе: R=499 D, максимальное растяжение на 0.2 час. |  | (c)
65639.414 | 1.179 | 1.165 | -8.841 | -8.855 | 1618 | 1682 | 1680 | 489 | 1165 | 5927 |  | CORR | CIGR | 04:48 | 04:58 | 04:58 | 28 | 123 | 12 | EXT |  | 0.89 | (c)
65650.4 | 0 | 0 | -11.15 | -11.15 | 603 | 915 | 1119 | 595 | 0 | 5929 | Смещение кромок | GWAN |  | 03:03 | 03:54 | 04:26 | 0 | 1032 | 31 | EXT | Смещение кромок Наружу Величина смещения - 4.9 мм. |  | (c)
65650.4 | 0 | -0.014 | -11.15 | -11.164 | 1679 | 1997 | 2062 | 0 |  | 5929 | Нарушение формы кольцевого шва | GWAN |  | 05:57 | 06:48 | 06:59 | 0 | 765 |  | EXT | Нарушение формы кольцевого шва |  | (c)
65674.311 | 1.486 | 1.468 | -9.974 | -9.992 | 1977 | 2088 | 2086 | 35 | 1468 | 5931 |  | CORR | CIGR | 06:57 | 07:15 | 07:14 | 36 | 219 | 10 | EXT |  | 0.89 | (c)
65693.859 | 9.574 | 9.539 | -1.941 | -1.976 | 1873 | 2034 | 1972 | 159 | 1912 | 5932 |  | CORR | GENE | 04:52 | 05:18 | 05:08 | 64 | 198 | 13 | EXT |  | 0.89 | (c)
65705.139 | 9.339 | 9.313 | -2.106 | -2.132 | 1071 | 1252 | 1250 | 803 | 2091 | 5933 |  | CORR | CIGR | 04:23 | 04:52 | 04:51 | 41 | 356 | 12 | EXT |  | 0.89 | (c)
65706.51 | 10.71 | 10.622 | -0.735 | -0.823 | 1446 | 1460 | 1460 | 757 | 669 | 5933 |  | CORR | AXGR | 05:23 | 05:25 | 05:25 | 154 | 28 | 10 | EXT |  | 0.9 | (c)
65707.468 | 0.223 | 0.13 | -10.917 | -11.01 | 1516 | 1537 | 1539 | 668 | 130 | 5934 |  | CORR | AXGR | 05:16 | 05:20 | 05:20 | 417 | 47 | 10 | EXT |  | 0.93 | (c)
65717.172 | 9.927 | 9.682 | -1.213 | -1.458 | -2116 | -2098 | -2082 | 115 | 1050 | 5934 |  | CORR | GENE | 07:30 | 07:33 | 07:36 | 408 | 68 | 10 | EXT |  | 0.93 | (c)
65717.371 | 10.126 | 10.112 | -1.014 | -1.028 | 2156 | -2225 | 2223 | 0 | 1001 | 5934 |  | CORR | CIGR | 06:59 | 07:12 | 07:10 | 27 | 135 | 10 | EXT |  | 0.89 | (c)
65729.733 | 11.348 | 11.265 | -0.022 | -0.105 | -1745 | -1287 | -1375 | 485 | 22 | 5935 |  | CORR | GENE | 06:51 | 08:05 | 07:51 | 83 | 741 | 14 | EXT |  | 0.89 | (c)
65787.066 | 11.416 | 11.367 | -0.064 | -0.113 | 1927 | 2116 | 2129 | 0 | 27 | 5940 |  | CORR | GENE | 05:20 | 05:51 | 05:53 | 86 | 405 | 11 | EXT | Аномалия находится на упругопластическом изгибе: R=881 D, максимальное растяжение на 6.7 час. | 0.89 | (c)
65787.183 | 0.053 | 0.016 | -11.222 | -11.259 | 1525 | 1870 | 1873 | 9 | 16 | 5941 |  | CORR | GENE | 03:04 | 03:60 | 04:00 | 112 | 697 | 10 | EXT | Аномалия находится на упругопластическом изгибе: R=881 D, максимальное растяжение на 6.7 час. | 0.89 | (c)
65876.245 | 0 | -0.041 | -11.22 | -11.261 | 338 | -1453 | 1810 | 338 |  | 5951 | Нарушение формы кольцевого шва | GWAN |  | 10:58 | 06:09 | 14:56 | 0 | 2945 |  | EXT | Нарушение формы кольцевого шва |  | (c)
65876.287 | 0.042 | 0.036 | -11.178 | -11.184 | -1793 | -1683 | -1610 | 437 | 36 | 5951 |  | CORR | GENE | 05:14 | 05:32 | 05:44 | 83 | 367 | 14 | EXT |  | 0.89 | (c)
65887.325 | 11.08 | 11.069 | -0.14 | -0.151 | -1365 | -1226 | -1218 | 865 | 86 | 5951 |  | CORR | GENE | 06:23 | 06:46 | 06:47 | 65 | 294 | 10 | EXT |  | 0.89 | (c)
65936.052 | 3.007 | 2.908 | -7.843 | -7.942 | 55 | 278 | 180 | 55 | 2908 | 5956 |  | GOUG | GENE | 09:52 | 10:28 | 10:12 | 112 | 250 | 10 | EXT | Зона задиров. |  | (c)
65936.053 | 3.008 | 2.935 | -7.842 | -7.915 | 208 | 279 | 291 | 208 | 2935 | 5956 |  | DENT | GENE | 10:16 | 10:28 | 10:30 | 155 | 167 | 0.6 | N/A | Глубина вмятины: 9 мм (0,6%). Линейка: 16 см в (294 см; 10:28 ч:мин) Аномалия находится вблизи дефекта потери металла. |  | (c)
66029.469 | 9.139 | 9.091 | -2.241 | -2.289 | -2094 | -2055 | -2051 | 2009 | 2182 | 5964 |  | DENT | GENE | 02:18 | 02:25 | 02:25 | 107 | 85 | 0.4 | N/A | Глубина вмятины: 6 мм (0,4%). Линейка: 11 см в (909 см; 02:25 ч:мин) |  | (c)
66207.269 | 1.904 | 1.891 | -8.861 | -8.874 | -1699 | -1686 | -1687 | 531 | 1891 | 5980 |  | CORR | PITT | 08:16 | 08:18 | 08:18 | 27 | 25 | 16 | EXT | Аномалия находится на упругопластическом изгибе: R=499 D, максимальное растяжение на 3.4 час. | 0.89 | (c)
66211.88 | 6.515 | 6.506 | -4.25 | -4.259 | -1908 | -1855 | -1849 | 323 | 4240 | 5980 |  | GOUG | CIGR | 07:42 | 07:51 | 07:52 | 19 | 118 | 10 | EXT | Задир. Аномалия находится на упругопластическом изгибе: R=507 D, максимальное растяжение на 3.7 час. |  | (c)
66219.313 | 3.183 | 3.17 | -8.157 | -8.17 | -2151 | -2065 | -2019 | 80 | 3170 | 5981 |  | CORR | CIGR | 03:42 | 03:56 | 04:03 | 26 | 263 | 10 | EXT | Аномалия находится на упругопластическом изгибе: R=926 D, максимальное растяжение на 4.9 час. | 0.89 | (c)
66236.968 | 9.498 | 9.486 | -1.767 | -1.779 | 1673 | 1720 | 1729 | 445 | 1758 | 5982 |  | CORR | CIGR | 03:49 | 03:57 | 03:58 | 21 | 113 | 11 | EXT | Аномалия находится на упругопластическом изгибе: R=923 D, максимальное растяжение на 4.7 час. | 0.89 | (c)
66250.73 | 0.485 | 0.259 | -10.525 | -10.751 | 2090 | 2165 | 2140 | 41 | 259 | 5984 |  | CORR | GENE | 07:40 | 07:52 | 07:48 | 1142 | 99 | 11 | EXT |  | 0.97 | (c)
66253.526 | 3.281 | 3.267 | -7.729 | -7.743 | 1987 | 2104 | 2076 | 65 | 3267 | 5984 |  | CORR | CIGR | 07:23 | 07:42 | 07:38 | 37 | 178 | 13 | EXT |  | 0.89 | (c)
66257.885 | 7.64 | 7.424 | -3.37 | -3.586 | 2143 | 2155 | 2158 | 58 | 3310 | 5984 |  | CORR | AXGR | 07:49 | 07:51 | 07:51 | 276 | 29 | 11 | EXT |  | 0.92 | (c)
66270.835 | 9.58 | 9.319 | -1.9 | -2.161 | 2150 | 2183 | 2174 | 31 | 1564 | 5985 |  | CORR | GENE | 08:28 | 08:34 | 08:32 | 597 | 49 | 10 | EXT |  | 0.95 | (c)
66271.719 | 10.464 | 10.353 | -1.016 | -1.127 | 2191 | 2201 | 2206 | 9 | 913 | 5985 |  | CORR | AXGR | 08:35 | 08:36 | 08:37 | 214 | 31 | 10 | EXT |  | 0.91 | (c)
66272.843 | 0.108 | 0.021 | -11.092 | -11.179 | -1955 | -1905 | -1909 | 1862 | 21 | 5986 |  | CORR | GENE | 03:53 | 04:01 | 04:01 | 225 | 93 | 12 | EXT | Аномалия находится на отводе. | 0.92 | (c)
66318.305 | 0 | 0 | -11.33 | -11.33 | 377 | 720 | 738 | 377 | 0 | 5990 | Смещение кромок | GWAN |  | 03:06 | 04:01 | 04:04 | 0 | 722 | 32 | EXT | Смещение кромок Наружу Величина смещения - 5 мм. Аномалия находится на упругопластическом изгибе: R=358 D, максимальное растяжение на 5.5 час. |  | (c)
66358.934 | 6.269 | 6.245 | -5.316 | -5.34 | 293 | 404 | 430 | 293 | 5303 | 5993 |  | CORR | CIGR | 03:26 | 03:43 | 03:48 | 37 | 274 | 12 | EXT | Аномалия находится на отводе. | 0.89 | (c)
66410.18 | 11.455 | 11.24 | -0.19 | -0.405 | -1465 | -1451 | -1442 | 1419 | 69 | 5997 |  | CORR | AXGR | 06:51 | 06:53 | 06:54 | 336 | 46 | 11 | EXT |  | 0.93 | (c)
66419.328 | 8.958 | 8.435 | -2.242 | -2.765 | -1619 | -1551 | -1554 | 612 | 1934 | 5998 |  | CORR | GENE | 07:16 | 07:27 | 07:26 | 831 | 130 | 14 | EXT |  | 0.99 | (c)
66419.582 | 9.212 | 9.167 | -1.988 | -2.033 | 1842 | 1976 | 2005 | 62 | 1930 | 5998 |  | CORR | GENE | 04:34 | 04:56 | 05:01 | 103 | 327 | 10 | EXT |  | 0.89 | (c)
66420.396 | 10.026 | 10.012 | -1.174 | -1.188 | 2010 | 2075 | 2085 | 70 | 1165 | 5998 |  | CORR | CIGR | 05:01 | 05:12 | 05:13 | 23 | 150 | 12 | EXT |  | 0.89 | (c)
66420.648 | 10.278 | 10.064 | -0.922 | -1.136 | 2118 | 2139 | 2135 | 79 | 865 | 5998 |  | CORR | AXGR | 05:19 | 05:22 | 05:21 | 271 | 34 | 10 | EXT |  | 0.92 | (c)
66434.327 | 1.487 | 1.475 | -9.953 | -9.965 | 1814 | 1829 | 1829 | 385 | 1475 | 6000 |  | CORR | PITT | 05:16 | 05:19 | 05:19 | 25 | 32 | 18 | EXT |  | 0.89 | (c)
66434.479 | 1.639 | 1.62 | -9.801 | -9.82 | 1786 | 1859 | 1904 | 208 | 1620 | 6000 |  | CORR | CIGR | 05:12 | 05:24 | 05:31 | 32 | 236 | 11 | EXT |  | 0.89 | (c)
66435.946 | 3.106 | 3.067 | -8.334 | -8.373 | 2188 | 2199 | 2199 | 20 | 3067 | 6000 |  | CORR | AXGR | 06:17 | 06:19 | 06:19 | 76 | 23 | 14 | EXT |  | 0.89 | (c)
66467.012 | 0.047 | 0.024 | -11.098 | -11.121 | 124 | 300 | 254 | 124 | 24 | 6003 |  | CORR | GENE | 07:01 | 07:29 | 07:22 | 52 | 260 | 12 | EXT |  | 0.89 | (c)
66488.927 | 10.817 | 10.795 | -0.128 | -0.15 | 301 | 418 | 418 | 301 | 109 | 6004 |  | CORR | CIGR | 07:59 | 08:18 | 08:18 | 41 | 234 | 10 | EXT |  | 0.89 | (c)
66558.354 | 1.619 | 1.284 | -9.796 | -10.131 | 1806 | 1807 | 1819 | 399 | 1284 | 6011 |  | CORR | AXGR | 07:10 | 07:10 | 07:12 | 394 | 26 | 13 | EXT | Аномалия находится на упругопластическом изгибе: R=830 D, максимальное растяжение на 11.4 час. | 0.95 | (c)
66559.8 | 3.065 | 2.671 | -8.35 | -8.744 | 1788 | 1817 | 1815 | 388 | 2671 | 6011 |  | CORR | GENE | 07:07 | 07:12 | 07:12 | 487 | 55 | 10 | EXT | Аномалия находится на упругопластическом изгибе: R=554 D, максимальное растяжение на 11.3 час. | 0.94 | (c)
66560.384 | 3.649 | 3.347 | -7.766 | -8.068 | 1780 | 1781 | 1793 | 425 | 3347 | 6011 |  | CORR | AXGR | 07:06 | 07:06 | 07:08 | 419 | 26 | 12 | EXT | Аномалия находится на упругопластическом изгибе: R=504 D, максимальное растяжение на 11.3 час. | 0.94 | (c)
66573.62 | 5.47 | 5.455 | -5.965 | -5.98 | 2003 | 2047 | 2054 | 126 | 5455 | 6012 |  | CORR | CIGR | 07:00 | 07:07 | 07:08 | 25 | 101 | 10 | EXT | Аномалия находится на упругопластическом изгибе: R=599 D, максимальное растяжение на 11.4 час. | 0.89 | (c)
66573.703 | 5.553 | 5.42 | -5.882 | -6.015 | 2172 | 2186 | 2189 | 23 | 5420 | 6012 |  | CORR | AXGR | 07:27 | 07:30 | 07:30 | 446 | 35 | 11 | EXT | Аномалия находится на упругопластическом изгибе: R=599 D, максимальное растяжение на 11.4 час. | 0.94 | (c)
66573.722 | 5.572 | 5.536 | -5.863 | -5.899 | 1999 | 2010 | 2012 | 204 | 5536 | 6012 |  | CORR | AXGR | 06:59 | 07:01 | 07:02 | 295 | 28 | 10 | EXT | Аномалия находится на упругопластическом изгибе: R=599 D, максимальное растяжение на 11.4 час. | 0.92 | (c)
66579.09 | 10.94 | 10.3 | -0.495 | -1.135 | 2185 | 2209 | 2216 | 0 | 145 | 6012 |  | CORR | GENE | 07:29 | 07:33 | 07:34 | 990 | 62 | 11 | EXT |  | 0.97 | (c)
66579.594 | 0.009 | 0.009 | -10.981 | -10.981 | -2013 | -1973 | -1508 | 218 | 9 | 6013 |  | CORR | GENE | 04:11 | 04:17 | 05:32 | 57 | 1010 | 15 | EXT |  | 0.89 | (c)
66579.749 | 0.164 | 0.128 | -10.826 | -10.862 | -1774 | -1574 | -1616 | 457 | 128 | 6013 |  | CORR | GENE | 04:50 | 05:22 | 05:15 | 52 | 316 | 13 | EXT |  | 0.89 | (c)
66590.534 | 10.949 | 10.923 | -0.041 | -0.067 | -1603 | -1431 | -1380 | 628 | 14 | 6013 |  | CORR | GENE | 05:17 | 05:45 | 05:53 | 53 | 446 | 10 | EXT |  | 0.89 | (c)
66590.601 | 0.026 | 0.015 | -11.364 | -11.375 | 1233 | 1524 | 1481 | 502 | 15 | 6014 |  | CORR | CIGR | 03:04 | 03:51 | 03:45 | 27 | 496 | 12 | EXT |  | 0.89 | (c)
66595.328 | 4.753 | 4.734 | -6.637 | -6.656 | 1795 | 1902 | 1857 | 311 | 4734 | 6014 |  | CORR | CIGR | 04:35 | 04:52 | 04:45 | 38 | 125 | 13 | EXT |  | 0.89 | (c)
66599.43 | 8.855 | 8.841 | -2.535 | -2.549 | -1745 | -1675 | -1669 | 485 | 2521 | 6014 |  | CORR | CIGR | 07:04 | 07:15 | 07:16 | 28 | 153 | 10 | EXT |  | 0.89 | (c)
66625.835 | 0.92 | 0.907 | -10.33 | -10.343 | 1466 | 1576 | 1541 | 614 | 907 | 6017 |  | CORR | CIGR | 04:31 | 04:49 | 04:43 | 20 | 151 | 10 | EXT | Аномалия находится на упругопластическом изгибе: R=494 D, максимальное растяжение на 7.4 час. | 0.89 | (c)
66633.722 | 8.807 | 8.791 | -2.443 | -2.459 | -1797 | -1707 | -1721 | 434 | 2281 | 6017 |  | CORR | GENE | 07:44 | 07:59 | 07:56 | 178 | 151 | 11 | EXT | Аномалия находится на упругопластическом изгибе: R=637 D, максимальное растяжение на 7.6 час. | 0.91 | (c)
66634.302 | 9.387 | 9.363 | -1.863 | -1.887 | 1032 | 1087 | 1070 | 1032 | 1863 | 6017 |  | CORR | CIGR | 03:21 | 03:29 | 03:27 | 24 | 76 | 10 | EXT | Аномалия находится на упругопластическом изгибе: R=675 D, максимальное растяжение на 7.7 час. | 0.89 | (c)
66635.649 | 10.734 | 10.718 | -0.516 | -0.532 | 1201 | 1240 | 1234 | 963 | 514 | 6017 |  | CORR | CIGR | 03:48 | 03:54 | 03:53 | 18 | 67 | 11 | EXT | Аномалия находится на упругопластическом изгибе: R=815 D, максимальное растяжение на 7.7 час. | 0.89 | (c)
66635.882 | 10.967 | 10.891 | -0.283 | -0.359 | 1234 | 1234 | 1255 | 955 | 121 | 6017 |  | CORR | AXGR | 03:53 | 03:53 | 03:57 | 238 | 42 | 12 | EXT | Аномалия находится на упругопластическом изгибе: R=850 D, максимальное растяжение на 7.7 час. | 0.92 | (c)
66635.997 | 11.082 | 11.082 | -0.168 | -0.168 | 1339 | 1339 | 1355 | 860 | 13 | 6017 |  | CORR | AXGR | 04:10 | 04:10 | 04:13 | 155 | 32 | 10 | EXT | Аномалия находится на упругопластическом изгибе: R=889 D, максимальное растяжение на 7.7 час. | 0.9 | (c)
66637.237 | 1.072 | 1.058 | -10.313 | -10.327 | 1009 | 1122 | 1112 | 1009 | 1058 | 6018 |  | CORR | CIGR | 03:28 | 03:46 | 03:44 | 35 | 206 | 11 | EXT |  | 0.89 | (c)
66638.389 | 2.224 | 2.223 | -9.161 | -9.162 | 1186 | 1241 | 1251 | 914 | 2223 | 6018 |  | CORR | CIGR | 03:56 | 04:05 | 04:07 | 26 | 131 | 11 | EXT |  | 0.89 | (c)
66640.422 | 4.257 | 3.983 | -7.128 | -7.402 | -1582 | -1562 | -1567 | 648 | 3983 | 6018 |  | CORR | AXGR | 08:30 | 08:33 | 08:32 | 456 | 31 | 11 | EXT |  | 0.94 | (c)
66640.864 | 4.699 | 4.619 | -6.686 | -6.766 | 1259 | 1304 | 1293 | 904 | 4619 | 6018 |  | CORR | GENE | 04:08 | 04:15 | 04:14 | 206 | 67 | 10 | EXT |  | 0.91 | (c)
66642.749 | 6.584 | 6.583 | -4.801 | -4.802 | 1718 | 1897 | 1839 | 271 | 4768 | 6018 |  | CORR | CIGR | 05:22 | 05:51 | 05:42 | 34 | 242 | 10 | EXT | Аномалия находится на упругопластическом изгибе: R=845 D, максимальное растяжение на 10.3 час. | 0.89 | (c)
66643.565 | 7.4 | 7.386 | -3.985 | -3.999 | 1664 | 1796 | 1799 | 297 | 3953 | 6018 |  | CORR | CIGR | 05:14 | 05:35 | 05:35 | 46 | 269 | 10 | EXT | Аномалия находится на упругопластическом изгибе: R=664 D, максимальное растяжение на 10.4 час. | 0.89 | (c)
66644.443 | 8.278 | 8.26 | -3.107 | -3.125 | 1534 | 1636 | 1624 | 517 | 3093 | 6018 |  | CORR | CIGR | 04:52 | 05:09 | 05:07 | 32 | 179 | 10 | EXT | Аномалия находится на упругопластическом изгибе: R=601 D, максимальное растяжение на 10.6 час. | 0.89 | (c)
66645.708 | 9.543 | 9.535 | -1.842 | -1.85 | 1637 | 1703 | 1694 | 479 | 1828 | 6018 |  | CORR | CIGR | 05:09 | 05:20 | 05:18 | 22 | 115 | 10 | EXT | Аномалия находится на упругопластическом изгибе: R=532 D, максимальное растяжение на 10.8 час. | 0.89 | (c)
66646.094 | 9.929 | 9.892 | -1.456 | -1.493 | 1666 | 1766 | 1852 | 192 | 1444 | 6018 |  | CORR | GENE | 05:14 | 05:30 | 05:44 | 49 | 373 | 11 | EXT | Аномалия находится на упругопластическом изгибе: R=508 D, максимальное растяжение на 10.9 час. | 0.89 | (c)
66649.963 | 2.413 | 2.298 | -9.072 | -9.187 | 2002 | 2024 | 2025 | 183 | 2298 | 6019 |  | CORR | AXGR | 05:15 | 05:19 | 05:19 | 322 | 46 | 11 | EXT | Аномалия находится на упругопластическом изгибе: R=380 D, максимальное растяжение на 11.8 час. | 0.93 | (c)
66650.047 | 2.497 | 2.487 | -8.988 | -8.998 | -1877 | -1764 | -1802 | 354 | 2487 | 6019 |  | CORR | CIGR | 06:49 | 07:07 | 07:01 | 27 | 150 | 13 | EXT | Аномалия находится на упругопластическом изгибе: R=380 D, максимальное растяжение на 11.8 час. | 0.89 | (c)
66671.9 | 1.455 | 0.756 | -9.405 | -10.104 | -2195 | -2161 | -2160 | 35 | 756 | 6021 |  | CORR | GENE | 03:54 | 03:60 | 03:60 | 1599 | 69 | 12 | EXT |  | 0.99 | (c)
66672.643 | 2.198 | 2.18 | -8.662 | -8.68 | -1098 | -1038 | -1036 | 974 | 2180 | 6021 |  | CORR | CIGR | 06:51 | 07:01 | 07:01 | 40 | 124 | 12 | EXT |  | 0.89 | (c)
66674.393 | 3.948 | 3.936 | -6.912 | -6.924 | -2066 | -2024 | -1943 | 164 | 3936 | 6021 |  | CORR | CIGR | 04:15 | 04:22 | 04:35 | 29 | 246 | 11 | EXT |  | 0.89 | (c)
66682.506 | 1.201 | 0.876 | -10.074 | -10.399 | -2197 | -2177 | -2171 | 33 | 876 | 6022 |  | CORR | GENE | 04:10 | 04:13 | 04:14 | 489 | 52 | 12 | EXT |  | 0.95 | (c)
66704.648 | 0.753 | 0.746 | -10.542 | -10.549 | -806 | -742 | -722 | 637 | 746 | 6024 |  | CORR | CIGR | 07:14 | 07:25 | 07:28 | 26 | 169 | 10 | EXT | Аномалия находится на упругопластическом изгибе: R=322 D, максимальное растяжение на 5.1 час. | 0.89 | (c)
66770.553 | 10.493 | 10.054 | -0.867 | -1.306 | -2123 | -2097 | -2099 | 107 | 635 | 6029 |  | CORR | GENE | 05:18 | 05:22 | 05:22 | 671 | 49 | 10 | EXT |  | 0.95 | (c)
66805.627 | 11.557 | 11.542 | -0.143 | -0.158 | 1732 | 1790 | 1779 | 1732 | 137 | 6032 |  | CORR | CIGR | 05:50 | 05:59 | 05:57 | 21 | 95 | 13 | EXT |  | 0.89 | (c)
66838.431 | 10.156 | 10.145 | -1.314 | -1.325 | 850 | 918 | 925 | 850 | 1269 | 6035 |  | CORR | GENE | 06:17 | 06:28 | 06:29 | 56 | 149 | 10 | EXT | Аномалия находится на упругопластическом изгибе: R=484 D, максимальное растяжение на 6.5 час. | 0.89 | (c)
66848.934 | 9.189 | 9.176 | -2.231 | -2.244 | -1546 | -1502 | -1508 | 1471 | 2218 | 6036 |  | CORR | CIGR | 04:22 | 04:30 | 04:28 | 26 | 75 | 10 | EXT | Аномалия находится на упругопластическом изгибе: R=542 D, максимальное растяжение на 7 час. | 0.89 | (c)
66880.873 | 6.983 | 6.97 | -4.647 | -4.66 | -1638 | -1575 | -1578 | 1519 | 4623 | 6039 |  | CORR | CIGR | 04:10 | 04:20 | 04:19 | 37 | 119 | 12 | EXT |  | 0.89 | (c)
66888.481 | 2.961 | 2.951 | -8.329 | -8.339 | 1305 | 1394 | 1375 | 786 | 2951 | 6040 |  | CORR | CIGR | 05:40 | 05:55 | 05:52 | 18 | 140 | 11 | EXT |  | 0.89 | (c)
66888.575 | 3.055 | 3.04 | -8.235 | -8.25 | 1473 | 1524 | 1520 | 664 | 3040 | 6040 |  | CORR | CIGR | 06:08 | 06:16 | 06:15 | 24 | 93 | 10 | EXT |  | 0.89 | (c)
66888.841 | 3.321 | 3.308 | -7.969 | -7.982 | 1313 | 1384 | 1375 | 794 | 3308 | 6040 |  | CORR | CIGR | 05:42 | 05:53 | 05:52 | 31 | 123 | 12 | EXT |  | 0.89 | (c)
66895.454 | 9.934 | 9.919 | -1.356 | -1.371 | 1952 | 2029 | 2004 | 175 | 1349 | 6040 |  | CORR | CIGR | 07:25 | 07:37 | 07:33 | 22 | 104 | 14 | EXT |  | 0.89 | (c)
66915.066 | 6.791 | 6.75 | -4.659 | -4.7 | -1266 | -1154 | -1179 | 965 | 4658 | 6042 |  | CORR | CIGR | 05:39 | 05:57 | 05:53 | 42 | 173 | 12 | EXT |  | 0.89 | (c)
67024.474 | 2.044 | 1.866 | -9.331 | -9.509 | 589 | 819 | 828 | 589 | 1866 | 6052 |  | CORR | GENE | 05:31 | 06:08 | 06:09 | 210 | 479 | 14 | EXT |  | 0.92 | (c)
67024.878 | 2.448 | 2.436 | -8.927 | -8.939 | 654 | 860 | 801 | 654 | 2436 | 6052 |  | CORR | CIGR | 05:41 | 06:14 | 06:05 | 31 | 293 | 11 | EXT |  | 0.89 | (c)
67045.285 | 0 | -0.056 | -11.32 | -11.376 | 466 | 1373 | 1201 | 295 |  | 6054 | Нарушение формы кольцевого шва | GWAN |  | 02:55 | 05:21 | 04:54 | 0 | 1469 |  | EXT | Нарушение формы кольцевого шва Аномалия находится на отводе. Аномалия находится на упругопластическом изгибе: R=330 D, максимальное растяжение на 6 час. |  | (c)
67065.249 | 8.644 | 8.631 | -2.621 | -2.634 | -1967 | -1875 | -1891 | 263 | 2588 | 6055 |  | CORR | CIGR | 07:15 | 07:29 | 07:27 | 46 | 153 | 12 | EXT |  | 0.89 | (c)
67065.66 | 9.055 | 9.046 | -2.21 | -2.219 | 1477 | 1518 | 1523 | 662 | 2202 | 6055 |  | CORR | CIGR | 04:31 | 04:37 | 04:38 | 17 | 91 | 10 | EXT |  | 0.89 | (c)
67066.118 | 9.513 | 9.513 | -1.752 | -1.752 | -1675 | -1620 | -1616 | 556 | 1729 | 6055 |  | CORR | CIGR | 08:02 | 08:11 | 08:11 | 23 | 118 | 10 | EXT |  | 0.89 | (c)
67068.717 | 0.847 | 0.73 | -10.518 | -10.635 | -2210 | -2168 | -2178 | 21 | 730 | 6056 |  | CORR | GENE | 04:14 | 04:20 | 04:19 | 203 | 63 | 11 | EXT | Аномалия находится на упругопластическом изгибе: R=829 D, максимальное растяжение на 0.5 час. | 0.91 | (c)
67070.571 | 2.701 | 2.632 | -8.664 | -8.733 | -2185 | -2165 | -2169 | 46 | 2632 | 6056 |  | CORR | AXGR | 04:18 | 04:21 | 04:20 | 313 | 32 | 11 | EXT | Аномалия находится на упругопластическом изгибе: R=682 D, максимальное растяжение на 0.2 час. | 0.93 | (c)
67071.349 | 3.479 | 3.401 | -7.886 | -7.964 | -2188 | -2176 | -2179 | 42 | 3401 | 6056 |  | CORR | AXGR | 04:17 | 04:19 | 04:19 | 150 | 18 | 11 | EXT | Аномалия находится на упругопластическом изгибе: R=636 D, максимальное растяжение на 0.1 час. | 0.9 | (c)
67072.679 | 4.809 | 4.768 | -6.556 | -6.597 | -1248 | -1236 | -1236 | 983 | 4768 | 6056 |  | CORR | AXGR | 06:49 | 06:51 | 06:51 | 84 | 24 | 13 | EXT | Аномалия находится на упругопластическом изгибе: R=554 D, максимальное растяжение на 0.1 час. | 0.89 | (c)
67073.935 | 6.065 | 5.125 | -5.3 | -6.24 | -1559 | -1526 | -1468 | 672 | 5125 | 6056 |  | CORR | GENE | 05:59 | 06:04 | 06:13 | 1030 | 182 | 12 | EXT | Аномалия находится на упругопластическом изгибе: R=476 D, максимальное растяжение на 0.2 час. | 0.98 | (c)
67085.464 | 6.229 | 5.11 | -5.121 | -6.24 | 2132 | 2164 | 2166 | 31 | 4227 | 6057 |  | CORR | GENE | 07:07 | 07:12 | 07:12 | 2013 | 67 | 10 | EXT | Аномалия находится на упругопластическом изгибе: R=975 D, максимальное растяжение на 1.7 час. | 0.97 | (c)
67087.829 | 8.594 | 8.493 | -2.756 | -2.857 | 2164 | 2171 | 2182 | 31 | 2728 | 6057 |  | CORR | AXGR | 07:12 | 07:13 | 07:15 | 129 | 36 | 10 | EXT |  | 0.9 | (c)
67088.814 | 9.579 | 9.569 | -1.771 | -1.781 | 2013 | 2062 | 2052 | 139 | 1752 | 6057 |  | CORR | CIGR | 06:48 | 06:55 | 06:54 | 29 | 78 | 10 | EXT |  | 0.89 | (c)
67099.801 | 9.216 | 9.196 | -2.284 | -2.304 | 2155 | 2185 | 2170 | 45 | 1842 | 6058 |  | CORR | AXGR | 07:18 | 07:23 | 07:21 | 462 | 31 | 11 | EXT |  | 0.94 | (c)
67158.714 | 0.074 | 0.057 | -11.291 | -11.308 | -1434 | -1325 | -1269 | 1104 | 57 | 6064 |  | CORR | CIGR | 05:16 | 05:34 | 05:43 | 36 | 330 | 11 | EXT | Аномалия находится на отводе. | 0.89 | (c)
67238.107 | 1.477 | 1.466 | -9.643 | -9.654 | -300 | -268 | -271 | 242 | 1466 | 6071 |  | GOUG | CIGR | 07:37 | 07:42 | 07:41 | 29 | 58 | 10 | EXT | Задир. Аномалия находится на упругопластическом изгибе: R=754 D, максимальное растяжение на 7.1 час. |  | (c)
67255.536 | 7.786 | 7.755 | -1.299 | -1.33 | 1771 | 1937 | 1948 | 105 | 1271 | 6072 |  | CORR | GENE | 05:06 | 05:33 | 05:34 | 59 | 355 | 10 | EXT |  | 0.89 | (c)
67256.886 | 0.051 | 0.027 | -11.584 | -11.608 | 95 | 446 | 336 | 95 | 27 | 6073 |  | CORR | GENE | 07:13 | 08:09 | 07:52 | 66 | 483 | 11 | EXT |  | 0.89 | (c)
67325.583 | 11.498 | 11.484 | -0.102 | -0.116 | -665 | -588 | -591 | 517 | 89 | 6078 |  | CORR | CIGR | 07:18 | 07:31 | 07:30 | 27 | 148 | 13 | EXT | Аномалия находится на отводе. | 0.89 | (c)
67344.232 | 7.167 | 7.143 | -3.728 | -3.752 | 1080 | 1137 | 1181 | 948 | 3716 | 6080 |  | CORR | CIGR | 05:48 | 05:58 | 06:05 | 36 | 203 | 10 | EXT |  | 0.89 | (c)
67346.012 | 8.947 | 8.927 | -1.948 | -1.968 | 934 | 977 | 991 | 934 | 1939 | 6080 |  | CORR | CIGR | 05:25 | 05:32 | 05:34 | 29 | 115 | 11 | EXT |  | 0.89 | (c)
67346.426 | 9.361 | 9.325 | -1.534 | -1.57 | 918 | 975 | 1096 | 918 | 1517 | 6080 |  | CORR | GENE | 05:22 | 05:31 | 05:51 | 53 | 358 | 13 | EXT |  | 0.89 | (c)
67366.027 | 6.647 | 6.643 | -4.858 | -4.862 | 1973 | 2028 | 2039 | 126 | 4836 | 6082 |  | CORR | CIGR | 05:46 | 05:54 | 05:56 | 26 | 131 | 12 | EXT |  | 0.89 | (c)
67366.548 | 7.168 | 7.152 | -4.337 | -4.353 | 1859 | 2097 | 2005 | 80 | 4324 | 6082 |  | CORR | CIGR | 05:27 | 06:06 | 05:51 | 29 | 291 | 10 | EXT |  | 0.89 | (c)
67398.69 | 5.085 | 5.074 | -6.41 | -6.421 | 1345 | 1386 | 1411 | 754 | 5074 | 6085 |  | CORR | CIGR | 05:23 | 05:30 | 05:34 | 30 | 132 | 14 | EXT |  | 0.89 | (c)
67399.157 | 5.552 | 5.476 | -5.943 | -6.019 | 1436 | 1497 | 1556 | 554 | 5476 | 6085 |  | CORR | GENE | 05:38 | 05:48 | 05:57 | 95 | 240 | 10 | EXT |  | 0.89 | (c)
67420.153 | 3.838 | 3.827 | -7.622 | -7.633 | -1648 | -1575 | -1572 | 1495 | 3827 | 6087 |  | CORR | CIGR | 06:42 | 06:54 | 06:55 | 22 | 153 | 12 | EXT |  | 0.89 | (c)
67460.8 | 0.025 | 0.025 | -11.335 | -11.335 | 811 | 1977 | 1446 | 149 | 25 | 6091 |  | CORR | CIGR | 03:54 | 07:02 | 05:37 | 45 | 1271 | 14 | EXT | Аномалия находится на упругопластическом изгибе: R=303 D, максимальное растяжение на 11.9 час. | 0.89 | (c)
67464.388 | 3.613 | 3.446 | -7.747 | -7.914 | 2208 | 2215 | 2220 | 0 | 3446 | 6091 |  | CORR | AXGR | 07:40 | 07:41 | 07:42 | 306 | 25 | 12 | EXT | Аномалия находится на упругопластическом изгибе: R=383 D, максимальное растяжение на 0.1 час. | 0.93 | (c)
67483.16 | 0 | -0.032 | -11.475 | -11.507 | 1972 | -2123 | -2214 | 0 |  | 6093 | Нарушение формы кольцевого шва | GWAN |  | 06:16 | 07:15 | 07:00 | 0 | 551 |  | EXT | Нарушение формы кольцевого шва |  | (c)
67483.16 | 0 | 0 | -11.475 | -11.475 | -1424 | -1118 | -561 | 302 | 0 | 6093 | Смещение кромок | GWAN |  | 09:08 | 09:57 | 11:27 | 0 | 1726 | 28 | EXT | Смещение кромок Вовнутрь Величина смещения - 4.4 мм. |  | (c)
67516.199 | 9.874 | 9.853 | -1.216 | -1.237 | 1516 | 1648 | 1620 | 1516 | 1204 | 6095 |  | CORR | CIGR | 05:22 | 05:44 | 05:39 | 33 | 209 | 11 | EXT |  | 0.89 | (c)
67522.177 | 4.762 | 4.751 | -6.728 | -6.739 | 1230 | 1338 | 1316 | 828 | 4751 | 6096 |  | CORR | CIGR | 05:35 | 05:53 | 05:49 | 26 | 172 | 11 | EXT |  | 0.89 | (c)
67522.229 | 4.814 | 4.799 | -6.676 | -6.691 | 1213 | 1275 | 1268 | 908 | 4799 | 6096 |  | CORR | CIGR | 05:33 | 05:43 | 05:42 | 25 | 109 | 10 | EXT |  | 0.89 | (c)
67535.158 | 6.253 | 6.242 | -5.232 | -5.243 | -2116 | -1897 | -1984 | 115 | 5215 | 6097 |  | CORR | CIGR | 05:34 | 06:09 | 05:55 | 28 | 263 | 10 | EXT |  | 0.89 | (c)
67535.488 | 6.583 | 6.567 | -4.902 | -4.918 | -1887 | -1772 | -1796 | 343 | 4886 | 6097 |  | CORR | CIGR | 06:11 | 06:29 | 06:25 | 32 | 183 | 11 | EXT |  | 0.89 | (c)
67536.749 | 7.844 | 7.844 | -3.641 | -3.641 | -1871 | -1771 | -1812 | 359 | 3621 | 6097 |  | CORR | CIGR | 06:13 | 06:29 | 06:23 | 20 | 119 | 10 | EXT |  | 0.89 | (c)
67536.911 | 8.006 | 8.005 | -3.479 | -3.48 | -1839 | -1742 | -1701 | 391 | 3435 | 6097 |  | CORR | CIGR | 06:18 | 06:34 | 06:41 | 45 | 276 | 13 | EXT |  | 0.89 | (c)
67556.705 | 4.595 | 4.525 | -6.86 | -6.93 | -1426 | -1412 | -1409 | 805 | 4525 | 6099 |  | CORR | AXGR | 07:60 | 08:02 | 08:03 | 227 | 33 | 13 | EXT |  | 0.92 | (c)
67564.121 | 0.556 | 0.537 | -10.939 | -10.958 | -1591 | -1509 | -1497 | 639 | 537 | 6100 |  | CORR | CIGR | 05:49 | 06:02 | 06:05 | 29 | 189 | 13 | EXT |  | 0.89 | (c)
67564.219 | 0.654 | 0.647 | -10.841 | -10.848 | -1497 | -1435 | -1456 | 733 | 647 | 6100 |  | CORR | CIGR | 06:04 | 06:14 | 06:11 | 16 | 83 | 10 | EXT |  | 0.89 | (c)
67564.444 | 0.879 | 0.864 | -10.616 | -10.631 | -1555 | -1487 | -1498 | 675 | 864 | 6100 |  | CORR | CIGR | 05:55 | 06:06 | 06:04 | 30 | 115 | 10 | EXT |  | 0.89 | (c)
67574.459 | 10.894 | 10.632 | -0.601 | -0.863 | -1061 | -1039 | -1032 | 1003 | 464 | 6100 |  | CORR | GENE | 07:15 | 07:18 | 07:20 | 399 | 58 | 14 | EXT |  | 0.95 | (c)
67576.608 | 1.548 | 1.537 | -9.697 | -9.708 | 1028 | 1076 | 1080 | 1028 | 1537 | 6101 |  | CORR | CIGR | 04:08 | 04:15 | 04:16 | 22 | 105 | 12 | EXT |  | 0.89 | (c)
67607.801 | 8.301 | 8.285 | -0.299 | -0.315 | -857 | -794 | -808 | 759 | 293 | 6105 |  | CORR | CIGR | 06:53 | 07:03 | 07:01 | 22 | 98 | 11 | EXT |  | 0.89 | (c)
67617.234 | 9.134 | 9.117 | -2.211 | -2.228 | 1959 | 2011 | 2025 | 140 | 2211 | 6106 |  | CORR | CIGR | 05:46 | 05:55 | 05:57 | 17 | 132 | 11 | EXT |  | 0.89 | (c)
67617.66 | 9.56 | 9.544 | -1.785 | -1.801 | 1840 | 1895 | 1918 | 234 | 1776 | 6106 |  | CORR | CIGR | 05:27 | 05:36 | 05:40 | 25 | 157 | 12 | EXT |  | 0.89 | (c)
67617.781 | 9.681 | 9.662 | -1.664 | -1.683 | 2166 | 2209 | 2215 | 0 | 1660 | 6106 |  | CORR | CIGR | 06:20 | 06:27 | 06:28 | 23 | 98 | 11 | EXT |  | 0.89 | (c)
67618.06 | 9.96 | 9.96 | -1.385 | -1.385 | 2002 | 2153 | 2110 | 13 | 1352 | 6106 |  | CORR | CIGR | 05:53 | 06:18 | 06:11 | 33 | 216 | 10 | EXT |  | 0.89 | (c)
67618.283 | 10.183 | 9.998 | -1.162 | -1.347 | 2139 | 2152 | 2174 | 21 | 1027 | 6106 |  | CORR | GENE | 06:15 | 06:18 | 06:21 | 320 | 71 | 11 | EXT |  | 0.93 | (c)
67618.526 | 10.426 | 10.402 | -0.919 | -0.943 | 1811 | 1879 | 1873 | 295 | 913 | 6106 |  | CORR | CIGR | 05:22 | 05:34 | 05:33 | 30 | 125 | 10 | EXT |  | 0.89 | (c)
67619.395 | 11.295 | 11.271 | -0.05 | -0.074 | 2123 | -2187 | 2222 | 0 | 50 | 6106 |  | CORR | CIGR | 06:13 | 06:37 | 06:29 | 24 | 198 | 11 | EXT |  | 0.89 | (c)
67664.622 | 0.327 | 0.292 | -11.108 | -11.143 | -2085 | -2002 | -1968 | 146 | 292 | 6111 |  | CORR | CIGR | 04:39 | 04:52 | 04:58 | 38 | 234 | 11 | EXT |  | 0.89 | (c)
67667.648 | 3.353 | 3.347 | -8.082 | -8.088 | -2008 | -1953 | -1882 | 223 | 3347 | 6111 |  | CORR | CIGR | 04:51 | 05:00 | 05:12 | 38 | 252 | 10 | EXT |  | 0.89 | (c)
67694.713 | 7.603 | 7.586 | -3.762 | -3.779 | 207 | 275 | 273 | 207 | 3741 | 6113 |  | CORR | CIGR | 09:02 | 09:13 | 09:13 | 38 | 131 | 10 | EXT |  | 0.89 | (c)
67777.968 | 0.138 | 0.1 | -11.107 | -11.145 | 1508 | 2028 | 1914 | 0 | 100 | 6121 |  | CORR | GENE | 05:07 | 06:31 | 06:12 | 54 | 813 | 10 | EXT |  | 0.89 | (c)
67779.902 | 2.072 | 2.072 | -9.173 | -9.173 | 1270 | 1305 | 1318 | 864 | 2072 | 6121 |  | CORR | CIGR | 04:28 | 04:34 | 04:36 | 24 | 97 | 10 | EXT |  | 0.89 | (c)
67857.92 | 0 | -0.054 | -11.265 | -11.319 | 1714 | 1806 | 1870 | 204 |  | 6128 | Нарушение формы кольцевого шва | GWAN |  | 01:59 | 02:14 | 02:24 | 0 | 313 |  | EXT | Нарушение формы кольцевого шва |  | (c)
67857.92 | 0 | -0.029 | -11.265 | -11.294 | -1514 | -1150 | -1217 | 716 |  | 6128 | Нарушение формы кольцевого шва | GWAN |  | 05:18 | 06:17 | 06:06 | 0 | 594 |  | EXT | Нарушение формы кольцевого шва |  | (c)
67857.959 | 0.039 | 0.017 | -11.226 | -11.248 | -931 | -897 | -914 | 897 | 17 | 6128 |  | CORR | AXGR | 06:52 | 06:57 | 06:55 | 183 | 34 | 12 | EXT |  | 0.91 | (c)
67867.03 | 9.11 | 9.099 | -2.155 | -2.166 | -1378 | -1228 | -1287 | 853 | 2142 | 6128 |  | CORR | CIGR | 05:40 | 06:04 | 05:54 | 24 | 182 | 11 | EXT |  | 0.89 | (c)
67869.462 | 0.277 | 0.259 | -11.173 | -11.191 | 2130 | -2217 | 2187 | 0 | 259 | 6129 |  | CORR | CIGR | 06:40 | 06:58 | 06:49 | 26 | 114 | 13 | EXT |  | 0.89 | (c)
67871.319 | 2.134 | 2.12 | -9.316 | -9.33 | -2045 | -1974 | -1979 | 186 | 2120 | 6129 |  | GOUG | CIGR | 07:26 | 07:37 | 07:37 | 34 | 132 | 14 | EXT | Задир. |  | (c)
67913.686 | 10.196 | 10.087 | -1.249 | -1.358 | -2176 | -2159 | -2164 | 55 | 1249 | 6132 |  | CORR | AXGR | 05:22 | 05:24 | 05:23 | 109 | 24 | 10 | EXT | Аномалия находится на упругопластическом изгибе: R=686 D, максимальное растяжение на 6 час. | 0.89 | (c)
67915.025 | 0.09 | 0.032 | -10.43 | -10.488 | 959 | 1234 | 1151 | 887 | 32 | 6133 |  | CORR | GENE | 05:03 | 05:47 | 05:34 | 78 | 385 | 13 | EXT | Аномалия находится на упругопластическом изгибе: R=751 D, максимальное растяжение на 5.9 час. | 0.89 | (c)
67923.02 | 8.085 | 8.076 | -2.435 | -2.444 | 857 | 903 | 896 | 857 | 2427 | 6133 |  | CORR | CIGR | 04:46 | 04:54 | 04:53 | 17 | 77 | 10 | EXT |  | 0.89 | (c)
67969.526 | 9.826 | 9.819 | -1.689 | -1.696 | -829 | -773 | -784 | 739 | 1676 | 6137 |  | CORR | CIGR | 06:54 | 07:03 | 07:02 | 20 | 90 | 12 | EXT | Аномалия находится на упругопластическом изгибе: R=431 D, максимальное растяжение на 12 час. | 0.89 | (c)
67969.648 | 9.948 | 9.91 | -1.567 | -1.605 | -1012 | -906 | -884 | 756 | 1550 | 6137 |  | CORR | GENE | 06:25 | 06:42 | 06:45 | 55 | 256 | 10 | EXT | Аномалия находится на упругопластическом изгибе: R=431 D, максимальное растяжение на 12 час. | 0.89 | (c)
67969.76 | 10.06 | 10.029 | -1.455 | -1.486 | -1874 | -1771 | -1798 | 1722 | 1447 | 6137 |  | CORR | CIGR | 04:06 | 04:22 | 04:18 | 39 | 152 | 13 | EXT | Аномалия находится на упругопластическом изгибе: R=433 D, максимальное растяжение на 11.9 час. | 0.89 | (c)
67971.347 | 0.132 | 0.123 | -10.918 | -10.927 | 272 | 327 | 333 | 272 | 123 | 6138 |  | CORR | CIGR | 04:07 | 04:16 | 04:17 | 19 | 123 | 11 | EXT | Аномалия находится на упругопластическом изгибе: R=449 D, максимальное растяжение на 11.8 час. | 0.89 | (c)
67972.902 | 1.687 | 1.665 | -9.363 | -9.385 | 293 | 393 | 373 | 293 | 1665 | 6138 |  | CORR | CIGR | 04:10 | 04:27 | 04:23 | 42 | 160 | 12 | EXT | Аномалия находится на упругопластическом изгибе: R=470 D, максимальное растяжение на 11.8 час. | 0.89 | (c)
68024.153 | 7.218 | 7.199 | -3.767 | -3.786 | -1045 | -893 | -927 | 809 | 3759 | 6142 |  | CORR | CIGR | 06:34 | 06:58 | 06:53 | 27 | 236 | 15 | EXT |  | 0.89 | (c)
68050.264 | 11.349 | 11.109 | -0.191 | -0.431 | -1750 | -1724 | -1721 | 1691 | 89 | 6144 |  | CORR | GENE | 07:39 | 07:44 | 07:44 | 342 | 59 | 11 | EXT |  | 0.93 | (c)
68067.341 | 5.726 | 5.709 | -5.879 | -5.896 | -1221 | -1156 | -1146 | 1070 | 5709 | 6146 |  | GOUG | CIGR | 00:10 | 00:21 | 00:22 | 44 | 151 | 12 | EXT | Задир. |  | (c)
68196.833 | 10.738 | 10.725 | -0.827 | -0.84 | 1170 | 1287 | 1273 | 855 | 803 | 6157 |  | CORR | CIGR | 04:39 | 04:58 | 04:56 | 37 | 205 | 10 | EXT |  | 0.89 | (c)
68210.466 | 1.771 | 1.769 | -9.179 | -9.181 | -697 | -639 | -492 | 287 | 1769 | 6159 |  | CORR | CIGR | 04:15 | 04:25 | 04:49 | 36 | 410 | 11 | EXT |  | 0.89 | (c)
68435.209 | 10.664 | 10.653 | -0.846 | -0.857 | 697 | 734 | 737 | 697 | 834 | 6178 |  | CORR | CIGR | 04:12 | 04:18 | 04:19 | 23 | 80 | 10 | EXT |  | 0.89 | (c)
68454.137 | 6.887 | 6.856 | -4.798 | -4.829 | 1265 | 1411 | 1348 | 1265 | 4798 | 6180 |  | CORR | CIGR | 06:07 | 06:31 | 06:21 | 31 | 165 | 12 | EXT | Аномалия находится на отводе. | 0.89 | (c)
68454.195 | 6.945 | 6.926 | -4.74 | -4.759 | 818 | 859 | 920 | 818 | 4709 | 6180 |  | CORR | GENE | 04:55 | 05:02 | 05:12 | 50 | 204 | 11 | EXT | Аномалия находится на отводе. | 0.89 | (c)
68454.333 | 7.083 | 7.053 | -4.602 | -4.632 | 1584 | 1715 | 1653 | 1584 | 4593 | 6180 |  | CORR | CIGR | 06:59 | 07:20 | 07:10 | 39 | 138 | 10 | EXT | Аномалия находится на отводе. | 0.89 | (c)
68458.935 | 0 | -0.063 | -10.57 | -10.633 | 1380 | 1478 | 1593 | 425 |  | 6181 | Нарушение формы кольцевого шва | GWAN |  | 02:21 | 02:37 | 02:55 | 0 | 426 |  | EXT | Нарушение формы кольцевого шва Аномалия находится на отводе. |  | (c)
68458.935 | 0 | 0 | -10.57 | -10.57 | -1733 | -1394 | -1504 | 498 | 0 | 6181 | Непровар / утяжина | GWAN |  | 05:58 | 06:53 | 06:35 | 0 | 457 | 10 | INT | Непровар / утяжина Аномалия находится на отводе. |  | (c)
68492.23 | 0 | -0.053 | -11.72 | -11.773 | -100 | 636 | 280 | 0 |  | 6184 | Нарушение формы кольцевого шва | GWAN |  | 02:50 | 04:48 | 03:51 | 0 | 759 |  | EXT | Нарушение формы кольцевого шва Аномалия находится на отводе. |  | (c)
68492.23 | 0 | -0.065 | -11.72 | -11.785 | 807 | 1051 | 1105 | 807 |  | 6184 | Вышлифовка на шве | GWAN | GENE | 05:16 | 05:55 | 06:04 | 144 | 596 | 15 | EXT | Вышлифовка на шве Аномалия находится на отводе. |  | (c)
68492.23 | 0 | 0 | -11.72 | -11.72 | 556 | 1341 | 1135 | 556 | 0 | 6184 | Смещение кромок | GWAN |  | 04:35 | 06:42 | 06:09 | 0 | 1158 | 20 | EXT | Смещение кромок Наружу Аномалия находится на отводе. Величина смещения - 3.1 мм. |  | (c)
68492.23 | 0 | -0.066 | -11.72 | -11.786 | 2011 | 2162 | 2123 | 2011 |  | 6184 | Нарушение формы кольцевого шва | GWAN |  | 08:30 | 08:55 | 08:48 | 0 | 224 |  | EXT | Нарушение формы кольцевого шва Аномалия находится на отводе. |  | (c)
68505.304 | 1.354 | 1.341 | -9.806 | -9.819 | 1829 | 2024 | 1990 | 1829 | 1341 | 6185 |  | CORR | CIGR | 05:12 | 05:44 | 05:38 | 39 | 322 | 10 | EXT | Аномалия находится на упругопластическом изгибе: R=292 D, максимальное растяжение на 4.9 час. | 1.02 | (b)
68507.084 | 3.134 | 3.114 | -8.026 | -8.046 | 1407 | 1491 | 1488 | 1407 | 3114 | 6185 |  | CORR | CIGR | 04:04 | 04:17 | 04:17 | 41 | 162 | 11 | EXT | Аномалия находится на упругопластическом изгибе: R=292 D, максимальное растяжение на 4.9 час. | 1.03 | (b)
68515.037 | 11.087 | 11.068 | -0.073 | -0.092 | 1942 | 2011 | 2063 | 1942 | 18 | 6185 |  | CORR | GENE | 05:30 | 05:41 | 05:50 | 74 | 242 | 15 | EXT | Аномалия находится на упругопластическом изгибе: R=302 D, максимальное растяжение на 5.2 час. | 1.05 | (b)
68549.065 | 0 | -0.062 | -10.235 | -10.297 | -1364 | -880 | -948 | 532 |  | 6189 | Нарушение формы кольцевого шва | GWAN |  | 09:37 | 10:55 | 10:44 | 0 | 832 |  | EXT | Нарушение формы кольцевого шва Аномалия находится на упругопластическом изгибе: R=453 D, максимальное растяжение на 4.5 час. |  | (c)
68570.585 | 0 | -0.052 | -11.255 | -11.307 | 1269 | 2015 | 1894 | 1269 |  | 6191 | Нарушение формы кольцевого шва | GWAN |  | 09:03 | 11:03 | 10:44 | 0 | 1251 |  | EXT | Нарушение формы кольцевого шва Аномалия находится на отводе. |  | (c)
68626.412 | 11.017 | 11.009 | -0.148 | -0.156 | -1870 | -1827 | -1829 | 1788 | 136 | 6195 |  | CORR | CIGR | 05:50 | 05:57 | 05:56 | 20 | 83 | 11 | EXT |  | 0.89 | (c)
68626.482 | 11.087 | 11.064 | -0.078 | -0.101 | -1915 | -1839 | -1839 | 1763 | 66 | 6195 |  | CORR | CIGR | 05:42 | 05:55 | 05:55 | 35 | 152 | 14 | EXT |  | 0.89 | (c)
68626.492 | 11.097 | 11.088 | -0.068 | -0.077 | -1727 | -1688 | -1682 | 1637 | 57 | 6195 |  | CORR | CIGR | 06:13 | 06:19 | 06:20 | 20 | 90 | 11 | EXT |  | 0.89 | (c)
68636.85 | 10.29 | 10.277 | -1.4 | -1.413 | -672 | -629 | -628 | 585 | 1391 | 6196 |  | CORR | CIGR | 04:40 | 04:47 | 04:47 | 22 | 87 | 12 | EXT | Аномалия находится на отводе. | 0.89 | (c)
68652.411 | 4.671 | 4.661 | -6.269 | -6.279 | 2129 | 2171 | 2211 | 2129 | 4661 | 6198 |  | CORR | CIGR | 05:39 | 05:46 | 05:53 | 46 | 165 | 10 | EXT | Аномалия находится на отводе. | 0.89 | (c)
68652.768 | 5.028 | 5.019 | -5.912 | -5.921 | -2179 | -2119 | -2139 | 2099 | 5019 | 6198 |  | CORR | CIGR | 06:04 | 06:14 | 06:11 | 17 | 80 | 10 | EXT | Аномалия находится на отводе. | 0.89 | (c)
68875.296 | 11.296 | 11.263 | -0.059 | -0.092 | -905 | -746 | -682 | 459 | 12 | 6217 |  | CORR | GENE | 05:24 | 05:50 | 05:60 | 80 | 446 | 12 | EXT |  | 0.89 | (c)
68910.455 | 0 | -0.062 | -10.215 | -10.277 | 2158 | -2217 | -2151 | 0 |  | 6222 | Нарушение формы кольцевого шва | GWAN |  | 08:23 | 08:37 | 08:47 | 0 | 305 |  | EXT | Нарушение формы кольцевого шва |  | (c)
68957.06 | 2.455 | 2.436 | -8.69 | -8.709 | -988 | -901 | -908 | 828 | 2436 | 6226 |  | CORR | CIGR | 06:59 | 07:13 | 07:12 | 36 | 160 | 10 | EXT | Аномалия находится на отводе. | 0.89 | (c)
68957.725 | 3.12 | 3.104 | -8.025 | -8.041 | -998 | -908 | -921 | 843 | 3104 | 6226 |  | CORR | CIGR | 06:58 | 07:12 | 07:10 | 29 | 155 | 14 | EXT | Аномалия находится на отводе. | 0.89 | (c)
68961.959 | 7.354 | 7.305 | -3.791 | -3.84 | -1081 | -808 | -909 | 736 | 3764 | 6226 |  | CORR | GENE | 06:44 | 07:28 | 07:12 | 76 | 346 | 11 | EXT | Аномалия находится на отводе. | 0.89 | (c)
69019.084 | 7.824 | 7.742 | -3.071 | -3.153 | -1258 | -1248 | -1235 | 1212 | 3038 | 6231 |  | GOUG | AXGR | 06:41 | 06:43 | 06:45 | 115 | 46 | 11 | EXT | Задир. |  | (c)
69052.162 | 7.492 | 7.477 | -3.913 | -3.928 | 2018 | 2116 | 2071 | 106 | 3898 | 6234 |  | CORR | CIGR | 05:50 | 06:06 | 05:59 | 30 | 107 | 10 | EXT |  | 0.89 | (c)
69077.88 | 0 | -0.032 | -11.455 | -11.487 | -1698 | -1555 | -1582 | 1465 |  | 6237 | Нарушение формы кольцевого шва | GWAN |  | 07:25 | 07:48 | 07:44 | 0 | 233 |  | EXT | Нарушение формы кольцевого шва Аномалия находится на отводе. Аномалия находится на упругопластическом изгибе: R=254 D, максимальное растяжение на 6.7 час. |  | (c)
69081.463 | 3.583 | 3.52 | -7.872 | -7.935 | 1848 | 1848 | 1864 | 1848 | 3520 | 6237 |  | CORR | AXGR | 04:57 | 04:58 | 05:00 | 195 | 32 | 11 | EXT | Аномалия находится на упругопластическом изгибе: R=255 D, максимальное растяжение на 6.7 час. | 0.91 | (c)
69123.675 | 0 | -0.054 | -11.52 | -11.574 | -1793 | 613 | -513 | 438 |  | 6241 | Нарушение формы кольцевого шва | GWAN |  | 08:32 | 03:00 | 11:58 | 0 | 2559 |  | EXT | Нарушение формы кольцевого шва |  | (c)
69123.675 | 0 | -0.061 | -11.52 | -11.581 | 1563 | 1928 | 1799 | 196 |  | 6241 | Нарушение формы кольцевого шва | GWAN |  | 05:33 | 06:32 | 06:11 | 0 | 471 |  | EXT | Нарушение формы кольцевого шва |  | (c)
69126.674 | 2.999 | 2.999 | -8.521 | -8.521 | 1983 | 2058 | 2040 | 133 | 2999 | 6241 |  | CORR | CIGR | 06:41 | 06:53 | 06:50 | 21 | 115 | 11 | EXT |  | 0.89 | (c)
69135.195 | 0 | -0.066 | -11.38 | -11.446 | -1362 | -793 | -1010 | 657 |  | 6242 | Нарушение формы кольцевого шва | GWAN |  | 11:17 | 00:49 | 12:14 | 0 | 705 |  | EXT | Нарушение формы кольцевого шва |  | (c)
69135.195 | 0 | -0.063 | -11.38 | -11.443 | -494 | 793 | 249 | 0 |  | 6242 | Нарушение формы кольцевого шва | GWAN |  | 01:38 | 05:05 | 03:37 | 0 | 1484 |  | EXT | Нарушение формы кольцевого шва |  | (c)
69135.195 | 0 | -0.057 | -11.38 | -11.437 | 1895 | 2187 | -2019 | 0 |  | 6242 | Нарушение формы кольцевого шва | GWAN |  | 08:03 | 08:50 | 09:32 | 0 | 1095 |  | EXT | Нарушение формы кольцевого шва |  | (c)
69192.959 | 1.099 | 1.097 | -9.931 | -9.933 | -1822 | -1746 | -1763 | 1704 | 1097 | 6248 |  | CORR | CIGR | 04:40 | 04:52 | 04:49 | 18 | 118 | 13 | EXT | Аномалия находится на упругопластическом изгибе: R=373 D, максимальное растяжение на 11.5 час. | 0.89 | (c)
69239.528 | 2.598 | 2.381 | -8.827 | -9.044 | -2101 | -2092 | -2084 | 130 | 2381 | 6252 |  | CORR | AXGR | 03:44 | 03:45 | 03:46 | 290 | 33 | 11 | EXT | Аномалия находится на упругопластическом изгибе: R=411 D, максимальное растяжение на 5.1 час. | 0.92 | (c)
69239.702 | 2.772 | 2.72 | -8.653 | -8.705 | -2128 | -2116 | -2115 | 102 | 2720 | 6252 |  | CORR | AXGR | 03:39 | 03:41 | 03:41 | 132 | 26 | 11 | EXT | Аномалия находится на упругопластическом изгибе: R=402 D, максимальное растяжение на 5.2 час. | 0.9 | (c)
69239.928 | 2.998 | 2.919 | -8.427 | -8.506 | -2170 | -2146 | -2146 | 61 | 2919 | 6252 |  | CORR | GENE | 03:33 | 03:36 | 03:36 | 202 | 48 | 10 | EXT | Аномалия находится на упругопластическом изгибе: R=402 D, максимальное растяжение на 5.2 час. | 0.91 | (c)
69250.514 | 2.159 | 2.1 | -9.156 | -9.215 | -922 | -861 | -857 | 792 | 2100 | 6253 |  | DENT | GENE | 00:17 | 00:27 | 00:27 | 122 | 129 | 0.9 | N/A | Глубина вмятины: 13 мм (0,9%). Линейка: 12 см в (210 см; 00:27 ч:мин) Аномалия находится на отводе. |  | (c)
69304.986 | 10.461 | 10.449 | -1.219 | -1.231 | 1584 | 1612 | 1620 | 1584 | 1212 | 6257 |  | CORR | CIGR | 07:60 | 08:04 | 08:05 | 19 | 72 | 11 | EXT |  | 0.89 | (c)
69305.992 | 11.467 | 11.453 | -0.213 | -0.227 | 1420 | 1482 | 1490 | 1420 | 199 | 6257 |  | CORR | CIGR | 07:33 | 07:43 | 07:44 | 28 | 139 | 11 | EXT |  | 0.89 | (c)
69306.528 | 0.323 | 0.197 | -11.047 | -11.173 | -2206 | -2170 | -2160 | 24 | 197 | 6258 |  | CORR | GENE | 03:45 | 03:51 | 03:52 | 573 | 92 | 11 | EXT |  | 0.95 | (c)
69307.537 | 1.332 | 1.332 | -10.038 | -10.038 | -957 | -793 | -848 | 739 | 1332 | 6258 |  | CORR | CIGR | 07:07 | 07:33 | 07:24 | 45 | 218 | 10 | EXT |  | 0.89 | (c)
69308.317 | 2.112 | 2.046 | -9.258 | -9.324 | -2138 | -2112 | -2116 | 93 | 2046 | 6258 |  | CORR | AXGR | 03:56 | 04:00 | 03:60 | 161 | 44 | 10 | EXT |  | 0.9 | (c)
69309.342 | 3.137 | 3.124 | -8.233 | -8.246 | -291 | -241 | -244 | 197 | 3124 | 6258 |  | CORR | CIGR | 08:54 | 09:02 | 09:02 | 35 | 94 | 10 | EXT |  | 0.89 | (c)
69325.047 | 7.472 | 7.43 | -3.783 | -3.825 | -827 | -810 | -809 | 791 | 3731 | 6259 |  | CORR | AXGR | 07:17 | 07:20 | 07:20 | 94 | 36 | 10 | EXT |  | 0.89 | (c)
69327.674 | 10.099 | 10.033 | -1.156 | -1.222 | -897 | -878 | -882 | 866 | 978 | 6259 |  | CORR | AXGR | 07:06 | 07:09 | 07:09 | 244 | 32 | 10 | EXT |  | 0.91 | (c)
69328.799 | 11.224 | 10.948 | -0.031 | -0.307 | -1040 | -1014 | -1000 | 959 | 2 | 6259 |  | CORR | GENE | 06:43 | 06:47 | 06:50 | 305 | 81 | 11 | EXT |  | 0.92 | (c)
69329.639 | 0.809 | 0.674 | -10.656 | -10.791 | -1558 | -1556 | -1545 | 673 | 674 | 6260 |  | CORR | AXGR | 07:09 | 07:09 | 07:11 | 193 | 25 | 10 | EXT |  | 0.91 | (c)
69330.432 | 1.602 | 1.535 | -9.863 | -9.93 | -1443 | -1430 | -1422 | 788 | 1535 | 6260 |  | CORR | AXGR | 07:27 | 07:29 | 07:31 | 199 | 42 | 12 | EXT |  | 0.91 | (c)
69331.362 | 2.532 | 2.355 | -8.933 | -9.11 | 2015 | 2077 | 2056 | 134 | 2355 | 6260 |  | CORR | GENE | 04:45 | 04:55 | 04:52 | 344 | 82 | 12 | EXT |  | 0.93 | (c)
69331.946 | 3.116 | 2.674 | -8.349 | -8.791 | 2181 | 2193 | 2215 | 0 | 2674 | 6260 |  | CORR | GENE | 05:12 | 05:14 | 05:17 | 686 | 67 | 13 | EXT |  | 0.97 | (c)
69332.035 | 3.205 | 3.043 | -8.26 | -8.422 | 2020 | 2053 | 2054 | 143 | 3043 | 6260 |  | CORR | GENE | 04:46 | 04:51 | 04:52 | 307 | 67 | 11 | EXT |  | 0.92 | (c)
69332.473 | 3.643 | 3.561 | -7.822 | -7.904 | 2026 | 2042 | 2038 | 180 | 3561 | 6260 |  | CORR | AXGR | 04:47 | 04:50 | 04:49 | 157 | 24 | 11 | EXT |  | 0.9 | (c)
69332.698 | 3.868 | 3.62 | -7.597 | -7.845 | 2153 | 2192 | 2188 | 8 | 3620 | 6260 |  | CORR | GENE | 05:08 | 05:14 | 05:13 | 553 | 70 | 11 | EXT |  | 0.95 | (c)
69333.075 | 4.245 | 3.997 | -7.22 | -7.468 | 1484 | 1563 | 1525 | 664 | 3997 | 6260 |  | CORR | GENE | 03:19 | 03:32 | 03:26 | 321 | 83 | 12 | EXT |  | 0.93 | (c)
69334.129 | 5.299 | 5.298 | -6.166 | -6.167 | -1593 | -1517 | -1526 | 638 | 5298 | 6260 |  | CORR | CIGR | 07:03 | 07:15 | 07:14 | 26 | 133 | 10 | EXT |  | 0.89 | (c)
69335.854 | 7.024 | 7.001 | -4.441 | -4.464 | 2020 | 2069 | 2092 | 66 | 4432 | 6260 |  | CORR | CIGR | 04:46 | 04:54 | 04:58 | 32 | 144 | 12 | EXT |  | 0.89 | (c)
69337.322 | 8.492 | 8.472 | -2.973 | -2.993 | 1996 | 2080 | 2089 | 49 | 2953 | 6260 |  | CORR | CIGR | 04:42 | 04:56 | 04:57 | 40 | 186 | 10 | EXT |  | 0.89 | (c)
69337.997 | 9.167 | 9.15 | -2.298 | -2.315 | 2043 | 2052 | 2069 | 136 | 2290 | 6260 |  | CORR | CIGR | 04:50 | 04:51 | 04:54 | 25 | 52 | 10 | EXT |  | 0.89 | (c)
69338.352 | 9.522 | 9.501 | -1.943 | -1.964 | 2165 | 2208 | -2184 | 0 | 1923 | 6260 |  | CORR | CIGR | 05:09 | 05:16 | 05:28 | 41 | 226 | 15 | EXT |  | 0.89 | (c)
69338.569 | 9.739 | 9.727 | -1.726 | -1.738 | -1992 | -1957 | -1945 | 239 | 1717 | 6260 |  | CORR | CIGR | 05:59 | 06:04 | 06:06 | 21 | 93 | 12 | EXT |  | 0.89 | (c)
69338.777 | 9.947 | 9.933 | -1.518 | -1.532 | -2154 | -2123 | -2055 | 77 | 1506 | 6260 |  | CORR | CIGR | 05:32 | 05:37 | 05:48 | 26 | 198 | 10 | EXT |  | 0.89 | (c)
69357.361 | 5.661 | 5.621 | -5.684 | -5.724 | 924 | 939 | 939 | 924 | 5595 | 6262 |  | CORR | AXGR | 04:07 | 04:09 | 04:09 | 129 | 30 | 12 | EXT |  | 0.9 | (c)
69384.841 | 10.836 | 10.802 | -0.414 | -0.448 | 1374 | 1497 | 1469 | 1374 | 406 | 6264 |  | CORR | CIGR | 06:35 | 06:54 | 06:50 | 42 | 190 | 13 | EXT | Аномалия находится на отводе. | 0.89 | (c)
69404.45 | 7.62 | 7.599 | -4.1 | -4.121 | 1036 | 1136 | 1122 | 1036 | 4076 | 6266 |  | CORR | CIGR | 05:52 | 06:08 | 06:05 | 45 | 172 | 10 | EXT | Аномалия находится на отводе. | 0.89 | (c)
69406.633 | 9.803 | 9.786 | -1.917 | -1.934 | 868 | 969 | 938 | 868 | 1904 | 6266 |  | CORR | CIGR | 05:24 | 05:41 | 05:36 | 30 | 139 | 12 | EXT | Аномалия находится на отводе. | 0.89 | (c)
69406.824 | 9.994 | 9.974 | -1.726 | -1.746 | 757 | 842 | 829 | 757 | 1716 | 6266 |  | CORR | CIGR | 05:06 | 05:20 | 05:18 | 30 | 143 | 11 | EXT | Аномалия находится на отводе. | 0.89 | (c)
69439.432 | 8.237 | 8.155 | -3.203 | -3.285 | 1072 | 1117 | 1111 | 1072 | 2935 | 6269 |  | CORR | GENE | 03:24 | 03:32 | 03:31 | 350 | 78 | 10 | EXT |  | 0.93 | (c)
69511.754 | 0.944 | 0.839 | -10.511 | -10.616 | -1392 | -1389 | -1374 | 838 | 839 | 6276 |  | CORR | AXGR | 07:02 | 07:02 | 07:04 | 211 | 36 | 10 | EXT |  | 0.91 | (c)
69522.265 | 0 | -0.041 | -11.455 | -11.496 | 138 | 377 | 330 | 138 |  | 6277 | Нарушение формы кольцевого шва | GWAN |  | 09:42 | 10:21 | 10:13 | 0 | 384 |  | EXT | Нарушение формы кольцевого шва |  | (c)
69544.515 | 10.795 | 10.745 | -0.305 | -0.355 | 2177 | 2184 | 2199 | 10 | 34 | 6278 |  | CORR | AXGR | 04:53 | 04:54 | 04:56 | 321 | 43 | 10 | EXT |  | 0.92 | (c)
69544.879 | 0.059 | 0.022 | -11.256 | -11.293 | -1761 | -1728 | -1738 | 469 | 22 | 6279 |  | CORR | AXGR | 04:45 | 04:51 | 04:49 | 232 | 46 | 12 | EXT |  | 0.92 | (c)
69545.677 | 0.857 | 0.599 | -10.458 | -10.716 | -1811 | -1758 | -1767 | 420 | 599 | 6279 |  | CORR | GENE | 04:37 | 04:46 | 04:44 | 453 | 87 | 11 | EXT |  | 0.94 | (c)
69546.522 | 1.702 | 1.409 | -9.613 | -9.906 | -1844 | -1813 | -1817 | 386 | 1409 | 6279 |  | CORR | GENE | 04:32 | 04:37 | 04:36 | 473 | 54 | 10 | EXT |  | 0.94 | (c)
69548.717 | 3.897 | 3.869 | -7.418 | -7.446 | -1863 | -1847 | -1849 | 368 | 3869 | 6279 |  | CORR | AXGR | 04:29 | 04:32 | 04:31 | 134 | 28 | 11 | EXT |  | 0.9 | (c)
69549.659 | 4.839 | 4.68 | -6.476 | -6.635 | -2183 | -2182 | -2160 | 48 | 4680 | 6279 |  | CORR | AXGR | 03:37 | 03:37 | 03:41 | 293 | 46 | 10 | EXT |  | 0.92 | (c)
69566.513 | 10.378 | 9.243 | -1.092 | -2.227 | 2194 | 2214 | 2215 | 0 | 1047 | 6280 |  | CORR | AXGR | 04:46 | 04:49 | 04:49 | 1180 | 42 | 13 | EXT |  | 0.99 | (c)
69566.664 | 10.529 | 10.512 | -0.941 | -0.958 | 2199 | 2223 | 2220 | 0 | 527 | 6280 |  | CORR | AXGR | 04:46 | 04:50 | 04:50 | 431 | 42 | 12 | EXT |  | 0.94 | (c)
69568.286 | 0.681 | 0.491 | -10.744 | -10.934 | -2179 | -2158 | -2158 | 52 | 491 | 6281 |  | CORR | AXGR | 03:40 | 03:43 | 03:43 | 300 | 43 | 10 | EXT |  | 0.92 | (c)
69629.277 | 4.967 | 4.789 | -5.953 | -6.131 | 1937 | 1940 | 1951 | 265 | 4789 | 6287 |  | CORR | AXGR | 07:48 | 07:48 | 07:50 | 260 | 28 | 13 | EXT |  | 0.92 | (c)
69648.018 | 1.483 | 1.383 | -9.947 | -10.047 | -85 | 155 | 76 | 0 | 1383 | 6289 |  | CORR | GENE | 11:44 | 00:23 | 12:10 | 134 | 322 | 15 | EXT |  | 0.9 | (c)
69658.433 | 0.468 | 0.287 | -9.887 | -10.068 | 1629 | 1648 | 1645 | 568 | 287 | 6290 |  | CORR | AXGR | 06:55 | 06:58 | 06:58 | 230 | 34 | 12 | EXT |  | 0.92 | (c)
69663.117 | 5.152 | 4.918 | -5.203 | -5.437 | 2214 | -2218 | -2223 | 0 | 4909 | 6290 |  | CORR | GENE | 08:30 | 08:34 | 08:33 | 528 | 48 | 13 | EXT |  | 0.96 | (c)
69663.899 | 5.934 | 5.771 | -4.421 | -4.584 | -2212 | -2210 | -2193 | 18 | 4275 | 6290 |  | CORR | AXGR | 08:35 | 08:35 | 08:38 | 309 | 39 | 11 | EXT |  | 0.92 | (c)
69664.469 | 6.504 | 6.463 | -3.851 | -3.892 | 2208 | 2208 | 2222 | 0 | 3528 | 6290 |  | CORR | AXGR | 08:29 | 08:29 | 08:31 | 364 | 28 | 10 | EXT |  | 0.93 | (c)
69669.611 | 1.291 | 0.57 | -8.949 | -9.67 | 2051 | 2094 | 2097 | 88 | 570 | 6291 |  | CORR | GENE | 06:19 | 06:25 | 06:26 | 1380 | 92 | 10 | EXT |  | 0.97 | (c)
69670.044 | 1.724 | 1.615 | -8.516 | -8.625 | -1837 | -1816 | -1819 | 393 | 1615 | 6291 |  | CORR | AXGR | 07:51 | 07:54 | 07:54 | 231 | 37 | 11 | EXT |  | 0.91 | (c)
69672.301 | 3.981 | 3.966 | -6.259 | -6.274 | 1933 | 2009 | 2032 | 100 | 3966 | 6291 |  | CORR | CIGR | 05:59 | 06:12 | 06:15 | 27 | 198 | 12 | EXT |  | 0.89 | (c)
69672.691 | 4.371 | 4.334 | -5.869 | -5.906 | 1895 | 2014 | 1997 | 131 | 4334 | 6291 |  | CORR | CIGR | 05:53 | 06:13 | 06:10 | 41 | 205 | 12 | EXT |  | 0.89 | (c)
69687.129 | 8.569 | 8.3 | -2.876 | -3.145 | 2215 | -2206 | -2215 | 0 | 2780 | 6292 |  | CORR | GENE | 04:37 | 04:44 | 04:43 | 365 | 64 | 10 | EXT |  | 0.93 | (c)
69695.031 | 5.026 | 4.958 | -6.384 | -6.452 | 1645 | 1649 | 1660 | 556 | 4958 | 6293 |  | CORR | AXGR | 07:21 | 07:22 | 07:23 | 246 | 30 | 10 | EXT |  | 0.91 | (c)
69695.38 | 5.375 | 5.347 | -6.035 | -6.063 | 394 | 567 | 580 | 394 | 5347 | 6293 |  | CORR | GENE | 03:59 | 04:27 | 04:29 | 65 | 372 | 10 | EXT |  | 0.89 | (c)
69786.174 | 5.444 | 5.426 | -5.901 | -5.919 | 1710 | 1758 | 1760 | 420 | 5426 | 6301 |  | CORR | CIGR | 06:19 | 06:26 | 06:27 | 29 | 100 | 13 | EXT |  | 0.89 | (c)
69815.06 | 0 | -0.078 | -11.41 | -11.488 | 912 | 1087 | 1036 | 912 |  | 6304 | Нарушение формы кольцевого шва | GWAN |  | 01:02 | 01:31 | 01:22 | 0 | 248 |  | EXT | Нарушение формы кольцевого шва |  | (c)
69834.991 | 8.521 | 8.469 | -2.909 | -2.961 | -2212 | -2211 | -2197 | 19 | 2831 | 6305 |  | CORR | AXGR | 05:04 | 05:04 | 05:07 | 130 | 29 | 14 | EXT |  | 0.9 | (c)
69843.832 | 5.932 | 5.918 | -5.168 | -5.182 | 732 | 909 | 854 | 732 | 5156 | 6306 |  | CORR | CIGR | 04:49 | 05:17 | 05:08 | 26 | 244 | 10 | EXT |  | 0.89 | (c)
69845.178 | 7.278 | 7.246 | -3.822 | -3.854 | 1078 | 1101 | 1099 | 1078 | 3686 | 6306 |  | CORR | AXGR | 05:45 | 05:48 | 05:48 | 168 | 42 | 10 | EXT |  | 0.9 | (c)
69849.294 | 0.294 | 0.276 | -11.331 | -11.349 | 506 | 532 | 543 | 506 | 276 | 6307 |  | CORR | CIGR | 03:14 | 03:18 | 03:20 | 18 | 74 | 13 | EXT |  | 0.89 | (c)
69849.412 | 0.412 | 0.399 | -11.213 | -11.226 | 949 | 1070 | 1064 | 949 | 399 | 6307 |  | CORR | CIGR | 04:25 | 04:45 | 04:44 | 36 | 230 | 12 | EXT |  | 0.89 | (c)
69935.407 | 6.357 | 6.339 | -5.038 | -5.056 | -1991 | -1916 | -1907 | 239 | 5011 | 6314 |  | CORR | CIGR | 04:50 | 05:02 | 05:03 | 45 | 169 | 11 | EXT |  | 0.89 | (c)
70037.461 | 5.286 | 5.284 | -6.189 | -6.191 | -2187 | -2074 | -2115 | 43 | 5284 | 6323 |  | CORR | CIGR | 06:29 | 06:48 | 06:41 | 27 | 145 | 11 | EXT |  | 0.89 | (c)
70052.719 | 9.069 | 9.057 | -2.346 | -2.358 | -1052 | -980 | -989 | 926 | 2332 | 6324 |  | GOUG | CIGR | 08:03 | 08:15 | 08:14 | 26 | 126 | 10 | EXT | Задир. |  | (c)
70085.313 | 8.193 | 8.145 | -2.982 | -3.03 | 425 | 437 | 440 | 425 | 2899 | 6327 |  | CORR | AXGR | 07:08 | 07:10 | 07:10 | 131 | 29 | 10 | EXT |  | 0.9 | (c)
70259.435 | 0 | -0.033 | -11.66 | -11.693 | -1652 | -1617 | -1613 | 1573 |  | 6343 | Нарушение формы кольцевого шва | GWAN |  | 11:17 | 11:22 | 11:23 | 0 | 79 |  | INT | Нарушение формы кольцевого шва Аномалия находится на упругопластическом изгибе: R=212 D, максимальное растяжение на 0.2 час. |  | (c)
70267.184 | 7.749 | 7.741 | -3.911 | -3.919 | 1103 | 1188 | 1175 | 1103 | 3903 | 6343 |  | CORR | CIGR | 06:41 | 06:55 | 06:53 | 16 | 144 | 10 | EXT | Аномалия находится на упругопластическом изгибе: R=273 D, максимальное растяжение на 0 час. | 0.89 | (c)
70267.339 | 7.904 | 7.88 | -3.756 | -3.78 | 617 | 804 | 786 | 617 | 3715 | 6343 |  | CORR | GENE | 05:23 | 05:53 | 05:50 | 65 | 337 | 15 | EXT | Аномалия находится на упругопластическом изгибе: R=276 D, максимальное растяжение на 0 час. | 0.89 | (c)
70420.774 | 1.544 | 1.46 | -10.176 | -10.26 | -458 | -193 | -251 | 45 | 1460 | 6357 |  | CORR | GENE | 02:35 | 03:17 | 03:08 | 123 | 413 | 12 | EXT |  | 0.9 | (c)
70420.801 | 1.571 | 1.451 | -10.149 | -10.269 | 134 | 241 | 474 | 134 | 1451 | 6357 |  | CORR | GENE | 04:10 | 04:27 | 05:05 | 269 | 680 | 10 | EXT |  | 0.92 | (c)
70557.665 | 0 | -0.04 | -11.36 | -11.4 | -1566 | -1339 | -1067 | 567 |  | 6369 | Нарушение формы кольцевого шва | GWAN |  | 04:34 | 05:11 | 05:55 | 0 | 1000 |  | EXT | Нарушение формы кольцевого шва Аномалия находится на отводе. |  | (c)
70620.082 | 4.447 | 4.447 | -7.123 | -7.123 | -1426 | -1311 | -1356 | 1286 | 4447 | 6374 |  | CORR | CIGR | 05:22 | 05:40 | 05:33 | 20 | 140 | 10 | EXT | Аномалия находится на отводе. | 0.89 | (c)
70622.316 | 6.681 | 6.675 | -4.889 | -4.895 | -1122 | -899 | -941 | 761 | 4865 | 6374 |  | CORR | CIGR | 06:11 | 06:47 | 06:40 | 30 | 361 | 10 | EXT | Аномалия находится на отводе. | 0.89 | (c)
70683.645 | 5.144 | 5.096 | -2.568 | -2.616 | -1434 | -1394 | -1300 | 1167 | 2559 | 6379а |  | CORR | GENE | 07:04 | 07:11 | 07:26 | 57 | 268 | 11 | EXT |  | 0.89 | (c)
70684.358 | 5.857 | 5.753 | -1.855 | -1.959 | -986 | -960 | -959 | 931 | 1736 | 6379а |  | CORR | GENE | 08:16 | 08:21 | 08:21 | 223 | 55 | 11 | EXT |  | 0.91 | (c)
70685.016 | 6.515 | 6.429 | -1.197 | -1.283 | -1335 | -1007 | -1002 | 669 | 543 | 6379а |  | GOUG | GENE | 07:20 | 08:13 | 08:14 | 740 | 665 | 10 | EXT | Зона задиров. |  | (c)
70872.023 | 4.168 | 4.16 | -7.487 | -7.495 | 763 | 842 | 811 | 763 | 4160 | 6396 |  | CORR | CIGR | 07:33 | 07:45 | 07:40 | 21 | 96 | 11 | EXT |  | 0.89 | (c)
70928.516 | 3.141 | 3.126 | -7.914 | -7.929 | -885 | -588 | -694 | 503 | 3126 | 6401 |  | CORR | GENE | 06:53 | 07:42 | 07:24 | 103 | 382 | 15 | EXT | Аномалия находится на упругопластическом изгибе: R=379 D, максимальное растяжение на 5.9 час. | 0.9 | (c)
70982.52 | 0 | -0.071 | -11.66 | -11.731 | -536 | -304 | -325 | 114 |  | 6406 | Нарушение формы кольцевого шва | GWAN |  | 05:48 | 06:25 | 06:22 | 0 | 422 |  | EXT | Нарушение формы кольцевого шва |  | (c)
71039.575 | 11.485 | 11.464 | -0.07 | -0.091 | 2199 | -2180 | -2182 | 2102 | 58 | 6410 |  | CORR | CIGR | 06:12 | 06:26 | 06:25 | 33 | 160 | 10 | EXT |  | 0.89 | (c)
71159.754 | 5.359 | 4.781 | -5.891 | -6.469 | 2054 | 2089 | -2198 | 1989 | 4781 | 6421 |  | GOUG | GENE | 04:31 | 04:37 | 05:05 | 1125 | 418 | 10 | EXT | Зона задиров. |  | (c)
71196.527 | 8.472 | 8.461 | -2.968 | -2.979 | -563 | -502 | -508 | 454 | 2957 | 6424 |  | GOUG | CIGR | 01:39 | 01:49 | 01:48 | 22 | 109 | 10 | EXT | Аномалия находится на отводе. Задир. |  | (c)
71535.466 | 5.961 | 5.939 | -5.699 | -5.721 | -1049 | -685 | -723 | 397 | 5633 | 6454 |  | CORR | GENE | 05:33 | 06:32 | 06:25 | 88 | 652 | 10 | EXT |  | 0.89 | (c)
71564.355 | 0.81 | 0.802 | -9.935 | -9.943 | -1463 | -1419 | -1423 | 1383 | 802 | 6457 |  | CORR | CIGR | 05:17 | 05:24 | 05:23 | 19 | 80 | 10 | EXT |  | 0.89 | (c)
71660.869 | 5.884 | 5.864 | -5.066 | -5.086 | 1518 | 1588 | 1579 | 1518 | 5066 | 6465 |  | CORR | CIGR | 04:30 | 04:41 | 04:40 | 20 | 121 | 15 | EXT |  | 0.89 | (c)
71712.29 | 0.745 | 0.728 | -10.43 | -10.447 | 2021 | 2099 | 2083 | 86 | 728 | 6470 |  | CORR | CIGR | 08:19 | 08:31 | 08:29 | 31 | 124 | 12 | EXT |  | 0.89 | (c)
71716.137 | 4.592 | 4.334 | -6.583 | -6.841 | 1497 | 1501 | 1510 | 708 | 4334 | 6470 |  | CORR | AXGR | 06:54 | 06:55 | 06:56 | 337 | 25 | 10 | EXT |  | 0.92 | (c)
71717.722 | 6.177 | 6.154 | -4.998 | -5.021 | 2221 | -2141 | -2146 | 0 | 4976 | 6470 |  | CORR | CIGR | 08:51 | 09:07 | 09:06 | 45 | 188 | 10 | EXT |  | 0.89 | (c)
71768.609 | 11.289 | 11.265 | -0.131 | -0.155 | 1026 | 1089 | 1097 | 1026 | 131 | 6474 |  | CORR | CIGR | 07:46 | 07:56 | 07:57 | 24 | 142 | 10 | EXT |  | 0.89 | (c)
71768.854 | 0.114 | 0.1 | -11.011 | -11.025 | 1970 | 2028 | 2053 | 1970 | 100 | 6475 |  | CORR | CIGR | 07:46 | 07:55 | 07:59 | 24 | 166 | 10 | EXT |  | 0.89 | (c)
71769.018 | 0.278 | 0.269 | -10.847 | -10.856 | 1977 | 2041 | 2064 | 1977 | 269 | 6475 |  | CORR | CIGR | 07:47 | 07:57 | 08:01 | 20 | 174 | 11 | EXT |  | 0.89 | (c)
71779.571 | 10.831 | 10.808 | -0.294 | -0.317 | 201 | 287 | 314 | 201 | 280 | 6475 |  | CORR | CIGR | 02:60 | 03:14 | 03:18 | 37 | 227 | 10 | EXT |  | 0.89 | (c)
71848.626 | 0.066 | 0.028 | -11.329 | -11.367 | 2074 | -2132 | -2127 | 0 | 28 | 6482 |  | CORR | GENE | 04:16 | 04:58 | 04:59 | 63 | 522 | 10 | EXT |  | 0.89 | (c)
71849.451 | 0.891 | 0.88 | -10.504 | -10.515 | -959 | -916 | -906 | 854 | 880 | 6482 |  | CORR | CIGR | 08:07 | 08:14 | 08:15 | 21 | 105 | 10 | EXT |  | 0.89 | (c)
71850.799 | 2.239 | 2.22 | -9.156 | -9.175 | -2216 | -2166 | -2147 | 15 | 2220 | 6482 |  | CORR | GENE | 04:44 | 04:52 | 04:55 | 51 | 138 | 11 | EXT |  | 0.89 | (c)
71893.41 | 10.405 | 10.374 | -1.095 | -1.126 | 656 | 764 | 717 | 656 | 1094 | 6485 |  | CORR | CIGR | 06:35 | 06:52 | 06:45 | 32 | 122 | 11 | EXT |  | 0.89 | (c)
71914.452 | 8.882 | 8.871 | -2.678 | -2.689 | -1118 | -1030 | -1073 | 1029 | 2666 | 6487 |  | CORR | CIGR | 06:20 | 06:34 | 06:27 | 23 | 89 | 10 | EXT |  | 0.89 | (c)
71920.145 | 3.015 | 2.994 | -8.21 | -8.231 | -1398 | -1335 | -1335 | 1271 | 2994 | 6488 |  | CORR | CIGR | 06:03 | 06:14 | 06:14 | 33 | 128 | 10 | EXT |  | 0.89 | (c)
71920.444 | 3.314 | 3.294 | -7.911 | -7.931 | -1502 | -1407 | -1395 | 1287 | 3294 | 6488 |  | CORR | CIGR | 05:47 | 06:02 | 06:04 | 46 | 214 | 11 | EXT |  | 0.89 | (c)
71984.999 | 1.084 | 1.075 | -9.171 | -9.18 | 2017 | 2054 | 2054 | 2017 | 1075 | 6494 |  | CORR | CIGR | 06:16 | 06:22 | 06:22 | 19 | 73 | 12 | EXT |  | 0.89 | (c)
71985.424 | 1.509 | 1.504 | -8.746 | -8.751 | 1956 | 2016 | 2004 | 1956 | 1504 | 6494 |  | CORR | CIGR | 06:06 | 06:16 | 06:14 | 24 | 97 | 12 | EXT |  | 0.89 | (c)
71986.69 | 2.775 | 2.775 | -7.48 | -7.48 | 1490 | 1633 | 1600 | 1490 | 2775 | 6494 |  | CORR | CIGR | 04:51 | 05:14 | 05:08 | 45 | 220 | 10 | EXT |  | 0.89 | (c)
71986.961 | 3.046 | 3.042 | -7.209 | -7.213 | 1481 | 1523 | 1572 | 1481 | 3042 | 6494 |  | CORR | CIGR | 04:49 | 04:56 | 05:04 | 36 | 183 | 11 | EXT |  | 0.89 | (c)
71987.912 | 3.997 | 3.984 | -6.258 | -6.271 | 2028 | 2081 | 2087 | 2028 | 3984 | 6494 |  | CORR | CIGR | 06:18 | 06:26 | 06:27 | 30 | 117 | 11 | EXT |  | 0.89 | (c)
71988.444 | 4.529 | 4.494 | -5.726 | -5.761 | 1496 | 1586 | 1562 | 1496 | 4494 | 6494 |  | CORR | CIGR | 04:52 | 05:06 | 05:02 | 46 | 132 | 13 | EXT |  | 0.89 | (c)
71988.612 | 4.697 | 4.686 | -5.558 | -5.569 | 1580 | 1642 | 1644 | 1580 | 4686 | 6494 |  | CORR | CIGR | 05:05 | 05:15 | 05:16 | 24 | 127 | 10 | EXT |  | 0.89 | (c)
71989.964 | 6.049 | 5.437 | -4.206 | -4.818 | 1877 | 1877 | 1889 | 1877 | 4146 | 6494 |  | CORR | AXGR | 05:53 | 05:53 | 05:55 | 672 | 25 | 12 | EXT |  | 0.96 | (c)
71994.17 | 0 | -0.104 | -11.085 | -11.189 | 350 | 477 | 436 | 350 |  | 6495 | Нарушение формы кольцевого шва | GWAN |  | 00:11 | 00:32 | 00:25 | 0 | 172 |  | EXT | Нарушение формы кольцевого шва |  | (c)
71994.17 | 0 | -0.072 | -11.085 | -11.157 | -1159 | -1063 | -953 | 746 |  | 6495 | Нарушение формы кольцевого шва | GWAN |  | 08:08 | 08:23 | 08:41 | 0 | 413 |  | EXT | Нарушение формы кольцевого шва |  | (c)
71994.256 | 0.086 | 0.071 | -10.999 | -11.014 | 2152 | -2228 | 2228 | 2152 | 71 | 6495 |  | CORR | CIGR | 05:02 | 05:15 | 05:14 | 26 | 152 | 11 | EXT |  | 0.89 | (c)
71994.372 | 0.202 | 0.181 | -10.883 | -10.904 | -2093 | -1952 | -1990 | 1887 | 181 | 6495 |  | CORR | CIGR | 05:37 | 05:60 | 05:54 | 40 | 206 | 14 | EXT |  | 0.89 | (c)
71994.494 | 0.324 | 0.312 | -10.761 | -10.773 | -2031 | -1983 | -1987 | 1944 | 312 | 6495 |  | CORR | CIGR | 05:47 | 05:55 | 05:54 | 22 | 87 | 10 | EXT |  | 0.89 | (c)
71994.568 | 0.398 | 0.39 | -10.687 | -10.695 | -2072 | -2000 | -2007 | 1942 | 390 | 6495 |  | CORR | CIGR | 05:40 | 05:52 | 05:51 | 31 | 130 | 11 | EXT |  | 0.89 | (c)
71994.635 | 0.465 | 0.453 | -10.62 | -10.632 | -1961 | -1913 | -1922 | 1884 | 453 | 6495 |  | CORR | CIGR | 05:58 | 06:06 | 06:05 | 19 | 77 | 10 | EXT |  | 0.89 | (c)
71994.922 | 0.752 | 0.74 | -10.333 | -10.345 | -2061 | -1938 | -1985 | 1910 | 740 | 6495 |  | CORR | CIGR | 05:42 | 06:02 | 05:54 | 35 | 151 | 10 | EXT |  | 0.89 | (c)
71995.114 | 0.944 | 0.936 | -10.141 | -10.149 | -2046 | -1935 | -1928 | 1809 | 936 | 6495 |  | CORR | GENE | 05:45 | 06:02 | 06:04 | 58 | 237 | 12 | EXT |  | 0.89 | (c)
71996.444 | 2.274 | 2.244 | -8.811 | -8.841 | -2002 | -1989 | -1988 | 1973 | 2244 | 6495 |  | CORR | AXGR | 05:52 | 05:54 | 05:54 | 61 | 29 | 12 | EXT |  | 0.89 | (c)
71999.862 | 5.692 | 5.685 | -5.393 | -5.4 | -1478 | -1393 | -1420 | 1362 | 5374 | 6495 |  | CORR | CIGR | 07:16 | 07:30 | 07:26 | 26 | 116 | 12 | EXT |  | 0.89 | (c)
72072.895 | 0 | 0 | -11.275 | -11.275 | 1914 | 2205 | 2187 | 1914 | 0 | 6502 | Смещение кромок | GWAN |  | 00:19 | 01:06 | 01:03 | 0 | 547 | 28 | EXT | Смещение кромок Наружу Величина смещения - 4.4 мм. Аномалия находится на упругопластическом изгибе: R=480 D, максимальное растяжение на 0.9 час. |  | (c)
72072.895 | 0 | 0 | -11.275 | -11.275 | -1273 | -784 | -969 | 666 | 0 | 6502 | Смещение кромок | GWAN |  | 03:44 | 05:03 | 04:33 | 0 | 606 | 18 | EXT | Смещение кромок Наружу Величина смещения - 2.8 мм. Аномалия находится на упругопластическом изгибе: R=480 D, максимальное растяжение на 0.9 час. |  | (c)
72163.64 | 0 | -0.023 | -11.645 | -11.668 | -1694 | -1545 | -1554 | 1414 |  | 6510 | Нарушение формы кольцевого шва | GWAN |  | 05:48 | 06:12 | 06:11 | 0 | 281 |  | EXT | Нарушение формы кольцевого шва |  | (c)
72163.64 | 0 | -0.027 | -11.645 | -11.672 | -457 | 319 | 744 | 0 |  | 6510 | Нарушение формы кольцевого шва | GWAN |  | 09:08 | 11:13 | 12:21 | 0 | 2402 |  | EXT | Нарушение формы кольцевого шва |  | (c)
72212.591 | 1.961 | 1.935 | -8.229 | -8.255 | 1298 | 1449 | 1431 | 1298 | 1935 | 6515 |  | CORR | GENE | 06:26 | 06:51 | 06:48 | 54 | 266 | 11 | EXT | Аномалия находится на отводе. | 0.89 | (c)
72213.185 | 2.555 | 2.548 | -7.635 | -7.642 | 1597 | 1672 | 1660 | 1597 | 2548 | 6515 |  | CORR | CIGR | 07:14 | 07:27 | 07:25 | 25 | 125 | 12 | EXT | Аномалия находится на отводе. | 0.89 | (c)
72213.772 | 3.142 | 3.135 | -7.048 | -7.055 | 1789 | 1858 | 1860 | 1789 | 3135 | 6515 |  | CORR | CIGR | 07:45 | 07:57 | 07:57 | 26 | 142 | 11 | EXT | Аномалия находится на отводе. | 0.89 | (c)
72214.487 | 3.857 | 3.831 | -6.333 | -6.359 | 1737 | 1786 | 1839 | 1737 | 3831 | 6515 |  | CORR | CIGR | 07:37 | 07:45 | 07:53 | 39 | 204 | 10 | EXT | Аномалия находится на отводе. | 0.89 | (c)
72228.544 | 7.724 | 7.693 | -3.786 | -3.817 | 174 | 311 | 330 | 174 | 3730 | 6516 |  | CORR | GENE | 09:31 | 09:53 | 09:56 | 87 | 311 | 11 | EXT | Аномалия находится на отводе. | 0.89 | (c)
72232.393 | 0.063 | 0.019 | -11.402 | -11.446 | -38 | -15 | -18 | 0 | 19 | 6517 |  | CORR | AXGR | 09:16 | 09:20 | 09:20 | 209 | 40 | 12 | EXT |  | 0.91 | (c)
72232.84 | 0.51 | 0.481 | -10.955 | -10.984 | -278 | 22 | -58 | 0 | 481 | 6517 |  | CORR | GENE | 08:38 | 09:26 | 09:13 | 98 | 440 | 15 | EXT |  | 0.9 | (c)
72241.019 | 8.689 | 8.435 | -2.776 | -3.03 | -81 | -46 | -49 | 18 | 1810 | 6517 |  | CORR | GENE | 09:10 | 09:15 | 09:15 | 1220 | 63 | 10 | EXT | Аномалия находится на упругопластическом изгибе: R=939 D, максимальное растяжение на 7.7 час. | 0.96 | (c)
72243.541 | 11.211 | 9.711 | -0.254 | -1.754 | -184 | -132 | -105 | 27 | 38 | 6517 |  | CORR | GENE | 08:53 | 09:01 | 09:06 | 1716 | 157 | 11 | EXT | Аномалия находится на упругопластическом изгибе: R=651 D, максимальное растяжение на 7.2 час. | 0.98 | (c)
72243.55 | 11.22 | 11.133 | -0.245 | -0.332 | 21 | 207 | 189 | 21 | 135 | 6517 |  | DENT | GENE | 09:26 | 09:56 | 09:53 | 197 | 336 | 1.1 | N/A | Глубина вмятины: 15 мм (1,1%). Линейка: 20 см в (1113 см; 09:56 ч:мин) Аномалия находится вблизи кольцевого сварного шва. Аномалия находится вблизи продольного шва. Аномалия находится вблизи дефекта потери металла. Аномалия находится на упругопластическом изгибе. |  | (c)
72243.883 | 0.088 | 0.027 | -11.612 | -11.673 | 528 | 543 | 544 | 528 | 27 | 6518 |  | CORR | AXGR | 08:21 | 08:23 | 08:23 | 160 | 33 | 10 | EXT | Аномалия находится на упругопластическом изгибе: R=611 D, максимальное растяжение на 7.2 час. | 0.9 | (c)
72244.173 | 0.378 | 0.24 | -11.322 | -11.46 | 243 | 418 | 356 | 243 | 240 | 6518 |  | CORR | GENE | 07:35 | 08:03 | 07:53 | 628 | 226 | 10 | EXT | Аномалия находится на упругопластическом изгибе: R=593 D, максимальное растяжение на 7.1 час. | 0.95 | (c)
72257.578 | 2.083 | 2.051 | -9.627 | -9.659 | 1187 | 1875 | 1702 | 1187 | 2051 | 6519 |  | CORR | GENE | 06:14 | 08:05 | 07:37 | 79 | 1030 | 13 | EXT | Аномалия находится на отводе. | 0.89 | (c)
72258.43 | 2.935 | 2.872 | -8.775 | -8.838 | 1973 | 2187 | -2178 | 1868 | 2872 | 6519 |  | CORR | GENE | 08:21 | 08:55 | 09:11 | 91 | 620 | 10 | EXT | Аномалия находится на отводе. | 0.89 | (c)
72259.59 | 4.095 | 4.037 | -7.615 | -7.673 | 1695 | 1708 | 1708 | 1695 | 4037 | 6519 |  | CORR | AXGR | 07:36 | 07:38 | 07:38 | 141 | 26 | 14 | EXT | Аномалия находится на отводе. | 0.9 | (c)
72307.075 | 5.69 | 5.212 | -5.74 | -6.218 | -1883 | -1659 | -1602 | 1320 | 5212 | 6523 |  | DENT | GENE | 00:06 | 00:42 | 00:51 | 754 | 563 | 0.6 | N/A | Глубина вмятины: 8 мм (0,6%). Линейка: 75 см в (521 см; 00:42 ч:мин) |  | (c)
72385.241 | 3.716 | 3.031 | -7.714 | -8.399 | 2166 | 2185 | 2184 | 29 | 3031 | 6530 |  | CORR | AXGR | 08:39 | 08:42 | 08:42 | 870 | 35 | 11 | EXT | Аномалия находится на упругопластическом изгибе: R=821 D, максимальное растяжение на 9.6 час. | 0.96 | (c)
72425.179 | 9.299 | 9.287 | -2.176 | -2.188 | 1211 | 1317 | 1332 | 1211 | 2142 | 6533 |  | CORR | CIGR | 06:06 | 06:23 | 06:26 | 46 | 243 | 10 | EXT | Аномалия находится на отводе. | 0.89 | (c)
72449.875 | 11.32 | 11.245 | -0.125 | -0.2 | -359 | -182 | -134 | 0 | 88 | 6535 |  | CORR | GENE | 06:10 | 06:38 | 06:46 | 112 | 450 | 10 | EXT |  | 0.89 | (c)
72541.649 | 0.254 | 0.238 | -11.291 | -11.307 | -1312 | -1260 | -1263 | 1214 | 238 | 6544 |  | CORR | CIGR | 05:22 | 05:30 | 05:30 | 24 | 98 | 10 | EXT | Аномалия находится на отводе. | 0.89 | (c)
72569.95 | 5.75 | 5.734 | -5.685 | -5.701 | -2194 | -2110 | -2128 | 37 | 5673 | 6546 |  | CORR | CIGR | 06:17 | 06:31 | 06:28 | 28 | 131 | 10 | EXT | Аномалия находится на упругопластическом изгибе: R=350 D, максимальное растяжение на 0.3 час. | 0.89 | (c)
72577.931 | 2.296 | 2.231 | -9.224 | -9.289 | -2201 | -2193 | -2190 | 29 | 2231 | 6547 |  | CORR | AXGR | 07:33 | 07:34 | 07:35 | 203 | 22 | 10 | EXT | Аномалия находится на упругопластическом изгибе: R=545 D, максимальное растяжение на 0.4 час. | 0.91 | (c)
72578.664 | 3.029 | 2.934 | -8.491 | -8.586 | 2215 | 2230 | 2226 | 0 | 2934 | 6547 |  | CORR | AXGR | 07:26 | 07:28 | 07:27 | 149 | 21 | 15 | EXT | Аномалия находится на упругопластическом изгибе: R=601 D, максимальное растяжение на 0.4 час. | 0.91 | (c)
72579.824 | 4.189 | 3.888 | -7.331 | -7.632 | 2176 | 2217 | 2204 | 0 | 3888 | 6547 |  | CORR | GENE | 07:19 | 07:26 | 07:24 | 917 | 56 | 12 | EXT | Аномалия находится на упругопластическом изгибе: R=697 D, максимальное растяжение на 0.3 час. | 0.97 | (c)
72654.925 | 0 | -0.031 | -10.57 | -10.601 | 1526 | 1650 | 2167 | 0 |  | 6554 | Нарушение формы кольцевого шва | GWAN |  | 02:02 | 02:22 | 03:45 | 0 | 1283 |  | EXT | Нарушение формы кольцевого шва |  | (c)
72654.925 | 0 | -0.031 | -10.57 | -10.601 | 378 | 539 | 507 | 378 |  | 6554 | Нарушение формы кольцевого шва | GWAN |  | 10:56 | 11:22 | 11:17 | 0 | 258 |  | EXT | Нарушение формы кольцевого шва |  | (c)
72673.906 | 8.411 | 8.318 | -2.629 | -2.722 | -1454 | -1424 | -1430 | 777 | 2463 | 6555 |  | CORR | GENE | 05:40 | 05:45 | 05:44 | 259 | 48 | 14 | EXT |  | 0.93 | (c)
72744.36 | 11.285 | 10.303 | -0.18 | -1.162 | 1638 | 1716 | 1781 | 307 | 123 | 6561 |  | GOUG | GENE | 04:00 | 04:13 | 04:23 | 1039 | 286 | 5 | EXT | Задир. |  | (c)
72745.014 | 0.474 | 0.052 | -10.986 | -11.408 | 851 | 978 | 996 | 851 | 52 | 6562 |  | GOUG | GENE | 03:36 | 03:57 | 03:60 | 832 | 289 | 9 | EXT | Зона задиров. |  | (b)
72756.734 | 0.734 | 0.652 | -10.746 | -10.828 | 1719 | 1847 | 1899 | 152 | 652 | 6563 |  | CORR | GENE | 05:18 | 05:38 | 05:47 | 116 | 360 | 10 | EXT | Аномалия находится на упругопластическом изгибе: R=489 D, максимальное растяжение на 6.1 час. | 0.9 | (c)
72763.846 | 7.846 | 7.827 | -3.634 | -3.653 | 2016 | 2137 | 2086 | 74 | 3628 | 6563 |  | CORR | CIGR | 06:06 | 06:25 | 06:17 | 25 | 140 | 12 | EXT | Аномалия находится на упругопластическом изгибе: R=442 D, максимальное растяжение на 6.2 час. | 0.89 | (c)
72775.406 | 7.926 | 7.851 | -3.804 | -3.879 | -1040 | -1007 | -1008 | 975 | 3748 | 6564 |  | GOUG | GENE | 05:59 | 06:04 | 06:04 | 131 | 65 | 10 | EXT | Аномалия находится на отводе. Задир. |  | (c)
72776.357 | 8.877 | 8.872 | -2.853 | -2.858 | -1163 | -1124 | -1125 | 1086 | 2826 | 6564 |  | GOUG | CIGR | 05:39 | 05:45 | 05:45 | 32 | 77 | 8 | EXT | Аномалия находится на отводе. Задир. |  | (c)
72776.479 | 8.999 | 8.939 | -2.731 | -2.791 | -1115 | -1074 | -1069 | 1023 | 2681 | 6564 |  | GOUG | GENE | 05:47 | 05:54 | 05:54 | 110 | 92 | 11 | EXT | Аномалия находится на отводе. Задир. |  | (c)
72940.171 | 11.516 | 11.488 | -0.134 | -0.162 | 322 | 586 | 556 | 322 | 77 | 6579 |  | CORR | GENE | 03:47 | 04:30 | 04:25 | 85 | 469 | 11 | EXT |  | 0.89 | (c)
72976.1 | 1.255 | 1.253 | -10.465 | -10.467 | -812 | -720 | -749 | 686 | 1253 | 6583 |  | CORR | CIGR | 06:49 | 07:04 | 06:59 | 22 | 126 | 13 | EXT | Аномалия находится на отводе. | 0.89 | (c)
73015.953 | 6.628 | 6.579 | -4.552 | -4.601 | -744 | -663 | -637 | 529 | 4531 | 6586 |  | CORR | GENE | 05:15 | 05:28 | 05:33 | 70 | 215 | 12 | EXT |  | 0.89 | (c)
73087.795 | 0 | 0 | -11.45 | -11.45 | 951 | 1302 | 1288 | 605 | 0 | 6593 | Смещение кромок | GWAN |  | 03:24 | 04:21 | 04:19 | 0 | 675 | 26 | EXT | Смещение кромок Наружу Величина смещения - 4.1 мм. |  | (c)
73115.565 | 0 | 0 | -1.89 | -1.89 | 1081 | 1310 | 1391 | 1081 | 0 | 6596 | Смещение кромок | GWAN |  | 01:27 | 02:04 | 02:17 | 0 | 622 | 26 | EXT | Смещение кромок Наружу Величина смещения - 4 мм. |  | (c)
73122.085 | 0 | 0 | -11.295 | -11.295 | -844 | -644 | -583 | 322 | 0 | 6598 | Смещение кромок | GWAN |  | 00:52 | 01:24 | 01:34 | 0 | 523 | 24 | EXT | Смещение кромок Наружу Аномалия находится на отводе. Величина смещения - 3.8 мм. |  | (c)
73176.244 | 8.504 | 8.119 | -2.926 | -3.311 | 2171 | 2191 | 2189 | 24 | 2567 | 6602 |  | CORR | AXGR | 06:21 | 06:24 | 06:24 | 744 | 36 | 10 | EXT |  | 0.95 | (c)
73190.383 | 11.213 | 11.156 | -0.037 | -0.094 | -443 | -218 | -182 | 0 | 14 | 6603 |  | CORR | GENE | 01:23 | 01:60 | 02:05 | 80 | 521 | 13 | EXT |  | 0.89 | (c)
73201.86 | 0 | -0.023 | -11.51 | -11.533 | -2202 | -1219 | -94 | 29 |  | 6605 | Нарушение формы кольцевого шва | GWAN |  | 06:25 | 09:03 | 12:05 | 0 | 4215 |  | EXT | Нарушение формы кольцевого шва Аномалия находится на упругопластическом изгибе: R=378 D, максимальное растяжение на 0.6 час. |  | (c)
73227.259 | 2.209 | 2.078 | -9.391 | -9.522 | 1100 | 1176 | 1182 | 1100 | 2078 | 6607 |  | DENT | GENE | 05:25 | 05:37 | 05:38 | 220 | 165 | 0.6 | N/A | Глубина вмятины: 8 мм (0,6%). Линейка: 22 см в (208 см; 05:37 ч:мин) |  | (c)
73233.805 | 8.755 | 8.72 | -2.845 | -2.88 | 1471 | 1588 | 1569 | 1471 | 2794 | 6607 |  | GOUG | GENE | 06:24 | 06:43 | 06:40 | 86 | 196 | 8 | EXT | Задир. |  | (c)
73259.73 | 0 | -0.016 | -11.58 | -11.596 | -969 | -873 | -837 | 706 |  | 6610 | Нарушение формы кольцевого шва | GWAN |  | 11:42 | 11:57 | 12:03 | 0 | 262 |  | EXT | Нарушение формы кольцевого шва |  | (c)
73279.794 | 8.484 | 8.414 | -2.841 | -2.911 | -869 | -711 | -787 | 705 | 2832 | 6611 |  | GOUG | GENE | 06:49 | 07:14 | 07:02 | 79 | 164 | 10 | EXT | Зона задиров. |  | (c)
73350.145 | 0 | -0.014 | -10.59 | -10.604 | 241 | 477 | 584 | 241 |  | 6618 | Нарушение формы кольцевого шва | GWAN |  | 00:55 | 01:33 | 01:50 | 0 | 684 |  | EXT | Нарушение формы кольцевого шва |  | (c)
73350.145 | 0 | 0 | -10.59 | -10.59 | 998 | 1538 | 1581 | 67 | 0 | 6618 | Смещение кромок | GWAN |  | 02:57 | 04:24 | 04:31 | 0 | 1165 | 21 | EXT | Смещение кромок Наружу Величина смещения - 3.3 мм. |  | (c)
73350.145 | 0 | 0 | -10.59 | -10.59 | -2057 | -1728 | -1607 | 173 | 0 | 6618 | Смещение кромок | GWAN |  | 06:44 | 07:37 | 07:56 | 0 | 900 | 29 | EXT | Смещение кромок Наружу Величина смещения - 4.5 мм. |  | (c)
73383.825 | 0 | 0 | -11.575 | -11.575 | 1306 | 1521 | 1570 | 1306 | 0 | 6621 | Смещение кромок | GWAN |  | 00:43 | 01:18 | 01:26 | 0 | 528 | 28 | EXT | Смещение кромок Наружу Аномалия находится на отводе. Величина смещения - 4.4 мм. |  | (c)
73383.825 | 0 | 0 | -11.575 | -11.575 | -1784 | -1463 | -1524 | 1265 | 0 | 6621 | Смещение кромок | GWAN |  | 04:25 | 05:17 | 05:07 | 0 | 519 | 23 | EXT | Смещение кромок Наружу Аномалия находится на отводе. Величина смещения - 3.6 мм. |  | (c)
73417.53 | 0 | 0 | -11.71 | -11.71 | -1757 | -1574 | -1443 | 1130 | 0 | 6624 | Смещение кромок | GWAN |  | 04:30 | 04:60 | 05:21 | 0 | 627 | 23 | EXT | Смещение кромок Наружу Аномалия находится на отводе. Величина смещения - 3.6 мм. |  | (c)
73494.717 | 1.987 | 1.973 | -2.233 | -2.247 | -824 | -649 | -698 | 572 | 1973 | 6631 |  | CORR | GENE | 07:35 | 08:03 | 07:55 | 50 | 252 | 13 | EXT | Аномалия находится на упругопластическом изгибе: R=489 D, максимальное растяжение на 5.1 час. | 0.89 | (c)
73620.226 | 9.606 | 9.542 | -1.719 | -1.783 | 1752 | 1783 | 1789 | 404 | 1655 | 6642 |  | GOUG | GENE | 07:19 | 07:24 | 07:25 | 128 | 75 | 10 | EXT | Задир. |  | (c)
73680.034 | 0.649 | 0.59 | -10.781 | -10.84 | 1364 | 1561 | 1705 | 185 | 590 | 6648 |  | CORR | GENE | 05:04 | 05:36 | 05:59 | 101 | 681 | 13 | EXT | Аномалия находится на упругопластическом изгибе: R=239 D, максимальное растяжение на 6 час. | 1.32 | (a)
73724.145 | 10.895 | 10.801 | -0.105 | -0.199 | 2199 | -1936 | -1986 | 1711 | 42 | 6651 |  | CORR | GENE | 05:06 | 05:59 | 05:51 | 157 | 552 | 13 | EXT |  | 0.91 | (c)
73724.327 | 0.077 | 0.023 | -11.618 | -11.672 | -1268 | -1015 | -1097 | 926 | 23 | 6652 |  | CORR | GENE | 05:32 | 06:13 | 05:60 | 71 | 342 | 14 | EXT | Аномалия находится на отводе. | 0.89 | (c)
73735.73 | 11.48 | 11.38 | -0.215 | -0.315 | -598 | -583 | -572 | 546 | 149 | 6652 |  | CORR | GENE | 07:20 | 07:22 | 07:24 | 166 | 52 | 10 | EXT | Аномалия находится на отводе. | 0.9 | (c)
73756.138 | 9.213 | 9.184 | -2.032 | -2.061 | -1795 | -1664 | -1632 | 435 | 2002 | 6654 |  | CORR | GENE | 04:13 | 04:34 | 04:39 | 59 | 327 | 11 | EXT | Аномалия находится на упругопластическом изгибе: R=385 D, максимальное растяжение на 11.8 час. | 0.89 | (c)
73769.695 | 0.09 | 0.07 | -11.41 | -11.43 | -8 | 59 | 51 | 0 | 70 | 6656 |  | CORR | CIGR | 02:35 | 02:46 | 02:45 | 37 | 118 | 11 | EXT |  | 0.89 | (c)
73770.559 | 0.954 | 0.923 | -10.546 | -10.577 | 446 | 524 | 600 | 446 | 923 | 6656 |  | CORR | GENE | 03:49 | 04:01 | 04:14 | 53 | 308 | 10 | EXT |  | 0.89 | (c)
73803.338 | 0.118 | 0.1 | -4.962 | -4.98 | -1382 | -1331 | -1333 | 849 | 100 | 6659 |  | CORR | CIGR | 05:24 | 05:32 | 05:32 | 23 | 98 | 10 | EXT |  | 0.89 | (c)
73961.191 | 11.216 | 10.742 | -0.309 | -0.783 | -2228 | -2203 | -2204 | 3 | 154 | 6673 |  | CORR | AXGR | 07:17 | 07:21 | 07:21 | 629 | 47 | 10 | EXT |  | 0.95 | (c)
73961.237 | 11.262 | 11.006 | -0.263 | -0.519 | 1180 | 1182 | 1196 | 1019 | 60 | 6673 |  | CORR | AXGR | 04:27 | 04:27 | 04:29 | 459 | 32 | 10 | EXT |  | 0.94 | (c)
74005.533 | 9.558 | 9.525 | -1.802 | -1.835 | -555 | -359 | -329 | 104 | 1757 | 6677 |  | CORR | GENE | 07:41 | 08:12 | 08:17 | 78 | 451 | 11 | EXT |  | 0.89 | (c)
74053.165 | 1.09 | 1.069 | -9.99 | -10.011 | -1959 | -1861 | -1867 | 271 | 1069 | 6682 |  | CORR | CIGR | 07:52 | 08:08 | 08:07 | 40 | 184 | 10 | EXT |  | 0.89 | (c)
74054.407 | 2.332 | 2.332 | -8.748 | -8.748 | 1765 | 1931 | 1864 | 268 | 2332 | 6682 |  | CORR | CIGR | 05:53 | 06:20 | 06:09 | 24 | 198 | 11 | EXT | Аномалия находится на упругопластическом изгибе: R=914 D, максимальное растяжение на 11.7 час. | 0.89 | (c)
74057.925 | 5.85 | 5.85 | -5.23 | -5.23 | 1707 | 1795 | 1785 | 367 | 5205 | 6682 |  | CORR | CIGR | 05:44 | 05:58 | 05:57 | 25 | 157 | 10 | EXT | Аномалия находится на упругопластическом изгибе: R=474 D, максимальное растяжение на 12 час. | 0.89 | (c)
74118.9 | 10.265 | 10.248 | -1.175 | -1.192 | -2223 | -2191 | -2167 | 8 | 1158 | 6687 |  | CORR | CIGR | 05:44 | 05:49 | 05:53 | 34 | 112 | 10 | EXT | Аномалия находится на упругопластическом изгибе: R=289 D, максимальное растяжение на 5.5 час. | 1.05 | (b)
74228.003 | 6.523 | 6.496 | -4.757 | -4.784 | -1753 | -1695 | -1682 | 477 | 4667 | 6697 |  | CORR | GENE | 06:23 | 06:32 | 06:34 | 117 | 142 | 12 | EXT |  | 0.9 | (c)
74233.786 | 1.026 | 0.99 | -10.489 | -10.525 | 345 | 387 | 390 | 345 | 990 | 6698 |  | DENT | GENE | 02:43 | 02:50 | 02:50 | 73 | 91 | 0.5 | N/A | Глубина вмятины: 7 мм (0,5%). Линейка: 7 см в (99 см; 02:50 ч:мин) Аномалия находится вблизи дефекта потери металла. |  | (c)
74233.787 | 1.027 | 0.995 | -10.488 | -10.52 | 326 | 473 | 424 | 326 | 995 | 6698 |  | GOUG | CIGR | 02:40 | 03:03 | 02:55 | 44 | 195 | 7 | EXT | Задир. |  | (c)
74337.502 | 1.997 | 1.979 | -0.998 | -1.016 | 1695 | 1859 | 1897 | 131 | 974 | 6707 |  | CORR | CIGR | 04:17 | 04:43 | 04:50 | 42 | 404 | 12 | EXT |  | 0.89 | (c)
74339.356 | 0.856 | 0.696 | -6.839 | -6.999 | -988 | -913 | -910 | 831 | 696 | 6708 |  | GOUG | GENE | 08:15 | 08:27 | 08:28 | 388 | 156 | 9 | EXT | Зона задиров. |  | (c)
74357.016 | 10.821 | 10.796 | -0.574 | -0.599 | 1814 | 1897 | 1896 | 252 | 557 | 6709 |  | CORR | CIGR | 05:25 | 05:38 | 05:38 | 42 | 164 | 11 | EXT |  | 0.89 | (c)
74357.59 | 0 | -0.024 | -11.08 | -11.104 | -1181 | -1036 | -1054 | 927 |  | 6710 | Нарушение формы кольцевого шва | GWAN |  | 08:37 | 09:01 | 08:58 | 0 | 255 |  | EXT | Нарушение формы кольцевого шва |  | (c)
74361.63 | 4.04 | 3.996 | -7.04 | -7.084 | -1970 | -1957 | -1958 | 261 | 3996 | 6710 |  | CORR | AXGR | 06:30 | 06:32 | 06:32 | 107 | 24 | 10 | EXT |  | 0.89 | (c)
74407.15 | 4.29 | 4.255 | -6.825 | -6.86 | 1627 | 1712 | 1744 | 370 | 4255 | 6714 |  | CORR | CIGR | 06:45 | 06:59 | 07:04 | 45 | 234 | 10 | EXT |  | 0.89 | (c)
74439.898 | 3.688 | 3.534 | -7.752 | -7.906 | -734 | -677 | -676 | 617 | 3534 | 6717 |  | ARTD | GENE | 09:32 | 09:41 | 09:41 | 264 | 117 |  | EXT | Наплавка. Аномалия находится на упругопластическом изгибе: R=648 D, максимальное растяжение на 7.1 час. |  | (c)
74459.05 | 0 | 0 | -11.665 | -11.665 | -829 | -598 | -556 | 284 | 0 | 6719 | Смещение кромок | GWAN |  | 04:26 | 05:03 | 05:10 | 0 | 545 | 26 | EXT | Смещение кромок Наружу Величина смещения - 4.1 мм. Аномалия находится на упругопластическом изгибе: R=383 D, максимальное растяжение на 6.4 час. |  | (c)
74642.368 | 2.983 | 2.902 | -8.152 | -8.233 | -2172 | -2046 | -1916 | 58 | 2902 | 6736 |  | CORR | GENE | 08:08 | 08:28 | 08:49 | 105 | 512 | 10 | EXT |  | 0.89 | (c)
74650.435 | 11.05 | 10.944 | -0.085 | -0.191 | 1126 | 1127 | 1135 | 1087 | 47 | 6736 |  | CORR | AXGR | 05:00 | 05:00 | 05:02 | 144 | 18 | 12 | EXT |  | 0.9 | (c)
74650.632 | 0.112 | 0.062 | -11.173 | -11.223 | 1844 | 1860 | 1860 | 354 | 62 | 6737 |  | CORR | AXGR | 05:01 | 05:04 | 05:04 | 128 | 32 | 10 | EXT |  | 0.9 | (c)
74661.143 | 10.623 | 10.5 | -0.662 | -0.785 | 1597 | 1597 | 1615 | 597 | 589 | 6737 |  | CORR | AXGR | 04:21 | 04:22 | 04:24 | 196 | 36 | 10 | EXT |  | 0.91 | (c)
74673.118 | 11.313 | 11.291 | -0.047 | -0.069 | -1218 | -1058 | -1115 | 1012 | 42 | 6738 |  | CORR | CIGR | 06:38 | 07:03 | 06:54 | 27 | 206 | 11 | EXT | Аномалия находится на упругопластическом изгибе: R=657 D, максимальное растяжение на 10 час. | 0.89 | (c)
74676.687 | 3.522 | 3.509 | -7.638 | -7.651 | -1735 | -1656 | -1653 | 496 | 3509 | 6739 |  | CORR | CIGR | 06:48 | 07:01 | 07:01 | 40 | 164 | 15 | EXT | Аномалия находится на упругопластическом изгибе: R=401 D, максимальное растяжение на 9.6 час. | 0.89 | (c)
74830.535 | 0 | -0.014 | -11.145 | -11.159 | 698 | 882 | 897 | 698 |  | 6753 | Нарушение формы кольцевого шва | GWAN |  | 04:43 | 05:13 | 05:15 | 0 | 397 |  | EXT | Нарушение формы кольцевого шва |  | (c)
74934.044 | 11.574 | 11.56 | -0.061 | -0.075 | -1909 | -1792 | -1799 | 1689 | 22 | 6761 |  | CORR | GENE | 06:16 | 06:35 | 06:34 | 53 | 220 | 11 | EXT |  | 0.89 | (c)
74936.317 | 2.212 | 2.145 | -9.258 | -9.325 | -782 | -756 | -762 | 741 | 2145 | 6762 |  | CORR | AXGR | 04:34 | 04:38 | 04:37 | 205 | 41 | 10 | EXT |  | 0.91 | (c)
75026.286 | 0.951 | 0.909 | -10.109 | -10.151 | 1862 | 2032 | 2104 | 1862 | 909 | 6770 |  | CORR | GENE | 07:24 | 07:52 | 08:03 | 95 | 483 | 10 | EXT |  | 0.89 | (c)
75029.823 | 4.488 | 4.466 | -6.572 | -6.594 | 633 | 750 | 731 | 633 | 4466 | 6770 |  | CORR | CIGR | 04:06 | 04:25 | 04:22 | 40 | 195 | 10 | EXT |  | 0.89 | (c)
75225.02 | 5.305 | 5.292 | -5.64 | -5.653 | -1980 | -1819 | -1861 | 251 | 5292 | 6787 |  | CORR | CIGR | 04:51 | 05:17 | 05:10 | 44 | 238 | 10 | EXT |  | 0.89 | (c)
75230.66 | 0 | 0 | -11.67 | -11.67 | 1061 | 1517 | 1493 | 1061 | 0 | 6788 | Смещение кромок | GWAN |  | 04:56 | 06:09 | 06:06 | 0 | 864 | 27 | EXT | Смещение кромок Наружу Величина смещения - 4.2 мм. |  | (c)
75562.22 | 10.86 | 10.825 | -0.105 | -0.14 | -503 | -424 | -441 | 379 | 85 | 6816 |  | CORR | GENE | 06:30 | 06:43 | 06:40 | 55 | 124 | 10 | EXT | Аномалия находится на упругопластическом изгибе: R=298 D, максимальное растяжение на 11.9 час. | 0.89 | (c)
75570.084 | 7.759 | 7.717 | -3.846 | -3.888 | 1621 | 1659 | 1663 | 1621 | 3801 | 6817 |  | DENT | GENE | 07:33 | 07:39 | 07:40 | 87 | 84 | 0.5 | N/A | Глубина вмятины: 7 мм (0,5%). Линейка: 9 см в (772 см; 07:39 ч:мин) Аномалия находится на отводе. Аномалия находится вблизи дефекта потери металла. |  | (c)
75570.108 | 7.783 | 7.748 | -3.822 | -3.857 | 1650 | 1750 | 1701 | 1650 | 3800 | 6817 |  | GOUG | GENE | 07:38 | 07:54 | 07:46 | 57 | 100 | 6 | EXT | Аномалия находится на отводе. Задир. |  | (c)
75594.764 | 9.369 | 9.352 | -1.926 | -1.943 | 23 | 102 | 88 | 23 | 1923 | 6819 |  | CORR | CIGR | 05:02 | 05:15 | 05:13 | 20 | 131 | 11 | EXT |  | 0.89 | (c)
75633.887 | 3.877 | 3.799 | -7.403 | -7.481 | -1715 | -1697 | -1701 | 1687 | 3799 | 6823 |  | GOUG | AXGR | 04:33 | 04:36 | 04:35 | 132 | 28 | 10 | EXT | Аномалия находится на отводе. Задир. |  | (c)
75763.693 | 10.713 | 10.706 | -0.137 | -0.144 | 1975 | 2033 | 2035 | 136 | 124 | 6834 |  | CORR | CIGR | 05:23 | 05:32 | 05:32 | 20 | 120 | 11 | EXT |  | 0.89 | (c)
75854.755 | 0 | -0.012 | -11.385 | -11.397 | 928 | -512 | -1526 | 0 |  | 6843 | Нарушение формы кольцевого шва | GWAN |  | 04:32 | 00:40 | 09:56 | 0 | 4013 |  | EXT | Нарушение формы кольцевого шва |  | (c)
75856.272 | 1.517 | 1.445 | -9.868 | -9.94 | 560 | 606 | 647 | 560 | 1445 | 6843 |  | ARTD | GENE | 03:33 | 03:40 | 03:47 | 140 | 175 |  | EXT | Наплавка. |  | (c)
75907.214 | 6.664 | 6.52 | -4.696 | -4.84 | -997 | -972 | -981 | 965 | 4687 | 6847 |  | GOUG | AXGR | 07:02 | 07:06 | 07:04 | 153 | 32 | 8 | EXT | Задир. |  | (c)
76093.125 | 0 | -0.016 | -11.545 | -11.561 | 338 | 443 | 526 | 338 |  | 6864 | Нарушение формы кольцевого шва | GWAN |  | 03:40 | 03:57 | 04:10 | 0 | 374 |  | EXT | Нарушение формы кольцевого шва |  | (c)
76093.125 | 0 | -0.034 | -11.545 | -11.579 | -1945 | -1427 | -1115 | 286 |  | 6864 | Нарушение формы кольцевого шва | GWAN |  | 09:32 | 10:55 | 11:46 | 0 | 1659 |  | EXT | Нарушение формы кольцевого шва |  | (c)
76206.605 | 0 | -0.016 | -10.175 | -10.191 | 688 | 820 | 831 | 688 |  | 6874 | Нарушение формы кольцевого шва | GWAN |  | 00:32 | 00:54 | 00:55 | 0 | 287 |  | EXT | Нарушение формы кольцевого шва |  | (c)
76207.755 | 1.15 | 1.13 | -9.025 | -9.045 | -1733 | -1606 | -1631 | 498 | 1130 | 6874 |  | CORR | GENE | 06:02 | 06:22 | 06:18 | 52 | 205 | 12 | EXT |  | 0.89 | (c)
76210.322 | 3.717 | 3.699 | -6.458 | -6.476 | -1251 | -1203 | -1171 | 979 | 3699 | 6874 |  | CORR | CIGR | 07:19 | 07:27 | 07:32 | 31 | 159 | 13 | EXT |  | 0.89 | (c)
76211.969 | 5.364 | 5.334 | -4.811 | -4.841 | -2207 | -2060 | -2109 | 23 | 4787 | 6874 |  | CORR | GENE | 04:45 | 05:09 | 05:01 | 54 | 197 | 12 | EXT |  | 0.89 | (c)
76216.869 | 0.089 | 0.026 | -11.156 | -11.219 | -2223 | -1907 | -1626 | 8 | 26 | 6875 |  | CORR | GENE | 05:39 | 06:30 | 07:15 | 78 | 1193 | 12 | EXT |  | 0.89 | (c)
76288.338 | 4.663 | 4.648 | -6.487 | -6.502 | 2098 | 2228 | 2164 | 1 | 4648 | 6881 |  | CORR | CIGR | 03:31 | 03:52 | 03:42 | 24 | 132 | 11 | EXT | Аномалия находится на упругопластическом изгибе: R=378 D, максимальное растяжение на 6.5 час. | 0.89 | (c)
76316.086 | 9.891 | 9.571 | -1.434 | -1.754 | -2137 | -2129 | -2123 | 93 | 1372 | 6883 |  | CORR | AXGR | 04:03 | 04:05 | 04:06 | 382 | 29 | 10 | EXT | Аномалия находится на упругопластическом изгибе: R=402 D, максимальное растяжение на 11.2 час. | 0.93 | (c)
76322.805 | 5.285 | 5.262 | -6.14 | -6.163 | -1826 | -1746 | -1714 | 405 | 5262 | 6884 |  | CORR | CIGR | 07:51 | 08:04 | 08:09 | 41 | 225 | 10 | EXT | Аномалия находится на упругопластическом изгибе: R=317 D, максимальное растяжение на 11.7 час. | 0.89 | (c)
76355.395 | 3.64 | 3.623 | -7.55 | -7.567 | 969 | 1180 | 1128 | 943 | 3623 | 6887 |  | CORR | GENE | 05:05 | 05:39 | 05:30 | 51 | 318 | 10 | EXT |  | 0.89 | (c)
76365.312 | 2.367 | 2.175 | -7.878 | -8.07 | 627 | 649 | 645 | 627 | 2175 | 6888 |  | CORR | AXGR | 03:53 | 03:56 | 03:56 | 798 | 35 | 11 | EXT |  | 0.96 | (c)
76369.009 | 6.064 | 6.053 | -4.181 | -4.192 | 737 | 804 | 1098 | 737 | 4161 | 6888 |  | CORR | CIGR | 04:11 | 04:21 | 05:09 | 31 | 722 | 11 | EXT |  | 0.89 | (c)
76369.146 | 6.201 | 6.178 | -4.044 | -4.067 | 305 | 875 | 647 | 305 | 4010 | 6888 |  | CORR | GENE | 03:01 | 04:33 | 03:56 | 57 | 684 | 12 | EXT |  | 0.89 | (c)
76369.564 | 6.619 | 6.171 | -3.626 | -4.074 | 2193 | 2206 | 2204 | 16 | 3301 | 6888 |  | CORR | AXGR | 08:06 | 08:08 | 08:07 | 773 | 21 | 14 | EXT |  | 0.98 | (c)
76371.812 | 8.867 | 8.473 | -1.378 | -1.772 | 2084 | 2127 | 2132 | 51 | 1254 | 6888 |  | CORR | GENE | 07:48 | 07:55 | 07:56 | 518 | 95 | 10 | EXT |  | 0.94 | (c)
76377.03 | 3.84 | 3.801 | -7.26 | -7.299 | -690 | -402 | -424 | 159 | 3801 | 6889 |  | CORR | GENE | 07:44 | 08:30 | 08:27 | 105 | 531 | 10 | EXT |  | 0.89 | (c)
76381.894 | 8.704 | 8.661 | -2.396 | -2.439 | -550 | -293 | -318 | 86 | 2350 | 6889 |  | CORR | GENE | 08:06 | 08:48 | 08:44 | 89 | 464 | 10 | EXT |  | 0.89 | (c)
76385.273 | 0.983 | 0.968 | -10.337 | -10.352 | -683 | -494 | -522 | 360 | 968 | 6890 |  | CORR | CIGR | 07:51 | 08:22 | 08:17 | 28 | 323 | 11 | EXT |  | 0.89 | (c)
76386.014 | 1.724 | 1.708 | -9.596 | -9.612 | -561 | -366 | -405 | 249 | 1708 | 6890 |  | CORR | CIGR | 08:11 | 08:42 | 08:36 | 46 | 311 | 10 | EXT |  | 0.89 | (c)
76390.023 | 5.733 | 5.646 | -5.587 | -5.674 | -1971 | -1885 | -1851 | 259 | 5556 | 6890 |  | CORR | GENE | 04:23 | 04:37 | 04:43 | 118 | 240 | 10 | EXT |  | 0.9 | (c)
76390.572 | 6.282 | 6.264 | -5.038 | -5.056 | -1211 | -1094 | -1103 | 994 | 5015 | 6890 |  | CORR | CIGR | 06:26 | 06:45 | 06:43 | 41 | 217 | 11 | EXT |  | 0.89 | (c)
76390.583 | 6.293 | 6.277 | -5.027 | -5.043 | -1591 | -1509 | -1524 | 640 | 5012 | 6890 |  | CORR | CIGR | 05:25 | 05:38 | 05:35 | 31 | 134 | 10 | EXT |  | 0.89 | (c)
76407.505 | 0.365 | 0.303 | -10.595 | -10.657 | 2227 | -1953 | -1821 | 0 | 303 | 6892 |  | CORR | GENE | 03:50 | 04:36 | 04:57 | 79 | 828 | 11 | EXT | Аномалия находится на упругопластическом изгибе: R=637 D, максимальное растяжение на 11 час. | 0.89 | (c)
76510.84 | 2.765 | 2.748 | -8.605 | -8.622 | 963 | 1005 | 1011 | 963 | 2748 | 6901 |  | GOUG | CIGR | 04:42 | 04:49 | 04:50 | 25 | 95 | 8 | EXT | Задир. |  | (c)
76517.913 | 9.838 | 9.735 | -1.532 | -1.635 | -2019 | -1994 | -1993 | 212 | 996 | 6901 |  | CORR | GENE | 08:41 | 08:45 | 08:45 | 639 | 51 | 10 | EXT |  | 0.95 | (c)
76518.764 | 10.689 | 10.005 | -0.681 | -1.365 | 2137 | 2160 | 2159 | 50 | 516 | 6901 |  | CORR | AXGR | 07:51 | 07:55 | 07:55 | 849 | 44 | 11 | EXT |  | 0.96 | (c)
76526.822 | 7.377 | 7.358 | -3.853 | -3.872 | 1371 | 1504 | 1466 | 670 | 3824 | 6902 |  | CORR | GENE | 05:15 | 05:36 | 05:30 | 48 | 190 | 10 | EXT |  | 0.89 | (c)
76530.394 | 10.949 | 10.641 | -0.281 | -0.589 | 2054 | 2090 | 2085 | 114 | 155 | 6902 |  | CORR | GENE | 07:05 | 07:11 | 07:10 | 434 | 62 | 10 | EXT |  | 0.93 | (c)
76530.405 | 10.96 | 10.914 | -0.27 | -0.316 | 1051 | 1203 | 1269 | 743 | 239 | 6902 |  | CORR | GENE | 04:23 | 04:48 | 04:58 | 77 | 437 | 11 | EXT |  | 0.89 | (c)
76530.612 | 11.167 | 11.151 | -0.063 | -0.079 | 1777 | 1935 | 1918 | 171 | 40 | 6902 |  | CORR | CIGR | 06:20 | 06:46 | 06:43 | 39 | 283 | 12 | EXT |  | 0.89 | (c)
76551.359 | 9.424 | 9.315 | -1.826 | -1.935 | 1294 | 1324 | 1329 | 867 | 1737 | 6904 |  | CORR | GENE | 06:09 | 06:14 | 06:15 | 198 | 70 | 11 | EXT | Аномалия находится на упругопластическом изгибе: R=433 D, максимальное растяжение на 5.9 час. | 0.91 | (c)
76562.727 | 9.542 | 9.532 | -1.853 | -1.863 | 906 | 981 | 985 | 906 | 1826 | 6905 |  | CORR | CIGR | 04:02 | 04:14 | 04:14 | 37 | 158 | 12 | EXT |  | 0.89 | (c)
76562.746 | 9.561 | 9.538 | -1.834 | -1.857 | 1445 | 1581 | 1575 | 526 | 1794 | 6905 |  | CORR | GENE | 05:28 | 05:50 | 05:49 | 63 | 260 | 10 | EXT |  | 0.89 | (c)
76625.323 | 3.768 | 3.751 | -7.357 | -7.374 | 1636 | 1696 | 1698 | 471 | 3751 | 6911 |  | CORR | CIGR | 04:35 | 04:45 | 04:45 | 33 | 124 | 10 | EXT |  | 0.89 | (c)
76649.472 | 5.322 | 5.282 | -6.103 | -6.143 | 958 | 1066 | 1029 | 958 | 5282 | 6913 |  | GOUG | GENE | 01:23 | 01:41 | 01:35 | 78 | 141 | 6 | EXT | Задир. |  | (c)
76662.799 | 7.224 | 7.208 | -4.056 | -4.072 | -2132 | -2083 | -2056 | 98 | 4046 | 6914 |  | CORR | CIGR | 04:41 | 04:49 | 04:53 | 26 | 153 | 10 | EXT |  | 0.89 | (c)
76669.971 | 3.116 | 3.094 | -8.404 | -8.426 | -715 | -618 | -617 | 520 | 3094 | 6915 |  | CORR | CIGR | 04:36 | 04:52 | 04:52 | 45 | 196 | 11 | EXT |  | 0.89 | (c)
76698.594 | 9.274 | 9.232 | -2.281 | -2.323 | -1563 | -1415 | -1451 | 668 | 2263 | 6917 |  | CORR | GENE | 06:09 | 06:33 | 06:27 | 60 | 223 | 10 | EXT |  | 0.89 | (c)
76699.414 | 10.094 | 10.066 | -1.461 | -1.489 | -1396 | -1302 | -1306 | 835 | 1460 | 6917 |  | CORR | CIGR | 06:36 | 06:51 | 06:51 | 29 | 179 | 12 | EXT |  | 0.89 | (c)
77002.18 | 5.355 | 5.339 | -5.845 | -5.861 | 399 | 467 | 466 | 399 | 5339 | 6944 |  | GOUG | CIGR | 04:43 | 04:54 | 04:54 | 33 | 134 | 9 | EXT | Задир. |  | (c)
77003.629 | 6.804 | 6.78 | -4.396 | -4.42 | 204 | 217 | 221 | 204 | 4353 | 6944 |  | GOUG | PITT | 04:11 | 04:13 | 04:14 | 67 | 35 | 12 | EXT | Задир. |  | (c)
77071.194 | 6.934 | 6.885 | -4.276 | -4.325 | 528 | 853 | 736 | 528 | 4241 | 6950 |  | CORR | GENE | 03:44 | 04:36 | 04:17 | 84 | 417 | 10 | EXT | Аномалия находится на упругопластическом изгибе: R=608 D, максимальное растяжение на 0.9 час. | 0.89 | (c)
77086.806 | 11.336 | 11.314 | -0.029 | -0.051 | -2064 | -1991 | -1930 | 167 | 15 | 6951 |  | CORR | CIGR | 06:05 | 06:17 | 06:27 | 36 | 268 | 10 | EXT | Аномалия находится на упругопластическом изгибе: R=369 D, максимальное растяжение на 0.5 час. | 0.89 | (c)
77086.867 | 0.032 | 0.023 | -11.098 | -11.107 | 2137 | -1916 | -2094 | 0 | 23 | 6952 |  | CORR | CIGR | 05:24 | 06:30 | 06:01 | 31 | 461 | 11 | EXT | Аномалия находится на упругопластическом изгибе: R=369 D, максимальное растяжение на 0.5 час. | 0.89 | (c)
77122.233 | 1.483 | 1.479 | -9.767 | -9.771 | 2228 | -2133 | -2155 | 0 | 1479 | 6955 |  | CORR | CIGR | 04:15 | 04:31 | 04:28 | 26 | 157 | 15 | EXT | Аномалия находится на упругопластическом изгибе: R=495 D, максимальное растяжение на 6.7 час. | 0.89 | (c)
77124.264 | 3.514 | 3.498 | -7.736 | -7.752 | -2212 | -2173 | -2169 | 18 | 3498 | 6955 |  | CORR | CIGR | 04:19 | 04:25 | 04:25 | 35 | 86 | 10 | EXT | Аномалия находится на упругопластическом изгибе: R=496 D, максимальное растяжение на 6.4 час. | 0.89 | (c)
77126.217 | 5.467 | 5.397 | -5.783 | -5.853 | -2208 | -2178 | -2150 | 23 | 5397 | 6955 |  | CORR | GENE | 04:19 | 04:24 | 04:29 | 83 | 115 | 10 | EXT | Аномалия находится на упругопластическом изгибе: R=469 D, максимальное растяжение на 6.2 час. | 0.89 | (c)
77127.926 | 7.176 | 7.142 | -4.074 | -4.108 | -2034 | -1921 | -1903 | 196 | 4056 | 6955 |  | CORR | GENE | 04:47 | 05:06 | 05:08 | 52 | 262 | 12 | EXT | Аномалия находится на упругопластическом изгибе: R=434 D, максимальное растяжение на 6.3 час. | 0.89 | (c)
77128.601 | 7.851 | 7.834 | -3.399 | -3.416 | -2032 | -1948 | -1917 | 198 | 3381 | 6955 |  | CORR | CIGR | 04:48 | 05:01 | 05:06 | 35 | 231 | 11 | EXT | Аномалия находится на упругопластическом изгибе: R=431 D, максимальное растяжение на 6.3 час. | 0.89 | (c)
77130.988 | 10.238 | 9.88 | -1.012 | -1.37 | -2180 | -1938 | -1961 | 51 | 955 | 6955 |  | CORR | GENE | 04:24 | 05:03 | 04:59 | 415 | 439 | 10 | EXT | Аномалия находится на упругопластическом изгибе: R=388 D, максимальное растяжение на 6.4 час. | 0.93 | (c)
77131.53 | 10.78 | 10.768 | -0.47 | -0.482 | -2118 | -2068 | -2048 | 112 | 457 | 6955 |  | CORR | CIGR | 04:34 | 04:42 | 04:45 | 25 | 140 | 11 | EXT | Аномалия находится на упругопластическом изгибе: R=380 D, максимальное растяжение на 6.4 час. | 0.89 | (c)
77131.674 | 10.924 | 10.912 | -0.326 | -0.338 | -2128 | -2012 | -2043 | 102 | 319 | 6955 |  | CORR | CIGR | 04:32 | 04:51 | 04:46 | 19 | 171 | 10 | EXT | Аномалия находится на упругопластическом изгибе: R=377 D, максимальное растяжение на 6.4 час. | 0.89 | (c)
77146.779 | 3.489 | 3.489 | -7.566 | -7.566 | -1975 | -1904 | -1915 | 255 | 3489 | 6957 |  | CORR | CIGR | 03:49 | 04:00 | 03:58 | 34 | 120 | 14 | EXT |  | 0.89 | (c)
77162.067 | 7.722 | 7.706 | -3.618 | -3.634 | 1768 | 1818 | 1817 | 365 | 3611 | 6958 |  | CORR | CIGR | 07:13 | 07:21 | 07:21 | 23 | 98 | 10 | EXT |  | 0.89 | (c)
77184.559 | 7.559 | 7.537 | -3.756 | -3.778 | -1590 | -1532 | -1517 | 641 | 3738 | 6960 |  | CORR | CIGR | 06:21 | 06:30 | 06:33 | 40 | 145 | 10 | EXT |  | 0.89 | (c)
77207.36 | 7.705 | 7.69 | -3.585 | -3.6 | -1492 | -1433 | -1418 | 1345 | 3563 | 6962 |  | CORR | CIGR | 03:40 | 03:50 | 03:52 | 37 | 147 | 11 | EXT | Аномалия находится на упругопластическом изгибе: R=878 D, максимальное растяжение на 11.7 час. | 0.89 | (c)
77222.025 | 11.08 | 11.048 | -0.025 | -0.057 | 529 | 1184 | 1019 | 529 | 11 | 6963 |  | CORR | CIGR | 04:37 | 06:23 | 05:56 | 46 | 980 | 11 | EXT | Аномалия находится на упругопластическом изгибе: R=298 D, максимальное растяжение на 0.6 час. | 0.89 | (c)
77223.261 | 1.211 | 1.204 | -10.304 | -10.311 | -2067 | -1918 | -1965 | 164 | 1204 | 6964 |  | CORR | GENE | 05:13 | 05:37 | 05:29 | 67 | 203 | 10 | EXT | Аномалия находится на упругопластическом изгибе: R=274 D, максимальное растяжение на 0.5 час. | 0.89 | (c)
77224.171 | 2.121 | 2.112 | -9.394 | -9.403 | -1762 | -1666 | -1713 | 469 | 2112 | 6964 |  | CORR | CIGR | 06:02 | 06:18 | 06:10 | 31 | 97 | 11 | EXT | Аномалия находится на упругопластическом изгибе: R=263 D, максимальное растяжение на 0.4 час. | 0.89 | (c)
77224.278 | 2.228 | 2.192 | -9.287 | -9.323 | -1852 | -1791 | -1726 | 378 | 2192 | 6964 |  | CORR | GENE | 05:48 | 05:57 | 06:08 | 57 | 253 | 10 | EXT | Аномалия находится на упругопластическом изгибе: R=259 D, максимальное растяжение на 0.4 час. | 0.89 | (c)
77226.849 | 4.799 | 4.646 | -6.716 | -6.869 | -2011 | -1856 | -1742 | 220 | 4646 | 6964 |  | DENT | GENE | 05:22 | 05:47 | 06:05 | 341 | 537 | 0.6 | N/A | Глубина вмятины: 9 мм (0,6%). Линейка: 34 см в (465 см; 05:47 ч:мин) Аномалия находится на упругопластическом изгибе. |  | (c)
77227.351 | 5.301 | 5.238 | -6.214 | -6.277 | -1325 | -1299 | -1307 | 905 | 5238 | 6964 |  | CORR | AXGR | 07:13 | 07:17 | 07:15 | 300 | 35 | 11 | EXT | Аномалия находится на упругопластическом изгибе: R=235 D, максимальное растяжение на 0.1 час. | 0.92 | (c)
77379.62 | 8.935 | 8.934 | -2.455 | -2.456 | 988 | 1044 | 1035 | 988 | 2435 | 6977 |  | CORR | CIGR | 04:57 | 05:06 | 05:04 | 21 | 94 | 12 | EXT |  | 0.89 | (c)
77410.882 | 6.172 | 6.172 | -4.013 | -4.013 | -1953 | -1890 | -1900 | 278 | 3969 | 6980 |  | CORR | CIGR | 07:38 | 07:48 | 07:47 | 44 | 106 | 11 | EXT |  | 0.89 | (c)
77414.895 | 0 | 0 | -10.97 | -10.97 | -661 | -262 | -307 | 0 | 0 | 6981 | Смещение кромок | GWAN |  | 04:20 | 05:24 | 05:17 | 0 | 708 | 25 | EXT | Смещение кромок Наружу Величина смещения - 3.9 мм. |  | (c)
77432.893 | 7.028 | 6.883 | -4.347 | -4.492 | -1971 | -1931 | -1951 | 260 | 4237 | 6982 |  | CORR | AXGR | 06:46 | 06:52 | 06:49 | 255 | 40 | 11 | EXT |  | 0.92 | (c)
77495.864 | 0.904 | 0.885 | -10.751 | -10.77 | -2176 | -2116 | -2129 | 2082 | 885 | 6988 |  | CORR | CIGR | 05:04 | 05:13 | 05:11 | 20 | 94 | 11 | EXT |  | 0.89 | (c)
77495.948 | 0.988 | 0.973 | -10.667 | -10.682 | -2165 | -2115 | -2120 | 2075 | 973 | 6988 |  | CORR | CIGR | 05:06 | 05:14 | 05:13 | 20 | 90 | 12 | EXT |  | 0.89 | (c)
77611.447 | 1.722 | 1.617 | -9.668 | -9.773 | -856 | -855 | -840 | 825 | 1617 | 6998 |  | CORR | AXGR | 00:37 | 00:37 | 00:39 | 362 | 31 | 12 | EXT |  | 0.94 | (c)
77618.726 | 9.001 | 8.956 | -2.389 | -2.434 | 59 | 142 | 151 | 59 | 2355 | 6998 |  | CORR | GENE | 03:05 | 03:18 | 03:19 | 79 | 185 | 10 | EXT |  | 0.89 | (c)
77626.172 | 5.057 | 4.728 | -6.258 | -6.587 | -2146 | -2096 | -2106 | 85 | 4728 | 6999 |  | CORR | GENE | 04:19 | 04:27 | 04:25 | 1012 | 81 | 12 | EXT |  | 0.98 | (c)
77629.067 | 7.952 | 7.448 | -3.363 | -3.867 | -2095 | -2064 | -2066 | 136 | 3317 | 6999 |  | CORR | GENE | 04:27 | 04:32 | 04:32 | 550 | 58 | 11 | EXT |  | 0.95 | (c)
77746.983 | 10.938 | 10.682 | -0.772 | -1.028 | -1114 | -962 | -981 | 848 | 655 | 7009 |  | DENT | GENE | 11:53 | 00:17 | 12:14 | 373 | 265 | 0.5 | N/A | Глубина вмятины: 7 мм (0,5%). Линейка: 37 см в (1068 см; 00:17 ч:мин) Аномалия находится на отводе. |  | (c)
77809.875 | 4.775 | 4.753 | -6.585 | -6.607 | 37 | 80 | 114 | 37 | 4753 | 7015 |  | CORR | CIGR | 06:54 | 07:01 | 07:07 | 30 | 154 | 10 | EXT |  | 0.89 | (c)
77810.503 | 5.403 | 5.392 | -5.957 | -5.968 | -896 | -867 | -857 | 818 | 5392 | 7015 |  | CORR | CIGR | 04:24 | 04:28 | 04:30 | 19 | 77 | 11 | EXT |  | 0.89 | (c)
77820.301 | 3.841 | 3.831 | -7.434 | -7.444 | -708 | -665 | -662 | 617 | 3831 | 7016 |  | CORR | CIGR | 06:17 | 06:24 | 06:24 | 26 | 91 | 11 | EXT |  | 0.89 | (c)
77827.735 | 0 | -0.015 | -11.145 | -11.16 | -1304 | -750 | -952 | 600 |  | 7017 | Нарушение формы кольцевого шва | GWAN |  | 05:18 | 06:47 | 06:15 | 0 | 704 |  | EXT | Нарушение формы кольцевого шва Аномалия находится на отводе. |  | (c)
77839.536 | 0.656 | 0.645 | -10.574 | -10.585 | -334 | -293 | -284 | 233 | 645 | 7018 |  | CORR | CIGR | 04:52 | 04:59 | 05:01 | 29 | 101 | 10 | EXT |  | 0.89 | (c)
77843.831 | 4.951 | 4.907 | -6.279 | -6.323 | -399 | -268 | -329 | 258 | 4907 | 7018 |  | CORR | GENE | 04:42 | 05:03 | 04:53 | 363 | 141 | 10 | EXT |  | 0.93 | (c)
77857.606 | 7.496 | 7.438 | -4.064 | -4.122 | 1979 | 2040 | 2049 | 1979 | 3987 | 7019 |  | DENT | GENE | 08:04 | 08:13 | 08:15 | 135 | 142 | 0.6 | N/A | Глубина вмятины: 9 мм (0,6%). Линейка: 14 см в (744 см; 08:13 ч:мин) Аномалия находится на отводе. |  | (c)
77859.863 | 9.753 | 9.692 | -1.807 | -1.868 | -2056 | -1872 | -1944 | 1832 | 1738 | 7019 |  | DENT | GENE | 09:12 | 09:42 | 09:30 | 130 | 224 | 0.6 | N/A | Глубина вмятины: 8 мм (0,6%). Линейка: 13 см в (969 см; 09:42 ч:мин) Аномалия находится на отводе. |  | (c)
77908.365 | 0.91 | 0.887 | -6.26 | -6.283 | 1831 | 1944 | 1981 | 99 | 887 | 7024 |  | CORR | CIGR | 06:13 | 06:32 | 06:38 | 36 | 300 | 10 | EXT |  | 0.89 | (c)
77916.445 | 1.82 | 1.694 | -9.395 | -9.521 | 409 | 494 | 471 | 409 | 1694 | 7025 |  | CORR | GENE | 03:45 | 03:59 | 03:55 | 305 | 125 | 14 | EXT | Аномалия находится на отводе. | 0.94 | (c)
77918.614 | 3.989 | 3.98 | -7.226 | -7.235 | 1166 | 1217 | 1269 | 858 | 3980 | 7025 |  | CORR | CIGR | 05:47 | 05:55 | 06:04 | 23 | 206 | 10 | EXT | Аномалия находится на отводе. | 0.89 | (c)
77919.514 | 4.889 | 4.887 | -6.326 | -6.328 | 1834 | 1951 | 1928 | 208 | 4887 | 7025 |  | CORR | CIGR | 07:35 | 07:54 | 07:50 | 35 | 189 | 11 | EXT | Аномалия находится на отводе. | 0.89 | (c)
77919.817 | 5.192 | 5.173 | -6.023 | -6.042 | 1898 | 1996 | 2045 | 39 | 5173 | 7025 |  | CORR | CIGR | 07:45 | 08:01 | 08:09 | 34 | 294 | 10 | EXT | Аномалия находится на отводе. | 0.89 | (c)
77920.157 | 5.532 | 5.505 | -5.683 | -5.71 | 1815 | 1952 | 1996 | 54 | 5505 | 7025 |  | CORR | CIGR | 07:32 | 07:54 | 08:01 | 43 | 361 | 10 | EXT | Аномалия находится на отводе. | 0.89 | (c)
77921.001 | 6.376 | 6.364 | -4.839 | -4.851 | 588 | 686 | 687 | 588 | 4827 | 7025 |  | CORR | CIGR | 04:14 | 04:30 | 04:30 | 24 | 199 | 10 | EXT | Аномалия находится на отводе. | 0.89 | (c)
77921.615 | 6.99 | 6.929 | -4.225 | -4.286 | -399 | -318 | -275 | 152 | 4125 | 7025 |  | DENT | GENE | 01:35 | 01:48 | 01:55 | 161 | 248 | 0.6 | N/A | Глубина вмятины: 8 мм (0,6%). Линейка: 16 см в (693 см; 01:48 ч:мин) Аномалия находится на отводе. |  | (c)
77923.239 | 8.614 | 8.578 | -2.601 | -2.637 | 1572 | 1672 | 1719 | 365 | 2591 | 7025 |  | CORR | CIGR | 06:53 | 07:09 | 07:16 | 46 | 293 | 10 | EXT | Аномалия находится на отводе. | 0.89 | (c)
77925.587 | 10.962 | 10.948 | -0.253 | -0.267 | 794 | 926 | 914 | 794 | 233 | 7025 |  | CORR | CIGR | 04:47 | 05:08 | 05:07 | 34 | 239 | 14 | EXT | Аномалия находится на отводе. | 0.89 | (c)
77925.761 | 11.136 | 11.128 | -0.079 | -0.087 | 760 | 839 | 834 | 760 | 67 | 7025 |  | CORR | CIGR | 04:42 | 04:54 | 04:54 | 20 | 149 | 11 | EXT | Аномалия находится на отводе. | 0.89 | (c)
77925.939 | 0.099 | 0.059 | -11.566 | -11.606 | -169 | -163 | -160 | 150 | 59 | 7026 | Металлургический дефект | MIAN | AXGR | 06:14 | 06:15 | 06:16 | 149 | 19 |  | INT | Металлургический дефект Эквивалент потери металла 10%. Аномалия находится на упругопластическом изгибе: R=472 D, максимальное растяжение на 6.3 час. |  | (c)
78007.448 | 1.153 | 1.153 | -10.492 | -10.492 | 535 | 602 | 572 | 535 | 1153 | 7033 |  | CORR | CIGR | 04:48 | 04:58 | 04:54 | 17 | 74 | 12 | EXT |  | 0.89 | (c)
78007.612 | 1.317 | 1.289 | -10.328 | -10.356 | 413 | 488 | 525 | 413 | 1289 | 7033 |  | CORR | CIGR | 04:28 | 04:40 | 04:46 | 44 | 224 | 10 | EXT |  | 0.89 | (c)
78040.29 | 10.69 | 10.621 | -0.98 | -1.049 | 535 | 561 | 555 | 535 | 783 | 7035 |  | CORR | AXGR | 07:49 | 07:53 | 07:52 | 266 | 40 | 12 | EXT | Аномалия находится на упругопластическом изгибе: R=401 D, максимальное растяжение на 0.7 час. | 0.92 | (c)
78041.197 | 11.597 | 11.579 | -0.073 | -0.091 | -796 | -715 | -704 | 611 | 62 | 7035 |  | CORR | CIGR | 04:14 | 04:27 | 04:29 | 29 | 185 | 10 | EXT | Аномалия находится на упругопластическом изгибе: R=384 D, максимальное растяжение на 0.7 час. | 0.89 | (c)
78125.289 | 5.289 | 5.163 | -6.431 | -6.557 | 1193 | 1271 | 1277 | 1193 | 5163 | 7043 |  | DENT | GENE | 00:36 | 00:49 | 00:50 | 249 | 168 | 0.5 | N/A | Глубина вмятины: 7 мм (0,5%). Линейка: 25 см в (516 см; 00:49 ч:мин) Аномалия находится на отводе. |  | (c)
78154.69 | 0.055 | 0.033 | -11.23 | -11.252 | -1535 | -1334 | -1354 | 1174 | 33 | 7046 |  | CORR | GENE | 05:03 | 05:35 | 05:32 | 53 | 361 | 12 | EXT |  | 0.89 | (c)
78167.209 | 1.289 | 1.265 | -4.126 | -4.15 | -2052 | -1976 | -1962 | 178 | 1265 | 7047 |  | CORR | CIGR | 05:33 | 05:46 | 05:48 | 34 | 181 | 14 | EXT |  | 0.89 | (c)
78167.408 | 1.488 | 1.471 | -3.927 | -3.944 | -1716 | -1682 | -1616 | 515 | 1471 | 7047 |  | CORR | CIGR | 06:28 | 06:33 | 06:44 | 36 | 200 | 10 | EXT |  | 0.89 | (c)
78168.106 | 2.186 | 2.11 | -3.229 | -3.305 | -1993 | -1955 | -1792 | 238 | 2110 | 7047 |  | CORR | GENE | 05:43 | 05:49 | 06:15 | 120 | 401 | 11 | EXT |  | 0.9 | (c)
78168.287 | 2.367 | 2.367 | -3.048 | -3.048 | -2163 | -2081 | -2071 | 68 | 2367 | 7047 |  | CORR | CIGR | 05:16 | 05:29 | 05:30 | 35 | 183 | 13 | EXT |  | 0.89 | (c)
78168.381 | 2.461 | 2.379 | -2.954 | -3.036 | -1906 | -1894 | -1894 | 324 | 2379 | 7047 |  | CORR | AXGR | 05:57 | 05:59 | 05:59 | 150 | 25 | 13 | EXT |  | 0.9 | (c)
78188.737 | 0.032 | 0.032 | -11.308 | -11.308 | 612 | 1052 | 832 | 612 | 32 | 7050 |  | CORR | CIGR | 06:07 | 07:18 | 06:43 | 32 | 440 | 10 | EXT | Аномалия находится на упругопластическом изгибе: R=636 D, максимальное растяжение на 0.8 час. | 0.89 | (c)
78211.466 | 0.131 | 0.113 | -11.239 | -11.257 | 2022 | 2106 | 2135 | 0 | 113 | 7052 |  | CORR | CIGR | 05:03 | 05:16 | 05:21 | 31 | 227 | 10 | EXT | Аномалия находится на упругопластическом изгибе: R=604 D, максимальное растяжение на 0.5 час. | 0.89 | (c)
78220.462 | 9.127 | 9.116 | -2.243 | -2.254 | 2051 | 2087 | 2090 | 101 | 2229 | 7052 |  | CORR | CIGR | 05:07 | 05:13 | 05:14 | 25 | 79 | 10 | EXT | Аномалия находится на упругопластическом изгибе: R=597 D, максимальное растяжение на 11.7 час. | 0.89 | (c)
78243.052 | 8.797 | 8.787 | -2.443 | -2.453 | -2120 | -2059 | -2022 | 111 | 2431 | 7054 |  | GOUG | CIGR | 07:24 | 07:34 | 07:40 | 22 | 195 | 9 | EXT | Задир. |  | (c)
78244.584 | 10.329 | 10.312 | -0.911 | -0.928 | 2175 | -2165 | -2198 | 0 | 884 | 7054 |  | GOUG | CIGR | 06:57 | 07:17 | 07:11 | 44 | 176 | 13 | EXT | Задир. |  | (b)
78503.09 | 7.55 | 7.543 | -3.42 | -3.427 | 247 | 294 | 284 | 247 | 3407 | 7077 |  | GOUG | CIGR | 03:31 | 03:38 | 03:37 | 20 | 75 | 7 | EXT | Задир. |  | (c)
78547.104 | 7.024 | 7.018 | -4.111 | -4.117 | 1698 | 1740 | 1748 | 1698 | 4091 | 7081 |  | CORR | CIGR | 04:50 | 04:57 | 04:58 | 26 | 100 | 10 | EXT |  | 0.89 | (c)
78559.759 | 8.544 | 8.528 | -2.926 | -2.942 | 1416 | 1508 | 1507 | 631 | 2912 | 7082 |  | CORR | CIGR | 05:53 | 06:08 | 06:08 | 30 | 183 | 10 | EXT |  | 0.89 | (c)
78734.421 | 0.036 | 0.024 | -11.429 | -11.441 | -1262 | -1184 | -975 | 688 | 24 | 7098 |  | CORR | CIGR | 04:15 | 04:27 | 05:01 | 29 | 574 | 14 | EXT |  | 0.89 | (c)
78978.221 | 5.381 | 5.373 | -5.739 | -5.747 | -378 | -301 | -323 | 269 | 5373 | 7119 |  | GOUG | CIGR | 11:46 | 11:58 | 11:55 | 37 | 109 | 8 | EXT | Задир. |  | (c)
78994.48 | 10.52 | 10.468 | -0.925 | -0.977 | 1261 | 1332 | 1312 | 1261 | 924 | 7120 |  | CORR | GENE | 06:13 | 06:25 | 06:21 | 53 | 101 | 10 | EXT |  | 0.89 | (c)
79057.864 | 4.604 | 4.552 | -6.291 | -6.343 | -1432 | -1282 | -1284 | 799 | 4552 | 7126 |  | CORR | GENE | 05:54 | 06:18 | 06:17 | 81 | 296 | 10 | EXT |  | 0.89 | (c)
79060.646 | 7.386 | 7.324 | -3.509 | -3.571 | 2221 | -2227 | -2229 | 0 | 3424 | 7126 |  | LWAN | AXGR | 03:43 | 03:45 | 03:45 | 147 | 23 |  | EXT | Эквивалент потери металла 10%. |  | (c)
79071.638 | 7.483 | 7.427 | -3.417 | -3.473 | -549 | -494 | -506 | 463 | 3349 | 7127 |  | DENT | GENE | 09:35 | 09:44 | 09:42 | 124 | 86 | 0.4 | N/A | Глубина вмятины: 6 мм (0,4%). Линейка: 12 см в (743 см; 09:44 ч:мин) |  | (c)
79086.23 | 11.175 | 10.993 | -0.195 | -0.377 | 1521 | 1539 | 1541 | 669 | 141 | 7128 |  | CORR | AXGR | 04:33 | 04:36 | 04:37 | 236 | 41 | 10 | EXT | Аномалия находится на упругопластическом изгибе: R=544 D, максимальное растяжение на 1 час. | 0.91 | (c)
79086.384 | 11.329 | 11.311 | -0.041 | -0.059 | 1360 | 1537 | 1545 | 501 | 14 | 7128 |  | CORR | CIGR | 04:07 | 04:36 | 04:37 | 45 | 369 | 10 | EXT | Аномалия находится на упругопластическом изгибе: R=544 D, максимальное растяжение на 1 час. | 0.89 | (c)
79142.41 | 0 | -0.045 | -10.59 | -10.635 | -128 | 740 | 483 | 0 |  | 7134 | Нарушение формы кольцевого шва | GWAN |  | 11:01 | 01:21 | 12:39 | 0 | 1222 |  | EXT | Нарушение формы кольцевого шва Аномалия находится на упругопластическом изгибе: R=457 D, максимальное растяжение на 7.5 час. |  | (c)
79142.41 | 0 | -0.027 | -10.59 | -10.617 | -1842 | -1640 | -1424 | 389 |  | 7134 | Нарушение формы кольцевого шва | GWAN |  | 06:24 | 06:57 | 07:31 | 0 | 835 |  | EXT | Нарушение формы кольцевого шва Аномалия находится на упругопластическом изгибе: R=457 D, максимальное растяжение на 7.5 час. |  | (c)
79233.135 | 0 | -0.023 | -11.025 | -11.048 | -1192 | -917 | -675 | 157 |  | 7142 | Нарушение формы кольцевого шва | GWAN |  | 06:31 | 07:15 | 07:54 | 0 | 1036 |  | EXT | Нарушение формы кольцевого шва |  | (c)
79244.146 | 11.011 | 10.982 | -0.014 | -0.043 | -1673 | -1497 | -1549 | 558 | 14 | 7142 |  | CORR | CIGR | 05:13 | 05:42 | 05:33 | 29 | 247 | 15 | EXT |  | 0.89 | (c)
79271.37 | 4.65 | 4.637 | -6.66 | -6.673 | -2086 | -2001 | -2009 | 145 | 4637 | 7145 |  | CORR | CIGR | 04:12 | 04:26 | 04:24 | 32 | 154 | 10 | EXT |  | 0.89 | (c)
79287.21 | 9.18 | 9.12 | -2.18 | -2.24 | 2225 | -2230 | -2226 | 0 | 2144 | 7146 |  | LWAN | AXGR | 08:31 | 08:32 | 08:32 | 96 | 20 |  | INT | Эквивалент потери металла 11%. |  | (c)
79287.762 | 9.732 | 9.712 | -1.628 | -1.648 | 903 | 952 | 998 | 903 | 1612 | 7146 |  | CORR | CIGR | 04:58 | 05:05 | 05:13 | 36 | 188 | 10 | EXT |  | 0.89 | (c)
79391.797 | 11.527 | 11.513 | -0.063 | -0.077 | -1591 | -1512 | -1508 | 1425 | 40 | 7155 |  | CORR | CIGR | 07:53 | 08:06 | 08:06 | 37 | 166 | 11 | EXT |  | 0.89 | (c)
79399.909 | 8.049 | 7.631 | -3.061 | -3.479 | -2203 | -2163 | -2154 | 27 | 2803 | 7156 |  | CORR | GENE | 07:26 | 07:33 | 07:34 | 676 | 98 | 10 | EXT |  | 0.95 | (c)
79400.27 | 8.41 | 8.33 | -2.7 | -2.78 | -2078 | -2014 | -2029 | 152 | 2335 | 7156 |  | CORR | GENE | 07:46 | 07:57 | 07:54 | 445 | 100 | 10 | EXT |  | 0.93 | (c)
79458.122 | 0.557 | 0.536 | -10.868 | -10.889 | -1706 | -1610 | -1605 | 525 | 536 | 7162 |  | CORR | CIGR | 05:23 | 05:38 | 05:39 | 33 | 201 | 12 | EXT |  | 0.89 | (c)
79481.648 | 1.373 | 1.335 | -10.017 | -10.055 | -1614 | -1521 | -1446 | 617 | 1335 | 7164 |  | CORR | CIGR | 05:01 | 05:16 | 05:28 | 44 | 335 | 10 | EXT |  | 0.89 | (c)
79492.884 | 1.219 | 1.211 | -10.076 | -10.084 | 2076 | 2120 | 2145 | 16 | 1211 | 7165 |  | CORR | CIGR | 04:58 | 05:05 | 05:09 | 27 | 138 | 10 | EXT |  | 0.89 | (c)
79645.862 | 7.372 | 6.934 | -4.043 | -4.481 | -848 | -806 | -818 | 788 | 3871 | 7178 |  | CORR | GENE | 07:45 | 07:51 | 07:49 | 610 | 60 | 10 | EXT |  | 0.95 | (c)
79661.658 | 0.428 | 0.223 | -11.007 | -11.212 | 1436 | 1592 | 1686 | 295 | 223 | 7180 |  | CORR | GENE | 05:12 | 05:37 | 05:52 | 314 | 500 | 12 | EXT |  | 0.93 | (c)
79666.61 | 5.38 | 5.293 | -6.055 | -6.142 | 1805 | 1910 | 1923 | 190 | 5293 | 7180 |  | CORR | GENE | 06:11 | 06:28 | 06:30 | 106 | 236 | 11 | EXT |  | 0.89 | (c)
79668.615 | 7.385 | 7.379 | -4.05 | -4.056 | 1870 | 1909 | 1938 | 224 | 4026 | 7180 |  | CORR | CIGR | 06:22 | 06:28 | 06:33 | 30 | 137 | 12 | EXT |  | 0.89 | (c)
79698.751 | 3.846 | 3.827 | -7.534 | -7.553 | 944 | 1124 | 1125 | 924 | 3827 | 7183 |  | CORR | CIGR | 02:18 | 02:47 | 02:47 | 37 | 362 | 11 | EXT |  | 0.89 | (c)
79708.208 | 1.923 | 1.919 | -9.022 | -9.026 | -1216 | -1124 | -1133 | 1015 | 1919 | 7184 |  | CORR | CIGR | 06:45 | 06:59 | 06:58 | 22 | 165 | 10 | EXT |  | 0.89 | (c)
79713.605 | 7.32 | 7.315 | -3.625 | -3.63 | -1977 | -1797 | -1761 | 254 | 3600 | 7184 |  | CORR | CIGR | 04:42 | 05:11 | 05:17 | 30 | 431 | 13 | EXT |  | 0.89 | (c)
79716.943 | 10.658 | 10.555 | -0.287 | -0.39 | 2103 | -1948 | -2093 | 0 | 255 | 7184 |  | CORR | GENE | 03:40 | 04:46 | 04:23 | 135 | 531 | 10 | EXT |  | 0.9 | (c)
79720.148 | 2.918 | 2.904 | -7.417 | -7.431 | -2177 | -2069 | -2082 | 53 | 2904 | 7185 |  | CORR | CIGR | 05:20 | 05:38 | 05:36 | 22 | 189 | 11 | EXT |  | 0.89 | (c)
79721.819 | 4.589 | 4.574 | -5.746 | -5.761 | 1753 | 2073 | 1970 | 44 | 4574 | 7185 |  | CORR | GENE | 03:55 | 04:46 | 04:30 | 103 | 433 | 11 | EXT |  | 0.89 | (c)
79744.798 | 5.568 | 5.542 | -6.102 | -6.128 | 59 | 180 | 161 | 59 | 5542 | 7187 |  | GOUG | GENE | 06:22 | 06:41 | 06:38 | 430 | 203 | 8 | EXT | Зона задиров. |  | (c)
79745.098 | 5.868 | 5.854 | -5.802 | -5.816 | -78 | -37 | -37 | 0 | 5785 | 7187 |  | GOUG | CIGR | 05:60 | 06:06 | 06:06 | 31 | 82 | 8 | EXT | Задир. |  | (c)
79761.915 | 11.015 | 10.959 | -0.07 | -0.126 | 958 | 1005 | 1248 | 958 | 38 | 7188 |  | CORR | GENE | 07:23 | 07:30 | 08:09 | 88 | 579 | 10 | EXT |  | 0.89 | (c)
79795.299 | 10.214 | 10.197 | -1.171 | -1.188 | 366 | 446 | 446 | 366 | 1154 | 7191 |  | CORR | CIGR | 06:04 | 06:17 | 06:17 | 34 | 160 | 13 | EXT |  | 0.89 | (c)
79796.438 | 11.353 | 11.302 | -0.032 | -0.083 | -364 | -140 | -185 | 5 | 23 | 7191 |  | CORR | GENE | 04:06 | 04:42 | 04:35 | 60 | 359 | 10 | EXT |  | 0.89 | (c)
79803.31 | 6.84 | 6.831 | -4.86 | -4.869 | -1117 | -1060 | -1067 | 1016 | 4851 | 7192 |  | CORR | CIGR | 06:02 | 06:11 | 06:10 | 18 | 101 | 11 | EXT | Аномалия находится на отводе. | 0.89 | (c)
79803.895 | 7.425 | 7.392 | -4.275 | -4.308 | -1261 | -1177 | -1112 | 962 | 4210 | 7192 |  | CORR | GENE | 05:38 | 05:52 | 06:02 | 98 | 299 | 11 | EXT | Аномалия находится на отводе. | 0.89 | (c)
79804.17 | 7.7 | 7.541 | -4 | -4.159 | -1341 | -1252 | -1165 | 989 | 3978 | 7192 |  | CORR | GENE | 05:25 | 05:40 | 05:54 | 181 | 352 | 10 | EXT | Аномалия находится на отводе. | 0.9 | (c)
79854.216 | 11.406 | 10.812 | -0.254 | -0.848 | 856 | 884 | 885 | 856 | 174 | 7196 |  | CORR | GENE | 04:42 | 04:46 | 04:46 | 674 | 57 | 13 | EXT |  | 0.97 | (c)
79855.037 | 0.567 | 0.561 | -10.983 | -10.989 | 88 | 127 | 136 | 88 | 561 | 7197 |  | CORR | CIGR | 03:18 | 03:24 | 03:26 | 21 | 95 | 10 | EXT |  | 0.89 | (c)
79991.784 | 11.169 | 11.085 | -0.396 | -0.48 | -972 | -685 | -518 | 65 | 317 | 7208 |  | CORR | GENE | 05:27 | 06:13 | 06:40 | 163 | 907 | 10 | EXT |  | 0.9 | (c)
79992.01 | 11.395 | 11.349 | -0.17 | -0.216 | -779 | -703 | -668 | 557 | 22 | 7208 |  | CORR | GENE | 05:58 | 06:10 | 06:16 | 194 | 222 | 10 | EXT |  | 0.91 | (c)
80089.919 | 7.929 | 7.776 | -3.061 | -3.214 | 125 | 142 | 145 | 125 | 2933 | 7217 |  | CORR | AXGR | 02:46 | 02:49 | 02:50 | 281 | 39 | 12 | EXT | Аномалия находится на упругопластическом изгибе: R=673 D, максимальное растяжение на 10.9 час. | 0.92 | (c)
80155.202 | 5.227 | 5.147 | -6.218 | -6.298 | -1657 | -1262 | -1209 | 574 | 5147 | 7223 |  | CORR | GENE | 04:38 | 05:42 | 05:50 | 163 | 897 | 14 | EXT |  | 0.91 | (c)
80156.889 | 6.914 | 6.892 | -4.531 | -4.553 | -1774 | -1598 | -1618 | 457 | 4516 | 7223 |  | CORR | CIGR | 04:19 | 04:48 | 04:44 | 37 | 312 | 13 | EXT |  | 0.89 | (c)
80160.082 | 10.107 | 10.095 | -1.338 | -1.35 | -1822 | -1771 | -1767 | 408 | 1315 | 7223 |  | CORR | CIGR | 04:11 | 04:20 | 04:20 | 35 | 110 | 12 | EXT |  | 0.89 | (c)
80165.54 | 4.12 | 4.11 | -6.805 | -6.815 | 2076 | 2111 | 2120 | 67 | 4110 | 7224 |  | CORR | CIGR | 06:25 | 06:30 | 06:32 | 23 | 88 | 11 | EXT |  | 0.89 | (c)
80165.925 | 4.505 | 4.488 | -6.42 | -6.437 | 2004 | 2148 | 2112 | 10 | 4488 | 7224 |  | CORR | CIGR | 06:13 | 06:36 | 06:30 | 43 | 217 | 10 | EXT |  | 0.89 | (c)
80166.012 | 4.592 | 4.53 | -6.333 | -6.395 | 1498 | 1600 | 1747 | 234 | 4530 | 7224 |  | CORR | GENE | 04:51 | 05:08 | 05:32 | 80 | 499 | 11 | EXT |  | 0.89 | (c)
80167.936 | 6.516 | 6.506 | -4.409 | -4.419 | 861 | 1991 | 1455 | 182 | 4222 | 7224 |  | CORR | GENE | 03:09 | 06:11 | 04:44 | 197 | 1188 | 12 | EXT |  | 0.91 | (c)
80168.686 | 7.266 | 7.255 | -3.659 | -3.67 | 2005 | 2073 | 2065 | 105 | 3646 | 7224 |  | CORR | CIGR | 06:13 | 06:24 | 06:23 | 24 | 121 | 14 | EXT |  | 0.89 | (c)
80171.886 | 10.466 | 10.456 | -0.459 | -0.469 | 1950 | 2047 | 2020 | 141 | 441 | 7224 |  | CORR | CIGR | 06:04 | 06:20 | 06:16 | 28 | 140 | 10 | EXT |  | 0.89 | (c)
80172.412 | 0.067 | 0.014 | -11.298 | -11.351 | -312 | 358 | 212 | 0 | 14 | 7225 |  | CORR | GENE | 02:02 | 03:50 | 03:27 | 152 | 1047 | 12 | EXT |  | 0.9 | (c)
80174.775 | 2.43 | 2.417 | -8.935 | -8.948 | 881 | 975 | 979 | 881 | 2417 | 7225 |  | CORR | CIGR | 05:15 | 05:30 | 05:30 | 39 | 195 | 13 | EXT |  | 0.89 | (c)
80174.974 | 2.629 | 2.629 | -8.736 | -8.736 | 903 | 976 | 995 | 903 | 2629 | 7225 |  | CORR | GENE | 05:18 | 05:30 | 05:33 | 234 | 185 | 12 | EXT |  | 0.92 | (c)
80180.032 | 7.687 | 7.674 | -3.678 | -3.691 | 351 | 425 | 424 | 351 | 3618 | 7225 |  | CORR | GENE | 03:49 | 04:01 | 04:01 | 73 | 146 | 10 | EXT |  | 0.89 | (c)
80376.775 | 0 | -0.02 | -11.37 | -11.39 | -501 | 496 | 21 | 0 |  | 7243 | Нарушение формы кольцевого шва | GWAN |  | 01:13 | 03:54 | 02:37 | 0 | 1043 |  | EXT | Нарушение формы кольцевого шва Аномалия находится на упругопластическом изгибе: R=324 D, максимальное растяжение на 6.7 час. |  | (c)
80376.775 | 0 | -0.018 | -11.37 | -11.388 | 1298 | 1415 | 1422 | 684 |  | 7243 | Нарушение формы кольцевого шва | GWAN |  | 06:03 | 06:22 | 06:23 | 0 | 249 |  | EXT | Нарушение формы кольцевого шва Аномалия находится на упругопластическом изгибе: R=324 D, максимальное растяжение на 6.7 час. |  | (c)
80376.775 | 0 | -0.023 | -11.37 | -11.393 | 1812 | -2190 | 2117 | 0 |  | 7243 | Нарушение формы кольцевого шва | GWAN |  | 07:26 | 08:40 | 08:16 | 0 | 611 |  | EXT | Нарушение формы кольцевого шва Аномалия находится на упругопластическом изгибе: R=324 D, максимальное растяжение на 6.7 час. |  | (c)
80580.961 | 9.461 | 9.447 | -2.014 | -2.028 | -765 | -699 | -697 | 629 | 1999 | 7260 |  | CORR | CIGR | 07:51 | 08:02 | 08:02 | 29 | 136 | 12 | EXT |  | 0.89 | (c)
80836.535 | 1.815 | 1.549 | -9.695 | -9.961 | -2221 | -2219 | -2198 | 10 | 1549 | 7283 |  | CORR | AXGR | 03:56 | 03:57 | 04:00 | 302 | 45 | 10 | EXT |  | 0.92 | (c)
80836.955 | 2.235 | 2.135 | -9.275 | -9.375 | -2228 | -2218 | -2216 | 3 | 2135 | 7283 |  | CORR | AXGR | 03:55 | 03:57 | 03:57 | 212 | 24 | 10 | EXT |  | 0.91 | (c)
80843.828 | 9.108 | 9.011 | -2.402 | -2.499 | 16 | 26 | 28 | 16 | 2211 | 7283 |  | LWAN | AXGR | 09:57 | 09:59 | 09:59 | 288 | 24 |  | EXT | Эквивалент потери металла 10%. |  | (c)
80844.986 | 10.266 | 10.08 | -1.244 | -1.43 | 16 | 24 | 32 | 16 | 1166 | 7283 |  | LWAN | AXGR | 09:57 | 09:59 | 09:60 | 264 | 32 |  | EXT | Эквивалент потери металла 10%. |  | (c)
80852.707 | 6.477 | 6.443 | -1.838 | -1.872 | 1953 | 2078 | 2063 | 58 | 1689 | 7284 |  | CORR | GENE | 07:43 | 08:03 | 08:00 | 183 | 220 | 10 | EXT |  | 0.9 | (c)
80852.957 | 6.727 | 6.33 | -1.588 | -1.985 | 1182 | 1617 | 1522 | 370 | 1174 | 7284 |  | WRIN | GENE | 05:38 | 06:48 | 06:33 | 811 | 679 | 1.2 | N/A | Высота гофр: 17 мм (1,2%). Длина волны: 357 мм Аномалия находится вблизи дефекта потери металла. |  | (c)
80853.101 | 6.871 | 6.857 | -1.444 | -1.458 | 1992 | 2151 | 2096 | 31 | 1249 | 7284 |  | CORR | GENE | 07:49 | 08:15 | 08:06 | 209 | 207 | 10 | EXT |  | 0.91 | (c)
81066.065 | 0 | -0.045 | -7.455 | -7.5 | -257 | 12 | 44 | 0 |  | 7305 | Нарушение формы кольцевого шва | GWAN |  | 03:31 | 04:14 | 04:20 | 0 | 602 |  | EXT | Нарушение формы кольцевого шва Аномалия находится на отводе. |  | (c)
81066.065 | 0 | 0 | -7.455 | -7.455 | 451 | 538 | 603 | 451 | 0 | 7305 | Непровар / утяжина | GWAN |  | 05:25 | 05:39 | 05:50 | 0 | 305 | 14 | INT | Непровар / утяжина Аномалия находится на отводе. |  | (c)
81124.486 | 5.776 | 5.371 | -5.794 | -6.199 | 1683 | 2093 | 2079 | 1683 | 5298 | 7310 |  | WRIN | GENE | 05:13 | 06:20 | 06:17 | 901 | 793 | 1.1 | N/A | Высота гофр: 16 мм (1,1%). Длина волны: 208 мм |  | (c)
81204.149 | 4.639 | 4.624 | -6.996 | -7.011 | -1549 | -1482 | -1463 | 1377 | 4624 | 7317 |  | CORR | CIGR | 06:29 | 06:40 | 06:43 | 33 | 172 | 15 | EXT |  | 0.89 | (c)
81236.251 | 2.606 | 2.592 | -9.089 | -9.103 | 1237 | 1317 | 1355 | 1237 | 2592 | 7320 |  | CORR | CIGR | 05:14 | 05:27 | 05:33 | 32 | 236 | 11 | EXT | Аномалия находится на упругопластическом изгибе: R=808 D, максимальное растяжение на 3 час. | 0.89 | (c)
81269.007 | 1.057 | 1.041 | -10.408 | -10.424 | 1371 | 1411 | 1425 | 1371 | 1041 | 7323 |  | CORR | CIGR | 06:15 | 06:21 | 06:24 | 27 | 106 | 13 | EXT |  | 0.89 | (c)
81372.122 | 1.982 | 1.774 | -9.668 | -9.876 | -1322 | -996 | -1127 | 933 | 1774 | 7332 |  | GOUG | GENE | 04:06 | 04:58 | 04:37 | 224 | 389 | 9 | EXT | Зона задиров. |  | (c)
81402.296 | 8.851 | 8.834 | -2.819 | -2.836 | 471 | 559 | 574 | 471 | 2808 | 7334 |  | CORR | CIGR | 07:44 | 07:58 | 08:01 | 28 | 206 | 12 | EXT |  | 0.89 | (c)
81472.991 | 0.031 | 0.028 | -11.394 | -11.397 | 83 | 971 | 583 | 83 | 28 | 7341 |  | CORR | GENE | 03:57 | 06:20 | 05:17 | 65 | 999 | 12 | EXT |  | 0.89 | (c)
81557.539 | 3.614 | 3.594 | -7.711 | -7.731 | -1047 | -894 | -956 | 865 | 3594 | 7348 |  | CORR | CIGR | 06:21 | 06:46 | 06:36 | 36 | 182 | 11 | EXT | Аномалия находится на отводе. | 0.89 | (c)
81582.31 | 4.775 | 4.69 | -6.24 | -6.325 | 1962 | 2149 | 2133 | 1962 | 4690 | 7351 |  | CORR | GENE | 03:48 | 04:18 | 04:15 | 119 | 342 | 10 | EXT |  | 0.9 | (c)
81590.058 | 1.508 | 1.434 | -9.592 | -9.666 | 364 | 419 | 398 | 364 | 1434 | 7352 |  | CORR | GENE | 07:57 | 08:06 | 08:02 | 685 | 67 | 10 | EXT |  | 0.95 | (c)
81591.507 | 2.957 | 2.512 | -8.143 | -8.588 | 8 | 29 | 40 | 8 | 2512 | 7352 |  | CORR | GENE | 06:59 | 07:03 | 07:05 | 670 | 65 | 12 | EXT |  | 0.96 | (c)
81611.338 | 11.688 | 11.636 | -0.042 | -0.094 | 1298 | 1384 | 1559 | 1298 | 39 | 7353 |  | CORR | CIGR | 00:03 | 00:17 | 00:45 | 55 | 522 | 14 | EXT | Аномалия находится на упругопластическом изгибе: R=499 D, максимальное растяжение на 6.8 час. | 0.89 | (c)
81651.741 | 6.126 | 6.125 | -5.434 | -5.435 | -1313 | -1226 | -1227 | 1142 | 5408 | 7357 |  | CORR | CIGR | 06:34 | 06:48 | 06:48 | 27 | 171 | 15 | EXT |  | 0.89 | (c)
81655.418 | 9.803 | 9.776 | -1.757 | -1.784 | -1802 | -1732 | -1709 | 1617 | 1736 | 7357 |  | CORR | CIGR | 05:15 | 05:26 | 05:30 | 48 | 185 | 11 | EXT |  | 0.89 | (c)
81781.385 | 8.61 | 8.6 | -3.025 | -3.035 | 1160 | 1222 | 1223 | 1160 | 3012 | 7368 |  | GOUG | CIGR | 06:10 | 06:20 | 06:20 | 23 | 126 | 9 | EXT | Аномалия находится на отводе. Задир. |  | (c)
81791.321 | 6.911 | 6.903 | -4.724 | -4.732 | -543 | -383 | -434 | 325 | 4703 | 7369 |  | CORR | CIGR | 06:49 | 07:15 | 07:07 | 29 | 218 | 11 | EXT |  | 0.89 | (c)
81807.014 | 10.969 | 10.957 | -0.576 | -0.588 | -1007 | -945 | -947 | 888 | 558 | 7370 |  | CORR | CIGR | 05:09 | 05:19 | 05:18 | 30 | 118 | 10 | EXT |  | 0.89 | (c)
81853.806 | 11.606 | 11.563 | -0.044 | -0.087 | 1596 | 2068 | 1929 | 1596 | 30 | 7374 |  | CORR | GENE | 02:45 | 04:01 | 03:38 | 57 | 667 | 11 | EXT | Аномалия находится на упругопластическом изгибе: R=476 D, максимальное растяжение на 6.5 час. | 0.89 | (c)
82082.924 | 11.634 | 11.568 | -0.011 | -0.077 | -1843 | -1774 | -1376 | 908 | 11 | 7394 |  | CORR | GENE | 06:42 | 06:53 | 07:58 | 66 | 935 | 11 | EXT |  | 0.89 | (c)
82090.933 | 7.998 | 7.994 | -3.062 | -3.066 | -411 | -362 | -350 | 288 | 3035 | 7395 |  | GOUG | CIGR | 04:31 | 04:39 | 04:41 | 31 | 122 | 8 | EXT | Задир. |  | (c)
82231.639 | 0.039 | 0.023 | -11.661 | -11.677 | -997 | -780 | -584 | 171 | 23 | 7408 |  | CORR | CIGR | 06:30 | 07:05 | 07:37 | 44 | 826 | 14 | EXT |  | 0.89 | (c)
82267.068 | 0.433 | 0.409 | -11.057 | -11.081 | -895 | -838 | -816 | 738 | 409 | 7411 |  | CORR | CIGR | 06:05 | 06:14 | 06:18 | 30 | 157 | 11 | EXT |  | 0.89 | (c)
82315.443 | 2.978 | 2.954 | -8.672 | -8.696 | 1720 | 1799 | 1781 | 1720 | 2954 | 7415 |  | CORR | CIGR | 05:35 | 05:47 | 05:44 | 30 | 122 | 10 | EXT |  | 0.89 | (c)
82335.795 | 0 | -0.05 | -11.64 | -11.69 | -1234 | -512 | -738 | 242 |  | 7417 | Нарушение формы кольцевого шва | GWAN |  | 02:18 | 04:14 | 03:38 | 0 | 992 |  | EXT | Нарушение формы кольцевого шва |  | (c)
82358.814 | 0.189 | 0.166 | -11.196 | -11.219 | 764 | 826 | 862 | 764 | 166 | 7419 |  | CORR | CIGR | 04:17 | 04:27 | 04:33 | 32 | 196 | 10 | EXT |  | 0.89 | (c)
82364.812 | 6.187 | 6.174 | -5.198 | -5.211 | -1984 | -1695 | -1827 | 247 | 5151 | 7419 |  | CORR | GENE | 08:53 | 09:40 | 09:19 | 60 | 314 | 10 | EXT |  | 0.89 | (c)
82366.367 | 7.742 | 7.711 | -3.643 | -3.674 | 528 | 588 | 699 | 528 | 3629 | 7419 |  | CORR | CIGR | 03:39 | 03:48 | 04:06 | 45 | 342 | 11 | EXT |  | 0.89 | (c)
82367.397 | 8.772 | 8.739 | -2.613 | -2.646 | -2143 | -2002 | -2042 | 88 | 2599 | 7419 |  | CORR | CIGR | 08:28 | 08:50 | 08:44 | 47 | 201 | 11 | EXT |  | 0.89 | (c)
82367.806 | 9.181 | 9.163 | -2.204 | -2.222 | 606 | 791 | 732 | 606 | 2178 | 7419 |  | CORR | CIGR | 03:51 | 04:21 | 04:12 | 44 | 253 | 11 | EXT |  | 0.89 | (c)
82368.411 | 9.786 | 9.773 | -1.599 | -1.612 | 1082 | 1151 | 1140 | 1033 | 1584 | 7419 |  | CORR | CIGR | 05:08 | 05:19 | 05:17 | 28 | 116 | 11 | EXT |  | 0.89 | (c)
82369.958 | 11.333 | 11.279 | -0.052 | -0.106 | 1801 | 2204 | 2219 | 0 | 42 | 7419 |  | CORR | GENE | 07:04 | 08:09 | 08:12 | 64 | 836 | 12 | EXT |  | 0.89 | (c)
82380.866 | 10.856 | 10.834 | -0.439 | -0.461 | 334 | 396 | 417 | 334 | 437 | 7420 |  | CORR | CIGR | 04:02 | 04:12 | 04:15 | 24 | 166 | 10 | EXT |  | 0.89 | (c)
82380.961 | 10.951 | 10.943 | -0.344 | -0.352 | 179 | 240 | 229 | 179 | 330 | 7420 |  | CORR | CIGR | 03:37 | 03:47 | 03:45 | 22 | 100 | 11 | EXT |  | 0.89 | (c)
82381.349 | 0.044 | 0.02 | -11.476 | -11.5 | 1945 | -2011 | -2213 | 1909 | 20 | 7421 |  | CORR | GENE | 01:49 | 03:11 | 02:38 | 115 | 607 | 11 | EXT |  | 0.9 | (c)
82406.857 | 2.482 | 2.479 | -8.968 | -8.971 | 338 | 358 | 380 | 338 | 2479 | 7423 |  | GOUG | CIGR | 03:38 | 03:41 | 03:45 | 18 | 85 | 8 | EXT | Задир. |  | (c)
82437.595 | 10.11 | 9.997 | -1.535 | -1.648 | -685 | -467 | -449 | 213 | 1315 | 7425 |  | GOUG | GENE | 02:27 | 03:02 | 03:05 | 333 | 472 | 6 | EXT | Задир. |  | (c)
82439.171 | 0.041 | 0.028 | -10.704 | -10.717 | -245 | -89 | 11 | 0 | 28 | 7426 |  | CORR | CIGR | 02:19 | 02:44 | 03:00 | 43 | 513 | 10 | EXT | Аномалия находится на отводе. | 0.89 | (c)
82439.433 | 0.303 | 0.078 | -10.442 | -10.667 | -31 | -5 | -2 | 0 | 78 | 7426 |  | CORR | GENE | 02:54 | 02:58 | 02:58 | 929 | 58 | 13 | EXT | Аномалия находится на отводе. | 0.98 | (c)
82440.897 | 1.767 | 1.592 | -8.978 | -9.153 | -34 | -15 | -19 | 3 | 1592 | 7426 |  | CORR | AXGR | 02:53 | 02:56 | 02:56 | 1273 | 31 | 12 | EXT | Аномалия находится на отводе. | 0.98 | (c)
82444.002 | 4.872 | 4.805 | -5.873 | -5.94 | -14 | 285 | 313 | 0 | 4805 | 7426 |  | CORR | GENE | 02:56 | 03:45 | 03:49 | 127 | 653 | 10 | EXT | Аномалия находится на отводе. | 0.9 | (c)
82445.993 | 6.863 | 6.642 | -3.882 | -4.103 | 9 | 34 | 24 | 9 | 3594 | 7426 |  | CORR | AXGR | 02:60 | 03:04 | 03:02 | 509 | 30 | 12 | EXT | Аномалия находится на отводе. | 0.95 | (c)
82446.859 | 7.729 | 7.71 | -3.016 | -3.035 | 61 | 163 | 175 | 61 | 2990 | 7426 |  | CORR | CIGR | 03:08 | 03:25 | 03:27 | 45 | 228 | 10 | EXT | Аномалия находится на отводе. | 0.89 | (c)
82448.588 | 9.458 | 8.534 | -1.287 | -2.211 | 12 | 31 | 23 | 12 | 666 | 7426 |  | CORR | AXGR | 03:00 | 03:04 | 03:02 | 1545 | 22 | 13 | EXT | Аномалия находится на отводе. | 1 | (c)
82453.199 | 3.324 | 3.308 | -8.211 | -8.227 | -1787 | -1665 | -1686 | 1584 | 3308 | 7427 |  | CORR | CIGR | 03:24 | 03:43 | 03:40 | 38 | 203 | 11 | EXT |  | 0.89 | (c)
82510.68 | 3.54 | 3.503 | -7.675 | -7.712 | -1303 | -1136 | -1196 | 1090 | 3503 | 7432 |  | GOUG | GENE | 02:32 | 02:59 | 02:50 | 262 | 213 | 10 | EXT | Задир. |  | (c)
82572.684 | 8.724 | 8.705 | -2.911 | -2.93 | 1006 | 1418 | 1252 | 1006 | 2824 | 7437 |  | CORR | GENE | 07:48 | 08:55 | 08:28 | 106 | 492 | 10 | EXT |  | 0.89 | (c)
82575.643 | 0.048 | 0.021 | -11.627 | -11.654 | 1945 | -2195 | -2088 | 1660 | 21 | 7438 |  | CORR | GENE | 08:19 | 09:11 | 09:28 | 59 | 856 | 12 | EXT | Аномалия находится на отводе. | 0.89 | (c)
82580.1 | 4.505 | 4.493 | -7.17 | -7.182 | 970 | 1063 | 1112 | 970 | 4493 | 7438 |  | CORR | CIGR | 05:41 | 05:56 | 06:04 | 28 | 284 | 10 | EXT | Аномалия находится на отводе. | 0.89 | (c)
82594.437 | 7.167 | 7.15 | -3.833 | -3.85 | 1441 | 1470 | 1471 | 1441 | 3810 | 7439 |  | ARTD | PITT | 02:55 | 02:59 | 02:60 | 40 | 60 |  | EXT | Эквивалент потери металла 10%. |  | (c)
82630.152 | 9.192 | 9.184 | -1.863 | -1.871 | -319 | -262 | -276 | 234 | 1853 | 7442 |  | CORR | CIGR | 07:21 | 07:31 | 07:28 | 18 | 85 | 12 | EXT |  | 0.89 | (c)
82643.762 | 0.152 | 0.134 | -11.543 | -11.561 | 1164 | 1295 | 1244 | 1164 | 134 | 7444 |  | CORR | CIGR | 03:49 | 04:10 | 04:02 | 32 | 160 | 12 | EXT |  | 0.89 | (c)
82655.324 | 0.019 | 0.018 | -10.441 | -10.442 | 2007 | 2152 | -2024 | 1595 | 18 | 7445 |  | CORR | GENE | 02:31 | 02:54 | 03:40 | 61 | 859 | 11 | EXT |  | 0.89 | (c)
82665.181 | 9.876 | 9.841 | -0.584 | -0.619 | -1599 | -1482 | -1429 | 1259 | 564 | 7445 |  | CORR | GENE | 04:49 | 05:08 | 05:16 | 55 | 340 | 10 | EXT |  | 0.89 | (c)
82676.575 | 0 | -0.048 | -11.67 | -11.718 | 469 | 760 | 721 | 469 |  | 7447 | Нарушение формы кольцевого шва | GWAN |  | 11:03 | 11:50 | 11:43 | 0 | 504 |  | EXT | Нарушение формы кольцевого шва |  | (c)
82688.144 | 11.569 | 11.552 | -0.101 | -0.118 | 2219 | -2102 | -2123 | 2003 | 83 | 7447 |  | CORR | CIGR | 03:45 | 04:08 | 04:05 | 35 | 239 | 11 | EXT |  | 0.89 | (c)
82741.336 | 6.726 | 6.708 | -4.029 | -4.047 | 701 | 742 | 750 | 701 | 4027 | 7452 |  | CORR | CIGR | 05:31 | 05:37 | 05:38 | 20 | 98 | 12 | EXT | Аномалия находится на отводе. | 0.89 | (c)
82743.828 | 9.218 | 9.101 | -1.537 | -1.654 | 778 | 871 | 898 | 778 | 1270 | 7452 |  | CORR | GENE | 05:43 | 05:58 | 06:02 | 384 | 240 | 10 | EXT | Аномалия находится на отводе. | 0.93 | (c)
82745.847 | 0.482 | 0.443 | -10.508 | -10.547 | 1404 | 1500 | 1481 | 1404 | 443 | 7453 |  | CORR | CIGR | 06:57 | 07:13 | 07:10 | 41 | 155 | 10 | EXT |  | 0.89 | (c)
82767.891 | 11.536 | 11.329 | -0.104 | -0.311 | 2094 | 2105 | 2111 | 2094 | 44 | 7454 |  | CORR | AXGR | 08:06 | 08:07 | 08:08 | 267 | 34 | 11 | EXT | Аномалия находится на упругопластическом изгибе: R=849 D, максимальное растяжение на 8.5 час. | 0.92 | (c)
82768.134 | 0.139 | 0.126 | -10.986 | -10.999 | -272 | -223 | -224 | 175 | 126 | 7455 |  | CORR | CIGR | 07:52 | 08:00 | 08:00 | 26 | 97 | 12 | EXT | Аномалия находится на упругопластическом изгибе: R=838 D, максимальное растяжение на 8.4 час. | 0.89 | (c)
82768.569 | 0.574 | 0.562 | -10.551 | -10.563 | -227 | -193 | -175 | 123 | 562 | 7455 |  | CORR | CIGR | 07:60 | 08:05 | 08:08 | 32 | 104 | 10 | EXT | Аномалия находится на упругопластическом изгибе: R=818 D, максимальное растяжение на 8.2 час. | 0.89 | (c)
82795.602 | 5.227 | 5.187 | -6.048 | -6.088 | -1264 | -673 | -811 | 358 | 5187 | 7457 |  | CORR | GENE | 05:26 | 07:01 | 06:39 | 133 | 906 | 10 | EXT | Аномалия находится на упругопластическом изгибе: R=452 D, максимальное растяжение на 5.7 час. | 0.9 | (c)
82800.044 | 9.669 | 9.658 | -1.606 | -1.617 | -206 | -170 | -159 | 113 | 1594 | 7457 |  | CORR | CIGR | 08:17 | 08:23 | 08:24 | 23 | 93 | 10 | EXT | Аномалия находится на упругопластическом изгибе: R=334 D, максимальное растяжение на 6.3 час. | 0.89 | (c)
82801.384 | 11.009 | 10.987 | -0.266 | -0.288 | -298 | -196 | -180 | 62 | 252 | 7457 |  | CORR | CIGR | 08:02 | 08:18 | 08:21 | 36 | 236 | 10 | EXT | Аномалия находится на упругопластическом изгибе: R=334 D, максимальное растяжение на 6.3 час. | 0.89 | (c)
82802.211 | 0.561 | 0.482 | -10.714 | -10.793 | 1758 | 1860 | 1863 | 1758 | 482 | 7458 |  | CORR | GENE | 07:54 | 08:10 | 08:11 | 99 | 210 | 10 | EXT | Аномалия находится на отводе. | 0.89 | (c)
82804.507 | 2.857 | 2.849 | -8.418 | -8.426 | 1712 | 1836 | 1874 | 1712 | 2849 | 7458 |  | CORR | CIGR | 07:46 | 08:06 | 08:12 | 37 | 324 | 10 | EXT | Аномалия находится на отводе. | 0.89 | (c)
82805.29 | 3.64 | 3.351 | -7.635 | -7.924 | 1634 | 1765 | 1818 | 1634 | 3351 | 7458 |  | CORR | GENE | 07:34 | 07:55 | 08:03 | 927 | 369 | 10 | EXT | Аномалия находится на отводе. | 0.96 | (c)
82812.597 | 10.947 | 10.786 | -0.328 | -0.489 | -2208 | -2177 | -2182 | 2156 | 62 | 7458 |  | CORR | GENE | 09:14 | 09:19 | 09:18 | 427 | 52 | 10 | EXT | Аномалия находится на отводе. | 0.93 | (c)
82844.224 | 7.974 | 7.95 | -3.286 | -3.31 | -597 | -574 | -540 | 484 | 3280 | 7461 |  | CORR | CIGR | 07:60 | 08:04 | 08:09 | 30 | 113 | 10 | EXT |  | 0.89 | (c)
82845.29 | 9.04 | 9.04 | -2.22 | -2.22 | -565 | -509 | -523 | 480 | 2199 | 7461 |  | CORR | CIGR | 08:05 | 08:14 | 08:12 | 21 | 85 | 10 | EXT |  | 0.89 | (c)
82846.018 | 9.768 | 9.731 | -1.492 | -1.529 | -557 | -473 | -462 | 367 | 1400 | 7461 |  | CORR | GENE | 08:06 | 08:20 | 08:22 | 129 | 189 | 12 | EXT |  | 0.9 | (c)
82861.594 | 2.434 | 2.426 | -8.821 | -8.829 | 637 | 694 | 686 | 637 | 2426 | 7463 |  | CORR | CIGR | 08:27 | 08:37 | 08:35 | 24 | 98 | 11 | EXT |  | 0.89 | (c)
82864.01 | 4.85 | 4.828 | -6.405 | -6.427 | 505 | 642 | 608 | 505 | 4828 | 7463 |  | CORR | CIGR | 08:06 | 08:28 | 08:23 | 35 | 206 | 15 | EXT |  | 0.89 | (c)
82867.182 | 8.022 | 7.732 | -3.233 | -3.523 | -1189 | -1156 | -1157 | 1125 | 2834 | 7463 |  | CORR | GENE | 03:33 | 03:38 | 03:38 | 689 | 64 | 10 | EXT |  | 0.95 | (c)
82872.631 | 2.216 | 1.891 | -9.439 | -9.764 | 1618 | 1676 | 1660 | 1618 | 1891 | 7464 |  | CORR | GENE | 03:38 | 03:47 | 03:45 | 484 | 84 | 11 | EXT |  | 0.94 | (c)
82874.172 | 3.757 | 3.705 | -7.898 | -7.95 | 1726 | 1741 | 1742 | 1726 | 3705 | 7464 |  | CORR | AXGR | 03:55 | 03:58 | 03:58 | 323 | 32 | 15 | EXT |  | 0.94 | (c)
82874.92 | 4.505 | 4.505 | -7.15 | -7.15 | -1820 | -1783 | -1771 | 1722 | 4505 | 7464 |  | CORR | CIGR | 06:23 | 06:29 | 06:31 | 24 | 98 | 12 | EXT |  | 0.89 | (c)
82877.348 | 6.933 | 6.921 | -4.722 | -4.734 | -1928 | -1873 | -1879 | 1831 | 4711 | 7464 |  | CORR | CIGR | 06:06 | 06:15 | 06:13 | 23 | 97 | 12 | EXT |  | 0.89 | (c)
82877.502 | 7.087 | 7.07 | -4.568 | -4.585 | 2182 | -1727 | -1941 | 1603 | 4488 | 7464 |  | CORR | GENE | 05:09 | 06:38 | 06:04 | 97 | 676 | 10 | EXT |  | 0.89 | (c)
82877.616 | 7.201 | 7.181 | -4.454 | -4.474 | -1460 | -1382 | -1357 | 1255 | 4444 | 7464 |  | CORR | CIGR | 07:21 | 07:34 | 07:38 | 30 | 205 | 12 | EXT |  | 0.89 | (c)
82882.893 | 0.823 | 0.156 | -10.437 | -11.104 | -12 | -11 | 0 | 0 | 156 | 7465 |  | CORR | AXGR | 08:17 | 08:17 | 08:19 | 1055 | 25 | 11 | EXT |  | 0.97 | (c)
82884.112 | 2.042 | 1.998 | -9.218 | -9.262 | -25 | 22 | 93 | 0 | 1998 | 7465 |  | CORR | GENE | 08:15 | 08:22 | 08:34 | 66 | 237 | 11 | EXT |  | 0.89 | (c)
82885.129 | 3.059 | 3.046 | -8.201 | -8.214 | -1879 | -1816 | -1808 | 1737 | 3046 | 7465 |  | CORR | CIGR | 03:15 | 03:26 | 03:27 | 36 | 143 | 10 | EXT |  | 0.89 | (c)
82889.624 | 7.554 | 7.538 | -3.706 | -3.722 | -292 | -233 | -225 | 159 | 3695 | 7465 |  | CORR | CIGR | 07:32 | 07:41 | 07:42 | 27 | 133 | 10 | EXT |  | 0.89 | (c)
82916.491 | 0.016 | 0.016 | -11.444 | -11.444 | 1545 | 1999 | 1938 | 0 | 16 | 7468 |  | CORR | GENE | 07:09 | 08:23 | 08:13 | 51 | 786 | 12 | EXT | Аномалия находится на упругопластическом изгибе: R=292 D, максимальное растяжение на 12 час. | 0.89 | (c)
82918.088 | 1.613 | 1.468 | -9.847 | -9.992 | 2144 | 2177 | 2186 | 2 | 1468 | 7468 |  | CORR | GENE | 08:46 | 08:51 | 08:53 | 1199 | 84 | 12 | EXT | Аномалия находится на упругопластическом изгибе: R=313 D, максимальное растяжение на 0.1 час. | 0.98 | (c)
82926.53 | 10.055 | 10.013 | -1.405 | -1.447 | 1370 | 1411 | 1492 | 617 | 1405 | 7468 |  | CORR | CIGR | 06:41 | 06:48 | 07:01 | 42 | 243 | 12 | EXT | Аномалия находится на упругопластическом изгибе: R=429 D, максимальное растяжение на 0.9 час. | 0.89 | (c)
82927.651 | 11.176 | 10.996 | -0.284 | -0.464 | 2175 | 2190 | 2193 | 19 | 124 | 7468 |  | CORR | AXGR | 08:51 | 08:53 | 08:54 | 340 | 36 | 10 | EXT | Аномалия находится на упругопластическом изгибе: R=432 D, максимальное растяжение на 0.7 час. | 0.92 | (c)
82927.898 | 11.423 | 11.397 | -0.037 | -0.063 | 526 | 1473 | 1233 | 290 | 10 | 7468 |  | CORR | GENE | 04:25 | 06:58 | 06:19 | 53 | 1414 | 13 | EXT | Аномалия находится на упругопластическом изгибе: R=433 D, максимальное растяжение на 0.7 час. | 0.89 | (c)
82928.525 | 0.59 | 0.482 | -10.625 | -10.733 | -2150 | -2143 | -2136 | 81 | 482 | 7469 |  | CORR | AXGR | 04:46 | 04:47 | 04:48 | 338 | 27 | 11 | EXT | Аномалия находится на упругопластическом изгибе: R=436 D, максимальное растяжение на 0.6 час. | 0.93 | (c)
82928.821 | 0.886 | 0.874 | -10.329 | -10.341 | -1384 | -1280 | -1280 | 847 | 874 | 7469 |  | CORR | CIGR | 06:49 | 07:06 | 07:06 | 28 | 207 | 11 | EXT | Аномалия находится на упругопластическом изгибе: R=438 D, максимальное растяжение на 0.6 час. | 0.89 | (c)
82929.74 | 1.805 | 1.805 | -9.41 | -9.41 | -1341 | -1276 | -1308 | 890 | 1805 | 7469 |  | CORR | CIGR | 06:56 | 07:07 | 07:01 | 18 | 65 | 10 | EXT | Аномалия находится на упругопластическом изгибе: R=448 D, максимальное растяжение на 0.4 час. | 0.89 | (c)
82930.281 | 2.346 | 2.346 | -8.869 | -8.869 | -2139 | -2138 | -2128 | 92 | 2346 | 7469 |  | CORR | AXGR | 04:47 | 04:47 | 04:49 | 79 | 22 | 11 | EXT | Аномалия находится на упругопластическом изгибе: R=454 D, максимальное растяжение на 0.3 час. | 0.89 | (c)
82930.327 | 2.392 | 2.392 | -8.823 | -8.823 | -1324 | -1100 | -1197 | 907 | 2392 | 7469 |  | CORR | CIGR | 06:59 | 07:35 | 07:19 | 28 | 254 | 13 | EXT | Аномалия находится на упругопластическом изгибе: R=454 D, максимальное растяжение на 0.3 час. | 0.89 | (c)
82936.968 | 9.033 | 9.01 | -2.182 | -2.205 | 1670 | 1770 | 1747 | 406 | 2171 | 7469 |  | CORR | CIGR | 03:02 | 03:18 | 03:15 | 34 | 155 | 10 | EXT | Аномалия находится на упругопластическом изгибе: R=647 D, максимальное растяжение на 11.9 час. | 0.89 | (c)
82937.022 | 9.087 | 9.052 | -2.128 | -2.163 | 1720 | 1746 | 1739 | 473 | 1990 | 7469 |  | CORR | AXGR | 03:10 | 03:14 | 03:13 | 173 | 38 | 10 | EXT | Аномалия находится на упругопластическом изгибе: R=647 D, максимальное растяжение на 11.9 час. | 0.9 | (c)
82939.723 | 0.573 | 0.561 | -10.877 | -10.889 | 546 | 669 | 644 | 546 | 561 | 7470 |  | CORR | CIGR | 07:35 | 07:55 | 07:51 | 38 | 195 | 15 | EXT | Аномалия находится на упругопластическом изгибе: R=727 D, максимальное растяжение на 0.5 час. | 0.89 | (c)
82939.824 | 0.674 | 0.654 | -10.776 | -10.796 | 458 | 614 | 616 | 458 | 654 | 7470 |  | CORR | GENE | 07:21 | 07:46 | 07:47 | 51 | 316 | 10 | EXT | Аномалия находится на упругопластическом изгибе: R=740 D, максимальное растяжение на 0.6 час. | 0.89 | (c)
82965.41 | 3.325 | 3.325 | -8.12 | -8.12 | -1449 | -1367 | -1393 | 1337 | 3325 | 7472 |  | CORR | CIGR | 06:46 | 06:59 | 06:55 | 20 | 112 | 10 | EXT |  | 0.89 | (c)
82984.82 | 0 | -0.013 | -11.48 | -11.493 | -763 | -307 | -448 | 134 |  | 7474 | Нарушение формы кольцевого шва | GWAN |  | 05:18 | 06:32 | 06:09 | 0 | 629 |  | EXT | Нарушение формы кольцевого шва Аномалия находится на упругопластическом изгибе: R=710 D, максимальное растяжение на 10.1 час. |  | (c)
83015.464 | 8.054 | 8.046 | -3.226 | -3.234 | 596 | 649 | 655 | 596 | 3207 | 7476 |  | CORR | CIGR | 07:32 | 07:40 | 07:41 | 27 | 117 | 11 | EXT | Аномалия находится на упругопластическом изгибе: R=686 D, максимальное растяжение на 6.2 час. | 0.89 | (c)
83016.688 | 9.278 | 9.26 | -2.002 | -2.02 | 17 | 91 | 68 | 17 | 2002 | 7476 |  | CORR | CIGR | 05:58 | 06:10 | 06:06 | 18 | 103 | 10 | EXT | Аномалия находится на упругопластическом изгибе: R=731 D, максимальное растяжение на 6.2 час. | 0.89 | (c)
83016.795 | 9.385 | 9.371 | -1.895 | -1.909 | 47 | 89 | 157 | 47 | 1881 | 7476 |  | CORR | CIGR | 06:03 | 06:10 | 06:21 | 28 | 220 | 10 | EXT | Аномалия находится на упругопластическом изгибе: R=731 D, максимальное растяжение на 6.2 час. | 0.89 | (c)
83016.921 | 9.511 | 9.491 | -1.769 | -1.789 | 503 | 580 | 552 | 503 | 1748 | 7476 |  | CORR | CIGR | 07:17 | 07:29 | 07:25 | 41 | 99 | 11 | EXT | Аномалия находится на упругопластическом изгибе: R=740 D, максимальное растяжение на 6.2 час. | 0.89 | (c)
83018.458 | 11.048 | 11.034 | -0.232 | -0.246 | -539 | -456 | -454 | 370 | 214 | 7476 |  | CORR | CIGR | 04:28 | 04:42 | 04:42 | 32 | 168 | 10 | EXT | Аномалия находится на упругопластическом изгибе: R=787 D, максимальное растяжение на 6.3 час. | 0.89 | (c)
83075.181 | 10.811 | 10.776 | -0.534 | -0.569 | -152 | -102 | -94 | 35 | 430 | 7481 |  | CORR | GENE | 06:19 | 06:27 | 06:28 | 139 | 117 | 15 | EXT |  | 0.9 | (c)
83076.015 | 0.3 | 0.284 | -9.44 | -9.456 | 799 | 861 | 855 | 799 | 284 | 7482 |  | CORR | CIGR | 06:35 | 06:45 | 06:44 | 28 | 111 | 10 | EXT |  | 0.89 | (c)
83105.361 | 8.446 | 8.317 | -3.099 | -3.228 | 1928 | 2042 | 2030 | 1928 | 3012 | 7484 |  | DENT | GENE | 11:04 | 11:23 | 11:21 | 216 | 204 | 0.6 | N/A | Глубина вмятины: 8 мм (0,6%). Линейка: 22 см в (832 см; 11:23 ч:мин) Аномалия находится на упругопластическом изгибе. |  | (c)
83113.648 | 5.188 | 5.172 | -4.777 | -4.793 | -1398 | -1303 | -1300 | 833 | 4757 | 7485 |  | CORR | CIGR | 07:12 | 07:28 | 07:28 | 36 | 196 | 11 | EXT | Аномалия находится на упругопластическом изгибе: R=643 D, максимальное растяжение на 7 час. | 0.89 | (c)
83115.355 | 6.895 | 6.811 | -3.07 | -3.154 | -1384 | -1364 | -1311 | 847 | 2605 | 7485 |  | CORR | GENE | 07:15 | 07:18 | 07:26 | 549 | 146 | 12 | EXT | Аномалия находится на упругопластическом изгибе: R=693 D, максимальное растяжение на 7.2 час. | 0.96 | (c)
83116.318 | 7.858 | 7.836 | -2.107 | -2.129 | -1442 | -1337 | -1343 | 788 | 1969 | 7485 |  | CORR | GENE | 07:05 | 07:22 | 07:21 | 160 | 199 | 10 | EXT | Аномалия находится на упругопластическом изгибе: R=752 D, максимальное растяжение на 7.4 час. | 0.9 | (c)
83124.766 | 6.341 | 6.323 | -5.159 | -5.177 | -2142 | -1979 | -2038 | 89 | 5150 | 7486 |  | CORR | CIGR | 06:45 | 07:12 | 07:02 | 27 | 207 | 12 | EXT |  | 0.89 | (c)
83133.229 | 3.304 | 3.293 | -7.521 | -7.532 | 2150 | 2182 | 2185 | 10 | 3293 | 7487 |  | GOUG | CIGR | 02:57 | 03:02 | 03:02 | 24 | 71 | 10 | EXT | Задир. |  | (c)
83137.228 | 7.303 | 7.303 | -3.522 | -3.522 | 364 | 418 | 434 | 364 | 3503 | 7487 |  | CORR | CIGR | 10:08 | 10:17 | 10:20 | 19 | 140 | 13 | EXT |  | 0.89 | (c)
83247.222 | 3.932 | 3.916 | -7.753 | -7.769 | 139 | 246 | 332 | 139 | 3916 | 7497 |  | CORR | GENE | 05:26 | 05:43 | 05:57 | 94 | 386 | 12 | EXT | Аномалия находится на упругопластическом изгибе: R=250 D, максимальное растяжение на 6.2 час. | 1.14 | (b)
83248.01 | 4.72 | 4.702 | -6.965 | -6.983 | 1020 | 1110 | 1124 | 1020 | 4702 | 7497 |  | CORR | CIGR | 07:48 | 08:03 | 08:05 | 42 | 209 | 12 | EXT | Аномалия находится на упругопластическом изгибе: R=239 D, максимальное растяжение на 6.1 час. | 0.89 | (c)
83323.677 | 0.022 | 0.016 | -11.058 | -11.064 | -1814 | -1722 | -1589 | 1365 | 16 | 7504 |  | CORR | GENE | 06:05 | 06:19 | 06:41 | 49 | 449 | 13 | EXT |  | 0.89 | (c)
83324.049 | 0.394 | 0.38 | -10.686 | -10.7 | -1726 | -1660 | -1647 | 1568 | 380 | 7504 |  | CORR | CIGR | 06:19 | 06:29 | 06:32 | 28 | 158 | 10 | EXT |  | 0.89 | (c)
83334.768 | 0.033 | 0.019 | -11.617 | -11.631 | -1429 | -659 | -827 | 226 | 19 | 7505 |  | CORR | GENE | 03:50 | 05:54 | 05:27 | 82 | 1202 | 11 | EXT |  | 0.89 | (c)
83358.163 | 0.128 | 0.087 | -11.517 | -11.558 | -1762 | -1586 | -1625 | 1489 | 87 | 7507 |  | CORR | GENE | 05:31 | 05:59 | 05:53 | 55 | 273 | 11 | EXT |  | 0.89 | (c)
83364.867 | 6.832 | 6.825 | -4.813 | -4.82 | -1845 | -1781 | -1789 | 1733 | 4798 | 7507 |  | CORR | CIGR | 05:17 | 05:28 | 05:26 | 22 | 112 | 10 | EXT |  | 0.89 | (c)
83426.638 | 11.083 | 11.061 | -0.132 | -0.154 | 876 | 1962 | 1564 | 0 | 7 | 7512 |  | CORR | GENE | 02:21 | 05:16 | 04:12 | 147 | 1375 | 11 | EXT |  | 0.9 | (c)
83437.887 | 0.077 | 0.034 | -11.573 | -11.616 | 348 | 706 | 1000 | 348 | 34 | 7514 |  | CORR | GENE | 04:03 | 05:01 | 05:49 | 81 | 1305 | 11 | EXT | Аномалия находится на отводе. | 0.89 | (c)
83442.756 | 4.946 | 4.923 | -6.704 | -6.727 | 408 | 545 | 561 | 408 | 4923 | 7514 |  | CORR | GENE | 04:13 | 04:35 | 04:38 | 93 | 306 | 10 | EXT | Аномалия находится на отводе. | 0.89 | (c)
83460.494 | 0.069 | 0.04 | -11.596 | -11.625 | -1368 | -852 | -496 | 0 | 40 | 7516 |  | CORR | GENE | 02:42 | 04:05 | 05:03 | 161 | 1744 | 11 | EXT | Аномалия находится на упругопластическом изгибе: R=496 D, максимальное растяжение на 6.3 час. | 0.9 | (c)
83472.189 | 0.099 | 0.063 | -11.546 | -11.582 | 1274 | -2179 | 1914 | 1274 | 63 | 7517 |  | CORR | GENE | 03:10 | 05:53 | 04:53 | 107 | 1280 | 10 | EXT | Аномалия находится на упругопластическом изгибе: R=368 D, максимальное растяжение на 6.5 час. | 1.01 | (b)
83482.88 | 10.79 | 10.678 | -0.855 | -0.967 | -1416 | -1376 | -1374 | 1331 | 729 | 7517 |  | CORR | GENE | 07:56 | 08:02 | 08:03 | 238 | 85 | 11 | EXT | Аномалия находится на упругопластическом изгибе: R=359 D, максимальное растяжение на 6.2 час. | 0.91 | (c)
83586.393 | 11.353 | 11.254 | -0.072 | -0.171 | -2140 | -1493 | -1498 | 857 | 35 | 7526 |  | CORR | GENE | 02:10 | 03:55 | 03:54 | 136 | 1283 | 10 | EXT |  | 0.9 | (c)
83598.027 | 11.562 | 11.49 | -0.098 | -0.17 | -751 | -227 | -213 | 0 | 25 | 7527 |  | CORR | GENE | 06:33 | 07:57 | 07:60 | 145 | 1076 | 10 | EXT |  | 0.9 | (c)
83598.256 | 0.131 | 0.094 | -11.534 | -11.571 | 1722 | 1825 | 1814 | 1722 | 94 | 7528 |  | CORR | GENE | 04:41 | 04:57 | 04:56 | 54 | 184 | 10 | EXT |  | 0.89 | (c)
83609.887 | 0.097 | 0.073 | -11.253 | -11.277 | -103 | 16 | 23 | 0 | 73 | 7529 |  | CORR | CIGR | 05:57 | 06:16 | 06:18 | 46 | 251 | 14 | EXT |  | 0.89 | (c)
83644.587 | 0.097 | 0.058 | -11.553 | -11.592 | 339 | 474 | 493 | 339 | 58 | 7532 |  | CORR | GENE | 06:12 | 06:34 | 06:37 | 61 | 308 | 10 | EXT |  | 0.89 | (c)
83656.05 | 11.56 | 11.541 | -0.09 | -0.109 | 544 | 607 | 626 | 544 | 78 | 7532 |  | CORR | CIGR | 06:45 | 06:55 | 06:58 | 31 | 163 | 10 | EXT |  | 0.89 | (c)
83656.245 | 0.105 | 0.074 | -10.83 | -10.861 | 779 | 1184 | 1108 | 779 | 74 | 7533 |  | CORR | GENE | 06:25 | 07:31 | 07:18 | 66 | 658 | 10 | EXT |  | 0.89 | (c)
83656.382 | 0.242 | 0.165 | -10.693 | -10.77 | 272 | 805 | 672 | 272 | 165 | 7533 |  | CORR | GENE | 05:03 | 06:29 | 06:08 | 151 | 799 | 12 | EXT |  | 0.9 | (c)
83656.685 | 0.545 | 0.477 | -10.39 | -10.458 | 472 | 917 | 781 | 472 | 477 | 7533 |  | CORR | GENE | 05:36 | 06:48 | 06:25 | 162 | 616 | 10 | EXT |  | 0.9 | (c)
83666.964 | 10.824 | 10.783 | -0.111 | -0.152 | -352 | 282 | 72 | 0 | 70 | 7533 |  | CORR | GENE | 03:23 | 05:05 | 04:31 | 82 | 847 | 10 | EXT |  | 0.89 | (c)
83667.112 | 0.037 | 0.025 | -11.608 | -11.62 | -1818 | -1590 | -1645 | 1473 | 25 | 7534 |  | CORR | CIGR | 07:30 | 08:07 | 07:58 | 43 | 345 | 11 | EXT |  | 0.89 | (c)
83667.161 | 0.086 | 0.044 | -11.559 | -11.601 | 1491 | 1595 | 1677 | 1491 | 44 | 7534 |  | CORR | CIGR | 04:24 | 04:41 | 04:54 | 43 | 371 | 13 | EXT |  | 0.89 | (c)
83690.268 | 0.083 | 0.056 | -11.042 | -11.069 | -1551 | -1385 | -1311 | 1071 | 56 | 7536 |  | CORR | GENE | 05:14 | 05:41 | 05:53 | 112 | 480 | 14 | EXT | Аномалия находится на упругопластическом изгибе: R=911 D, максимальное растяжение на 6.8 час. | 0.9 | (c)
83804.534 | 11.194 | 11.169 | -0.251 | -0.276 | 1620 | 1702 | 1661 | 1620 | 251 | 7545 |  | CORR | CIGR | 07:21 | 07:35 | 07:28 | 25 | 83 | 10 | EXT | Аномалия находится на отводе. | 0.89 | (c)
83804.785 | 0 | -0.05 | -11.645 | -11.695 | -909 | -617 | -592 | 274 |  | 7546 | Нарушение формы кольцевого шва | GWAN |  | 06:09 | 06:56 | 07:00 | 0 | 635 |  | EXT | Нарушение формы кольцевого шва Аномалия находится на отводе. |  | (c)
83836.131 | 8.041 | 8.025 | -3.609 | -3.625 | 1507 | 1588 | 1561 | 1507 | 3608 | 7548 |  | CORR | CIGR | 06:12 | 06:25 | 06:21 | 17 | 109 | 12 | EXT |  | 0.89 | (c)
83897.601 | 11.466 | 11.413 | -0.079 | -0.132 | 1348 | 1527 | 1633 | 1348 | 50 | 7553 |  | CORR | GENE | 07:34 | 08:03 | 08:20 | 82 | 570 | 10 | EXT |  | 0.89 | (c)
83920.779 | 0.094 | 0.054 | -11.371 | -11.411 | 400 | 992 | 878 | 400 | 54 | 7556 |  | CORR | GENE | 03:06 | 04:42 | 04:23 | 219 | 955 | 14 | EXT | Аномалия находится на упругопластическом изгибе: R=624 D, максимальное растяжение на 10.3 час. | 0.92 | (c)
83924.68 | 3.995 | 3.947 | -7.47 | -7.518 | -2144 | -1796 | -1862 | 87 | 3947 | 7556 |  | CORR | GENE | 08:16 | 09:12 | 09:01 | 105 | 564 | 10 | EXT | Аномалия находится на упругопластическом изгибе: R=690 D, максимальное растяжение на 9.9 час. | 0.89 | (c)
83926.976 | 6.291 | 6.272 | -5.174 | -5.193 | 2038 | 2143 | 2157 | 0 | 5154 | 7556 |  | CORR | CIGR | 07:31 | 07:48 | 07:50 | 39 | 238 | 11 | EXT |  | 0.89 | (c)
83930.619 | 9.934 | 9.843 | -1.531 | -1.622 | 118 | 691 | 1300 | 0 | 1365 | 7556 |  | CORR | GENE | 02:21 | 03:53 | 05:32 | 257 | 2364 | 10 | EXT |  | 0.91 | (c)
83936.816 | 4.666 | 4.591 | -6.764 | -6.839 | 2112 | 2162 | 2180 | 0 | 4591 | 7557 |  | DENT | GENE | 08:41 | 08:49 | 08:52 | 138 | 135 | 0.8 | N/A | Глубина вмятины: 12 мм (0,8%). Линейка: 14 см в (459 см; 08:49 ч:мин) Аномалия находится вблизи продольного шва. |  | (c)
83944.949 | 1.369 | 1.194 | -10.036 | -10.211 | -1825 | -1521 | -1406 | 405 | 1194 | 7558 |  | CORR | GENE | 07:24 | 08:13 | 08:31 | 250 | 838 | 10 | EXT |  | 0.91 | (c)
83948.525 | 4.945 | 4.874 | -6.46 | -6.531 | 1252 | 1722 | 1712 | 58 | 4874 | 7558 |  | CORR | GENE | 03:40 | 04:56 | 04:54 | 142 | 921 | 12 | EXT |  | 0.9 | (c)
83949.022 | 5.442 | 5.359 | -5.963 | -6.046 | -1880 | -1258 | -1325 | 351 | 5359 | 7558 |  | CORR | GENE | 07:15 | 08:55 | 08:44 | 172 | 1110 | 10 | EXT |  | 0.9 | (c)
83954.944 | 11.364 | 11.319 | -0.041 | -0.086 | 1327 | 2115 | 2136 | 0 | 31 | 7558 |  | CORR | GENE | 03:52 | 05:59 | 06:03 | 55 | 1618 | 13 | EXT |  | 0.89 | (c)
83978.382 | 0.132 | 0.057 | -11.223 | -11.298 | 144 | 868 | 585 | 144 | 57 | 7561 |  | CORR | GENE | 03:31 | 05:28 | 04:43 | 87 | 882 | 10 | EXT |  | 0.89 | (c)
83989.457 | 11.207 | 11.169 | -0.148 | -0.186 | -152 | 33 | 589 | 0 | 32 | 7561 |  | CORR | GENE | 02:44 | 03:14 | 04:43 | 154 | 1481 | 10 | EXT |  | 0.9 | (c)
83989.663 | 0.058 | 0.041 | -11.047 | -11.064 | -957 | -461 | -305 | 0 | 41 | 7562 |  | CORR | GENE | 06:42 | 08:03 | 08:28 | 100 | 1305 | 12 | EXT |  | 0.89 | (c)
83989.68 | 0.075 | 0.046 | -11.03 | -11.059 | 2179 | -1977 | -1983 | 0 | 46 | 7562 |  | CORR | GENE | 03:09 | 03:58 | 03:57 | 54 | 597 | 13 | EXT |  | 0.89 | (c)
83990.462 | 0.857 | 0.834 | -10.248 | -10.271 | 1899 | -2119 | 2192 | 0 | 834 | 7562 |  | CORR | GENE | 02:23 | 03:35 | 03:11 | 80 | 588 | 12 | EXT |  | 0.89 | (c)
83992.244 | 2.639 | 2.618 | -8.466 | -8.487 | 1889 | -2083 | 2190 | 0 | 2618 | 7562 |  | CORR | GENE | 02:22 | 03:41 | 03:10 | 107 | 601 | 10 | EXT |  | 0.89 | (c)
83992.687 | 3.082 | 2.948 | -8.023 | -8.157 | 1898 | 2046 | 2227 | 0 | 2948 | 7562 |  | CORR | GENE | 02:23 | 02:47 | 03:16 | 155 | 657 | 10 | EXT |  | 0.9 | (c)
83993.024 | 3.419 | 3.289 | -7.686 | -7.816 | 1874 | 2045 | -2196 | 0 | 3289 | 7562 |  | CORR | GENE | 02:19 | 02:47 | 03:22 | 153 | 782 | 10 | EXT |  | 0.9 | (c)
83993.34 | 3.735 | 3.685 | -7.37 | -7.42 | 1828 | -2109 | -2229 | 0 | 3685 | 7562 |  | CORR | GENE | 02:12 | 03:37 | 03:17 | 128 | 808 | 10 | EXT |  | 0.9 | (c)
83993.702 | 4.097 | 4.057 | -7.008 | -7.048 | 1925 | -2132 | -2226 | 0 | 4057 | 7562 |  | CORR | GENE | 02:28 | 03:33 | 03:18 | 93 | 619 | 10 | EXT |  | 0.89 | (c)
83996.301 | 6.696 | 6.61 | -4.409 | -4.495 | 1910 | -2143 | -2113 | 0 | 4343 | 7562 |  | CORR | GENE | 02:25 | 03:31 | 03:36 | 152 | 876 | 10 | EXT |  | 0.9 | (c)
83996.669 | 7.064 | 7.005 | -4.041 | -4.1 | 1833 | 2164 | 2160 | 0 | 3998 | 7562 |  | CORR | GENE | 02:13 | 03:06 | 03:05 | 102 | 653 | 12 | EXT |  | 0.9 | (c)
83997.806 | 8.201 | 8.156 | -2.904 | -2.949 | 1810 | 2030 | 2133 | 0 | 2878 | 7562 |  | CORR | GENE | 02:09 | 02:45 | 03:01 | 71 | 647 | 10 | EXT |  | 0.89 | (c)
84001.755 | 1.045 | 1.02 | -10.39 | -10.415 | 138 | 238 | 236 | 138 | 1020 | 7563 |  | CORR | CIGR | 02:14 | 02:30 | 02:30 | 39 | 195 | 12 | EXT |  | 0.89 | (c)
84003.666 | 2.956 | 2.893 | -8.479 | -8.542 | 191 | 454 | 511 | 191 | 2893 | 7563 |  | CORR | GENE | 02:23 | 03:05 | 03:14 | 92 | 638 | 10 | EXT |  | 0.89 | (c)
84003.998 | 3.288 | 2.943 | -8.147 | -8.492 | 2166 | 2221 | 2209 | 0 | 2943 | 7563 |  | CORR | GENE | 07:41 | 07:50 | 07:48 | 543 | 86 | 10 | EXT |  | 0.94 | (c)
84009.41 | 8.7 | 8.556 | -2.735 | -2.879 | 343 | 581 | 682 | 343 | 2435 | 7563 |  | CORR | GENE | 02:47 | 03:26 | 03:42 | 444 | 677 | 10 | EXT |  | 0.93 | (c)
84023.517 | 11.372 | 11.353 | -0.098 | -0.117 | -1835 | -1302 | -1532 | 396 | 42 | 7564 |  | CORR | GENE | 06:48 | 08:14 | 07:37 | 75 | 606 | 10 | EXT |  | 0.89 | (c)
84023.695 | 0.08 | 0.033 | -11.35 | -11.397 | 1256 | 1828 | 1706 | 75 | 33 | 7565 |  | CORR | GENE | 02:05 | 03:37 | 03:18 | 97 | 899 | 13 | EXT |  | 0.9 | (c)
84024.276 | 0.661 | 0.645 | -10.769 | -10.785 | 1960 | 2062 | 2056 | 78 | 645 | 7565 |  | CORR | CIGR | 03:59 | 04:15 | 04:14 | 35 | 192 | 10 | EXT |  | 0.89 | (c)
84025.778 | 2.163 | 2.114 | -9.267 | -9.316 | -1116 | -969 | -988 | 860 | 2114 | 7565 |  | CORR | GENE | 07:42 | 08:06 | 08:03 | 67 | 256 | 10 | EXT |  | 0.89 | (c)
84027.577 | 3.962 | 3.943 | -7.468 | -7.487 | 1229 | 2100 | 1718 | 23 | 3943 | 7565 |  | CORR | GENE | 02:01 | 04:21 | 03:20 | 166 | 979 | 10 | EXT |  | 0.9 | (c)
84029.15 | 5.535 | 5.499 | -5.895 | -5.931 | 1353 | 1696 | 1601 | 382 | 5499 | 7565 |  | CORR | GENE | 02:21 | 03:16 | 03:01 | 83 | 495 | 10 | EXT |  | 0.89 | (c)
84032.107 | 8.492 | 8.472 | -2.938 | -2.958 | 1527 | 1676 | 1640 | 477 | 2928 | 7565 |  | CORR | CIGR | 02:49 | 03:13 | 03:07 | 30 | 226 | 10 | EXT |  | 0.89 | (c)
84033.08 | 9.465 | 9.453 | -1.965 | -1.977 | 1360 | 2076 | 1774 | 44 | 1776 | 7565 |  | CORR | GENE | 02:22 | 04:17 | 03:29 | 201 | 826 | 10 | EXT |  | 0.91 | (c)
84034.703 | 11.088 | 11.077 | -0.342 | -0.353 | -1079 | -992 | -998 | 916 | 328 | 7565 |  | CORR | CIGR | 07:48 | 08:02 | 08:01 | 25 | 163 | 10 | EXT |  | 0.89 | (c)
84034.796 | 11.181 | 11.158 | -0.249 | -0.272 | -1074 | -995 | -1015 | 955 | 238 | 7565 |  | CORR | CIGR | 07:49 | 08:02 | 07:59 | 34 | 119 | 10 | EXT |  | 0.89 | (c)
84034.895 | 11.28 | 11.27 | -0.15 | -0.16 | -1207 | -1005 | -1072 | 936 | 134 | 7565 |  | CORR | CIGR | 07:28 | 08:00 | 07:49 | 26 | 271 | 11 | EXT |  | 0.89 | (c)
84035.105 | 0.06 | 0.028 | -11.43 | -11.462 | -1381 | -1033 | -1124 | 850 | 28 | 7566 |  | CORR | GENE | 07:32 | 08:28 | 08:14 | 59 | 514 | 12 | EXT |  | 0.89 | (c)
84035.828 | 0.783 | 0.727 | -10.707 | -10.763 | -1513 | -1027 | -1056 | 600 | 727 | 7566 |  | CORR | GENE | 07:11 | 08:29 | 08:24 | 147 | 913 | 12 | EXT |  | 0.9 | (c)
84037.689 | 2.644 | 2.554 | -8.846 | -8.936 | -1571 | -1354 | -1213 | 660 | 2554 | 7566 |  | CORR | GENE | 07:01 | 07:36 | 07:59 | 131 | 715 | 10 | EXT |  | 0.9 | (c)
84037.986 | 2.941 | 2.879 | -8.549 | -8.611 | -1491 | -1330 | -1343 | 739 | 2879 | 7566 |  | CORR | GENE | 07:14 | 07:40 | 07:38 | 82 | 297 | 10 | EXT |  | 0.89 | (c)
84040.96 | 5.915 | 5.897 | -5.575 | -5.593 | 1540 | 1800 | 1710 | 351 | 5479 | 7566 |  | CORR | GENE | 03:23 | 04:05 | 03:51 | 114 | 340 | 10 | EXT |  | 0.9 | (c)
84042.363 | 7.318 | 7.313 | -4.172 | -4.177 | 1409 | 1565 | 1522 | 596 | 4147 | 7566 |  | CORR | CIGR | 03:02 | 03:27 | 03:20 | 30 | 226 | 14 | EXT |  | 0.89 | (c)
84042.827 | 7.782 | 7.678 | -3.708 | -3.812 | -1555 | -1230 | -1128 | 675 | 3670 | 7566 |  | CORR | GENE | 07:04 | 07:56 | 08:13 | 142 | 854 | 10 | EXT |  | 0.9 | (c)
84044.566 | 9.521 | 9.503 | -1.969 | -1.987 | -1511 | -1240 | -1195 | 719 | 1781 | 7566 |  | CORR | GENE | 07:11 | 07:55 | 08:02 | 206 | 633 | 10 | EXT |  | 0.91 | (c)
84046.84 | 0.305 | 0.288 | -11.195 | -11.212 | 1693 | 1744 | 1786 | 352 | 288 | 7567 |  | CORR | CIGR | 01:50 | 01:58 | 02:05 | 27 | 186 | 12 | EXT |  | 0.89 | (c)
84047.495 | 0.96 | 0.937 | -10.54 | -10.563 | -656 | -517 | -561 | 465 | 937 | 7567 |  | CORR | CIGR | 07:31 | 07:53 | 07:46 | 35 | 191 | 10 | EXT |  | 0.89 | (c)
84047.712 | 1.177 | 1.158 | -10.323 | -10.342 | 2068 | -1904 | -2110 | 0 | 1158 | 7567 |  | CORR | GENE | 02:50 | 04:09 | 03:36 | 93 | 566 | 10 | EXT |  | 0.89 | (c)
84049.54 | 3.005 | 2.967 | -8.495 | -8.533 | -589 | -234 | -299 | 9 | 2967 | 7567 |  | CORR | GENE | 07:41 | 08:39 | 08:28 | 102 | 580 | 10 | EXT |  | 0.89 | (c)
84052.069 | 5.534 | 5.522 | -5.966 | -5.978 | -1391 | -1297 | -1186 | 840 | 5522 | 7567 |  | CORR | GENE | 05:32 | 05:47 | 06:05 | 82 | 409 | 11 | EXT |  | 0.89 | (c)
84053.681 | 7.146 | 7.129 | -4.354 | -4.371 | -1304 | -1265 | -1260 | 926 | 4346 | 7567 |  | CORR | CIGR | 05:46 | 05:52 | 05:53 | 25 | 88 | 11 | EXT |  | 0.89 | (c)
84055.969 | 9.434 | 9.408 | -2.066 | -2.092 | -513 | -406 | -433 | 353 | 2062 | 7567 |  | CORR | CIGR | 07:54 | 08:11 | 08:06 | 30 | 160 | 10 | EXT |  | 0.89 | (c)
84063.164 | 0.774 | 0.742 | -5.761 | -5.793 | -1836 | -1714 | -1723 | 394 | 742 | 7569 |  | CORR | CIGR | 09:16 | 09:36 | 09:34 | 47 | 226 | 12 | EXT |  | 0.89 | (c)
84091.342 | 10.937 | 10.88 | -0.033 | -0.09 | 1332 | 1577 | 1701 | 161 | 24 | 7571 |  | CORR | GENE | 03:42 | 04:21 | 04:41 | 66 | 738 | 11 | EXT |  | 0.89 | (c)
84091.436 | 0.061 | 0.04 | -11.214 | -11.235 | 1243 | 1417 | 1493 | 487 | 40 | 7572 |  | CORR | GENE | 02:50 | 03:18 | 03:30 | 50 | 501 | 10 | EXT |  | 0.89 | (c)
84099.406 | 8.031 | 7.958 | -3.244 | -3.317 | 1160 | 1390 | 1524 | 342 | 3163 | 7572 |  | CORR | GENE | 02:36 | 03:13 | 03:35 | 154 | 729 | 10 | EXT |  | 0.9 | (c)
84100.862 | 9.487 | 9.467 | -1.788 | -1.808 | 1387 | 1693 | 1598 | 421 | 1741 | 7572 |  | CORR | GENE | 03:13 | 04:02 | 03:47 | 67 | 423 | 10 | EXT |  | 0.89 | (c)
84102.712 | 0.062 | 0.032 | -11.358 | -11.388 | -240 | 353 | 552 | 0 | 32 | 7573 |  | CORR | GENE | 01:04 | 02:40 | 03:12 | 122 | 1583 | 10 | EXT |  | 0.9 | (c)
84107.926 | 5.276 | 4.319 | -6.144 | -7.101 | 2137 | 2188 | 2197 | 0 | 4319 | 7573 |  | CORR | GENE | 07:28 | 07:36 | 07:38 | 2462 | 119 | 11 | EXT |  | 0.98 | (c)
84114.07 | 0 | -0.03 | -10.475 | -10.505 | 607 | -2202 | 1545 | 252 |  | 7574 | Нарушение формы кольцевого шва | GWAN |  | 11:27 | 03:53 | 13:58 | 0 | 1876 |  | EXT | Нарушение формы кольцевого шва |  | (c)
84114.07 | 0 | -0.028 | -10.475 | -10.503 | -1463 | -663 | -606 | 0 |  | 7574 | Нарушение формы кольцевого шва | GWAN |  | 05:53 | 08:02 | 08:11 | 0 | 1714 |  | EXT | Нарушение формы кольцевого шва |  | (c)
84114.179 | 0.109 | 0.082 | -10.366 | -10.393 | 2050 | 2228 | 2189 | 0 | 82 | 7574 |  | CORR | GENE | 03:19 | 03:48 | 03:42 | 99 | 280 | 10 | EXT |  | 0.89 | (c)
84114.792 | 0.722 | 0.704 | -9.753 | -9.771 | 1727 | 2020 | 1989 | 0 | 704 | 7574 |  | CORR | GENE | 02:27 | 03:15 | 03:10 | 75 | 525 | 10 | EXT |  | 0.89 | (c)
84115.974 | 1.904 | 1.892 | -8.571 | -8.583 | 1942 | 2143 | 2079 | 14 | 1892 | 7574 |  | CORR | CIGR | 03:02 | 03:34 | 03:24 | 34 | 275 | 10 | EXT |  | 0.89 | (c)
84117.642 | 3.572 | 2.793 | -6.903 | -7.682 | 2108 | 2171 | 2161 | 17 | 2793 | 7574 |  | CORR | GENE | 03:29 | 03:39 | 03:37 | 2562 | 106 | 11 | EXT |  | 0.99 | (c)
84117.772 | 3.702 | 3.679 | -6.773 | -6.796 | 1533 | 1992 | 1808 | 147 | 3679 | 7574 |  | CORR | GENE | 01:56 | 03:10 | 02:40 | 106 | 550 | 10 | EXT |  | 0.89 | (c)
84125.247 | 0.702 | 0.198 | -10.658 | -11.162 | -2199 | -2128 | -2150 | 32 | 198 | 7575 |  | CORR | GENE | 04:09 | 04:20 | 04:17 | 2039 | 98 | 15 | EXT |  | 1.02 | (b)
84129.348 | 4.803 | 4.803 | -6.557 | -6.557 | -1207 | -1119 | -1132 | 1024 | 4803 | 7575 |  | CORR | CIGR | 06:49 | 07:03 | 07:01 | 34 | 150 | 10 | EXT |  | 0.89 | (c)
84130.991 | 6.446 | 6.409 | -4.914 | -4.951 | -1450 | -1135 | -1231 | 781 | 4855 | 7575 |  | CORR | GENE | 06:09 | 07:00 | 06:45 | 96 | 438 | 10 | EXT | Аномалия находится на упругопластическом изгибе: R=928 D, максимальное растяжение на 0.6 час. | 0.89 | (c)
84132.118 | 7.573 | 7.573 | -3.787 | -3.787 | -1973 | -1894 | -1918 | 258 | 3757 | 7575 |  | CORR | CIGR | 04:45 | 04:58 | 04:54 | 30 | 110 | 10 | EXT | Аномалия находится на упругопластическом изгибе: R=691 D, максимальное растяжение на 0.5 час. | 0.89 | (c)
84133.387 | 8.842 | 8.842 | -2.518 | -2.518 | -1752 | -1696 | -1695 | 479 | 2498 | 7575 |  | CORR | CIGR | 05:21 | 05:30 | 05:30 | 20 | 113 | 11 | EXT | Аномалия находится на упругопластическом изгибе: R=537 D, максимальное растяжение на 0.5 час. | 0.89 | (c)
84133.562 | 9.017 | 9.003 | -2.343 | -2.357 | -1741 | -1585 | -1575 | 490 | 2292 | 7575 |  | CORR | GENE | 05:22 | 05:48 | 05:49 | 65 | 331 | 10 | EXT | Аномалия находится на упругопластическом изгибе: R=537 D, максимальное растяжение на 0.5 час. | 0.89 | (c)
84135.585 | 11.04 | 9.46 | -0.32 | -1.9 | -2158 | -2118 | -2068 | 73 | 108 | 7575 |  | CORR | GENE | 04:15 | 04:22 | 04:30 | 1792 | 180 | 11 | EXT | Аномалия находится на упругопластическом изгибе: R=396 D, максимальное растяжение на 0.5 час. | 0.98 | (c)
84137.729 | 1.824 | 1.82 | -9.301 | -9.305 | 649 | 851 | 800 | 649 | 1820 | 7576 |  | CORR | CIGR | 03:50 | 04:22 | 04:14 | 47 | 302 | 11 | EXT | Аномалия находится на упругопластическом изгибе: R=309 D, максимальное растяжение на 0.4 час. | 0.89 | (c)
84142.342 | 6.437 | 6.41 | -4.688 | -4.715 | 44 | 135 | 155 | 44 | 4670 | 7576 |  | CORR | CIGR | 02:12 | 02:27 | 02:30 | 45 | 223 | 10 | EXT | Аномалия находится на упругопластическом изгибе: R=310 D, максимальное растяжение на 0.5 час. | 0.89 | (c)
84143.723 | 7.818 | 7.792 | -3.307 | -3.333 | 1 | 802 | 486 | 1 | 3176 | 7576 |  | CORR | GENE | 02:05 | 04:15 | 03:24 | 157 | 968 | 10 | EXT | Аномалия находится на упругопластическом изгибе: R=355 D, максимальное растяжение на 0.6 час. | 0.9 | (c)
84146.979 | 11.074 | 11.018 | -0.051 | -0.107 | 1897 | 2050 | 2150 | 0 | 40 | 7576 |  | CORR | GENE | 07:11 | 07:36 | 07:52 | 67 | 507 | 10 | EXT | Аномалия находится на упругопластическом изгибе: R=595 D, максимальное растяжение на 1 час. | 0.89 | (c)
84147.03 | 0 | -0.021 | -10.095 | -10.116 | 17 | 1692 | 891 | 17 |  | 7577 | Нарушение формы кольцевого шва | GWAN |  | 01:34 | 06:04 | 03:55 | 0 | 1748 |  | EXT | Нарушение формы кольцевого шва Аномалия находится на упругопластическом изгибе: R=595 D, максимальное растяжение на 1 час. |  | (c)
84147.03 | 0 | -0.036 | -10.095 | -10.131 | -1349 | -656 | -908 | 468 |  | 7577 | Нарушение формы кольцевого шва | GWAN |  | 09:53 | 11:45 | 11:05 | 0 | 881 |  | EXT | Нарушение формы кольцевого шва Аномалия находится на упругопластическом изгибе: R=595 D, максимальное растяжение на 1 час. |  | (c)
84147.365 | 0.335 | 0.309 | -9.76 | -9.786 | 2044 | 2170 | -2211 | 0 | 309 | 7577 |  | CORR | GENE | 07:01 | 07:21 | 07:34 | 57 | 412 | 10 | EXT | Аномалия находится на упругопластическом изгибе: R=668 D, максимальное растяжение на 1.1 час. | 0.89 | (c)
84148.465 | 1.435 | 1.355 | -8.66 | -8.74 | 732 | 1677 | 1420 | 122 | 1355 | 7577 |  | CORR | GENE | 03:29 | 06:02 | 05:20 | 200 | 1377 | 10 | EXT | Аномалия находится на упругопластическом изгибе: R=859 D, максимальное растяжение на 1.4 час. | 0.91 | (c)
84150.829 | 3.799 | 3.793 | -6.296 | -6.302 | 636 | 743 | 719 | 636 | 3793 | 7577 |  | CORR | CIGR | 03:14 | 03:31 | 03:27 | 30 | 166 | 10 | EXT |  | 0.89 | (c)
84157.274 | 0.149 | 0.041 | -11.301 | -11.409 | 1363 | -2226 | 2161 | 0 | 41 | 7578 |  | CORR | GENE | 05:43 | 08:04 | 07:52 | 290 | 1596 | 10 | EXT |  | 0.92 | (c)
84161.405 | 4.28 | 4.28 | -7.17 | -7.17 | -2203 | -2075 | -2060 | 27 | 4280 | 7578 |  | CORR | CIGR | 08:08 | 08:29 | 08:31 | 39 | 287 | 10 | EXT | Аномалия находится на упругопластическом изгибе: R=771 D, максимальное растяжение на 6.8 час. | 0.89 | (c)
84161.476 | 4.351 | 4.187 | -7.099 | -7.263 | 689 | 842 | 972 | 689 | 4187 | 7578 |  | CORR | GENE | 03:55 | 04:19 | 04:40 | 224 | 567 | 10 | EXT | Аномалия находится на упругопластическом изгибе: R=771 D, максимальное растяжение на 6.8 час. | 0.91 | (c)
84165.686 | 8.561 | 8.553 | -2.889 | -2.897 | 1194 | 1291 | 1264 | 898 | 2862 | 7578 |  | CORR | CIGR | 05:16 | 05:32 | 05:27 | 35 | 139 | 10 | EXT | Аномалия находится на упругопластическом изгибе: R=516 D, максимальное растяжение на 6.3 час. | 0.89 | (c)
84167.043 | 9.918 | 9.889 | -1.532 | -1.561 | 1733 | 2014 | 1929 | 105 | 1487 | 7578 |  | CORR | GENE | 06:43 | 07:29 | 07:15 | 74 | 392 | 10 | EXT | Аномалия находится на упругопластическом изгибе: R=487 D, максимальное растяжение на 6.2 час. | 0.89 | (c)
84168.327 | 11.202 | 11.026 | -0.248 | -0.424 | 885 | 1091 | 1495 | 126 | 202 | 7578 |  | CORR | GENE | 04:26 | 04:60 | 06:05 | 222 | 1220 | 11 | EXT | Аномалия находится на упругопластическом изгибе: R=470 D, максимальное растяжение на 6.1 час. | 0.91 | (c)
84169.761 | 1.186 | 1.159 | -10.284 | -10.311 | 2135 | -2215 | -2223 | 0 | 1159 | 7579 |  | CORR | CIGR | 06:58 | 07:16 | 07:14 | 45 | 206 | 10 | EXT | Аномалия находится на упругопластическом изгибе: R=460 D, максимальное растяжение на 6 час. | 0.89 | (c)
84179.876 | 11.301 | 10.935 | -0.169 | -0.535 | -2062 | -2033 | -2045 | 169 | 68 | 7579 |  | CORR | AXGR | 07:40 | 07:45 | 07:43 | 467 | 34 | 10 | EXT |  | 0.94 | (c)
84180.229 | 0.184 | 0.108 | -11.276 | -11.352 | 1763 | 1788 | 1778 | 438 | 108 | 7580 |  | CORR | AXGR | 07:41 | 07:45 | 07:43 | 160 | 29 | 12 | EXT |  | 0.9 | (c)
84183.124 | 3.079 | 3.052 | -8.381 | -8.408 | 1668 | 1796 | 1770 | 358 | 3052 | 7580 |  | CORR | GENE | 07:25 | 07:46 | 07:42 | 71 | 204 | 10 | EXT |  | 0.89 | (c)
84184.899 | 4.854 | 4.831 | -6.606 | -6.629 | 1616 | 1694 | 1741 | 365 | 4831 | 7580 |  | CORR | CIGR | 07:17 | 07:29 | 07:37 | 42 | 249 | 10 | EXT |  | 0.89 | (c)
84185.495 | 5.45 | 5.389 | -6.01 | -6.071 | 1537 | 1758 | 1709 | 349 | 5389 | 7580 |  | CORR | GENE | 07:04 | 07:40 | 07:32 | 177 | 345 | 10 | EXT |  | 0.9 | (c)
84185.583 | 5.538 | 5.487 | -5.922 | -5.973 | 481 | 1286 | 985 | 481 | 5487 | 7580 |  | CORR | GENE | 04:14 | 06:24 | 05:35 | 85 | 1008 | 14 | EXT |  | 0.89 | (c)
84188.793 | 8.748 | 8.742 | -2.712 | -2.718 | 1444 | 1631 | 1620 | 434 | 2668 | 7580 |  | CORR | GENE | 06:49 | 07:19 | 07:18 | 50 | 352 | 10 | EXT |  | 0.89 | (c)
84189.07 | 9.025 | 9.006 | -2.435 | -2.454 | 1503 | 1739 | 1642 | 449 | 2399 | 7580 |  | CORR | GENE | 06:59 | 07:37 | 07:21 | 55 | 278 | 11 | EXT |  | 0.89 | (c)
84189.206 | 9.161 | 9.09 | -2.299 | -2.37 | 464 | 590 | 572 | 464 | 2287 | 7580 |  | CORR | GENE | 04:11 | 04:31 | 04:28 | 83 | 215 | 11 | EXT |  | 0.89 | (c)
84189.309 | 9.264 | 9.24 | -2.196 | -2.22 | 1405 | 1630 | 1521 | 593 | 2190 | 7580 |  | CORR | CIGR | 06:43 | 07:19 | 07:02 | 30 | 232 | 11 | EXT |  | 0.89 | (c)
84189.607 | 9.562 | 9.534 | -1.898 | -1.926 | 567 | 635 | 620 | 567 | 1889 | 7580 |  | CORR | CIGR | 04:28 | 04:38 | 04:36 | 37 | 105 | 12 | EXT |  | 0.89 | (c)
84190.126 | 10.081 | 10.079 | -1.379 | -1.381 | 625 | 682 | 666 | 625 | 1361 | 7580 |  | CORR | CIGR | 04:37 | 04:46 | 04:44 | 20 | 82 | 10 | EXT |  | 0.89 | (c)
84190.373 | 10.328 | 10.301 | -1.132 | -1.159 | 486 | 565 | 553 | 486 | 1118 | 7580 |  | CORR | CIGR | 04:15 | 04:27 | 04:25 | 41 | 134 | 12 | EXT |  | 0.89 | (c)
84190.646 | 10.601 | 10.59 | -0.859 | -0.87 | 533 | 617 | 607 | 533 | 789 | 7580 |  | CORR | GENE | 04:22 | 04:36 | 04:34 | 81 | 148 | 13 | EXT |  | 0.89 | (c)
84191.082 | 11.037 | 11.007 | -0.423 | -0.453 | 465 | 527 | 665 | 465 | 381 | 7580 |  | CORR | GENE | 04:11 | 04:21 | 04:43 | 72 | 401 | 11 | EXT |  | 0.89 | (c)
84191.47 | 11.425 | 11.413 | -0.035 | -0.047 | 41 | 670 | 517 | 41 | 11 | 7580 |  | CORR | CIGR | 03:03 | 04:44 | 04:19 | 36 | 951 | 10 | EXT |  | 0.89 | (c)
84191.709 | 0.204 | 0.185 | -11.111 | -11.13 | -2031 | -1959 | -1951 | 200 | 185 | 7581 |  | CORR | CIGR | 04:38 | 04:49 | 04:51 | 35 | 160 | 10 | EXT |  | 0.89 | (c)
84191.913 | 0.408 | 0.386 | -10.907 | -10.929 | -1203 | -1119 | -1139 | 1028 | 386 | 7581 |  | CORR | CIGR | 06:52 | 07:05 | 07:02 | 30 | 127 | 10 | EXT |  | 0.89 | (c)
84192.215 | 0.71 | 0.71 | -10.605 | -10.605 | -2106 | -1961 | -2033 | 125 | 710 | 7581 |  | CORR | CIGR | 04:26 | 04:49 | 04:38 | 20 | 145 | 11 | EXT |  | 0.89 | (c)
84192.319 | 0.814 | 0.812 | -10.501 | -10.503 | -2127 | -2064 | -2089 | 104 | 812 | 7581 |  | CORR | CIGR | 04:22 | 04:33 | 04:29 | 20 | 76 | 11 | EXT |  | 0.89 | (c)
84193.191 | 1.686 | 1.612 | -9.629 | -9.703 | -2075 | -1934 | -1948 | 156 | 1612 | 7581 |  | CORR | GENE | 04:31 | 04:53 | 04:51 | 105 | 254 | 15 | EXT | Аномалия находится на упругопластическом изгибе: R=946 D, максимальное растяжение на 10.2 час. | 0.9 | (c)
84193.965 | 2.46 | 2.457 | -8.855 | -8.858 | -1196 | -1054 | -1097 | 999 | 2457 | 7581 |  | CORR | CIGR | 06:53 | 07:16 | 07:09 | 25 | 197 | 11 | EXT | Аномалия находится на упругопластическом изгибе: R=881 D, максимальное растяжение на 10.3 час. | 0.89 | (c)
84194.34 | 2.835 | 2.83 | -8.48 | -8.485 | -1177 | -1062 | -1106 | 1036 | 2830 | 7581 |  | CORR | GENE | 06:56 | 07:14 | 07:07 | 53 | 141 | 10 | EXT | Аномалия находится на упругопластическом изгибе: R=860 D, максимальное растяжение на 10.4 час. | 0.89 | (c)
84194.347 | 2.842 | 2.842 | -8.473 | -8.473 | -2165 | -2004 | -2047 | 66 | 2842 | 7581 |  | CORR | CIGR | 04:16 | 04:42 | 04:35 | 27 | 235 | 11 | EXT | Аномалия находится на упругопластическом изгибе: R=860 D, максимальное растяжение на 10.4 час. | 0.89 | (c)
84194.769 | 3.264 | 3.262 | -8.051 | -8.053 | 2108 | 2186 | 2181 | 0 | 3262 | 7581 |  | CORR | CIGR | 03:46 | 03:59 | 03:58 | 23 | 145 | 13 | EXT | Аномалия находится на упругопластическом изгибе: R=821 D, максимальное растяжение на 10.4 час. | 0.89 | (c)
84196.486 | 4.981 | 4.971 | -6.334 | -6.344 | -2109 | -1992 | -2039 | 122 | 4971 | 7581 |  | CORR | CIGR | 04:25 | 04:44 | 04:37 | 40 | 139 | 11 | EXT | Аномалия находится на упругопластическом изгибе: R=663 D, максимальное растяжение на 10.6 час. | 0.89 | (c)
84197.568 | 6.063 | 6.063 | -5.252 | -5.252 | -2144 | -2072 | -2084 | 87 | 5227 | 7581 |  | CORR | CIGR | 04:20 | 04:31 | 04:29 | 25 | 119 | 11 | EXT | Аномалия находится на упругопластическом изгибе: R=598 D, максимальное растяжение на 10.7 час. | 0.89 | (c)
84197.705 | 6.2 | 6.114 | -5.115 | -5.201 | -2174 | -2141 | -2138 | 56 | 4584 | 7581 |  | CORR | GENE | 04:15 | 04:20 | 04:21 | 617 | 72 | 10 | EXT | Аномалия находится на упругопластическом изгибе: R=598 D, максимальное растяжение на 10.7 час. | 0.95 | (c)
84198.573 | 7.068 | 7.063 | -4.247 | -4.252 | -2168 | -2112 | -2126 | 63 | 4233 | 7581 |  | CORR | CIGR | 04:16 | 04:25 | 04:23 | 19 | 84 | 10 | EXT | Аномалия находится на упругопластическом изгибе: R=552 D, максимальное растяжение на 10.7 час. | 0.89 | (c)
84199.713 | 8.208 | 8.208 | -3.107 | -3.107 | -2115 | -1949 | -2032 | 116 | 3062 | 7581 |  | CORR | CIGR | 04:24 | 04:51 | 04:38 | 45 | 166 | 12 | EXT | Аномалия находится на упругопластическом изгибе: R=494 D, максимальное растяжение на 10.8 час. | 0.89 | (c)
84202.753 | 11.248 | 11.223 | -0.067 | -0.092 | -2135 | -2055 | -2062 | 96 | 59 | 7581 |  | CORR | CIGR | 04:21 | 04:34 | 04:33 | 33 | 145 | 10 | EXT | Аномалия находится на упругопластическом изгибе: R=384 D, максимальное растяжение на 11 час. | 0.89 | (c)
84203.405 | 0.585 | 0.155 | -10.635 | -11.065 | 544 | 624 | 615 | 544 | 155 | 7582 |  | CORR | GENE | 04:23 | 04:36 | 04:35 | 1480 | 142 | 14 | EXT | Аномалия находится на упругопластическом изгибе: R=375 D, максимальное растяжение на 11.1 час. | 1.01 | (b)
84205.542 | 2.722 | 1.928 | -8.498 | -9.292 | 573 | 659 | 641 | 573 | 1928 | 7582 |  | CORR | GENE | 04:28 | 04:42 | 04:39 | 887 | 137 | 13 | EXT | Аномалия находится на упругопластическом изгибе: R=381 D, максимальное растяжение на 11.2 час. | 0.98 | (c)
84206.054 | 3.234 | 3.07 | -7.986 | -8.15 | 653 | 667 | 668 | 653 | 3070 | 7582 |  | CORR | AXGR | 04:41 | 04:43 | 04:43 | 250 | 31 | 10 | EXT | Аномалия находится на упругопластическом изгибе: R=388 D, максимальное растяжение на 11.2 час. | 0.91 | (c)
84206.056 | 3.236 | 3.161 | -7.984 | -8.059 | 1572 | 1586 | 1595 | 613 | 3161 | 7582 |  | CORR | AXGR | 07:09 | 07:12 | 07:13 | 152 | 46 | 10 | EXT | Аномалия находится на упругопластическом изгибе: R=388 D, максимальное растяжение на 11.2 час. | 0.9 | (c)
84206.828 | 4.008 | 4.008 | -7.212 | -7.212 | 656 | 723 | 773 | 656 | 4008 | 7582 |  | CORR | CIGR | 04:41 | 04:52 | 05:00 | 20 | 235 | 14 | EXT | Аномалия находится на упругопластическом изгибе: R=402 D, максимальное растяжение на 11.3 час. | 0.89 | (c)
84211.007 | 8.187 | 8.18 | -3.033 | -3.04 | 558 | 697 | 756 | 558 | 2986 | 7582 |  | CORR | GENE | 04:25 | 04:48 | 04:58 | 54 | 397 | 12 | EXT | Аномалия находится на упругопластическом изгибе: R=541 D, максимальное растяжение на 11.9 час. | 0.89 | (c)
84211.273 | 8.453 | 8.451 | -2.767 | -2.769 | 906 | 972 | 951 | 906 | 2750 | 7582 |  | CORR | CIGR | 05:22 | 05:32 | 05:29 | 19 | 90 | 11 | EXT | Аномалия находится на упругопластическом изгибе: R=551 D, максимальное растяжение на 0 час. | 0.89 | (c)
84213.902 | 11.082 | 11.063 | -0.138 | -0.157 | 1623 | 1845 | 1849 | 156 | 128 | 7582 |  | CORR | CIGR | 07:17 | 07:53 | 07:54 | 29 | 452 | 12 | EXT | Аномалия находится на упругопластическом изгибе: R=735 D, максимальное растяжение на 0.8 час. | 0.89 | (c)
84214.005 | 11.185 | 11.16 | -0.035 | -0.06 | 1556 | 1814 | 1715 | 356 | 24 | 7582 |  | CORR | CIGR | 07:07 | 07:48 | 07:32 | 36 | 319 | 11 | EXT | Аномалия находится на упругопластическом изгибе: R=790 D, максимальное растяжение на 0.9 час. | 0.89 | (c)
84214.198 | 0.158 | 0.152 | -2.607 | -2.613 | 1109 | 1207 | 1171 | 997 | 152 | 7583 |  | CORR | CIGR | 04:18 | 04:34 | 04:28 | 22 | 124 | 13 | EXT | Аномалия находится на упругопластическом изгибе: R=790 D, максимальное растяжение на 0.9 час. | 0.89 | (c)
84214.336 | 0.296 | 0.213 | -2.469 | -2.552 | 1129 | 1139 | 1142 | 1075 | 213 | 7583 |  | CORR | AXGR | 04:21 | 04:23 | 04:24 | 130 | 26 | 11 | EXT | Аномалия находится на упругопластическом изгибе: R=846 D, максимальное растяжение на 1 час. | 0.9 | (c)
84214.599 | 0.559 | 0.547 | -2.206 | -2.218 | 1150 | 1233 | 1221 | 939 | 547 | 7583 |  | CORR | CIGR | 04:25 | 04:38 | 04:36 | 24 | 141 | 14 | EXT | Аномалия находится на упругопластическом изгибе: R=909 D, максимальное растяжение на 1.1 час. | 0.89 | (c)
84215.196 | 1.156 | 1.156 | -1.609 | -1.609 | 1164 | 1226 | 1243 | 908 | 1156 | 7583 |  | CORR | CIGR | 04:27 | 04:37 | 04:40 | 26 | 158 | 11 | EXT |  | 0.89 | (c)
84216.444 | 2.404 | 2.394 | -0.361 | -0.371 | 1671 | 1847 | 1794 | 313 | 344 | 7583 |  | CORR | CIGR | 05:49 | 06:17 | 06:09 | 27 | 246 | 14 | EXT |  | 0.89 | (c)
84216.766 | 2.726 | 2.715 | -0.039 | -0.05 | 1667 | 1894 | 1934 | 30 | 10 | 7583 |  | CORR | CIGR | 05:48 | 06:25 | 06:31 | 40 | 533 | 14 | EXT |  | 0.89 | (c)
84218.132 | 1.327 | 1.306 | -1.973 | -1.994 | -477 | -421 | -367 | 256 | 1306 | 7584 |  | CORR | CIGR | 07:49 | 07:58 | 08:06 | 39 | 222 | 10 | EXT |  | 0.89 | (c)
84221.677 | 1.572 | 0.778 | -2.788 | -3.582 | -2152 | -2134 | -2121 | 79 | 778 | 7585 |  | CORR | GENE | 07:28 | 07:31 | 07:33 | 1117 | 62 | 14 | EXT |  | 1 | (c)
84224.408 | 4.303 | 4.277 | -0.057 | -0.083 | 890 | 975 | 1023 | 890 | 41 | 7585 |  | CORR | CIGR | 03:39 | 03:53 | 04:01 | 42 | 266 | 11 | EXT |  | 0.89 | (c)
84226.545 | 2.08 | 2.051 | -8.705 | -8.734 | 1816 | -1477 | -1966 | 0 | 2051 | 7586 |  | CORR | GENE | 04:10 | 07:19 | 06:00 | 372 | 1358 | 10 | EXT |  | 0.93 | (c)
84229.597 | 5.132 | 5.12 | -5.653 | -5.665 | -1435 | -1383 | -1375 | 795 | 5120 | 7586 |  | CORR | CIGR | 07:26 | 07:34 | 07:36 | 25 | 121 | 11 | EXT |  | 0.89 | (c)
84235.382 | 0.132 | 0.04 | -11.133 | -11.225 | 1911 | 2211 | -2102 | 0 | 40 | 7587 |  | CORR | GENE | 03:03 | 03:52 | 04:16 | 137 | 896 | 10 | EXT |  | 0.9 | (c)
84235.503 | 0.253 | 0.237 | -11.012 | -11.028 | -1937 | -1822 | -1797 | 294 | 237 | 7587 |  | CORR | GENE | 04:42 | 05:01 | 05:05 | 52 | 280 | 11 | EXT |  | 0.89 | (c)
84235.633 | 0.383 | 0.319 | -10.882 | -10.946 | -2082 | -2030 | -2047 | 148 | 319 | 7587 |  | CORR | GENE | 04:19 | 04:27 | 04:24 | 170 | 71 | 10 | EXT |  | 0.9 | (c)
84235.98 | 0.73 | 0.701 | -10.535 | -10.564 | -175 | -114 | -58 | 0 | 701 | 7587 |  | CORR | CIGR | 09:27 | 09:36 | 09:46 | 45 | 234 | 10 | EXT |  | 0.89 | (c)
84239.172 | 3.922 | 3.616 | -7.343 | -7.649 | -2182 | -2134 | -2133 | 49 | 3616 | 7587 |  | CORR | GENE | 04:03 | 04:10 | 04:11 | 736 | 98 | 11 | EXT |  | 0.96 | (c)
84247.32 | 0.805 | 0.782 | -10.08 | -10.103 | -231 | -183 | -158 | 85 | 782 | 7588 |  | CORR | CIGR | 10:28 | 10:36 | 10:40 | 27 | 146 | 11 | EXT | Аномалия находится на упругопластическом изгибе: R=464 D, максимальное растяжение на 5.4 час. | 0.89 | (c)
84251.348 | 4.833 | 4.697 | -6.052 | -6.188 | 1923 | 2116 | 2220 | 0 | 4697 | 7588 |  | CORR | GENE | 04:16 | 04:47 | 05:03 | 162 | 593 | 11 | EXT | Аномалия находится на упругопластическом изгибе: R=482 D, максимальное растяжение на 5.7 час. | 0.9 | (c)
84255.96 | 9.445 | 9.426 | -1.44 | -1.459 | -1499 | -1412 | -1421 | 732 | 1425 | 7588 |  | CORR | CIGR | 07:03 | 07:17 | 07:16 | 34 | 155 | 12 | EXT | Аномалия находится на упругопластическом изгибе: R=619 D, максимальное растяжение на 4.9 час. | 0.89 | (c)
84257.297 | 10.782 | 10.722 | -0.103 | -0.163 | 1914 | -2210 | -2187 | 0 | 45 | 7588 |  | CORR | GENE | 04:14 | 05:09 | 05:12 | 118 | 720 | 10 | EXT | Аномалия находится на упругопластическом изгибе: R=626 D, максимальное растяжение на 4.6 час. | 0.9 | (c)
84259.684 | 2.284 | 2.263 | -8.596 | -8.617 | -1469 | -1338 | -1316 | 761 | 2263 | 7589 |  | CORR | CIGR | 05:47 | 06:08 | 06:12 | 45 | 307 | 10 | EXT | Аномалия находится на упругопластическом изгибе: R=628 D, максимальное растяжение на 4.3 час. | 0.89 | (c)
84264.247 | 6.847 | 6.813 | -4.033 | -4.067 | -2125 | -1996 | -1970 | 105 | 4017 | 7589 |  | CORR | GENE | 04:01 | 04:22 | 04:26 | 50 | 311 | 10 | EXT | Аномалия находится на упругопластическом изгибе: R=838 D, максимальное растяжение на 4.2 час. | 0.89 | (c)
84268.331 | 0.051 | 0.042 | -11.459 | -11.468 | 1927 | -1830 | -1792 | 0 | 42 | 7590 |  | CORR | GENE | 06:40 | 08:34 | 08:40 | 126 | 1485 | 15 | EXT |  | 0.9 | (c)
84272.218 | 3.938 | 3.936 | -7.572 | -7.574 | 1296 | 1358 | 1373 | 781 | 3936 | 7590 |  | CORR | CIGR | 04:59 | 05:09 | 05:11 | 24 | 153 | 13 | EXT |  | 0.89 | (c)
84274.097 | 5.817 | 5.791 | -5.693 | -5.719 | 844 | 982 | 980 | 844 | 5670 | 7590 |  | CORR | GENE | 03:46 | 04:08 | 04:08 | 49 | 273 | 10 | EXT |  | 0.89 | (c)
84274.544 | 6.264 | 6.231 | -5.246 | -5.279 | 410 | 607 | 581 | 410 | 5221 | 7590 |  | CORR | GENE | 02:36 | 03:07 | 03:03 | 58 | 341 | 10 | EXT |  | 0.89 | (c)
84287.299 | 7.509 | 7.483 | -3.981 | -4.007 | -1987 | -1395 | -1582 | 243 | 3905 | 7591 |  | CORR | GENE | 08:14 | 09:50 | 09:20 | 102 | 810 | 10 | EXT |  | 0.89 | (c)
84288.743 | 8.953 | 8.896 | -2.537 | -2.594 | 645 | 829 | 919 | 645 | 2510 | 7591 |  | CORR | GENE | 03:19 | 03:49 | 04:04 | 84 | 549 | 10 | EXT |  | 0.89 | (c)
84291.708 | 0.428 | 0.403 | -11.262 | -11.287 | -1920 | -1828 | -1837 | 1753 | 403 | 7592 |  | CORR | CIGR | 02:23 | 02:38 | 02:37 | 25 | 167 | 10 | EXT |  | 0.89 | (c)
84294.754 | 3.474 | 3.408 | -8.216 | -8.282 | 91 | 281 | 286 | 91 | 3408 | 7592 |  | CORR | GENE | 07:48 | 08:18 | 08:19 | 121 | 391 | 10 | EXT |  | 0.9 | (c)
84300.099 | 8.819 | 8.805 | -2.871 | -2.885 | -885 | -642 | -707 | 529 | 2825 | 7592 |  | CORR | GENE | 05:10 | 05:49 | 05:39 | 60 | 355 | 10 | EXT |  | 0.89 | (c)
84302.832 | 11.552 | 11.526 | -0.138 | -0.164 | -138 | 41 | 141 | 0 | 89 | 7592 |  | CORR | GENE | 07:11 | 07:40 | 07:56 | 75 | 558 | 10 | EXT |  | 0.89 | (c)
84302.97 | 0 | -0.022 | -11.39 | -11.412 | -853 | 633 | 478 | 421 |  | 7593 | Нарушение формы кольцевого шва | GWAN |  | 11:52 | 03:52 | 15:27 | 0 | 2663 |  | EXT | Нарушение формы кольцевого шва |  | (c)
84303.035 | 0.065 | 0.03 | -11.325 | -11.36 | 1510 | -2005 | 2103 | 0 | 30 | 7593 |  | CORR | GENE | 06:14 | 08:46 | 07:49 | 130 | 1187 | 11 | EXT |  | 0.9 | (c)
84306.462 | 3.492 | 3.483 | -7.898 | -7.907 | 218 | 281 | 299 | 218 | 3483 | 7593 |  | CORR | CIGR | 02:45 | 02:55 | 02:58 | 32 | 162 | 10 | EXT |  | 0.89 | (c)
84306.668 | 3.698 | 3.685 | -7.692 | -7.705 | 148 | 223 | 238 | 148 | 3685 | 7593 |  | CORR | CIGR | 02:34 | 02:46 | 02:48 | 31 | 180 | 10 | EXT |  | 0.89 | (c)
84308.267 | 5.297 | 5.269 | -6.093 | -6.121 | 255 | 448 | 377 | 255 | 5269 | 7593 |  | CORR | CIGR | 02:51 | 03:22 | 03:11 | 42 | 244 | 10 | EXT |  | 0.89 | (c)
84313.62 | 10.65 | 10.641 | -0.74 | -0.749 | 773 | 829 | 820 | 773 | 730 | 7593 |  | CORR | CIGR | 04:15 | 04:24 | 04:22 | 19 | 95 | 10 | EXT |  | 0.89 | (c)
84314.36 | 0 | -0.022 | -11.04 | -11.062 | 1305 | 1520 | 1663 | 209 |  | 7594 | Нарушение формы кольцевого шва | GWAN |  | 06:29 | 07:04 | 07:27 | 0 | 717 |  | EXT | Нарушение формы кольцевого шва |  | (c)
84317.27 | 2.91 | 0.583 | -8.13 | -10.457 | 13 | 61 | 72 | 13 | 583 | 7594 |  | CORR | GENE | 03:01 | 03:08 | 03:10 | 3857 | 118 | 11 | EXT |  | 0.99 | (c)
84325.459 | 0.059 | 0.016 | -11.256 | -11.299 | 297 | 597 | 615 | 297 | 16 | 7595 |  | CORR | GENE | 01:57 | 02:45 | 02:48 | 60 | 637 | 12 | EXT |  | 0.89 | (c)
84325.495 | 0.095 | 0.063 | -11.22 | -11.252 | -2220 | -1919 | -1868 | 10 | 63 | 7595 |  | CORR | GENE | 07:10 | 07:59 | 08:07 | 103 | 704 | 10 | EXT |  | 0.89 | (c)
84325.607 | 0.207 | 0.179 | -11.108 | -11.136 | 495 | 597 | 845 | 495 | 179 | 7595 |  | CORR | GENE | 02:28 | 02:45 | 03:25 | 53 | 701 | 12 | EXT |  | 0.89 | (c)
84325.914 | 0.514 | 0.313 | -10.801 | -11.002 | 2112 | 2180 | 2165 | 12 | 313 | 7595 |  | CORR | GENE | 06:50 | 07:00 | 06:58 | 690 | 106 | 16 | EXT |  | 0.99 | (c)
84326.416 | 1.016 | 0.696 | -10.299 | -10.619 | -2195 | -2178 | -2171 | 36 | 696 | 7595 |  | CORR | GENE | 07:14 | 07:17 | 07:18 | 700 | 48 | 11 | EXT |  | 0.96 | (c)
84326.483 | 1.083 | 0.79 | -10.232 | -10.525 | -2059 | -2011 | -1881 | 172 | 790 | 7595 |  | CORR | GENE | 07:36 | 07:44 | 08:05 | 644 | 355 | 10 | EXT |  | 0.95 | (c)
84327.45 | 2.05 | 2.043 | -9.265 | -9.272 | 1454 | 1551 | 1551 | 583 | 2043 | 7595 |  | CORR | CIGR | 05:03 | 05:19 | 05:19 | 39 | 194 | 11 | EXT |  | 0.89 | (c)
84329.185 | 3.785 | 3.681 | -7.53 | -7.634 | -2125 | -1531 | -1743 | 105 | 3681 | 7595 |  | CORR | GENE | 07:26 | 09:01 | 08:27 | 273 | 765 | 12 | EXT |  | 0.92 | (c)
84329.485 | 4.085 | 4.066 | -7.23 | -7.249 | -2125 | -1892 | -1970 | 105 | 4066 | 7595 |  | CORR | GENE | 07:26 | 08:03 | 07:51 | 53 | 311 | 10 | EXT |  | 0.89 | (c)
84331.076 | 5.676 | 5.647 | -5.639 | -5.668 | 903 | 1039 | 1070 | 903 | 5615 | 7595 |  | CORR | GENE | 03:34 | 03:56 | 04:01 | 53 | 334 | 11 | EXT |  | 0.89 | (c)
84331.791 | 6.391 | 6.183 | -4.924 | -5.132 | 1672 | 1923 | 1962 | 0 | 4886 | 7595 |  | CORR | GENE | 05:38 | 06:19 | 06:25 | 246 | 580 | 10 | EXT |  | 0.91 | (c)
84332.092 | 6.692 | 6.61 | -4.623 | -4.705 | 1267 | 1395 | 1602 | 293 | 4600 | 7595 |  | CORR | GENE | 04:33 | 04:54 | 05:27 | 105 | 670 | 10 | EXT |  | 0.89 | (c)
84332.145 | 6.745 | 6.731 | -4.57 | -4.584 | 2052 | 2169 | 2137 | 9 | 4556 | 7595 |  | CORR | CIGR | 06:40 | 06:59 | 06:53 | 28 | 170 | 11 | EXT |  | 0.89 | (c)
84332.518 | 7.118 | 7.092 | -4.197 | -4.223 | 1059 | 1173 | 1173 | 943 | 4172 | 7595 |  | CORR | GENE | 03:60 | 04:18 | 04:18 | 51 | 229 | 17 | EXT |  | 0.89 | (c)
84333.028 | 7.628 | 7.601 | -3.687 | -3.714 | 2053 | 2186 | 2166 | 0 | 3672 | 7595 |  | CORR | CIGR | 06:40 | 07:01 | 06:58 | 42 | 225 | 10 | EXT |  | 0.89 | (c)
84334.018 | 8.618 | 8.375 | -2.697 | -2.94 | 1337 | 1769 | 1797 | 0 | 2615 | 7595 |  | CORR | GENE | 04:44 | 05:54 | 05:59 | 325 | 920 | 13 | EXT |  | 0.94 | (c)
84335.459 | 10.059 | 10.016 | -1.256 | -1.299 | 1674 | 1846 | 1861 | 183 | 1244 | 7595 |  | CORR | GENE | 05:39 | 06:06 | 06:09 | 55 | 374 | 10 | EXT |  | 0.89 | (c)
84336.85 | 0.135 | 0.117 | -11.275 | -11.293 | 2207 | -2152 | -2135 | 0 | 117 | 7596 |  | CORR | CIGR | 03:43 | 03:59 | 04:02 | 36 | 239 | 11 | EXT |  | 0.89 | (c)
84348.013 | 11.298 | 11.282 | -0.112 | -0.128 | -1982 | -1912 | -1885 | 249 | 84 | 7596 |  | CORR | CIGR | 04:27 | 04:38 | 04:43 | 44 | 194 | 10 | EXT |  | 0.89 | (c)
84348.105 | 11.39 | 11.338 | -0.02 | -0.072 | -1676 | -1293 | -1211 | 554 | 16 | 7596 |  | CORR | GENE | 05:16 | 06:18 | 06:31 | 56 | 931 | 14 | EXT |  | 0.89 | (c)
84348.125 | 0 | -0.025 | -11.51 | -11.535 | -126 | 1762 | 913 | 0 |  | 7597 | Нарушение формы кольцевого шва | GWAN |  | 11:04 | 04:09 | 13:51 | 0 | 2078 |  | EXT | Нарушение формы кольцевого шва |  | (c)
84348.125 | 0 | -0.005 | -11.51 | -11.515 | 2065 | -1901 | -1986 | 0 |  | 7597 | Нарушение формы кольцевого шва | GWAN |  | 04:57 | 06:17 | 06:04 | 0 | 820 |  | EXT | Нарушение формы кольцевого шва |  | (c)
84348.198 | 0.073 | 0.063 | -11.437 | -11.447 | 1688 | 1715 | 1726 | 466 | 63 | 7597 |  | CORR | GENE | 03:57 | 04:01 | 04:03 | 341 | 77 | 16 | EXT |  | 0.95 | (c)
84348.563 | 0.438 | 0.427 | -11.072 | -11.083 | 1137 | 1714 | 1490 | 387 | 427 | 7597 |  | CORR | GENE | 02:28 | 04:01 | 03:25 | 286 | 707 | 10 | EXT |  | 0.92 | (c)
84350.264 | 2.139 | 2.107 | -9.371 | -9.403 | -1786 | -1696 | -1671 | 444 | 2107 | 7597 |  | CORR | CIGR | 06:36 | 06:50 | 06:54 | 46 | 231 | 10 | EXT |  | 0.89 | (c)
84381.358 | 10.563 | 10.521 | -0.592 | -0.634 | 2172 | -2093 | -2081 | 1874 | 561 | 7599 |  | CORR | GENE | 07:08 | 07:40 | 07:42 | 73 | 415 | 12 | EXT | Аномалия находится на упругопластическом изгибе: R=508 D, максимальное растяжение на 0.4 час. | 0.89 | (c)
84393.108 | 0.008 | 0.005 | -11.292 | -11.295 | 2112 | -1170 | -1166 | 0 | 5 | 7601 |  | CORR | GENE | 02:44 | 05:54 | 05:55 | 57 | 2367 | 11 | EXT | Аномалия находится на отводе. | 0.89 | (c)
84397.664 | 4.564 | 4.535 | -6.736 | -6.765 | -1922 | -1749 | -1743 | 1564 | 4535 | 7601 |  | CORR | CIGR | 03:53 | 04:21 | 04:22 | 41 | 358 | 10 | EXT | Аномалия находится на отводе. | 0.89 | (c)
84404.281 | 11.181 | 11.159 | -0.119 | -0.141 | -2194 | -1602 | -1390 | 585 | 22 | 7601 |  | CORR | GENE | 03:09 | 04:45 | 05:19 | 119 | 1609 | 11 | EXT | Аномалия находится на отводе. | 0.9 | (c)
84404.543 | 0.143 | 0.08 | -11.502 | -11.565 | -983 | -604 | -394 | 0 | 80 | 7602 |  | CORR | GENE | 04:13 | 05:14 | 05:48 | 112 | 1179 | 11 | EXT |  | 0.9 | (c)
84415.351 | 10.951 | 10.93 | -0.694 | -0.715 | 98 | 203 | 165 | 98 | 694 | 7602 |  | CORR | CIGR | 07:08 | 07:24 | 07:18 | 21 | 135 | 15 | EXT |  | 0.89 | (c)
84418.418 | 2.373 | 2.366 | -8.857 | -8.864 | 1890 | 2009 | 1996 | 129 | 2366 | 7603 |  | CORR | CIGR | 05:40 | 05:59 | 05:57 | 40 | 212 | 12 | EXT |  | 0.89 | (c)
84427.254 | 11.209 | 11.11 | -0.021 | -0.12 | 445 | 780 | 1260 | 155 | 11 | 7603 |  | CORR | GENE | 01:47 | 02:41 | 03:58 | 109 | 1631 | 11 | EXT |  | 0.9 | (c)
84431.243 | 3.968 | 3.959 | -7.197 | -7.206 | 804 | 978 | 916 | 804 | 3959 | 7604 |  | CORR | CIGR | 01:50 | 02:18 | 02:08 | 41 | 224 | 10 | EXT |  | 0.89 | (c)
84432.851 | 5.576 | 5.576 | -5.589 | -5.589 | 1303 | 1486 | 1447 | 639 | 5544 | 7604 |  | CORR | CIGR | 03:10 | 03:40 | 03:34 | 45 | 288 | 10 | EXT |  | 0.89 | (c)
84434.787 | 7.512 | 7.452 | -3.653 | -3.713 | 1661 | 1732 | 1844 | 204 | 3642 | 7604 |  | CORR | GENE | 04:08 | 04:20 | 04:38 | 71 | 366 | 12 | EXT |  | 0.89 | (c)
84434.866 | 7.591 | 7.557 | -3.574 | -3.608 | 1821 | 2013 | 2008 | 36 | 3550 | 7604 |  | CORR | GENE | 04:34 | 05:05 | 05:04 | 58 | 373 | 10 | EXT |  | 0.89 | (c)
84438.508 | 0.068 | 0.032 | -11.447 | -11.483 | 1442 | 2165 | 1921 | 0 | 32 | 7605 |  | CORR | GENE | 02:22 | 04:18 | 03:39 | 144 | 957 | 10 | EXT |  | 0.9 | (c)
84441.242 | 2.802 | 2.635 | -8.713 | -8.88 | 1282 | 1553 | 1851 | 0 | 2635 | 7605 |  | CORR | GENE | 01:56 | 02:40 | 03:28 | 191 | 1137 | 10 | EXT |  | 0.91 | (c)
84441.607 | 3.167 | 3.134 | -8.348 | -8.381 | 1348 | 1551 | 1607 | 364 | 3134 | 7605 |  | CORR | GENE | 02:07 | 02:40 | 02:48 | 64 | 518 | 15 | EXT |  | 0.89 | (c)
84442.31 | 3.87 | 3.852 | -7.645 | -7.663 | 1416 | 1543 | 1544 | 558 | 3852 | 7605 |  | CORR | CIGR | 02:18 | 02:38 | 02:38 | 41 | 256 | 12 | EXT |  | 0.89 | (c)
84442.989 | 4.549 | 4.384 | -6.966 | -7.131 | -2216 | -2052 | -1767 | 14 | 4384 | 7605 |  | CORR | GENE | 04:31 | 04:58 | 05:44 | 204 | 899 | 10 | EXT |  | 0.91 | (c)
84443.609 | 5.169 | 5.16 | -6.346 | -6.355 | -408 | -89 | -246 | 83 | 5160 | 7605 |  | CORR | CIGR | 09:23 | 10:15 | 09:50 | 45 | 325 | 10 | EXT |  | 0.89 | (c)
84444.715 | 6.275 | 6.248 | -5.24 | -5.267 | -447 | -301 | -340 | 233 | 5227 | 7605 |  | CORR | CIGR | 09:17 | 09:41 | 09:34 | 40 | 214 | 11 | EXT |  | 0.89 | (c)
84445.039 | 6.599 | 6.548 | -4.916 | -4.967 | -505 | -363 | -286 | 67 | 4900 | 7605 |  | CORR | GENE | 09:08 | 09:31 | 09:43 | 67 | 438 | 10 | EXT |  | 0.89 | (c)
84445.382 | 6.942 | 6.907 | -4.573 | -4.608 | -461 | -236 | -283 | 104 | 4555 | 7605 |  | CORR | GENE | 09:15 | 09:51 | 09:44 | 53 | 357 | 10 | EXT |  | 0.89 | (c)
84445.399 | 6.959 | 6.935 | -4.556 | -4.58 | 1586 | 1761 | 1730 | 356 | 4544 | 7605 |  | CORR | CIGR | 02:45 | 03:13 | 03:08 | 36 | 288 | 10 | EXT |  | 0.89 | (c)
84445.744 | 7.304 | 7.275 | -4.211 | -4.24 | 1431 | 1716 | 1653 | 356 | 4153 | 7605 |  | CORR | GENE | 02:20 | 03:06 | 02:56 | 87 | 443 | 12 | EXT |  | 0.89 | (c)
84447.389 | 8.949 | 8.899 | -2.566 | -2.616 | 1738 | 1842 | 1919 | 130 | 2565 | 7605 |  | CORR | GENE | 03:10 | 03:26 | 03:39 | 51 | 362 | 10 | EXT |  | 0.89 | (c)
84460.939 | 10.984 | 10.968 | -0.306 | -0.322 | -385 | -247 | -294 | 204 | 303 | 7606 |  | CORR | CIGR | 03:13 | 03:35 | 03:28 | 19 | 181 | 13 | EXT |  | 0.89 | (c)
84470.312 | 9.067 | 9.049 | -1.803 | -1.821 | -1354 | -1239 | -1226 | 1099 | 1783 | 7607 |  | CORR | CIGR | 05:33 | 05:52 | 05:54 | 38 | 254 | 10 | EXT | Аномалия находится на отводе. | 0.89 | (c)
84483.489 | 0.069 | 0.026 | -11.326 | -11.369 | 1759 | -1844 | -1721 | 0 | 26 | 7609 |  | CORR | GENE | 02:06 | 04:25 | 04:44 | 133 | 1962 | 12 | EXT |  | 0.9 | (c)
84489.615 | 6.195 | 6.168 | -5.2 | -5.227 | -651 | -461 | -438 | 225 | 5181 | 7609 |  | CORR | CIGR | 07:37 | 08:08 | 08:12 | 46 | 426 | 12 | EXT |  | 0.89 | (c)
84495.845 | 1.03 | 0.985 | -8.975 | -9.02 | -1860 | -1601 | -1670 | 371 | 985 | 7610 |  | CORR | GENE | 08:33 | 09:15 | 09:04 | 70 | 380 | 13 | EXT |  | 0.89 | (c)
84496.165 | 1.35 | 1.294 | -8.655 | -8.711 | 134 | 910 | 612 | 134 | 1294 | 7610 |  | CORR | GENE | 01:55 | 03:60 | 03:12 | 173 | 957 | 11 | EXT |  | 0.9 | (c)
84496.943 | 2.128 | 2.039 | -7.877 | -7.966 | 78 | 603 | 622 | 78 | 2039 | 7610 |  | CORR | GENE | 01:46 | 03:10 | 03:13 | 174 | 1088 | 10 | EXT |  | 0.9 | (c)
84497.631 | 2.816 | 2.791 | -7.189 | -7.214 | 802 | 1022 | 972 | 802 | 2791 | 7610 |  | CORR | GENE | 03:42 | 04:18 | 04:10 | 56 | 341 | 10 | EXT |  | 0.89 | (c)
84498.738 | 3.923 | 3.902 | -6.082 | -6.103 | 851 | 977 | 932 | 851 | 3902 | 7610 |  | CORR | CIGR | 03:50 | 04:11 | 04:03 | 28 | 163 | 12 | EXT |  | 0.89 | (c)
84499.134 | 4.319 | 4.252 | -5.686 | -5.753 | 69 | 885 | 636 | 69 | 4252 | 7610 |  | CORR | GENE | 01:44 | 03:56 | 03:16 | 184 | 1134 | 10 | EXT |  | 0.9 | (c)
84499.864 | 5.049 | 5.002 | -4.956 | -5.003 | 78 | 873 | 597 | 78 | 4826 | 7610 |  | CORR | GENE | 01:46 | 03:54 | 03:09 | 177 | 1038 | 10 | EXT |  | 0.9 | (c)
84504.296 | 9.481 | 9.31 | -0.524 | -0.695 | -224 | 280 | 530 | 0 | 439 | 7610 |  | CORR | GENE | 00:57 | 02:18 | 02:59 | 256 | 1509 | 10 | EXT |  | 0.91 | (c)
84504.906 | 0.086 | 0.043 | -11.004 | -11.047 | 2032 | -2199 | -2136 | 0 | 43 | 7611 |  | CORR | GENE | 08:20 | 08:57 | 09:07 | 108 | 586 | 10 | EXT |  | 0.89 | (c)
84507.585 | 2.765 | 2.723 | -8.325 | -8.367 | -271 | -166 | -118 | 0 | 2723 | 7611 |  | CORR | GENE | 02:08 | 02:25 | 02:33 | 60 | 307 | 10 | EXT |  | 0.89 | (c)
84508.069 | 3.249 | 3.243 | -7.841 | -7.847 | -269 | -163 | -150 | 31 | 3243 | 7611 |  | CORR | CIGR | 02:09 | 02:26 | 02:28 | 32 | 238 | 10 | EXT |  | 0.89 | (c)
84511.603 | 6.783 | 6.758 | -4.307 | -4.332 | 579 | 673 | 654 | 579 | 4274 | 7611 |  | CORR | GENE | 04:25 | 04:41 | 04:38 | 58 | 149 | 10 | EXT |  | 0.89 | (c)
84515.379 | 10.559 | 10.527 | -0.531 | -0.563 | -312 | -165 | -177 | 43 | 508 | 7611 |  | CORR | GENE | 02:02 | 02:25 | 02:23 | 55 | 269 | 10 | EXT |  | 0.89 | (c)
84515.78 | 10.96 | 10.91 | -0.13 | -0.18 | -306 | -212 | -119 | 0 | 112 | 7611 |  | CORR | GENE | 02:03 | 02:18 | 02:33 | 68 | 374 | 14 | EXT |  | 0.89 | (c)
84527.187 | 0.057 | 0.037 | -11.323 | -11.343 | -195 | 299 | 179 | 0 | 37 | 7613 |  | CORR | GENE | 01:17 | 02:37 | 02:18 | 71 | 748 | 10 | EXT |  | 0.89 | (c)
84532.117 | 4.987 | 4.95 | -6.393 | -6.43 | 181 | 379 | 400 | 181 | 4950 | 7613 |  | CORR | GENE | 02:18 | 02:50 | 02:53 | 70 | 438 | 11 | EXT |  | 0.89 | (c)
84536.714 | 9.584 | 9.541 | -1.796 | -1.839 | 647 | 660 | 660 | 647 | 1755 | 7613 |  | GOUG | AXGR | 03:33 | 03:35 | 03:35 | 84 | 27 | 10 | EXT | Задир. |  | (c)
84538.51 | 0 | -0.043 | -2.295 | -2.338 | -1705 | -1242 | -1370 | 1034 |  | 7614 | Нарушение формы кольцевого шва | GWAN |  | 02:24 | 03:39 | 03:18 | 0 | 672 |  | EXT | Нарушение формы кольцевого шва |  | (c)
84538.51 | 0 | -0.014 | -2.295 | -2.309 | -374 | -316 | -238 | 103 |  | 7614 | Нарушение формы кольцевого шва | GWAN |  | 05:59 | 06:08 | 06:21 | 0 | 271 |  | EXT | Нарушение формы кольцевого шва |  | (c)
84538.51 | 0 | -0.036 | -2.295 | -2.331 | 1619 | 1645 | 1758 | 1619 |  | 7614 | Нарушение формы кольцевого шва | GWAN |  | 11:20 | 11:25 | 11:43 | 0 | 279 |  | EXT | Нарушение формы кольцевого шва |  | (c)
84551.858 | 11.053 | 11.033 | -0.597 | -0.617 | -1171 | -844 | -931 | 690 | 554 | 7615 |  | CORR | GENE | 02:08 | 03:01 | 02:47 | 63 | 481 | 10 | EXT |  | 0.89 | (c)
84552.566 | 0.111 | 0.091 | -11.349 | -11.369 | -1690 | -1526 | -1543 | 1395 | 91 | 7616 |  | CORR | CIGR | 04:08 | 04:35 | 04:32 | 46 | 295 | 10 | EXT |  | 0.89 | (c)
84555.647 | 3.192 | 3.169 | -8.268 | -8.291 | -2079 | -1796 | -1811 | 1544 | 3169 | 7616 |  | CORR | GENE | 03:05 | 03:51 | 03:48 | 148 | 535 | 10 | EXT |  | 0.9 | (c)
84574.853 | 0.043 | 0.026 | -11.377 | -11.394 | 1143 | 1501 | 1620 | 134 | 26 | 7618 |  | CORR | GENE | 04:47 | 05:45 | 06:04 | 76 | 954 | 13 | EXT | Аномалия находится на упругопластическом изгибе: R=389 D, максимальное растяжение на 10.6 час. | 0.89 | (c)
84576.151 | 1.341 | 1.329 | -10.079 | -10.091 | 2175 | 2225 | 2222 | 0 | 1329 | 7618 |  | GOUG | CIGR | 07:34 | 07:42 | 07:41 | 22 | 93 | 12 | EXT | Задир. Аномалия находится на упругопластическом изгибе: R=342 D, максимальное растяжение на 11 час. |  | (b)
84576.341 | 1.531 | 1.518 | -9.889 | -9.902 | 1104 | 1287 | 1235 | 864 | 1518 | 7618 |  | CORR | GENE | 04:41 | 05:10 | 05:02 | 48 | 263 | 10 | EXT | Аномалия находится на упругопластическом изгибе: R=339 D, максимальное растяжение на 11.1 час. | 0.89 | (c)
84578.858 | 4.048 | 4.044 | -7.372 | -7.376 | 806 | 882 | 898 | 806 | 4044 | 7618 |  | CORR | CIGR | 03:53 | 04:05 | 04:08 | 19 | 185 | 11 | EXT | Аномалия находится на упругопластическом изгибе: R=423 D, максимальное растяжение на 11.5 час. | 0.89 | (c)
84585.867 | 11.057 | 8.968 | -0.363 | -2.452 | 2172 | 2228 | 2222 | 0 | 99 | 7618 |  | CORR | GENE | 07:33 | 07:42 | 07:41 | 2353 | 102 | 10 | EXT | Аномалия находится на упругопластическом изгибе: R=424 D, максимальное растяжение на 11.3 час. | 0.97 | (c)
84585.986 | 11.176 | 11.155 | -0.244 | -0.265 | 324 | 789 | 606 | 324 | 192 | 7618 |  | CORR | GENE | 02:35 | 03:50 | 03:20 | 73 | 564 | 11 | EXT | Аномалия находится на упругопластическом изгибе: R=424 D, максимальное растяжение на 11.3 час. | 0.89 | (c)
84586.214 | 11.404 | 11.378 | -0.016 | -0.042 | 679 | 784 | 790 | 679 | 16 | 7618 |  | CORR | CIGR | 03:32 | 03:49 | 03:50 | 26 | 222 | 11 | EXT | Аномалия находится на упругопластическом изгибе: R=433 D, максимальное растяжение на 11.3 час. | 0.89 | (c)
84599.592 | 1.752 | 0.185 | -9.498 | -11.065 | -2218 | -2183 | -2177 | 12 | 185 | 7620 |  | CORR | GENE | 06:05 | 06:11 | 06:12 | 1930 | 83 | 10 | EXT | Аномалия находится на упругопластическом изгибе: R=756 D, максимальное растяжение на 7.2 час. | 0.97 | (c)
84600.139 | 2.299 | 2.18 | -8.951 | -9.07 | 829 | 1180 | 1582 | 0 | 2180 | 7620 |  | CORR | GENE | 02:17 | 03:14 | 04:19 | 167 | 1508 | 10 | EXT | Аномалия находится на упругопластическом изгибе: R=716 D, максимальное растяжение на 7.1 час. | 0.9 | (c)
84607.701 | 9.861 | 9.842 | -1.389 | -1.408 | -1713 | -1610 | -1595 | 518 | 1372 | 7620 |  | CORR | CIGR | 07:27 | 07:43 | 07:46 | 36 | 236 | 10 | EXT | Аномалия находится на упругопластическом изгибе: R=380 D, максимальное растяжение на 5.8 час. | 0.89 | (c)
84608.715 | 10.875 | 10.514 | -0.375 | -0.736 | -1573 | -1519 | -1518 | 657 | 126 | 7620 |  | CORR | GENE | 07:49 | 07:58 | 07:58 | 610 | 112 | 13 | EXT | Аномалия находится на упругопластическом изгибе: R=370 D, максимальное растяжение на 5.8 час. | 0.97 | (c)
84673.288 | 7.773 | 7.692 | -3.547 | -3.628 | 501 | 803 | 693 | 501 | 3531 | 7626 |  | CORR | GENE | 06:30 | 07:19 | 07:01 | 97 | 384 | 10 | EXT | Аномалия находится на упругопластическом изгибе: R=429 D, максимальное растяжение на 0.7 час. | 0.89 | (c)
84675.083 | 9.568 | 9.568 | -1.752 | -1.752 | 913 | 968 | 1001 | 913 | 1731 | 7626 |  | CORR | CIGR | 07:37 | 07:45 | 07:51 | 21 | 176 | 10 | EXT | Аномалия находится на упругопластическом изгибе: R=390 D, максимальное растяжение на 0.6 час. | 0.89 | (c)
84733.057 | 10.032 | 10.019 | -1.528 | -1.541 | -944 | -870 | -864 | 784 | 1508 | 7631 |  | CORR | CIGR | 06:48 | 07:00 | 07:01 | 33 | 160 | 11 | EXT | Аномалия находится на отводе. | 0.89 | (c)
84734.526 | 11.501 | 11.467 | -0.059 | -0.093 | 2226 | -1967 | -1886 | 1538 | 12 | 7631 |  | CORR | GENE | 03:20 | 04:03 | 04:16 | 81 | 697 | 10 | EXT | Аномалия находится на отводе. | 0.89 | (c)
84734.585 | 0 | -0.039 | -9.88 | -9.919 | 1703 | 1784 | 1897 | 1703 |  | 7632 | Нарушение формы кольцевого шва | GWAN |  | 02:02 | 02:16 | 02:34 | 0 | 387 |  | EXT | Нарушение формы кольцевого шва Аномалия находится на отводе. Аномалия находится на упругопластическом изгибе: R=590 D, максимальное растяжение на 5.7 час. |  | (c)
84734.585 | 0 | -0.043 | -9.88 | -9.923 | 43 | 210 | 228 | 43 |  | 7632 | Нарушение формы кольцевого шва | GWAN |  | 09:35 | 10:01 | 10:04 | 0 | 369 |  | EXT | Нарушение формы кольцевого шва Аномалия находится на отводе. Аномалия находится на упругопластическом изгибе: R=590 D, максимальное растяжение на 5.7 час. |  | (c)
84770.234 | 2.779 | 2.759 | -8.221 | -8.241 | 964 | 1120 | 1067 | 964 | 2759 | 7635 |  | CORR | CIGR | 06:44 | 07:09 | 07:00 | 20 | 207 | 14 | EXT |  | 0.89 | (c)
84770.282 | 2.827 | 2.827 | -8.173 | -8.173 | 847 | 908 | 904 | 847 | 2827 | 7635 |  | CORR | CIGR | 06:25 | 06:35 | 06:34 | 19 | 114 | 15 | EXT |  | 0.89 | (c)
84783.279 | 4.824 | 4.812 | -6.471 | -6.483 | -309 | -56 | -170 | 31 | 4812 | 7636 |  | CORR | CIGR | 07:04 | 07:44 | 07:26 | 30 | 278 | 13 | EXT |  | 0.89 | (c)
84826.795 | 2.74 | 2.739 | -8.92 | -8.921 | 698 | 755 | 732 | 698 | 2739 | 7640 |  | CORR | CIGR | 04:56 | 05:05 | 05:01 | 16 | 68 | 11 | EXT |  | 0.89 | (c)
84833.101 | 9.046 | 9.028 | -2.614 | -2.632 | 860 | 929 | 945 | 860 | 2598 | 7640 |  | CORR | CIGR | 05:22 | 05:33 | 05:35 | 34 | 170 | 10 | EXT |  | 0.89 | (c)
85025.008 | 8.573 | 8.527 | -2.582 | -2.628 | 1854 | 1854 | 1866 | 1854 | 2539 | 7657 |  | CORR | AXGR | 07:50 | 07:50 | 07:51 | 89 | 23 | 14 | EXT | Аномалия находится на упругопластическом изгибе: R=505 D, максимальное растяжение на 0.5 час. | 0.89 | (c)
85135.497 | 4.867 | 4.802 | -6.773 | -6.838 | -1684 | -1531 | -1507 | 1331 | 4802 | 7667 |  | CORR | GENE | 04:48 | 05:13 | 05:17 | 84 | 353 | 10 | EXT | Аномалия находится на отводе. | 0.89 | (c)
85223.229 | 11.614 | 11.586 | -0.041 | -0.069 | -1670 | -1545 | -1231 | 792 | 12 | 7674 |  | CORR | GENE | 06:41 | 07:01 | 07:52 | 57 | 878 | 13 | EXT | Аномалия находится на упругопластическом изгибе: R=671 D, максимальное растяжение на 5.9 час. | 0.89 | (c)
85291.798 | 11.108 | 11.073 | -0.157 | -0.192 | 761 | 978 | 1080 | 761 | 109 | 7680 |  | CORR | GENE | 05:04 | 05:39 | 05:55 | 83 | 639 | 12 | EXT |  | 0.89 | (c)
85303.625 | 0 | -0.026 | -11.665 | -11.691 | 590 | 888 | 962 | 590 |  | 7682 | Нарушение формы кольцевого шва | GWAN |  | 03:43 | 04:31 | 04:43 | 0 | 743 |  | EXT | Нарушение формы кольцевого шва |  | (c)
85303.685 | 0.06 | 0.036 | -11.605 | -11.629 | 265 | 790 | 671 | 265 | 36 | 7682 |  | CORR | GENE | 02:51 | 04:15 | 03:56 | 68 | 811 | 10 | EXT |  | 0.89 | (c)
85304.166 | 0.541 | 0.491 | -11.124 | -11.174 | 1797 | 2183 | 2063 | 1797 | 491 | 7682 |  | CORR | GENE | 06:58 | 08:00 | 07:41 | 87 | 532 | 11 | EXT |  | 0.89 | (c)
85347.534 | 9.204 | 6.512 | -2.026 | -4.718 | -82 | -23 | -40 | 0 | 1757 | 7685 |  | CORR | GENE | 08:58 | 09:08 | 09:05 | 2961 | 84 | 10 | EXT | Аномалия находится на отводе. | 0.98 | (c)
85360.141 | 0.096 | 0.079 | -11.369 | -11.386 | 471 | 1244 | 1007 | 471 | 79 | 7687 |  | CORR | GENE | 06:19 | 08:23 | 07:45 | 152 | 1073 | 10 | EXT |  | 0.9 | (c)
85394.338 | 0.118 | 0.096 | -11.117 | -11.139 | -988 | -818 | -822 | 657 | 96 | 7690 |  | CORR | GENE | 06:23 | 06:50 | 06:50 | 83 | 331 | 10 | EXT |  | 0.89 | (c)
85394.835 | 0.615 | 0.578 | -10.62 | -10.657 | -445 | -324 | -309 | 174 | 578 | 7690 |  | CORR | CIGR | 07:50 | 08:10 | 08:12 | 38 | 271 | 11 | EXT |  | 0.89 | (c)
85395.404 | 1.184 | 1.173 | -10.051 | -10.062 | -580 | -479 | -440 | 301 | 1173 | 7690 |  | CORR | CIGR | 07:29 | 07:45 | 07:51 | 36 | 279 | 11 | EXT |  | 0.89 | (c)
85416.72 | 0 | -0.018 | -11.635 | -11.653 | 1723 | -428 | -1313 | 0 |  | 7692 | Нарушение формы кольцевого шва | GWAN |  | 02:14 | 08:27 | 06:04 | 0 | 2849 |  | EXT | Нарушение формы кольцевого шва Аномалия находится на упругопластическом изгибе: R=531 D, максимальное растяжение на 0.3 час. |  | (c)
85418.882 | 2.162 | 2.147 | -9.473 | -9.488 | -877 | -637 | -740 | 603 | 2147 | 7692 |  | CORR | GENE | 07:14 | 07:53 | 07:36 | 59 | 274 | 12 | EXT | Аномалия находится на упругопластическом изгибе: R=483 D, максимальное растяжение на 0.3 час. | 0.89 | (c)
85477.357 | 2.902 | 2.846 | -8.653 | -8.709 | 1162 | 1236 | 1256 | 1162 | 2846 | 7697 |  | ARTD | GENE | 08:10 | 08:22 | 08:25 | 92 | 187 |  | EXT | Эквивалент потери металла 12%. Аномалия находится на упругопластическом изгибе: R=979 D, максимальное растяжение на 6 час. |  | (c)
85495.458 | 9.448 | 9.291 | -2.127 | -2.284 | 601 | 760 | 761 | 601 | 2016 | 7698 |  | DENT | GENE | 11:48 | 00:14 | 12:14 | 268 | 322 | 0.6 | N/A | Глубина вмятины: 8 мм (0,6%). Линейка: 27 см в (929 см; 00:14 ч:мин) Аномалия находится на упругопластическом изгибе. |  | (c)
85526.224 | 6.664 | 6.594 | -4.151 | -4.221 | 191 | 564 | 465 | 191 | 4135 | 7701 |  | CORR | GENE | 03:18 | 04:18 | 04:02 | 86 | 547 | 16 | EXT | Аномалия находится на упругопластическом изгибе: R=274 D, максимальное растяжение на 0.2 час. | 0.9 | (c)
85541.915 | 11.54 | 11.448 | -0.025 | -0.117 | -1150 | 569 | -184 | 0 | 16 | 7702 |  | CORR | GENE | 04:02 | 08:39 | 06:38 | 101 | 1932 | 14 | EXT | Аномалия находится на упругопластическом изгибе: R=713 D, максимальное растяжение на 12 час. | 0.9 | (c)
85566.035 | 1.285 | 1.261 | -9.8 | -9.824 | 1906 | 2098 | 2029 | 1906 | 1261 | 7705 |  | CORR | GENE | 08:21 | 08:52 | 08:41 | 70 | 247 | 15 | EXT | Аномалия находится на отводе. | 0.89 | (c)
85566.799 | 2.049 | 1.976 | -9.036 | -9.109 | 2122 | 2134 | 2142 | 2122 | 1976 | 7705 |  | CORR | AXGR | 08:56 | 08:58 | 08:59 | 193 | 40 | 10 | EXT | Аномалия находится на отводе. | 0.91 | (c)
85569.578 | 4.828 | 4.584 | -6.257 | -6.501 | -794 | -749 | -602 | 411 | 4584 | 7705 |  | ARTD | GENE | 01:05 | 01:13 | 01:36 | 302 | 383 |  | EXT | Эквивалент потери металла 11%. Аномалия находится на отводе. |  | (c)
85575.773 | 11.023 | 11.002 | -0.062 | -0.083 | 843 | 987 | 980 | 843 | 49 | 7705 |  | CORR | CIGR | 05:29 | 05:53 | 05:52 | 34 | 274 | 12 | EXT | Аномалия находится на отводе. | 0.89 | (c)
85575.957 | 0.122 | 0.101 | -8.193 | -8.214 | 1887 | 1989 | 2072 | 0 | 101 | 7706 |  | CORR | GENE | 02:58 | 03:15 | 03:28 | 63 | 371 | 12 | EXT |  | 0.89 | (c)
85578.66 | 2.825 | 2.811 | -5.49 | -5.504 | -886 | -800 | -806 | 725 | 2811 | 7706 |  | CORR | CIGR | 07:30 | 07:44 | 07:43 | 33 | 161 | 10 | EXT |  | 0.89 | (c)
85585.611 | 1.461 | 1.297 | -9.699 | -9.863 | -895 | -877 | -870 | 845 | 1297 | 7707 |  | CORR | GENE | 10:51 | 10:54 | 10:55 | 317 | 49 | 15 | EXT |  | 0.94 | (c)
85598.439 | 3.129 | 3.016 | -8.261 | -8.374 | 2153 | 2203 | 2192 | 0 | 3016 | 7708 |  | CORR | GENE | 08:46 | 08:54 | 08:52 | 204 | 78 | 10 | EXT | Аномалия находится на упругопластическом изгибе: R=487 D, максимальное растяжение на 11.4 час. | 0.91 | (c)
85604.919 | 9.609 | 9.57 | -1.781 | -1.82 | -1455 | -1180 | -1264 | 775 | 1765 | 7708 |  | CORR | GENE | 11:04 | 11:48 | 11:34 | 55 | 383 | 11 | EXT | Аномалия находится на упругопластическом изгибе: R=456 D, максимальное растяжение на 12 час. | 0.89 | (c)
85618.068 | 11.368 | 11.319 | -0.022 | -0.071 | 856 | 1213 | 1281 | 524 | 12 | 7709 |  | CORR | GENE | 03:06 | 04:03 | 04:14 | 59 | 851 | 10 | EXT |  | 0.89 | (c)
85618.971 | 0.881 | 0.816 | -10.599 | -10.664 | 1072 | 1087 | 1085 | 1072 | 816 | 7710 |  | CORR | AXGR | 06:29 | 06:32 | 06:31 | 138 | 26 | 23 | EXT |  | 0.92 | (c)
85619.225 | 1.135 | 1.069 | -10.345 | -10.411 | 872 | 883 | 884 | 872 | 1069 | 7710 |  | CORR | AXGR | 05:57 | 05:59 | 05:59 | 130 | 24 | 15 | EXT |  | 0.9 | (c)
85638.706 | 9.136 | 9.125 | -2.439 | -2.45 | -803 | -696 | -723 | 644 | 2422 | 7711 |  | CORR | CIGR | 06:54 | 07:11 | 07:07 | 28 | 159 | 13 | EXT | Аномалия находится на упругопластическом изгибе: R=543 D, максимальное растяжение на 0.4 час. | 0.89 | (c)
85661.047 | 8.352 | 8.328 | -3.328 | -3.352 | 1153 | 1196 | 1214 | 1153 | 3289 | 7713 |  | CORR | GENE | 06:15 | 06:22 | 06:25 | 63 | 122 | 10 | EXT | Аномалия находится на отводе. | 0.89 | (c)
85661.238 | 8.543 | 8.543 | -3.137 | -3.137 | 1163 | 1253 | 1224 | 1163 | 3114 | 7713 |  | CORR | CIGR | 06:17 | 06:31 | 06:26 | 23 | 121 | 11 | EXT | Аномалия находится на отводе. | 0.89 | (c)
85664.339 | 11.644 | 11.588 | -0.036 | -0.092 | 942 | 1062 | 1092 | 942 | 24 | 7713 |  | CORR | GENE | 05:41 | 06:00 | 06:05 | 68 | 300 | 13 | EXT | Аномалия находится на отводе. | 0.89 | (c)
85720.867 | 10.232 | 10.22 | -1.398 | -1.41 | 1547 | 1633 | 1645 | 1547 | 1385 | 7718 |  | CORR | CIGR | 05:23 | 05:37 | 05:39 | 25 | 197 | 10 | EXT |  | 0.89 | (c)
85727.749 | 5.484 | 5.473 | -5.826 | -5.837 | 92 | 141 | 137 | 92 | 5473 | 7719 |  | CORR | CIGR | 05:58 | 06:06 | 06:05 | 24 | 90 | 11 | EXT |  | 0.89 | (c)
85733.716 | 0.141 | 0.113 | -11.034 | -11.062 | -1779 | -1490 | -1506 | 1233 | 113 | 7720 |  | CORR | CIGR | 08:10 | 08:56 | 08:54 | 47 | 546 | 10 | EXT |  | 0.89 | (c)
85738.532 | 4.957 | 4.935 | -6.218 | -6.24 | 460 | 539 | 549 | 460 | 4935 | 7720 |  | CORR | CIGR | 02:11 | 02:24 | 02:26 | 34 | 179 | 10 | EXT |  | 0.89 | (c)
85750.293 | 5.543 | 5.449 | -5.547 | -5.641 | 1878 | -2227 | 2146 | 1878 | 5432 | 7721 |  | CORR | GENE | 08:06 | 09:04 | 08:49 | 209 | 536 | 10 | EXT | Аномалия находится на отводе. | 0.91 | (c)
85753.978 | 9.228 | 9.165 | -1.862 | -1.925 | 170 | 356 | 472 | 170 | 1820 | 7721 |  | CORR | GENE | 03:31 | 04:00 | 04:19 | 105 | 604 | 10 | EXT | Аномалия находится на отводе. | 0.89 | (c)
85755.278 | 10.528 | 10.274 | -0.562 | -0.816 | 1990 | 2084 | 2091 | 1990 | 56 | 7721 |  | CORR | GENE | 08:24 | 08:39 | 08:41 | 760 | 202 | 12 | EXT | Аномалия находится на отводе. | 0.97 | (c)
85755.924 | 0.084 | 0.028 | -11.241 | -11.297 | -1178 | -532 | -155 | 0 | 28 | 7722 |  | CORR | GENE | 03:37 | 05:21 | 06:22 | 165 | 2046 | 12 | EXT |  | 0.91 | (c)
85765.8 | 9.96 | 9.938 | -1.365 | -1.387 | -1344 | -1110 | -1151 | 958 | 1308 | 7722 |  | CORR | GENE | 03:10 | 03:48 | 03:41 | 79 | 386 | 11 | EXT | Аномалия находится на упругопластическом изгибе: R=591 D, максимальное растяжение на 4.6 час. | 0.89 | (c)
85767.218 | 0.053 | 0.038 | -11.437 | -11.452 | -1001 | -766 | -439 | 0 | 38 | 7723 |  | CORR | GENE | 05:30 | 06:08 | 07:01 | 50 | 1124 | 11 | EXT | Аномалия находится на упругопластическом изгибе: R=540 D, максимальное растяжение на 4.6 час. | 0.89 | (c)
85961.103 | 10.893 | 10.72 | -0.262 | -0.435 | -1148 | -1121 | -1127 | 1106 | 83 | 7739 |  | CORR | AXGR | 07:40 | 07:45 | 07:44 | 352 | 42 | 14 | EXT |  | 0.94 | (c)
86169.192 | 2.302 | 2.3 | -9.348 | -9.35 | 670 | 785 | 765 | 670 | 2300 | 7758 |  | CORR | CIGR | 06:23 | 06:41 | 06:38 | 25 | 189 | 12 | EXT |  | 0.89 | (c)
86169.255 | 2.365 | 2.365 | -9.285 | -9.285 | 747 | 843 | 828 | 747 | 2365 | 7758 |  | CORR | CIGR | 06:35 | 06:51 | 06:48 | 21 | 161 | 14 | EXT |  | 0.89 | (c)
86169.306 | 2.416 | 2.416 | -9.234 | -9.234 | 678 | 778 | 757 | 678 | 2416 | 7758 |  | CORR | CIGR | 06:24 | 06:40 | 06:37 | 19 | 158 | 14 | EXT |  | 0.89 | (c)
86247.494 | 3.829 | 3.813 | -7.696 | -7.712 | 1985 | 2056 | 2066 | 84 | 3813 | 7765 |  | CORR | CIGR | 05:31 | 05:43 | 05:44 | 32 | 161 | 17 | EXT |  | 0.89 | (c)
86255.876 | 0.686 | 0.67 | -9.734 | -9.75 | 1429 | 1783 | 1720 | 219 | 670 | 7766 |  | CORR | GENE | 05:40 | 06:38 | 06:27 | 103 | 583 | 11 | EXT |  | 0.89 | (c)
86255.936 | 0.746 | 0.712 | -9.674 | -9.708 | 752 | 821 | 836 | 752 | 712 | 7766 |  | CORR | CIGR | 03:51 | 04:02 | 04:05 | 34 | 168 | 11 | EXT |  | 0.89 | (c)
86256.708 | 1.518 | 1.501 | -8.902 | -8.919 | 1714 | 1900 | 1842 | 261 | 1501 | 7766 |  | CORR | GENE | 06:26 | 06:56 | 06:47 | 74 | 255 | 10 | EXT |  | 0.89 | (c)
86257.304 | 2.114 | 2.103 | -8.306 | -8.317 | 1718 | 1818 | 1898 | 152 | 2103 | 7766 |  | CORR | GENE | 06:27 | 06:43 | 06:56 | 68 | 360 | 11 | EXT |  | 0.89 | (c)
86257.365 | 2.175 | 2.173 | -8.245 | -8.247 | 1023 | 1111 | 1077 | 1023 | 2173 | 7766 |  | CORR | CIGR | 04:35 | 04:49 | 04:44 | 19 | 108 | 10 | EXT |  | 0.89 | (c)
86258.678 | 3.488 | 3.476 | -6.932 | -6.944 | 1138 | 1196 | 1227 | 916 | 3476 | 7766 |  | CORR | GENE | 04:54 | 05:03 | 05:08 | 49 | 177 | 10 | EXT |  | 0.89 | (c)
86259.383 | 4.193 | 4.163 | -6.227 | -6.257 | 1845 | 2018 | 1960 | 155 | 4163 | 7766 |  | CORR | GENE | 06:48 | 07:16 | 07:06 | 55 | 231 | 10 | EXT |  | 0.89 | (c)
86259.651 | 4.461 | 4.367 | -5.959 | -6.053 | 1383 | 2062 | 1862 | 0 | 4367 | 7766 |  | CORR | GENE | 05:33 | 07:23 | 06:50 | 202 | 958 | 12 | EXT |  | 0.91 | (c)
86260.414 | 5.224 | 5.199 | -5.196 | -5.221 | 1916 | 2011 | 2019 | 109 | 5192 | 7766 |  | CORR | CIGR | 06:59 | 07:14 | 07:16 | 29 | 205 | 10 | EXT |  | 0.89 | (c)
86260.492 | 5.302 | 4.927 | -5.118 | -5.493 | 2126 | 2155 | 2154 | 48 | 4769 | 7766 |  | CORR | GENE | 07:33 | 07:38 | 07:38 | 724 | 57 | 12 | EXT |  | 0.97 | (c)
86261.144 | 5.954 | 5.901 | -4.466 | -4.519 | 1731 | 1993 | 1976 | 10 | 4367 | 7766 |  | CORR | GENE | 06:29 | 07:12 | 07:09 | 152 | 490 | 11 | EXT |  | 0.9 | (c)
86261.747 | 6.557 | 6.52 | -3.863 | -3.9 | 1749 | 1883 | 1826 | 328 | 3860 | 7766 |  | CORR | CIGR | 06:32 | 06:54 | 06:45 | 40 | 153 | 11 | EXT |  | 0.89 | (c)
86261.808 | 6.618 | 6.119 | -3.802 | -4.301 | 2128 | 2137 | 2157 | 44 | 3411 | 7766 |  | CORR | GENE | 07:33 | 07:35 | 07:38 | 890 | 59 | 12 | EXT |  | 0.97 | (c)
86262.339 | 7.149 | 7.074 | -3.271 | -3.346 | 1959 | 2035 | 2096 | 0 | 3266 | 7766 |  | CORR | GENE | 07:06 | 07:18 | 07:28 | 80 | 273 | 10 | EXT |  | 0.89 | (c)
86262.672 | 7.482 | 7.409 | -2.938 | -3.011 | 1733 | 1804 | 1957 | 49 | 2938 | 7766 |  | CORR | GENE | 06:30 | 06:41 | 07:06 | 73 | 448 | 14 | EXT |  | 0.89 | (c)
86263.408 | 8.218 | 8.135 | -2.202 | -2.285 | 1607 | 1914 | 1912 | 13 | 2181 | 7766 |  | CORR | GENE | 06:09 | 06:59 | 06:59 | 104 | 610 | 12 | EXT |  | 0.9 | (c)
86263.533 | 8.343 | 8.29 | -2.077 | -2.13 | 727 | 787 | 794 | 727 | 2077 | 7766 |  | CORR | GENE | 03:47 | 03:57 | 03:58 | 53 | 133 | 12 | EXT |  | 0.89 | (c)
86264.237 | 9.047 | 9.027 | -1.373 | -1.393 | 1393 | 1469 | 1556 | 511 | 1342 | 7766 |  | CORR | GENE | 05:35 | 05:47 | 06:01 | 51 | 326 | 10 | EXT |  | 0.89 | (c)
86264.966 | 9.776 | 9.729 | -0.644 | -0.691 | 951 | 1716 | 1479 | 224 | 615 | 7766 |  | CORR | GENE | 04:23 | 06:27 | 05:48 | 76 | 1056 | 13 | EXT |  | 0.89 | (c)
86266.402 | 0.792 | 0.5 | -10.653 | -10.945 | -1837 | -1254 | -1395 | 393 | 500 | 7767 |  | CORR | GENE | 04:50 | 06:24 | 06:02 | 549 | 884 | 16 | EXT |  | 0.98 | (c)
86267.199 | 1.589 | 1.512 | -9.856 | -9.933 | -1601 | -1262 | -1280 | 629 | 1512 | 7767 |  | CORR | GENE | 05:28 | 06:23 | 06:20 | 274 | 642 | 11 | EXT |  | 0.92 | (c)
86269.463 | 3.853 | 3.793 | -7.592 | -7.652 | 2216 | -2008 | -2004 | 0 | 3793 | 7767 |  | CORR | GENE | 03:44 | 04:23 | 04:23 | 106 | 481 | 10 | EXT |  | 0.89 | (c)
86269.466 | 3.856 | 3.767 | -7.589 | -7.678 | -1453 | -1283 | -1219 | 777 | 3767 | 7767 |  | CORR | GENE | 05:52 | 06:20 | 06:30 | 120 | 469 | 10 | EXT |  | 0.9 | (c)
86270.169 | 4.559 | 4.537 | -6.886 | -6.908 | -861 | -634 | -725 | 588 | 4537 | 7767 |  | CORR | GENE | 07:28 | 08:04 | 07:50 | 63 | 273 | 12 | EXT |  | 0.89 | (c)
86270.31 | 4.7 | 4.675 | -6.745 | -6.77 | -729 | -665 | -650 | 570 | 4675 | 7767 |  | CORR | CIGR | 07:49 | 07:59 | 08:02 | 31 | 159 | 10 | EXT |  | 0.89 | (c)
86272.807 | 7.197 | 7.186 | -4.248 | -4.259 | -804 | -667 | -684 | 563 | 4225 | 7767 |  | CORR | CIGR | 07:37 | 07:59 | 07:56 | 34 | 241 | 10 | EXT |  | 0.89 | (c)
86273.362 | 7.752 | 7.738 | -3.693 | -3.707 | -2143 | -1927 | -2010 | 88 | 3648 | 7767 |  | CORR | GENE | 04:01 | 04:36 | 04:22 | 59 | 266 | 12 | EXT |  | 0.89 | (c)
86274.036 | 8.426 | 8.409 | -3.019 | -3.036 | -2049 | -1931 | -1939 | 182 | 2978 | 7767 |  | CORR | GENE | 04:16 | 04:35 | 04:34 | 58 | 220 | 10 | EXT |  | 0.89 | (c)
86298.488 | 9.738 | 9.715 | -1.932 | -1.955 | -1733 | -1700 | -1692 | 1651 | 1932 | 7769 |  | CORR | CIGR | 04:29 | 04:35 | 04:36 | 23 | 82 | 11 | EXT | Аномалия находится на упругопластическом изгибе: R=670 D, максимальное растяжение на 5.9 час. | 0.89 | (c)
86299.071 | 10.321 | 10.297 | -1.349 | -1.373 | -1789 | -1740 | -1720 | 1650 | 1349 | 7769 |  | CORR | CIGR | 04:20 | 04:28 | 04:31 | 24 | 139 | 11 | EXT | Аномалия находится на упругопластическом изгибе: R=632 D, максимальное растяжение на 5.9 час. | 0.89 | (c)
86301.173 | 0.753 | 0.618 | -10.742 | -10.877 | 855 | 1365 | 1495 | 855 | 618 | 7770 |  | CORR | GENE | 04:20 | 05:43 | 06:04 | 311 | 1281 | 11 | EXT | Аномалия находится на упругопластическом изгибе: R=577 D, максимальное растяжение на 5.8 час. | 0.93 | (c)
86304.343 | 3.923 | 3.844 | -7.572 | -7.651 | 300 | 868 | 841 | 300 | 3844 | 7770 |  | CORR | GENE | 02:51 | 04:22 | 04:18 | 119 | 1081 | 10 | EXT | Аномалия находится на упругопластическом изгибе: R=563 D, максимальное растяжение на 5.7 час. | 0.9 | (c)
86309.148 | 8.728 | 8.713 | -2.767 | -2.782 | 2101 | -2202 | 2220 | 2101 | 2750 | 7770 |  | CORR | CIGR | 07:41 | 08:07 | 08:01 | 32 | 238 | 11 | EXT | Аномалия находится на упругопластическом изгибе: R=798 D, максимальное растяжение на 6.6 час. | 0.89 | (c)
86309.583 | 9.163 | 9.151 | -2.332 | -2.344 | 787 | 843 | 944 | 787 | 2309 | 7770 |  | CORR | CIGR | 04:09 | 04:18 | 04:35 | 35 | 314 | 12 | EXT | Аномалия находится на упругопластическом изгибе: R=790 D, максимальное растяжение на 6.6 час. | 0.89 | (c)
86310.004 | 9.584 | 9.474 | -1.911 | -2.021 | 819 | 1173 | 1030 | 819 | 1856 | 7770 |  | CORR | GENE | 04:15 | 05:12 | 04:49 | 165 | 422 | 13 | EXT | Аномалия находится на упругопластическом изгибе: R=769 D, максимальное растяжение на 6.7 час. | 0.91 | (c)
86310.166 | 9.746 | 9.728 | -1.749 | -1.767 | 825 | 889 | 904 | 825 | 1727 | 7770 |  | CORR | CIGR | 04:15 | 04:26 | 04:28 | 40 | 157 | 13 | EXT | Аномалия находится на упругопластическом изгибе: R=758 D, максимальное растяжение на 6.7 час. | 0.89 | (c)
86310.319 | 9.899 | 9.876 | -1.596 | -1.619 | 1072 | 1134 | 1180 | 1072 | 1579 | 7770 |  | CORR | CIGR | 04:55 | 05:05 | 05:13 | 40 | 215 | 14 | EXT | Аномалия находится на упругопластическом изгибе: R=758 D, максимальное растяжение на 6.7 час. | 0.89 | (c)
86310.358 | 9.938 | 9.919 | -1.557 | -1.576 | 793 | 958 | 889 | 793 | 1551 | 7770 |  | CORR | CIGR | 04:10 | 04:37 | 04:26 | 25 | 192 | 11 | EXT | Аномалия находится на упругопластическом изгибе: R=758 D, максимальное растяжение на 6.7 час. | 0.89 | (c)
86310.614 | 10.194 | 10.157 | -1.301 | -1.338 | 785 | 886 | 1061 | 785 | 1281 | 7770 |  | CORR | GENE | 04:09 | 04:25 | 04:53 | 57 | 551 | 11 | EXT | Аномалия находится на упругопластическом изгибе: R=745 D, максимальное растяжение на 6.8 час. | 0.89 | (c)
86311.039 | 10.619 | 10.597 | -0.876 | -0.898 | 825 | 1305 | 1113 | 825 | 725 | 7770 |  | CORR | GENE | 04:15 | 05:33 | 05:02 | 173 | 577 | 10 | EXT | Аномалия находится на упругопластическом изгибе: R=715 D, максимальное растяжение на 6.8 час. | 0.9 | (c)
86315.587 | 3.672 | 3.668 | -7.838 | -7.842 | 915 | 980 | 978 | 915 | 3668 | 7771 |  | CORR | CIGR | 05:13 | 05:24 | 05:23 | 23 | 126 | 15 | EXT | Аномалия находится на упругопластическом изгибе: R=519 D, максимальное растяжение на 6.9 час. | 0.89 | (c)
86316.086 | 4.171 | 4.105 | -7.339 | -7.405 | 942 | 1015 | 1031 | 942 | 4105 | 7771 |  | CORR | GENE | 05:17 | 05:29 | 05:32 | 91 | 178 | 12 | EXT | Аномалия находится на упругопластическом изгибе: R=512 D, максимальное растяжение на 6.8 час. | 0.89 | (c)
86318.23 | 6.315 | 6.291 | -5.195 | -5.219 | 127 | 268 | 289 | 127 | 5186 | 7771 |  | CORR | CIGR | 03:06 | 03:29 | 03:32 | 33 | 323 | 11 | EXT | Аномалия находится на упругопластическом изгибе: R=491 D, максимальное растяжение на 6.1 час. | 0.89 | (c)
86319.241 | 7.326 | 7.307 | -4.184 | -4.203 | 535 | 638 | 606 | 535 | 4180 | 7771 |  | CORR | CIGR | 04:12 | 04:28 | 04:23 | 23 | 142 | 10 | EXT | Аномалия находится на упругопластическом изгибе: R=475 D, максимальное растяжение на 5.7 час. | 0.89 | (c)
86321.476 | 9.561 | 9.542 | -1.949 | -1.968 | 1597 | 1698 | 1695 | 437 | 1943 | 7771 |  | CORR | CIGR | 07:03 | 07:19 | 07:19 | 25 | 196 | 12 | EXT | Аномалия находится на упругопластическом изгибе: R=485 D, максимальное растяжение на 5.2 час. | 0.89 | (c)
86323.101 | 11.186 | 11.169 | -0.324 | -0.341 | 787 | 966 | 991 | 787 | 304 | 7771 |  | CORR | CIGR | 04:52 | 05:21 | 05:25 | 37 | 407 | 16 | EXT | Аномалия находится на упругопластическом изгибе: R=497 D, максимальное растяжение на 4.8 час. | 0.89 | (c)
86323.637 | 0.212 | 0.175 | -10.708 | -10.745 | 2100 | -2192 | 2212 | 0 | 175 | 7772 |  | CORR | CIGR | 03:37 | 04:04 | 03:55 | 37 | 223 | 12 | EXT | Аномалия находится на упругопластическом изгибе: R=503 D, максимальное растяжение на 4.7 час. | 0.89 | (c)
86323.899 | 0.474 | 0.446 | -10.446 | -10.474 | 2151 | 2219 | 2207 | 0 | 446 | 7772 |  | CORR | CIGR | 03:45 | 03:56 | 03:55 | 28 | 112 | 10 | EXT | Аномалия находится на упругопластическом изгибе: R=508 D, максимальное растяжение на 4.6 час. | 0.89 | (c)
86325.124 | 1.699 | 1.679 | -9.221 | -9.241 | -999 | -679 | -802 | 605 | 1679 | 7772 |  | CORR | GENE | 07:17 | 08:09 | 07:49 | 85 | 394 | 11 | EXT | Аномалия находится на упругопластическом изгибе: R=540 D, максимальное растяжение на 4.3 час. | 0.89 | (c)
86325.396 | 1.971 | 1.955 | -8.949 | -8.965 | 1925 | -2108 | 2176 | 0 | 1955 | 7772 |  | CORR | GENE | 03:09 | 04:18 | 03:50 | 63 | 502 | 14 | EXT | Аномалия находится на упругопластическом изгибе: R=545 D, максимальное растяжение на 4.3 час. | 0.89 | (c)
86325.546 | 2.121 | 2.112 | -8.799 | -8.808 | -807 | -715 | -739 | 671 | 2112 | 7772 |  | CORR | CIGR | 07:48 | 08:03 | 07:59 | 29 | 136 | 15 | EXT | Аномалия находится на упругопластическом изгибе: R=549 D, максимальное растяжение на 4.2 час. | 0.89 | (c)
86325.626 | 2.201 | 2.2 | -8.719 | -8.72 | -784 | -711 | -732 | 680 | 2200 | 7772 |  | CORR | CIGR | 07:52 | 08:03 | 08:00 | 16 | 104 | 10 | EXT | Аномалия находится на упругопластическом изгибе: R=549 D, максимальное растяжение на 4.2 час. | 0.89 | (c)
86325.771 | 2.346 | 2.299 | -8.574 | -8.621 | -996 | -937 | -887 | 778 | 2299 | 7772 |  | CORR | GENE | 07:17 | 07:27 | 07:35 | 70 | 219 | 11 | EXT | Аномалия находится на упругопластическом изгибе: R=552 D, максимальное растяжение на 4.2 час. | 0.89 | (c)
86325.875 | 2.45 | 2.45 | -8.47 | -8.47 | -1402 | -1238 | -1313 | 829 | 2450 | 7772 |  | CORR | CIGR | 06:12 | 06:38 | 06:26 | 36 | 178 | 11 | EXT | Аномалия находится на упругопластическом изгибе: R=552 D, максимальное растяжение на 4.2 час. | 0.89 | (c)
86326.08 | 2.655 | 2.654 | -8.265 | -8.266 | -1710 | -1645 | -1627 | 521 | 2654 | 7772 |  | CORR | CIGR | 05:22 | 05:33 | 05:36 | 20 | 165 | 10 | EXT | Аномалия находится на упругопластическом изгибе: R=555 D, максимальное растяжение на 4.1 час. | 0.89 | (c)
86328.296 | 4.871 | 4.871 | -6.049 | -6.049 | 2119 | 2166 | 2173 | 4 | 4871 | 7772 |  | CORR | CIGR | 03:40 | 03:48 | 03:49 | 18 | 107 | 11 | EXT | Аномалия находится на упругопластическом изгибе: R=600 D, максимальное растяжение на 3.7 час. | 0.89 | (c)
86328.431 | 5.006 | 4.981 | -5.914 | -5.939 | -2180 | -2120 | -2072 | 51 | 4981 | 7772 |  | CORR | CIGR | 04:06 | 04:16 | 04:24 | 40 | 215 | 14 | EXT | Аномалия находится на упругопластическом изгибе: R=600 D, максимальное растяжение на 3.7 час. | 0.89 | (c)
86333.745 | 10.32 | 10.318 | -0.6 | -0.602 | -2153 | -2024 | -2069 | 78 | 548 | 7772 |  | CORR | GENE | 04:11 | 04:31 | 04:24 | 54 | 167 | 10 | EXT | Аномалия находится на упругопластическом изгибе: R=821 D, максимальное растяжение на 3.5 час. | 0.89 | (c)
86338.358 | 4.013 | 3.991 | -7.322 | -7.344 | 995 | 1095 | 1112 | 995 | 3991 | 7773 |  | CORR | GENE | 03:46 | 04:02 | 04:05 | 53 | 235 | 13 | EXT |  | 0.89 | (c)
86342.872 | 8.527 | 8.512 | -2.808 | -2.823 | 1047 | 1454 | 1534 | 209 | 2682 | 7773 |  | CORR | GENE | 03:55 | 05:00 | 05:13 | 141 | 975 | 10 | EXT |  | 0.9 | (c)
86343.616 | 9.271 | 9.153 | -2.064 | -2.182 | 1117 | 1133 | 1142 | 1065 | 2008 | 7773 |  | CORR | GENE | 04:06 | 04:08 | 04:10 | 174 | 49 | 11 | EXT |  | 0.9 | (c)
86344.309 | 9.964 | 9.942 | -1.371 | -1.393 | 1326 | 1400 | 1382 | 792 | 1364 | 7773 |  | CORR | CIGR | 04:40 | 04:51 | 04:49 | 29 | 113 | 10 | EXT |  | 0.89 | (c)
86344.815 | 10.47 | 10.425 | -0.865 | -0.91 | 953 | 1009 | 1021 | 953 | 857 | 7773 |  | CORR | GENE | 03:39 | 03:48 | 03:50 | 53 | 136 | 12 | EXT |  | 0.89 | (c)
86379.625 | 0 | -0.016 | -11.115 | -11.131 | 260 | 1566 | 1419 | 0 |  | 7777 | Нарушение формы кольцевого шва | GWAN |  | 02:23 | 05:54 | 05:31 | 0 | 2318 |  | EXT | Нарушение формы кольцевого шва Аномалия находится на упругопластическом изгибе: R=490 D, максимальное растяжение на 11.4 час. |  | (c)
86382.958 | 3.333 | 3.319 | -7.782 | -7.796 | 1055 | 1100 | 1162 | 961 | 3319 | 7777 |  | CORR | CIGR | 04:32 | 04:39 | 04:49 | 28 | 214 | 10 | EXT | Аномалия находится на упругопластическом изгибе: R=371 D, максимальное растяжение на 11 час. | 0.89 | (c)
86383.643 | 4.018 | 4.013 | -7.097 | -7.102 | 1607 | 1691 | 1692 | 454 | 4013 | 7777 |  | CORR | CIGR | 06:01 | 06:14 | 06:15 | 30 | 169 | 13 | EXT | Аномалия находится на упругопластическом изгибе: R=349 D, максимальное растяжение на 10.9 час. | 0.89 | (c)
86384.651 | 5.026 | 5.026 | -6.089 | -6.089 | 1387 | 1457 | 1436 | 746 | 5026 | 7777 |  | CORR | CIGR | 05:25 | 05:37 | 05:33 | 18 | 97 | 10 | EXT | Аномалия находится на упругопластическом изгибе: R=349 D, максимальное растяжение на 10.7 час. | 0.89 | (c)
86390.387 | 10.762 | 10.722 | -0.353 | -0.393 | -1585 | -1434 | -1435 | 646 | 306 | 7777 |  | CORR | GENE | 09:26 | 09:50 | 09:50 | 87 | 299 | 11 | EXT | Аномалия находится на упругопластическом изгибе: R=560 D, максимальное растяжение на 10 час. | 0.89 | (c)
86391.524 | 0.784 | 0.76 | -10.576 | -10.6 | -1942 | -1749 | -1808 | 289 | 760 | 7778 |  | CORR | GENE | 04:21 | 04:52 | 04:43 | 80 | 267 | 10 | EXT | Аномалия находится на упругопластическом изгибе: R=693 D, максимальное растяжение на 10 час. | 0.89 | (c)
86396.147 | 5.407 | 5.376 | -5.953 | -5.984 | -250 | -138 | -135 | 20 | 5376 | 7778 |  | CORR | GENE | 08:54 | 09:12 | 09:13 | 56 | 230 | 11 | EXT |  | 0.89 | (c)
86397.576 | 6.836 | 6.746 | -4.524 | -4.614 | -1269 | -1127 | -1172 | 961 | 4472 | 7778 |  | CORR | GENE | 06:10 | 06:33 | 06:25 | 142 | 194 | 10 | EXT |  | 0.9 | (c)
86397.81 | 7.07 | 6.936 | -4.29 | -4.424 | -1816 | -1220 | -1458 | 415 | 4108 | 7778 |  | CORR | GENE | 04:41 | 06:18 | 05:39 | 316 | 715 | 10 | EXT |  | 0.92 | (c)
86399.361 | 8.621 | 8.602 | -2.739 | -2.758 | -1465 | -1415 | -1352 | 765 | 2705 | 7778 |  | CORR | GENE | 05:38 | 05:46 | 05:56 | 53 | 226 | 10 | EXT |  | 0.89 | (c)
86402.466 | 0.366 | 0.305 | -10.789 | -10.85 | -1502 | -1282 | -1282 | 729 | 305 | 7779 |  | CORR | GENE | 05:29 | 06:04 | 06:04 | 89 | 439 | 11 | EXT |  | 0.89 | (c)
86402.821 | 0.721 | 0.674 | -10.434 | -10.481 | -1552 | -1244 | -1207 | 678 | 674 | 7779 |  | CORR | GENE | 05:21 | 06:10 | 06:16 | 121 | 690 | 10 | EXT |  | 0.9 | (c)
86403.414 | 1.314 | 1.24 | -9.841 | -9.915 | -1773 | -1182 | -1375 | 457 | 1240 | 7779 |  | CORR | GENE | 04:45 | 06:20 | 05:49 | 141 | 797 | 10 | EXT |  | 0.9 | (c)
86403.931 | 1.831 | 1.791 | -9.324 | -9.364 | -1312 | -1032 | -1037 | 762 | 1791 | 7779 |  | CORR | GENE | 05:59 | 06:45 | 06:44 | 63 | 550 | 10 | EXT |  | 0.89 | (c)
86404.357 | 2.257 | 2.196 | -8.898 | -8.959 | -1793 | -1164 | -1266 | 437 | 2196 | 7779 |  | CORR | GENE | 04:42 | 06:23 | 06:07 | 171 | 1055 | 10 | EXT |  | 0.9 | (c)
86406.633 | 4.533 | 4.512 | -6.622 | -6.643 | -1283 | -1120 | -1157 | 948 | 4512 | 7779 |  | CORR | CIGR | 06:04 | 06:30 | 06:25 | 45 | 253 | 12 | EXT |  | 0.89 | (c)
86408.89 | 6.79 | 6.737 | -4.365 | -4.418 | -1838 | -1216 | -1451 | 393 | 4230 | 7779 |  | CORR | GENE | 04:35 | 06:15 | 05:37 | 188 | 773 | 12 | EXT |  | 0.91 | (c)
86412.125 | 10.025 | 9.967 | -1.13 | -1.188 | -965 | -878 | -808 | 651 | 1090 | 7779 |  | CORR | GENE | 06:55 | 07:10 | 07:21 | 98 | 314 | 10 | EXT |  | 0.89 | (c)
86414.677 | 1.422 | 1.415 | -9.933 | -9.94 | 1926 | 2025 | 1994 | 1926 | 1415 | 7780 |  | CORR | CIGR | 06:38 | 06:54 | 06:48 | 27 | 135 | 11 | EXT |  | 0.89 | (c)
86439.681 | 3.736 | 3.718 | -7.629 | -7.647 | 636 | 748 | 732 | 636 | 3718 | 7782 |  | CORR | CIGR | 05:59 | 06:17 | 06:14 | 43 | 192 | 11 | EXT |  | 0.89 | (c)
86447.31 | 0 | -0.017 | -11.475 | -11.492 | -521 | -156 | -219 | 0 |  | 7783 | Нарушение формы кольцевого шва | GWAN |  | 09:55 | 10:54 | 10:44 | 0 | 604 |  | EXT | Нарушение формы кольцевого шва |  | (c)
86447.377 | 0.067 | 0.047 | -11.408 | -11.428 | 927 | 1090 | 1089 | 927 | 47 | 7783 |  | CORR | GENE | 01:49 | 02:15 | 02:15 | 80 | 323 | 10 | EXT |  | 0.89 | (c)
86447.383 | 0.073 | 0.045 | -11.402 | -11.43 | 1488 | 2003 | 1989 | 0 | 45 | 7783 |  | CORR | GENE | 03:19 | 04:42 | 04:40 | 70 | 1001 | 11 | EXT |  | 0.89 | (c)
86447.425 | 0.115 | 0.062 | -11.36 | -11.413 | -1395 | -1065 | -887 | 380 | 62 | 7783 |  | CORR | GENE | 07:34 | 08:27 | 08:56 | 103 | 1015 | 13 | EXT |  | 0.9 | (c)
86450.947 | 3.637 | 3.626 | -7.838 | -7.849 | 1827 | -2177 | 2169 | 0 | 3626 | 7783 |  | CORR | GENE | 04:14 | 05:28 | 05:09 | 103 | 686 | 10 | EXT |  | 0.89 | (c)
86450.967 | 3.657 | 3.544 | -7.818 | -7.931 | -1869 | -1611 | -1701 | 361 | 3544 | 7783 |  | CORR | GENE | 06:17 | 06:59 | 06:45 | 130 | 337 | 10 | EXT |  | 0.9 | (c)
86454.727 | 7.417 | 7.4 | -4.058 | -4.075 | -2072 | -1718 | -1836 | 158 | 4013 | 7783 |  | CORR | GENE | 05:45 | 06:42 | 06:23 | 62 | 473 | 10 | EXT |  | 0.89 | (c)
86455.565 | 8.255 | 8.229 | -3.22 | -3.246 | -1630 | -1544 | -1555 | 600 | 3220 | 7783 |  | CORR | CIGR | 06:56 | 07:10 | 07:08 | 26 | 151 | 10 | EXT |  | 0.89 | (c)
86456.777 | 9.467 | 9.37 | -2.008 | -2.105 | 2041 | 2063 | 2072 | 128 | 1896 | 7783 |  | CORR | GENE | 04:49 | 04:52 | 04:53 | 209 | 62 | 13 | EXT |  | 0.92 | (c)
86456.989 | 9.679 | 9.65 | -1.796 | -1.825 | 1963 | 2093 | 2061 | 71 | 1783 | 7783 |  | CORR | CIGR | 04:36 | 04:57 | 04:52 | 42 | 197 | 15 | EXT |  | 0.89 | (c)
86457.59 | 10.28 | 10.194 | -1.195 | -1.281 | 2009 | 2027 | 2029 | 181 | 1072 | 7783 |  | CORR | AXGR | 04:43 | 04:46 | 04:47 | 209 | 41 | 13 | EXT |  | 0.92 | (c)
86458.153 | 10.843 | 10.559 | -0.632 | -0.916 | 2094 | 2161 | 2144 | 37 | 275 | 7783 |  | CORR | GENE | 04:57 | 05:08 | 05:05 | 641 | 100 | 12 | EXT |  | 0.96 | (c)
86458.833 | 0.048 | 0.027 | -11.112 | -11.133 | 1346 | 1975 | -2165 | 0 | 27 | 7784 |  | CORR | GENE | 03:12 | 04:54 | 05:46 | 78 | 1900 | 13 | EXT |  | 0.89 | (c)
86470.579 | 0.634 | 0.589 | -10.676 | -10.721 | -1633 | -1507 | -1469 | 598 | 589 | 7785 |  | CORR | GENE | 07:44 | 08:04 | 08:11 | 62 | 327 | 10 | EXT |  | 0.89 | (c)
86481.168 | 11.223 | 11.189 | -0.087 | -0.121 | 1073 | 1498 | 1337 | 629 | 70 | 7785 |  | CORR | GENE | 03:01 | 04:09 | 03:43 | 51 | 529 | 10 | EXT |  | 0.89 | (c)
86503.762 | 10.892 | 10.876 | -0.058 | -0.074 | 1918 | 2003 | 2010 | 1918 | 50 | 7787 |  | CORR | CIGR | 06:44 | 06:57 | 06:58 | 24 | 184 | 10 | EXT |  | 0.89 | (c)
86503.922 | 0.102 | 0.049 | -11.253 | -11.306 | -1324 | -1161 | -1221 | 1119 | 49 | 7788 |  | CORR | GENE | 06:43 | 07:10 | 06:60 | 74 | 205 | 10 | EXT |  | 0.89 | (c)
86545.388 | 7.008 | 6.978 | -4.547 | -4.577 | 387 | 473 | 462 | 387 | 4542 | 7791 |  | CORR | CIGR | 04:53 | 05:07 | 05:05 | 35 | 151 | 10 | EXT |  | 0.89 | (c)
86562.516 | 0.921 | 0.879 | -8.894 | -8.936 | -1467 | -1338 | -1330 | 1193 | 879 | 7793 |  | CORR | GENE | 07:49 | 08:09 | 08:11 | 63 | 274 | 10 | EXT |  | 0.89 | (c)
86568.524 | 6.929 | 6.659 | -2.886 | -3.156 | 1468 | 2141 | 2022 | 1468 | 2883 | 7793 |  | CORR | GENE | 03:42 | 05:31 | 05:12 | 273 | 1108 | 12 | EXT |  | 0.92 | (c)
86570.584 | 8.989 | 8.81 | -0.826 | -1.005 | -1864 | -1653 | -1657 | 1449 | 803 | 7793 |  | CORR | GENE | 06:44 | 07:19 | 07:18 | 202 | 415 | 11 | EXT |  | 0.91 | (c)
86571.061 | 9.466 | 9.46 | -0.349 | -0.355 | -1670 | -1654 | -1557 | 1444 | 322 | 7793 |  | CORR | CIGR | 07:16 | 07:18 | 07:34 | 33 | 226 | 11 | EXT |  | 0.89 | (c)
86571.246 | 9.651 | 9.631 | -0.164 | -0.184 | 1673 | 1673 | 1737 | 1673 | 162 | 7793 |  | CORR | CIGR | 04:15 | 04:15 | 04:26 | 22 | 129 | 12 | EXT |  | 0.89 | (c)
86571.424 | 0.014 | 0.007 | -11.641 | -11.648 | -1888 | -112 | -803 | 0 | 7 | 7794 |  | CORR | GENE | 02:32 | 07:18 | 05:27 | 71 | 2171 | 11 | EXT |  | 0.89 | (c)
86572.057 | 0.647 | 0.518 | -11.008 | -11.137 | -470 | 70 | -107 | 0 | 518 | 7794 |  | CORR | GENE | 06:20 | 07:48 | 07:19 | 379 | 727 | 14 | EXT |  | 0.95 | (c)
86572.188 | 0.778 | 0.497 | -10.877 | -11.158 | -1904 | -1202 | -1293 | 682 | 497 | 7794 |  | CORR | GENE | 02:29 | 04:22 | 04:08 | 472 | 1221 | 10 | EXT |  | 0.94 | (c)
86572.669 | 1.259 | 0.965 | -10.396 | -10.69 | -156 | -144 | -100 | 45 | 965 | 7794 |  | CORR | GENE | 07:11 | 07:13 | 07:20 | 347 | 111 | 10 | EXT |  | 0.93 | (c)
86572.821 | 1.411 | 1.382 | -10.244 | -10.273 | -364 | -100 | -196 | 27 | 1382 | 7794 |  | CORR | GENE | 06:38 | 07:20 | 07:05 | 49 | 337 | 12 | EXT |  | 0.89 | (c)
86573.182 | 1.772 | 1.039 | -9.883 | -10.616 | 3 | 40 | 35 | 3 | 1039 | 7794 |  | CORR | GENE | 07:37 | 07:43 | 07:42 | 2016 | 63 | 12 | EXT |  | 0.99 | (c)
86574.935 | 3.525 | 3.257 | -8.13 | -8.398 | -128 | -106 | -89 | 49 | 3257 | 7794 |  | CORR | GENE | 07:16 | 07:19 | 07:22 | 439 | 80 | 10 | EXT |  | 0.93 | (c)
86578.258 | 6.848 | 6.823 | -4.807 | -4.832 | -1236 | -1131 | -1093 | 950 | 4772 | 7794 |  | CORR | GENE | 04:17 | 04:34 | 04:40 | 60 | 285 | 10 | EXT |  | 0.89 | (c)
86578.334 | 6.924 | 6.903 | -4.731 | -4.752 | -1232 | -1185 | -1180 | 1127 | 4727 | 7794 |  | CORR | CIGR | 04:17 | 04:25 | 04:26 | 25 | 105 | 10 | EXT |  | 0.89 | (c)
86584.819 | 1.754 | 1.726 | -9.586 | -9.614 | -20 | 37 | 97 | 0 | 1726 | 7795 |  | CORR | GENE | 03:13 | 03:22 | 03:32 | 48 | 235 | 10 | EXT |  | 0.89 | (c)
86587.597 | 4.532 | 4.512 | -6.808 | -6.828 | 1747 | 1827 | 1822 | 1747 | 4512 | 7795 |  | CORR | CIGR | 07:58 | 08:11 | 08:10 | 34 | 148 | 11 | EXT |  | 0.89 | (c)
86599.299 | 4.894 | 4.876 | -6.556 | -6.574 | -1474 | -1222 | -1268 | 1061 | 4876 | 7796 |  | CORR | GENE | 06:39 | 07:20 | 07:13 | 56 | 413 | 12 | EXT |  | 0.89 | (c)
86640.265 | 0 | -0.008 | -11.655 | -11.663 | -70 | 27 | 24 | 0 |  | 7800 | Нарушение формы кольцевого шва | GWAN |  | 03:55 | 04:11 | 04:10 | 0 | 187 |  | EXT | Нарушение формы кольцевого шва Аномалия находится на упругопластическом изгибе: R=229 D, максимальное растяжение на 11.7 час. |  | (c)
86640.265 | 0 | -0.021 | -11.655 | -11.676 | 1020 | 1207 | 1362 | 1020 |  | 7800 | Нарушение формы кольцевого шва | GWAN |  | 06:51 | 07:21 | 07:46 | 0 | 684 |  | EXT | Нарушение формы кольцевого шва Аномалия находится на упругопластическом изгибе: R=229 D, максимальное растяжение на 11.7 час. |  | (c)
86663.49 | 11.57 | 11.54 | -0.11 | -0.14 | 1279 | 1409 | 1496 | 1279 | 107 | 7801 |  | CORR | CIGR | 05:57 | 06:17 | 06:32 | 33 | 434 | 12 | EXT |  | 0.89 | (c)
86674.689 | 11.089 | 11.059 | -0.161 | -0.191 | -640 | -568 | -561 | 481 | 154 | 7802 |  | CORR | CIGR | 07:15 | 07:27 | 07:28 | 37 | 159 | 11 | EXT |  | 0.89 | (c)
86674.896 | 0.046 | 0.025 | -11.604 | -11.625 | 1961 | 2070 | 2062 | 1961 | 25 | 7803 |  | CORR | CIGR | 07:50 | 08:08 | 08:07 | 31 | 201 | 15 | EXT |  | 0.89 | (c)
86686.568 | 0.068 | 0.047 | -11.567 | -11.588 | 7 | 333 | 496 | 7 | 47 | 7804 |  | CORR | GENE | 02:28 | 03:21 | 03:47 | 149 | 980 | 10 | EXT |  | 0.9 | (c)
86686.627 | 0.127 | 0.058 | -11.508 | -11.577 | -2124 | -2031 | -1932 | 1740 | 58 | 7804 |  | CORR | GENE | 08:44 | 08:59 | 09:15 | 73 | 384 | 10 | EXT |  | 0.89 | (c)
86696.668 | 10.168 | 10.144 | -1.467 | -1.491 | 1307 | 1483 | 1451 | 1307 | 1450 | 7804 |  | CORR | CIGR | 05:58 | 06:26 | 06:21 | 41 | 289 | 10 | EXT |  | 0.89 | (c)
86698.089 | 11.589 | 11.575 | -0.046 | -0.06 | 1190 | 1453 | 1465 | 1190 | 7 | 7804 |  | CORR | GENE | 05:39 | 06:21 | 06:23 | 53 | 550 | 12 | EXT |  | 0.89 | (c)
86720.505 | 0 | -0.017 | -11.27 | -11.287 | -1075 | -906 | -677 | 279 |  | 7807 | Нарушение формы кольцевого шва | GWAN |  | 04:59 | 05:26 | 06:03 | 0 | 796 |  | EXT | Нарушение формы кольцевого шва |  | (c)
86720.505 | 0 | -0.024 | -11.27 | -11.294 | 274 | 411 | 655 | 274 |  | 7807 | Нарушение формы кольцевого шва | GWAN |  | 08:37 | 08:59 | 09:38 | 0 | 763 |  | EXT | Нарушение формы кольцевого шва |  | (c)
86789.015 | 11.535 | 11.509 | -0.01 | -0.036 | 1313 | 1338 | 1629 | 1313 | 10 | 7812 |  | CORR | CIGR | 02:29 | 02:33 | 03:20 | 26 | 632 | 15 | EXT |  | 0.89 | (c)
86789.042 | 0.017 | 0.011 | -11.153 | -11.159 | 371 | 563 | 819 | 371 | 11 | 7813 |  | CORR | GENE | 02:59 | 03:30 | 04:11 | 150 | 897 | 11 | EXT |  | 0.9 | (c)
86798.156 | 9.131 | 9.12 | -2.039 | -2.05 | 2098 | 2228 | 2213 | 2098 | 2024 | 7813 |  | CORR | CIGR | 07:38 | 07:59 | 07:56 | 26 | 230 | 14 | EXT |  | 0.89 | (c)
86800.03 | 11.005 | 10.926 | -0.165 | -0.244 | 1944 | 2003 | 1991 | 1944 | 90 | 7813 |  | CORR | GENE | 07:13 | 07:22 | 07:20 | 154 | 94 | 10 | EXT |  | 0.9 | (c)
86811.875 | 0 | -0.028 | -11.565 | -11.593 | -1694 | -1531 | -1411 | 1129 |  | 7815 | Нарушение формы кольцевого шва | GWAN |  | 05:33 | 05:59 | 06:19 | 0 | 565 |  | EXT | Нарушение формы кольцевого шва |  | (c)
86959.993 | 11.073 | 11.054 | -0.197 | -0.216 | -816 | -763 | -758 | 700 | 140 | 7827 |  | CORR | GENE | 07:38 | 07:46 | 07:47 | 76 | 116 | 13 | EXT |  | 0.89 | (c)
86971.702 | 0.062 | 0.032 | -11.598 | -11.628 | -394 | -10 | 77 | 0 | 32 | 7829 |  | CORR | GENE | 03:30 | 04:32 | 04:46 | 116 | 942 | 12 | EXT | Аномалия находится на упругопластическом изгибе: R=468 D, максимальное растяжение на 11.8 час. | 0.9 | (c)
86971.937 | 0.297 | 0.284 | -11.363 | -11.376 | 1048 | 1258 | 1185 | 1048 | 284 | 7829 |  | CORR | GENE | 07:23 | 07:57 | 07:45 | 54 | 274 | 10 | EXT | Аномалия находится на упругопластическом изгибе: R=470 D, максимальное растяжение на 11.8 час. | 0.89 | (c)
86972.513 | 0.873 | 0.593 | -10.787 | -11.067 | -42 | 928 | 511 | 0 | 593 | 7829 |  | CORR | GENE | 04:27 | 07:03 | 05:56 | 308 | 1106 | 10 | EXT | Аномалия находится на упругопластическом изгибе: R=476 D, максимальное растяжение на 11.8 час. | 0.92 | (c)
86983.3 | 0 | -0.026 | -11.12 | -11.146 | -2088 | -1901 | -1724 | 1360 |  | 7830 | Нарушение формы кольцевого шва | GWAN |  | 04:59 | 05:29 | 05:57 | 0 | 728 |  | EXT | Нарушение формы кольцевого шва Аномалия находится на упругопластическом изгибе: R=827 D, максимальное растяжение на 11.2 час. |  | (c)
87026.236 | 9.341 | 9.302 | -2.314 | -2.353 | 2051 | 2065 | 2067 | 2051 | 2254 | 7833 |  | CORR | AXGR | 06:14 | 06:16 | 06:17 | 99 | 31 | 11 | EXT |  | 0.89 | (c)
87028.34 | 11.445 | 11.429 | -0.21 | -0.226 | 1739 | 1811 | 1793 | 1739 | 197 | 7833 |  | CORR | CIGR | 05:24 | 05:35 | 05:32 | 29 | 107 | 10 | EXT |  | 0.89 | (c)
87028.436 | 11.541 | 11.53 | -0.114 | -0.125 | 1686 | 1797 | 1801 | 1686 | 99 | 7833 |  | CORR | CIGR | 05:15 | 05:33 | 05:34 | 26 | 230 | 12 | EXT |  | 0.89 | (c)
87074.175 | 0 | -0.039 | -11 | -11.039 | 1747 | 1948 | 2175 | 1747 |  | 7838 | Нарушение формы кольцевого шва | GWAN |  | 07:32 | 08:05 | 08:41 | 0 | 855 |  | EXT | Нарушение формы кольцевого шва Аномалия находится на отводе. |  | (c)
87091.748 | 6.573 | 6.506 | -4.767 | -4.834 | 507 | 727 | 821 | 507 | 4727 | 7839 |  | CORR | GENE | 03:13 | 03:48 | 04:03 | 107 | 629 | 10 | EXT |  | 0.89 | (c)
87096.224 | 11.049 | 11.02 | -0.291 | -0.32 | 638 | 701 | 714 | 638 | 287 | 7839 |  | CORR | CIGR | 03:34 | 03:44 | 03:46 | 33 | 153 | 13 | EXT |  | 0.89 | (c)
87096.515 | 0 | -0.025 | -9.875 | -9.9 | 907 | 987 | 1175 | 907 |  | 7840 | Нарушение формы кольцевого шва | GWAN |  | 02:45 | 02:58 | 03:28 | 0 | 535 |  | EXT | Нарушение формы кольцевого шва |  | (c)
87096.829 | 0.314 | 0.268 | -9.561 | -9.607 | 1166 | 1219 | 1208 | 1166 | 268 | 7840 |  | CORR | GENE | 03:27 | 03:35 | 03:34 | 222 | 84 | 11 | EXT |  | 0.91 | (c)
87098.363 | 1.848 | 1.838 | -8.027 | -8.037 | 1209 | 1210 | 1224 | 1209 | 1838 | 7840 |  | CORR | AXGR | 03:34 | 03:34 | 03:36 | 128 | 30 | 11 | EXT |  | 0.9 | (c)
87115.637 | 9.247 | 9.143 | -2.213 | -2.317 | 1880 | 1913 | 1899 | 1880 | 2097 | 7841 |  | CORR | AXGR | 04:12 | 04:18 | 04:15 | 220 | 38 | 10 | EXT |  | 0.91 | (c)
87138.984 | 9.674 | 9.646 | -2.026 | -2.054 | 1461 | 2084 | 1802 | 1461 | 1983 | 7843 |  | CORR | GENE | 04:34 | 06:14 | 05:29 | 71 | 682 | 11 | EXT |  | 0.89 | (c)
87139.506 | 10.196 | 10.064 | -1.504 | -1.636 | 1461 | 1584 | 1679 | 1461 | 1461 | 7843 |  | CORR | GENE | 04:34 | 04:54 | 05:09 | 175 | 438 | 10 | EXT |  | 0.9 | (c)
87141.002 | 11.692 | 11.635 | -0.008 | -0.065 | 957 | 1375 | 1252 | 957 | 8 | 7843 |  | CORR | GENE | 03:13 | 04:20 | 04:00 | 57 | 589 | 11 | EXT |  | 0.89 | (c)
87180.802 | 5.827 | 5.797 | -5.583 | -5.613 | 741 | 966 | 930 | 741 | 5536 | 7847 |  | CORR | GENE | 04:55 | 05:31 | 05:25 | 77 | 377 | 13 | EXT | Аномалия находится на отводе. | 0.89 | (c)
87181.11 | 6.135 | 6.127 | -5.275 | -5.283 | 856 | 964 | 998 | 856 | 5250 | 7847 |  | CORR | CIGR | 05:13 | 05:31 | 05:36 | 33 | 285 | 12 | EXT | Аномалия находится на отводе. | 0.89 | (c)
87181.163 | 6.188 | 6.172 | -5.222 | -5.238 | 1340 | 1476 | 1567 | 1340 | 5203 | 7847 |  | CORR | CIGR | 06:31 | 06:53 | 07:08 | 35 | 456 | 10 | EXT | Аномалия находится на отводе. | 0.89 | (c)
87189.968 | 3.583 | 3.541 | -7.692 | -7.734 | 1878 | 1951 | 2058 | 1878 | 3541 | 7848 |  | CORR | GENE | 07:17 | 07:29 | 07:46 | 93 | 359 | 11 | EXT |  | 0.89 | (c)
87209.479 | 0.129 | 0.083 | -11.556 | -11.602 | -145 | 39 | 65 | 0 | 83 | 7850 |  | CORR | GENE | 07:47 | 08:16 | 08:20 | 93 | 419 | 11 | EXT |  | 0.89 | (c)
87214.33 | 4.98 | 4.849 | -6.705 | -6.836 | 960 | 1029 | 1053 | 960 | 4849 | 7850 |  | DENT | GENE | 10:45 | 10:56 | 10:60 | 209 | 188 | 0.4 | N/A | Глубина вмятины: 6 мм (0,4%). Линейка: 21 см в (485 см; 10:56 ч:мин) |  | (c)
87249.871 | 5.491 | 5.474 | -6.124 | -6.141 | 1100 | 1245 | 1251 | 1100 | 5474 | 7853 |  | CORR | CIGR | 01:09 | 01:32 | 01:33 | 37 | 301 | 11 | EXT |  | 0.89 | (c)
87255.506 | 11.126 | 11.037 | -0.489 | -0.578 | -801 | -554 | -529 | 258 | 472 | 7853 | Дефект проката | MIAN | GENE | 08:02 | 08:42 | 08:46 | 106 | 543 |  | INT | Дефект проката Эквивалент потери металла 13%. |  | (c)
87261.396 | 5.401 | 5.356 | -6.249 | -6.294 | 226 | 372 | 342 | 226 | 5356 | 7854 |  | CORR | GENE | 06:30 | 06:53 | 06:48 | 64 | 232 | 10 | EXT |  | 0.89 | (c)
87325.605 | 0 | -0.031 | -11.665 | -11.696 | 2033 | -2200 | -2110 | 1792 |  | 7860 | Нарушение формы кольцевого шва | GWAN |  | 04:15 | 04:52 | 05:06 | 0 | 636 |  | EXT | Нарушение формы кольцевого шва |  | (c)
87325.605 | 0 | -0.036 | -11.665 | -11.701 | -514 | -34 | 61 | 0 |  | 7860 | Нарушение формы кольцевого шва | GWAN |  | 09:24 | 10:41 | 10:57 | 0 | 1149 |  | EXT | Нарушение формы кольцевого шва |  | (c)
87350.149 | 1.199 | 1.199 | -10.106 | -10.106 | 695 | 751 | 749 | 695 | 1199 | 7862 |  | CORR | CIGR | 03:35 | 03:44 | 03:44 | 22 | 108 | 13 | EXT |  | 0.89 | (c)
87360.338 | 0.083 | 0.066 | -11.622 | -11.639 | 152 | 394 | 546 | 152 | 66 | 7863 |  | CORR | GENE | 07:40 | 08:19 | 08:44 | 162 | 789 | 11 | EXT |  | 0.9 | (c)
87368.04 | 7.785 | 7.766 | -3.92 | -3.939 | -1541 | -1420 | -1476 | 1411 | 3911 | 7863 |  | CORR | CIGR | 03:07 | 03:27 | 03:18 | 28 | 130 | 11 | EXT |  | 0.89 | (c)
87402.3 | 7.61 | 7.574 | -3.86 | -3.896 | 123 | 272 | 215 | 123 | 3851 | 7866 |  | CORR | CIGR | 06:37 | 07:01 | 06:51 | 45 | 185 | 11 | EXT |  | 0.89 | (c)
87406.078 | 11.388 | 11.321 | -0.082 | -0.149 | 523 | 678 | 733 | 523 | 48 | 7866 |  | CORR | GENE | 07:41 | 08:06 | 08:15 | 101 | 419 | 10 | EXT |  | 0.89 | (c)
87440.051 | 11.286 | 11.24 | -0.074 | -0.12 | 1211 | 1355 | 1417 | 1211 | 52 | 7869 |  | CORR | GENE | 03:11 | 03:34 | 03:44 | 68 | 412 | 15 | EXT |  | 0.89 | (c)
87443.831 | 3.706 | 3.701 | -7.974 | -7.979 | -796 | -649 | -714 | 632 | 3701 | 7870 |  | CORR | CIGR | 06:47 | 07:11 | 07:01 | 44 | 164 | 13 | EXT | Аномалия находится на упругопластическом изгибе: R=822 D, максимальное растяжение на 4.5 час. | 0.89 | (c)
87444.304 | 4.179 | 4.167 | -7.501 | -7.513 | -468 | -396 | -408 | 347 | 4167 | 7870 |  | CORR | CIGR | 07:40 | 07:52 | 07:50 | 29 | 121 | 10 | EXT | Аномалия находится на упругопластическом изгибе: R=809 D, максимальное растяжение на 4.5 час. | 0.89 | (c)
87451.698 | 11.573 | 11.542 | -0.107 | -0.138 | -1967 | -1475 | -1378 | 789 | 42 | 7870 |  | CORR | GENE | 03:38 | 04:58 | 05:13 | 96 | 1179 | 10 | EXT | Аномалия находится на упругопластическом изгибе: R=479 D, максимальное растяжение на 4.5 час. | 0.89 | (c)
87463.547 | 0.057 | 0.045 | -9.448 | -9.46 | 79 | 338 | 325 | 79 | 45 | 7872 |  | CORR | GENE | 02:09 | 02:50 | 02:48 | 77 | 492 | 10 | EXT |  | 0.89 | (c)
87473.063 | 0.068 | 0.024 | -11.492 | -11.536 | 278 | 562 | 718 | 278 | 24 | 7873 |  | CORR | GENE | 03:58 | 04:44 | 05:09 | 113 | 879 | 10 | EXT |  | 0.89 | (c)
87484.63 | 0.075 | 0.049 | -11.395 | -11.421 | 770 | 1152 | 1043 | 770 | 49 | 7874 |  | CORR | GENE | 03:09 | 04:10 | 03:53 | 72 | 546 | 11 | EXT |  | 0.89 | (c)
87494.967 | 10.412 | 10.383 | -1.058 | -1.087 | -2012 | -1721 | -1816 | 1620 | 1034 | 7874 |  | CORR | GENE | 07:39 | 08:26 | 08:11 | 53 | 392 | 10 | EXT |  | 0.89 | (c)
87496.088 | 0.063 | 0.04 | -11.397 | -11.42 | 1502 | 1630 | 1589 | 1502 | 40 | 7875 |  | CORR | CIGR | 03:37 | 03:58 | 03:51 | 32 | 173 | 12 | EXT |  | 0.89 | (c)
87502.713 | 6.688 | 6.683 | -4.772 | -4.777 | 1513 | 1579 | 1563 | 1513 | 4755 | 7875 |  | CORR | CIGR | 03:39 | 03:49 | 03:47 | 22 | 99 | 12 | EXT |  | 0.89 | (c)
87518.546 | 11.061 | 11.027 | -0.069 | -0.103 | 696 | 783 | 817 | 696 | 51 | 7876 |  | CORR | GENE | 05:55 | 06:10 | 06:15 | 52 | 242 | 10 | EXT |  | 0.89 | (c)
87518.6 | 11.115 | 11.051 | -0.015 | -0.079 | 1380 | 1633 | 1570 | 1380 | 15 | 7876 |  | CORR | GENE | 07:46 | 08:27 | 08:17 | 64 | 381 | 11 | EXT |  | 0.89 | (c)
87528.651 | 10.036 | 10.001 | -1.424 | -1.459 | 565 | 738 | 693 | 565 | 1355 | 7877 |  | CORR | GENE | 03:57 | 04:25 | 04:18 | 104 | 256 | 11 | EXT |  | 0.89 | (c)
87528.757 | 10.142 | 10.128 | -1.318 | -1.332 | 880 | 939 | 994 | 880 | 1299 | 7877 |  | CORR | CIGR | 04:48 | 04:58 | 05:07 | 33 | 230 | 11 | EXT |  | 0.89 | (c)
87545.719 | 4.004 | 3.992 | -7.131 | -7.143 | -773 | -706 | -560 | 347 | 3992 | 7879 |  | CORR | GENE | 03:45 | 03:56 | 04:20 | 98 | 426 | 10 | EXT |  | 0.89 | (c)
87552.95 | 0.1 | 0.058 | -11.54 | -11.582 | -422 | -179 | -138 | 0 | 58 | 7880 |  | CORR | GENE | 02:37 | 03:16 | 03:22 | 82 | 567 | 10 | EXT |  | 0.89 | (c)
87626.254 | 4.934 | 4.924 | -6.681 | -6.691 | 2124 | 2184 | 2174 | 2124 | 4924 | 7886 |  | CORR | CIGR | 03:51 | 04:01 | 03:59 | 24 | 100 | 14 | EXT |  | 0.89 | (c)
87676.402 | 8.877 | 8.858 | -2.808 | -2.827 | -1460 | -1411 | -1416 | 1372 | 2806 | 7890 |  | CORR | CIGR | 04:49 | 04:56 | 04:56 | 21 | 88 | 13 | EXT |  | 0.89 | (c)
87704.78 | 2.855 | 2.797 | -8.795 | -8.853 | 1354 | 1453 | 1495 | 1354 | 2797 | 7893 |  | ARTD | GENE | 02:14 | 02:30 | 02:37 | 79 | 283 |  | EXT | Эквивалент потери металла 10%. |  | (c)
87849.935 | 0 | -0.031 | -11.56 | -11.591 | 2105 | -1629 | -1944 | 1532 |  | 7906 | Нарушение формы кольцевого шва | GWAN |  | 08:08 | 10:05 | 09:14 | 0 | 824 |  | EXT | Нарушение формы кольцевого шва Аномалия находится на упругопластическом изгибе: R=594 D, максимальное растяжение на 5.8 час. |  | (c)
87880.9 | 8.045 | 8.033 | -3.06 | -3.072 | 1532 | 1763 | 1660 | 442 | 3045 | 7908 |  | CORR | CIGR | 03:56 | 04:33 | 04:16 | 27 | 257 | 11 | EXT |  | 0.89 | (c)
87881.975 | 9.12 | 9.095 | -1.985 | -2.01 | 1727 | 1786 | 1821 | 315 | 1969 | 7908 |  | CORR | CIGR | 04:27 | 04:37 | 04:42 | 41 | 189 | 18 | EXT |  | 0.89 | (c)
87884.316 | 0.356 | 0.193 | -11.024 | -11.187 | 1515 | 1553 | 1612 | 522 | 193 | 7909 |  | CORR | GENE | 03:35 | 03:41 | 03:50 | 946 | 193 | 10 | EXT |  | 0.96 | (c)
87889.145 | 5.185 | 5.167 | -6.195 | -6.213 | -1751 | -1492 | -1508 | 479 | 5167 | 7909 |  | CORR | GENE | 06:48 | 07:29 | 07:27 | 56 | 486 | 10 | EXT |  | 0.89 | (c)
87890.962 | 7.002 | 6.991 | -4.378 | -4.389 | 1766 | 1889 | 1829 | 338 | 4366 | 7909 |  | CORR | CIGR | 04:15 | 04:35 | 04:25 | 23 | 126 | 13 | EXT |  | 0.89 | (c)
87891.356 | 7.396 | 7.369 | -3.984 | -4.011 | 1671 | 1843 | 1808 | 286 | 3968 | 7909 |  | CORR | CIGR | 03:60 | 04:28 | 04:22 | 43 | 273 | 10 | EXT |  | 0.89 | (c)
87895.412 | 0.072 | 0.057 | -11.458 | -11.473 | -1117 | -823 | -742 | 366 | 57 | 7910 |  | CORR | GENE | 06:46 | 07:33 | 07:47 | 112 | 752 | 10 | EXT |  | 0.89 | (c)
87905.135 | 9.795 | 9.769 | -1.735 | -1.761 | -860 | -707 | -733 | 606 | 1705 | 7910 |  | CORR | GENE | 07:27 | 07:52 | 07:48 | 56 | 254 | 12 | EXT |  | 0.89 | (c)
87906.085 | 10.745 | 10.733 | -0.785 | -0.797 | -1626 | -1546 | -1583 | 1540 | 767 | 7910 |  | CORR | CIGR | 05:24 | 05:37 | 05:31 | 30 | 86 | 10 | EXT |  | 0.89 | (c)
87906.112 | 10.772 | 10.761 | -0.758 | -0.769 | -1398 | -1308 | -1346 | 1293 | 748 | 7910 |  | CORR | CIGR | 06:01 | 06:15 | 06:09 | 21 | 105 | 13 | EXT |  | 0.89 | (c)
87906.817 | 11.477 | 11.45 | -0.053 | -0.08 | -1096 | -905 | -919 | 742 | 42 | 7910 |  | CORR | CIGR | 06:49 | 07:20 | 07:18 | 38 | 354 | 10 | EXT |  | 0.89 | (c)
87915.535 | 8.665 | 8.649 | -2.905 | -2.921 | 1786 | 1890 | 1846 | 1786 | 2897 | 7911 |  | CORR | CIGR | 07:40 | 07:57 | 07:50 | 24 | 119 | 10 | EXT | Аномалия находится на отводе. | 0.89 | (c)
87918.44 | 0 | -0.059 | -11.055 | -11.114 | 1714 | 2037 | 2103 | 1714 |  | 7912 | Нарушение формы кольцевого шва | GWAN |  | 00:46 | 01:39 | 01:49 | 0 | 779 |  | EXT | Нарушение формы кольцевого шва Аномалия находится на отводе. |  | (c)
87918.495 | 0.055 | 0.026 | -11 | -11.029 | -1168 | -459 | -607 | 46 | 26 | 7912 |  | CORR | GENE | 05:01 | 06:56 | 06:32 | 94 | 1122 | 12 | EXT |  | 0.89 | (c)
87921.364 | 2.924 | 2.914 | -8.131 | -8.141 | -1102 | -1020 | -1008 | 914 | 2914 | 7912 |  | CORR | CIGR | 05:12 | 05:25 | 05:27 | 37 | 188 | 10 | EXT |  | 0.89 | (c)
87929.044 | 10.604 | 10.593 | -0.451 | -0.462 | -1651 | -1586 | -1586 | 1521 | 439 | 7912 | Металлургический дефект | MIAN | CIGR | 03:43 | 03:54 | 03:54 | 23 | 130 |  | INT | Металлургический дефект Эквивалент потери металла 17%. |  | (c)
87930.842 | 1.347 | 1.347 | -9.778 | -9.778 | 1516 | 1607 | 1563 | 1516 | 1347 | 7913 |  | CORR | CIGR | 07:35 | 07:50 | 07:43 | 24 | 95 | 10 | EXT |  | 0.89 | (c)
87939.611 | 10.116 | 10.104 | -1.009 | -1.021 | 576 | 665 | 621 | 576 | 999 | 7913 |  | CORR | CIGR | 05:04 | 05:18 | 05:11 | 22 | 90 | 12 | EXT |  | 0.89 | (c)
88080.79 | 5.315 | 4.51 | -5.91 | -6.715 | -1368 | -1346 | -1344 | 1320 | 4510 | 7926 |  | CORR | GENE | 08:05 | 08:08 | 08:09 | 1679 | 48 | 10 | EXT | Аномалия находится на отводе. | 0.97 | (c)
88112.041 | 2.441 | 2.419 | -9.129 | -9.151 | 312 | 686 | 596 | 312 | 2419 | 7929 |  | ARTD | GENE | 09:24 | 10:24 | 10:09 | 296 | 568 |  | EXT | Эквивалент потери металла 10%. |  | (c)
88134.948 | 2.103 | 1.856 | -9.147 | -9.394 | -494 | -424 | -288 | 82 | 1856 | 7931 |  | GOUG | GENE | 05:20 | 05:31 | 05:53 | 259 | 412 | 8 | EXT | Зона задиров. |  | (c)
88177.54 | 0 | -0.038 | -11.58 | -11.618 | 1099 | 1376 | 1564 | 1099 |  | 7935 | Нарушение формы кольцевого шва | GWAN |  | 08:34 | 09:19 | 09:49 | 0 | 931 |  | EXT | Нарушение формы кольцевого шва Аномалия находится на отводе. |  | (c)
88252.855 | 7.475 | 7.416 | -3.67 | -3.729 | -1495 | -1454 | -1436 | 1376 | 3609 | 7941 |  | DENT | GENE | 06:60 | 07:06 | 07:09 | 120 | 119 | 0.9 | N/A | Глубина вмятины: 13 мм (0,9%). Линейка: 12 см в (742 см; 07:06 ч:мин) Аномалия находится вблизи дефекта потери металла. |  | (c)
88252.906 | 7.526 | 7.516 | -3.619 | -3.629 | -1378 | -1287 | -1311 | 1244 | 3604 | 7941 |  | GOUG | CIGR | 07:19 | 07:33 | 07:30 | 25 | 133 | 9 | EXT | Задир. |  | (c)
88455.572 | 6.477 | 6.463 | -4.523 | -4.537 | 1593 | 1691 | 1730 | 1593 | 4425 | 7959 |  | ARTD | GENE | 07:45 | 08:00 | 08:07 | 112 | 276 |  | EXT | Наплавка. |  | (c)
88460.17 | 0.075 | 0.045 | -11.025 | -11.055 | -829 | -675 | -617 | 405 | 45 | 7960 |  | CORR | GENE | 07:19 | 07:44 | 07:53 | 98 | 425 | 10 | EXT |  | 0.89 | (c)
88612.237 | 3.202 | 3.142 | -7.678 | -7.738 | -2123 | -1944 | -1902 | 1681 | 3142 | 7973 |  | CORR | GENE | 03:20 | 03:49 | 03:56 | 84 | 442 | 10 | EXT | Аномалия находится на отводе. | 0.89 | (c)
88711.4 | 11.335 | 11.312 | -0.135 | -0.158 | 1921 | 1983 | 2002 | 1921 | 134 | 7981 |  | CORR | CIGR | 05:09 | 05:19 | 05:22 | 24 | 162 | 10 | EXT | Аномалия находится на упругопластическом изгибе: R=764 D, максимальное растяжение на 0.9 час. | 0.89 | (c)
88711.523 | 11.458 | 11.43 | -0.012 | -0.04 | 2204 | -1987 | -2100 | 1943 | 9 | 7981 |  | CORR | CIGR | 05:55 | 06:38 | 06:20 | 31 | 314 | 13 | EXT | Аномалия находится на упругопластическом изгибе: R=756 D, максимальное растяжение на 0.9 час. | 0.89 | (c)
88720.159 | 8.624 | 8.286 | -2.946 | -3.284 | 1781 | 2017 | -2205 | 1731 | 2820 | 7982 |  | DENT | GENE | 04:18 | 04:57 | 05:35 | 464 | 949 | 2.5 | N/A | Глубина вмятины: 36 мм (2,5%). Линейка: 46 см в (829 см; 04:57 ч:мин) Аномалия находится на упругопластическом изгибе. |  | (c)
88816.621 | 2.916 | 2.89 | -8.254 | -8.28 | -1396 | -1288 | -1309 | 1222 | 2890 | 7991 |  | CORR | CIGR | 06:44 | 07:02 | 06:58 | 33 | 174 | 10 | EXT | Аномалия находится на упругопластическом изгибе: R=398 D, максимальное растяжение на 5.5 час. | 0.89 | (c)
88824.27 | 10.565 | 10.417 | -0.605 | -0.753 | -1482 | -1467 | -1468 | 1454 | 478 | 7991 |  | ARTD | AXGR | 06:30 | 06:33 | 06:32 | 275 | 28 |  | EXT | Эквивалент потери металла 10%. Аномалия находится на упругопластическом изгибе: R=407 D, максимальное растяжение на 5.4 час. |  | (c)
88844.335 | 7.76 | 7.7 | -3.57 | -3.63 | -1231 | -1184 | -1185 | 1140 | 3523 | 7993 |  | DENT | GENE | 07:33 | 07:41 | 07:41 | 107 | 90 | 0.6 | N/A | Глубина вмятины: 8 мм (0,6%). Линейка: 11 см в (770 см; 07:41 ч:мин) Аномалия находится вблизи дефекта потери металла. |  | (c)
88844.38 | 7.805 | 7.702 | -3.525 | -3.628 | -1287 | -1200 | -871 | 454 | 3367 | 7993 |  | GOUG | GENE | 07:24 | 07:38 | 08:31 | 261 | 833 | 6 | EXT | Зона задиров. |  | (c)
88885.811 | 2.901 | 2.405 | -8.524 | -9.02 | -2013 | -1934 | -1863 | 1714 | 2405 | 7997 |  | GOUG | GENE | 04:32 | 04:45 | 04:56 | 1364 | 300 | 11 | EXT | Зона задиров. Аномалия находится на упругопластическом изгибе: R=260 D, максимальное растяжение на 5.6 час. |  | (b)
89099.8 | 0 | -0.012 | -11.655 | -11.667 | 199 | 432 | 887 | 199 |  | 8016 | Нарушение формы кольцевого шва | GWAN |  | 03:29 | 04:06 | 05:20 | 0 | 1377 |  | EXT | Нарушение формы кольцевого шва |  | (c)
89156.952 | 0.047 | 0.011 | -11.263 | -11.299 | -186 | 482 | 293 | 0 | 11 | 8021 |  | CORR | GENE | 03:16 | 05:04 | 04:34 | 50 | 958 | 13 | EXT |  | 0.89 | (c)
89168.215 | 0 | 0 | -11.15 | -11.15 | 306 | 780 | 782 | 306 | 0 | 8022 | Смещение кромок | GWAN |  | 04:21 | 05:37 | 05:38 | 0 | 953 | 26 | EXT | Смещение кромок Наружу Величина смещения - 4 мм. |  | (c)
89179.365 | 0 | -0.046 | -11.71 | -11.756 | 409 | 1402 | 981 | 409 |  | 8023 | Нарушение формы кольцевого шва | GWAN |  | 10:06 | 00:46 | 11:38 | 0 | 1143 |  | EXT | Нарушение формы кольцевого шва Аномалия находится на отводе. |  | (c)
89304.389 | 11.434 | 11.399 | -0.021 | -0.056 | -58 | 304 | 305 | 0 | 9 | 8033 |  | CORR | CIGR | 05:13 | 06:12 | 06:12 | 47 | 727 | 11 | EXT |  | 0.89 | (c)
89304.562 | 0.152 | 0.119 | -11.303 | -11.336 | 1196 | 1223 | 1280 | 1196 | 119 | 8034 |  | CORR | CIGR | 05:60 | 06:04 | 06:13 | 33 | 168 | 10 | EXT |  | 0.89 | (c)
89338.68 | 0 | -0.032 | -11.31 | -11.342 | 1216 | -1773 | -1619 | 0 |  | 8037 | Нарушение формы кольцевого шва | GWAN |  | 02:57 | 06:54 | 07:19 | 0 | 3253 |  | EXT | Нарушение формы кольцевого шва Аномалия находится на отводе. |  | (c)
89371.902 | 10.407 | 10.369 | -1.228 | -1.266 | -15 | 43 | 111 | 0 | 1104 | 8039 |  | GOUG | GENE | 10:43 | 10:52 | 11:03 | 162 | 252 | 8 | EXT | Зона задиров. |  | (c)
89376.516 | 3.386 | 3.3 | -8.309 | -8.395 | 1874 | 1968 | 1968 | 1874 | 3300 | 8040 |  | DENT | GENE | 02:49 | 03:04 | 03:04 | 180 | 186 | 0.4 | N/A | Глубина вмятины: 6 мм (0,4%). Линейка: 18 см в (330 см; 03:04 ч:мин) |  | (c)
89532.196 | 10.696 | 10.666 | -0.099 | -0.129 | 1217 | 1503 | 1878 | 1217 | 51 | 8053 |  | ARTD | GENE | 10:31 | 11:17 | 12:18 | 78 | 1321 |  | EXT | Эквивалент потери металла 18%. |  | (c)
89559.469 | 4.679 | 4.617 | -6.786 | -6.848 | 1789 | 1981 | 1926 | 168 | 4617 | 8056 |  | CORR | GENE | 02:36 | 03:07 | 02:59 | 75 | 273 | 10 | EXT |  | 0.89 | (c)
89563.492 | 8.702 | 8.69 | -2.763 | -2.775 | -2204 | -2107 | -2101 | 27 | 2747 | 8056 |  | CORR | CIGR | 03:52 | 04:08 | 04:09 | 28 | 205 | 10 | EXT |  | 0.89 | (c)
89564.879 | 10.089 | 10.07 | -1.376 | -1.395 | -1645 | -1536 | -1513 | 586 | 1353 | 8056 |  | CORR | CIGR | 05:22 | 05:40 | 05:44 | 42 | 264 | 10 | EXT |  | 0.89 | (c)
89565.632 | 10.842 | 10.817 | -0.623 | -0.648 | 1743 | 1984 | 2123 | 0 | 355 | 8056 |  | CORR | GENE | 02:29 | 03:08 | 03:30 | 293 | 760 | 10 | EXT |  | 0.92 | (c)
89567.229 | 0.974 | 0.936 | -8.951 | -8.989 | 1425 | 1698 | 1666 | 324 | 936 | 8057 |  | CORR | GENE | 03:18 | 04:02 | 03:57 | 143 | 481 | 10 | EXT |  | 0.9 | (c)
89567.966 | 1.711 | 1.68 | -8.214 | -8.245 | 1534 | 1729 | 1717 | 330 | 1680 | 8057 |  | CORR | GENE | 03:36 | 04:07 | 04:05 | 97 | 367 | 11 | EXT |  | 0.89 | (c)
89570.292 | 4.037 | 3.976 | -5.888 | -5.949 | 1596 | 1684 | 1819 | 188 | 3976 | 8057 |  | CORR | GENE | 03:46 | 04:00 | 04:22 | 99 | 446 | 12 | EXT |  | 0.89 | (c)
89571.002 | 4.747 | 4.722 | -5.178 | -5.203 | 1714 | 1940 | 1882 | 181 | 4722 | 8057 |  | CORR | GENE | 04:05 | 04:41 | 04:32 | 69 | 335 | 10 | EXT |  | 0.89 | (c)
89571.889 | 5.634 | 5.633 | -4.291 | -4.292 | 1729 | 1799 | 1820 | 320 | 4253 | 8057 |  | CORR | CIGR | 04:07 | 04:18 | 04:22 | 39 | 181 | 10 | EXT |  | 0.89 | (c)
89572.695 | 6.44 | 6.418 | -3.485 | -3.507 | 1823 | 1956 | 1970 | 113 | 3463 | 8057 |  | CORR | CIGR | 04:22 | 04:44 | 04:46 | 44 | 295 | 10 | EXT |  | 0.89 | (c)
89573.285 | 7.03 | 7.016 | -2.895 | -2.909 | 1524 | 2088 | 1842 | 70 | 2546 | 8057 |  | CORR | GENE | 03:34 | 05:05 | 04:25 | 363 | 636 | 10 | EXT |  | 0.93 | (c)
89576.063 | 9.808 | 9.705 | -0.117 | -0.22 | 2000 | 2028 | 2030 | 171 | 64 | 8057 |  | CORR | GENE | 04:51 | 04:55 | 04:56 | 156 | 59 | 15 | EXT |  | 0.91 | (c)
89576.073 | 9.818 | 9.756 | -0.107 | -0.169 | -1876 | -1657 | -1627 | 355 | 80 | 8057 |  | CORR | GENE | 06:25 | 07:01 | 07:06 | 89 | 497 | 13 | EXT |  | 0.89 | (c)
89576.166 | 9.911 | 9.893 | -0.014 | -0.032 | 1845 | 2047 | -1841 | 0 | 7 | 8057 |  | CORR | CIGR | 04:26 | 04:59 | 06:31 | 25 | 1551 | 14 | EXT |  | 0.89 | (c)
89578.08 | 0 | -0.002 | -10.37 | -10.372 | 730 | 1815 | 1492 | 730 |  | 8059 | Нарушение формы кольцевого шва | GWAN |  | 04:21 | 07:17 | 06:25 | 0 | 1526 |  | EXT | Нарушение формы кольцевого шва |  | (c)
89578.236 | 0.156 | 0.123 | -10.214 | -10.247 | 1587 | 1821 | 1733 | 1587 | 123 | 8059 |  | CORR | GENE | 06:40 | 07:17 | 07:03 | 48 | 293 | 12 | EXT |  | 0.89 | (c)
89578.247 | 0.167 | 0.101 | -10.203 | -10.269 | 885 | 1167 | 1078 | 885 | 101 | 8059 |  | CORR | GENE | 04:46 | 05:32 | 05:18 | 72 | 387 | 10 | EXT |  | 0.89 | (c)
89579.085 | 1.005 | 0.987 | -9.365 | -9.383 | 1713 | 1813 | 1799 | 1713 | 987 | 8059 |  | CORR | CIGR | 07:00 | 07:16 | 07:14 | 35 | 172 | 15 | EXT |  | 0.89 | (c)
89582.452 | 4.372 | 4.372 | -5.998 | -5.998 | 207 | 301 | 265 | 207 | 4372 | 8059 |  | CORR | CIGR | 02:57 | 03:12 | 03:06 | 32 | 117 | 11 | EXT |  | 0.89 | (c)
89583.321 | 5.241 | 5.241 | -5.129 | -5.129 | 1043 | 1128 | 1097 | 1043 | 5107 | 8059 |  | CORR | CIGR | 05:12 | 05:26 | 05:21 | 22 | 109 | 12 | EXT |  | 0.89 | (c)
89583.39 | 5.31 | 5.31 | -5.06 | -5.06 | 1057 | 1079 | 1103 | 1057 | 5044 | 8059 |  | CORR | CIGR | 05:14 | 05:18 | 05:22 | 16 | 93 | 10 | EXT |  | 0.89 | (c)
89653.265 | 0 | -0.027 | -10.95 | -10.977 | -541 | 173 | 137 | 0 |  | 8066 | Нарушение формы кольцевого шва | GWAN |  | 06:40 | 08:35 | 08:29 | 0 | 1357 |  | EXT | Нарушение формы кольцевого шва |  | (c)
89814.45 | 5.255 | 5.255 | -6.085 | -6.085 | -1300 | -1221 | -1260 | 1220 | 5255 | 8080 |  | CORR | CIGR | 07:15 | 07:28 | 07:22 | 19 | 80 | 10 | EXT |  | 0.89 | (c)
89820.361 | 11.166 | 11.13 | -0.174 | -0.21 | -1178 | -1033 | -991 | 805 | 132 | 8080 |  | CORR | GENE | 07:35 | 07:58 | 08:05 | 78 | 373 | 12 | EXT |  | 0.89 | (c)
89820.665 | 0.13 | 0.089 | -11.135 | -11.176 | -1213 | -1146 | -1136 | 1059 | 89 | 8081 |  | CORR | GENE | 07:32 | 07:43 | 07:45 | 60 | 154 | 10 | EXT |  | 0.89 | (c)
89821.129 | 0.594 | 0.433 | -10.671 | -10.832 | -1142 | -1123 | -1125 | 1108 | 433 | 8081 |  | CORR | AXGR | 07:44 | 07:47 | 07:46 | 322 | 34 | 10 | EXT |  | 0.92 | (c)
89821.361 | 0.826 | 0.811 | -10.439 | -10.454 | -1210 | -1161 | -1137 | 1065 | 811 | 8081 |  | CORR | CIGR | 07:33 | 07:41 | 07:44 | 36 | 145 | 13 | EXT |  | 0.89 | (c)
89821.77 | 1.235 | 1.212 | -10.03 | -10.053 | -1245 | -1173 | -1186 | 1127 | 1212 | 8081 |  | CORR | CIGR | 07:27 | 07:39 | 07:37 | 33 | 118 | 11 | EXT |  | 0.89 | (c)
89846.732 | 3.732 | 3.699 | -7.953 | -7.986 | 592 | 648 | 679 | 592 | 3699 | 8083 |  | CORR | CIGR | 06:54 | 07:03 | 07:08 | 45 | 175 | 14 | EXT |  | 0.89 | (c)
89847.038 | 4.038 | 4.024 | -7.647 | -7.661 | 673 | 742 | 766 | 673 | 4024 | 8083 |  | CORR | CIGR | 07:07 | 07:19 | 07:22 | 31 | 186 | 13 | EXT |  | 0.89 | (c)
89847.186 | 4.186 | 4.151 | -7.499 | -7.534 | 743 | 835 | 789 | 743 | 4151 | 8083 |  | CORR | CIGR | 07:19 | 07:34 | 07:26 | 35 | 93 | 10 | EXT |  | 0.89 | (c)
89859.478 | 4.793 | 4.767 | -3.352 | -3.378 | 1849 | 1961 | 2078 | 1849 | 3338 | 8084 |  | CORR | CIGR | 07:23 | 07:41 | 07:60 | 40 | 459 | 10 | EXT |  | 0.89 | (c)
89861.178 | 6.493 | 6.468 | -1.652 | -1.677 | 1776 | 1871 | 1868 | 1776 | 1632 | 8084 |  | CORR | CIGR | 07:11 | 07:27 | 07:26 | 45 | 183 | 10 | EXT |  | 0.89 | (c)
89862.856 | 0.026 | 0.026 | -3.529 | -3.529 | 1797 | -2092 | 2187 | 1797 | 26 | 8085 |  | CORR | CIGR | 05:60 | 07:32 | 07:03 | 36 | 781 | 15 | EXT |  | 0.89 | (c)
89868.146 | 1.761 | 1.66 | -9.159 | -9.26 | -1700 | -1568 | -1223 | 746 | 1660 | 8086 |  | CORR | GENE | 05:04 | 05:25 | 06:21 | 551 | 954 | 11 | EXT |  | 0.95 | (c)
89870.239 | 3.854 | 3.795 | -7.066 | -7.125 | -1994 | -938 | -1368 | 742 | 3795 | 8086 |  | CORR | GENE | 04:16 | 07:06 | 05:57 | 177 | 1252 | 10 | EXT |  | 0.9 | (c)
89872.9 | 6.515 | 6.333 | -4.405 | -4.587 | -1286 | -969 | -988 | 690 | 4378 | 8086 |  | CORR | GENE | 06:10 | 07:01 | 06:58 | 209 | 596 | 10 | EXT |  | 0.91 | (c)
89895.157 | 6.992 | 6.822 | -4.553 | -4.723 | -1242 | -1074 | -969 | 697 | 4447 | 8088 |  | DENT | GENE | 06:31 | 06:58 | 07:15 | 276 | 545 | 0.6 | N/A | Глубина вмятины: 8 мм (0,6%). Линейка: 28 см в (682 см; 06:58 ч:мин) |  | (c)
89910.88 | 0 | -0.022 | -11.39 | -11.412 | 270 | 891 | 1053 | 270 |  | 8090 | Нарушение формы кольцевого шва | GWAN |  | 04:26 | 06:06 | 06:32 | 0 | 1564 |  | EXT | Нарушение формы кольцевого шва |  | (c)
89933.885 | 0 | 0 | -11.43 | -11.43 | 110 | 504 | 520 | 110 | 0 | 8092 | Смещение кромок | GWAN |  | 05:08 | 06:11 | 06:14 | 0 | 819 | 28 | EXT | Смещение кромок Наружу Величина смещения - 5.3 мм. |  | (c)
89999.672 | 8.782 | 8.781 | -2.508 | -2.509 | 1857 | 1934 | 1918 | 1857 | 2488 | 8097 |  | CORR | CIGR | 06:57 | 07:09 | 07:07 | 21 | 122 | 12 | EXT |  | 0.89 | (c)
90023.465 | 9.62 | 9.6 | -1.745 | -1.765 | -878 | -798 | -784 | 691 | 1727 | 8099 |  | CORR | CIGR | 09:18 | 09:31 | 09:33 | 38 | 186 | 11 | EXT | Аномалия находится на отводе. | 0.89 | (c)
90025.033 | 11.188 | 11.057 | -0.177 | -0.308 | -1184 | -838 | -911 | 639 | 158 | 8099 |  | CORR | GENE | 08:28 | 09:24 | 09:12 | 150 | 545 | 11 | EXT | Аномалия находится на отводе. | 0.9 | (c)
90032.78 | 7.57 | 7.556 | -3.98 | -3.994 | 596 | 701 | 706 | 596 | 3959 | 8100 |  | CORR | CIGR | 07:15 | 07:32 | 07:33 | 35 | 218 | 10 | EXT | Аномалия находится на отводе. | 0.89 | (c)
90036.815 | 0.055 | 0.043 | -10.85 | -10.862 | -1691 | -1207 | -1121 | 552 | 43 | 8101 |  | CORR | GENE | 07:39 | 08:58 | 09:11 | 58 | 1140 | 12 | EXT |  | 0.89 | (c)
90048.009 | 0.344 | 0.331 | -10.796 | -10.809 | 512 | 786 | 723 | 512 | 331 | 8102 |  | CORR | CIGR | 07:57 | 08:41 | 08:31 | 51 | 421 | 10 | EXT | Аномалия находится на отводе. | 0.89 | (c)
90069.743 | 10.938 | 10.885 | -0.687 | -0.74 | 1906 | 1976 | 1947 | 1906 | 642 | 8103 |  | DENT | GENE | 05:52 | 06:04 | 05:59 | 98 | 82 | 0.4 | N/A | Глубина вмятины: 5 мм (0,4%). Линейка: 10 см в (1089 см; 06:04 ч:мин) Аномалия находится вблизи дефекта потери металла. |  | (c)
90069.794 | 10.989 | 10.801 | -0.636 | -0.824 | 1994 | 2007 | 2019 | 1994 | 517 | 8103 |  | CORR | AXGR | 06:07 | 06:09 | 06:11 | 307 | 49 | 11 | EXT |  | 0.92 | (c)
90070.219 | 11.414 | 11.371 | -0.211 | -0.254 | 1816 | 1863 | 1861 | 1816 | 162 | 8103 |  | DENT | GENE | 05:38 | 05:46 | 05:45 | 92 | 90 | 0.4 | N/A | Глубина вмятины: 5 мм (0,4%). Линейка: 9 см в (1137 см; 05:46 ч:мин) |  | (c)
90079.226 | 8.796 | 8.786 | -2.589 | -2.599 | 1987 | 2045 | 2044 | 1987 | 2578 | 8104 |  | GOUG | CIGR | 05:04 | 05:13 | 05:13 | 21 | 112 | 9 | EXT | Аномалия находится на отводе. Задир. |  | (c)
90083.18 | 1.365 | 1.341 | -10.245 | -10.269 | -737 | -618 | -567 | 396 | 1341 | 8105 |  | CORR | GENE | 08:14 | 08:33 | 08:41 | 69 | 341 | 10 | EXT |  | 0.89 | (c)
90092.573 | 10.758 | 10.63 | -0.852 | -0.98 | -2216 | -1689 | -1843 | 1469 | 715 | 8105 |  | CORR | GENE | 04:15 | 05:40 | 05:15 | 265 | 747 | 10 | EXT |  | 0.91 | (c)
90093.193 | 11.378 | 11.214 | -0.232 | -0.396 | -2194 | -1731 | -1837 | 1480 | 208 | 8105 |  | CORR | GENE | 04:19 | 05:34 | 05:16 | 188 | 714 | 10 | EXT |  | 0.9 | (c)
90105.153 | 0.063 | 0.046 | -11.567 | -11.584 | 1066 | 1148 | 1368 | 1066 | 46 | 8107 |  | CORR | GENE | 07:59 | 08:12 | 08:47 | 63 | 604 | 12 | EXT |  | 0.89 | (c)
90124.326 | 7.606 | 5.71 | -4.099 | -5.995 | -34 | -22 | -16 | 0 | 3644 | 8108 |  | LWAN | AXGR | 07:59 | 08:01 | 08:02 | 2351 | 35 |  | INT | Эквивалент потери металла 19%. Аномалия находится на отводе. |  | (c)
90197.781 | 0.236 | 0.217 | -10.979 | -10.998 | 443 | 583 | 556 | 443 | 217 | 8115 |  | CORR | CIGR | 03:39 | 04:02 | 03:58 | 43 | 225 | 11 | EXT |  | 0.89 | (c)
90197.977 | 0.432 | 0.403 | -10.783 | -10.812 | 399 | 590 | 532 | 399 | 403 | 8115 |  | CORR | CIGR | 03:32 | 04:03 | 03:54 | 49 | 265 | 13 | EXT |  | 0.89 | (c)
90206.627 | 9.082 | 9.009 | -2.133 | -2.206 | 1746 | 1851 | 1876 | 1746 | 2117 | 8115 |  | CORR | GENE | 07:10 | 07:27 | 07:31 | 89 | 260 | 10 | EXT |  | 0.89 | (c)
90254.095 | 0 | -0.03 | -11.585 | -11.615 | 1041 | -2052 | 2128 | 1041 |  | 8120 | Нарушение формы кольцевого шва | GWAN |  | 02:49 | 06:30 | 05:45 | 0 | 2174 |  | EXT | Нарушение формы кольцевого шва Аномалия находится на отводе. |  | (c)
90255.172 | 1.077 | 1.056 | -10.508 | -10.529 | -1611 | -1471 | -1465 | 1319 | 1056 | 8120 |  | CORR | GENE | 07:41 | 08:04 | 08:05 | 58 | 292 | 10 | EXT |  | 0.89 | (c)
90283.289 | 6.204 | 6.028 | -5.306 | -5.482 | 1393 | 1424 | 1475 | 1393 | 5190 | 8122 |  | ARTD | GENE | 02:20 | 02:25 | 02:33 | 292 | 165 |  | EXT | Эквивалент потери металла 10%. |  | (c)
90289.021 | 0.426 | 0.393 | -11.159 | -11.192 | 2097 | -2007 | -2131 | 1899 | 393 | 8123 |  | CORR | GENE | 02:59 | 03:57 | 03:37 | 189 | 465 | 10 | EXT |  | 0.9 | (c)
90363.294 | 6.869 | 6.851 | -4.666 | -4.684 | -1434 | -1322 | -1343 | 1253 | 4648 | 8130 |  | CORR | CIGR | 06:53 | 07:11 | 07:08 | 36 | 181 | 14 | EXT |  | 0.89 | (c)
90367.68 | 11.255 | 10.663 | -0.28 | -0.872 | -1512 | -1473 | -1267 | 1022 | 244 | 8130 |  | CORR | GENE | 06:40 | 06:47 | 07:20 | 628 | 490 | 10 | EXT |  | 0.94 | (c)
90379.313 | 11.353 | 11.306 | -0.037 | -0.084 | 1783 | -2229 | -2230 | 1782 | 26 | 8131 |  | CORR | GENE | 05:11 | 06:23 | 06:23 | 58 | 896 | 14 | EXT |  | 0.89 | (c)
90380.414 | 1.064 | 1.019 | -10.621 | -10.666 | 761 | 1745 | 1354 | 761 | 1019 | 8132 |  | CORR | GENE | 04:01 | 06:40 | 05:37 | 195 | 1184 | 10 | EXT |  | 0.9 | (c)
90388.943 | 9.593 | 9.579 | -2.092 | -2.106 | 1747 | 1778 | 1785 | 1747 | 2079 | 8132 |  | CORR | CIGR | 06:40 | 06:45 | 06:46 | 27 | 75 | 11 | EXT |  | 0.89 | (c)
90389.894 | 10.544 | 10.497 | -1.141 | -1.188 | 551 | 662 | 716 | 551 | 1133 | 8132 |  | CORR | CIGR | 03:27 | 03:45 | 03:54 | 55 | 330 | 10 | EXT |  | 0.89 | (c)
90392.683 | 1.648 | 1.595 | -10.062 | -10.115 | -1194 | -1100 | -829 | 464 | 1595 | 8133 |  | CORR | GENE | 02:42 | 02:57 | 03:41 | 104 | 730 | 10 | EXT | Аномалия находится на отводе. | 0.89 | (c)
90393.271 | 2.236 | 2.227 | -9.474 | -9.483 | -544 | -479 | -497 | 450 | 2227 | 8133 |  | CORR | CIGR | 04:27 | 04:37 | 04:34 | 24 | 94 | 10 | EXT | Аномалия находится на отводе. | 0.89 | (c)
90433.974 | 8.124 | 8.101 | -3.206 | -3.229 | 2175 | -2179 | -2218 | 2150 | 3206 | 8136 |  | CORR | CIGR | 05:33 | 05:51 | 05:44 | 23 | 136 | 10 | EXT | Аномалия находится на отводе. | 0.89 | (c)
90459.02 | 10.35 | 10.312 | -1.385 | -1.423 | -1444 | -1197 | -1197 | 951 | 1336 | 8138 |  | CORR | GENE | 02:18 | 02:58 | 02:58 | 87 | 494 | 10 | EXT | Аномалия находится на отводе. | 0.89 | (c)
90480.997 | 8.907 | 8.887 | -2.333 | -2.353 | -2034 | -1817 | -1884 | 1733 | 2290 | 8140 |  | CORR | GENE | 06:02 | 06:37 | 06:26 | 63 | 301 | 15 | EXT |  | 0.89 | (c)
90483.608 | 0.278 | 0.259 | -11.402 | -11.421 | 1110 | 1269 | 1297 | 1110 | 259 | 8141 |  | CORR | GENE | 04:51 | 05:17 | 05:21 | 57 | 375 | 10 | EXT |  | 0.89 | (c)
90517.844 | 11.364 | 11.295 | -0.316 | -0.385 | 184 | 460 | 395 | 184 | 240 | 8143 |  | CORR | GENE | 03:38 | 04:22 | 04:12 | 145 | 422 | 10 | EXT |  | 0.9 | (c)
90524.743 | 6.583 | 6.553 | -4.882 | -4.912 | 674 | 760 | 765 | 674 | 4862 | 8144 |  | CORR | CIGR | 09:50 | 10:04 | 10:05 | 50 | 183 | 11 | EXT |  | 0.89 | (c)
90536.537 | 6.912 | 6.907 | -4.538 | -4.543 | 638 | 702 | 694 | 638 | 4510 | 8145 |  | CORR | CIGR | 02:10 | 02:21 | 02:19 | 33 | 112 | 11 | EXT |  | 0.89 | (c)
90566.95 | 0.035 | 0.017 | -11.485 | -11.503 | -1445 | -1121 | -1038 | 631 | 17 | 8155 |  | CORR | GENE | 06:25 | 07:18 | 07:31 | 58 | 814 | 12 | EXT |  | 0.89 | (c)
90566.977 | 0.062 | 0.018 | -11.458 | -11.502 | 348 | 546 | 695 | 348 | 18 | 8155 |  | CORR | GENE | 11:15 | 11:47 | 12:11 | 104 | 695 | 11 | EXT |  | 0.89 | (c)
90567.177 | 0.262 | 0.231 | -11.258 | -11.289 | 238 | 401 | 365 | 238 | 231 | 8155 |  | CORR | CIGR | 10:57 | 11:23 | 11:18 | 50 | 255 | 10 | EXT |  | 0.89 | (c)
90567.27 | 0.355 | 0.236 | -11.165 | -11.284 | -1675 | -1544 | -1313 | 950 | 236 | 8155 |  | CORR | GENE | 05:48 | 06:09 | 06:47 | 132 | 725 | 10 | EXT |  | 0.9 | (c)
90567.43 | 0.515 | 0.484 | -11.005 | -11.036 | -1706 | -1220 | -1238 | 770 | 484 | 8155 |  | CORR | GENE | 05:43 | 07:02 | 06:59 | 208 | 937 | 12 | EXT |  | 0.91 | (c)
90567.595 | 0.68 | 0.536 | -10.84 | -10.984 | 1060 | 1248 | 1315 | 1060 | 536 | 8155 |  | CORR | GENE | 01:10 | 01:40 | 01:51 | 164 | 510 | 10 | EXT |  | 0.9 | (c)
90578.548 | 0.113 | 0.066 | -11.547 | -11.594 | 551 | -2184 | 1786 | 551 | 66 | 8156 |  | CORR | GENE | 02:22 | 07:01 | 05:42 | 726 | 2469 | 11 | EXT |  | 0.96 | (c)
90579.555 | 1.12 | 0.922 | -10.54 | -10.738 | 957 | 1175 | 1539 | 957 | 922 | 8156 |  | CORR | GENE | 03:28 | 04:03 | 05:02 | 468 | 1166 | 11 | EXT |  | 0.94 | (c)
90582.185 | 3.75 | 3.713 | -7.91 | -7.947 | 947 | 1146 | 1145 | 947 | 3713 | 8156 |  | CORR | GENE | 03:26 | 03:58 | 03:58 | 67 | 397 | 10 | EXT |  | 0.89 | (c)
90589.438 | 11.003 | 10.987 | -0.657 | -0.673 | 220 | 500 | 435 | 220 | 625 | 8156 |  | CORR | CIGR | 01:29 | 02:14 | 02:04 | 48 | 431 | 10 | EXT |  | 0.89 | (c)
90612.59 | 0 | -0.027 | -5.07 | -5.097 | -1385 | -1140 | -1230 | 1075 |  | 8159 | Нарушение формы кольцевого шва | GWAN |  | 05:55 | 06:35 | 06:20 | 0 | 311 |  | EXT | Нарушение формы кольцевого шва |  | (c)
90612.59 | 0 | -0.05 | -5.07 | -5.12 | 6 | 710 | 453 | 6 |  | 8159 | Нарушение формы кольцевого шва | GWAN |  | 09:40 | 11:33 | 10:52 | 0 | 894 |  | EXT | Нарушение формы кольцевого шва |  | (c)
90612.649 | 0.059 | 0.027 | -5.011 | -5.043 | 1204 | 1640 | -1907 | 557 | 27 | 8159 |  | CORR | GENE | 00:53 | 02:03 | 04:31 | 167 | 2700 | 11 | EXT |  | 0.9 | (c)
90632.502 | 0.197 | 0.176 | -11.208 | -11.229 | -1831 | -1756 | -1745 | 1658 | 176 | 8164 |  | CORR | CIGR | 06:06 | 06:18 | 06:20 | 46 | 173 | 12 | EXT |  | 0.89 | (c)
90632.621 | 0.316 | 0.295 | -11.089 | -11.11 | 1231 | 1354 | 1381 | 1231 | 295 | 8164 |  | CORR | GENE | 02:20 | 02:40 | 02:44 | 66 | 301 | 11 | EXT |  | 0.89 | (c)
90632.69 | 0.385 | 0.294 | -11.02 | -11.111 | -1889 | -1781 | -1762 | 1635 | 294 | 8164 |  | CORR | GENE | 05:57 | 06:14 | 06:17 | 117 | 254 | 14 | EXT |  | 0.9 | (c)
90634.988 | 2.683 | 2.668 | -8.722 | -8.737 | -2217 | -1713 | -1799 | 1381 | 2668 | 8164 |  | CORR | GENE | 05:04 | 06:25 | 06:11 | 150 | 836 | 10 | EXT |  | 0.9 | (c)
90637.791 | 5.486 | 5.46 | -5.919 | -5.945 | -1852 | -1766 | -1739 | 1625 | 5460 | 8164 |  | CORR | CIGR | 06:02 | 06:17 | 06:21 | 35 | 227 | 10 | EXT |  | 0.89 | (c)
90642.716 | 10.411 | 10.289 | -0.994 | -1.116 | -1810 | -1531 | -1552 | 1294 | 955 | 8164 |  | CORR | GENE | 06:09 | 06:54 | 06:51 | 161 | 516 | 10 | EXT |  | 0.9 | (c)
90644.614 | 0.904 | 0.833 | -10.736 | -10.807 | 822 | 1182 | 1095 | 822 | 833 | 8165 |  | CORR | GENE | 08:08 | 09:06 | 08:52 | 96 | 546 | 10 | EXT |  | 0.89 | (c)
90656.395 | 1.045 | 0.999 | -9.97 | -10.016 | -1029 | -760 | -673 | 317 | 999 | 8166 |  | CORR | GENE | 05:05 | 05:48 | 06:02 | 261 | 712 | 10 | EXT |  | 0.91 | (c)
90657.251 | 1.901 | 1.485 | -9.114 | -9.53 | -1670 | -1316 | -987 | 304 | 1485 | 8166 |  | CORR | GENE | 03:21 | 04:18 | 05:12 | 567 | 1366 | 11 | EXT |  | 0.95 | (c)
90658.464 | 3.114 | 3.086 | -7.901 | -7.929 | -1244 | -1142 | -1124 | 1004 | 3086 | 8166 |  | CORR | GENE | 04:30 | 04:46 | 04:49 | 77 | 240 | 13 | EXT |  | 0.89 | (c)
90658.841 | 3.491 | 3.413 | -7.524 | -7.602 | -1606 | -1159 | -1156 | 705 | 3413 | 8166 |  | CORR | GENE | 03:32 | 04:44 | 04:44 | 100 | 900 | 10 | EXT |  | 0.89 | (c)
90659.969 | 4.619 | 4.581 | -6.396 | -6.434 | -1294 | -1147 | -1069 | 843 | 4581 | 8166 |  | CORR | GENE | 04:22 | 04:46 | 04:58 | 220 | 451 | 10 | EXT |  | 0.91 | (c)
90677.974 | 0.154 | 0.11 | -11.041 | -11.085 | -867 | -570 | -663 | 460 | 110 | 8168 |  | CORR | GENE | 04:60 | 05:48 | 05:33 | 277 | 406 | 10 | EXT |  | 0.91 | (c)
90678.411 | 0.591 | 0.475 | -10.604 | -10.72 | -1119 | -794 | -715 | 312 | 475 | 8168 |  | CORR | GENE | 04:19 | 05:12 | 05:24 | 252 | 807 | 10 | EXT |  | 0.91 | (c)
90678.773 | 0.953 | 0.899 | -10.242 | -10.296 | -1116 | -396 | -699 | 282 | 899 | 8168 |  | CORR | GENE | 04:20 | 06:16 | 05:27 | 141 | 834 | 11 | EXT |  | 0.9 | (c)
90682.898 | 5.078 | 5.053 | -6.117 | -6.142 | -607 | -440 | -375 | 142 | 5053 | 8168 |  | CORR | CIGR | 05:42 | 06:09 | 06:19 | 41 | 465 | 10 | EXT |  | 0.89 | (c)
90702.559 | 1.859 | 1.803 | -9.831 | -9.887 | -1635 | -1488 | -1387 | 1140 | 1803 | 8170 |  | CORR | GENE | 09:32 | 09:56 | 10:12 | 150 | 494 | 10 | EXT |  | 0.9 | (c)
90704.664 | 3.964 | 3.923 | -7.726 | -7.767 | -1663 | -1500 | -1411 | 1159 | 3923 | 8170 |  | CORR | GENE | 09:27 | 09:54 | 10:08 | 141 | 503 | 10 | EXT |  | 0.9 | (c)
90731.793 | 7.713 | 7.688 | -3.922 | -3.947 | 332 | 560 | 518 | 332 | 3880 | 8172 |  | CORR | GENE | 03:43 | 04:19 | 04:13 | 67 | 373 | 10 | EXT |  | 0.89 | (c)
90732.684 | 8.604 | 8.535 | -3.031 | -3.1 | 506 | 650 | 649 | 506 | 3016 | 8172 |  | CORR | GENE | 04:11 | 04:34 | 04:34 | 84 | 286 | 10 | EXT |  | 0.89 | (c)
90742.695 | 6.98 | 6.955 | -4.06 | -4.085 | 1483 | 1600 | 1595 | 1483 | 4036 | 8173 |  | CORR | CIGR | 01:05 | 01:24 | 01:23 | 49 | 224 | 10 | EXT |  | 0.89 | (c)
90746.907 | 0.152 | 0.091 | -9.143 | -9.204 | -492 | -476 | -455 | 417 | 91 | 8174 |  | CORR | GENE | 06:03 | 06:05 | 06:09 | 986 | 75 | 11 | EXT |  | 0.97 | (c)
90747.671 | 0.916 | 0.895 | -8.379 | -8.4 | -982 | -807 | -745 | 507 | 895 | 8174 |  | CORR | CIGR | 04:44 | 05:12 | 05:22 | 56 | 475 | 14 | EXT |  | 0.89 | (c)
90764.19 | 8.14 | 8.09 | -2.97 | -3.02 | -1311 | -937 | -1033 | 756 | 2926 | 8175 |  | CORR | GENE | 04:35 | 05:35 | 05:20 | 94 | 555 | 10 | EXT |  | 0.89 | (c)
90767.083 | 11.033 | 10.996 | -0.077 | -0.114 | -1660 | -801 | -1095 | 529 | 32 | 8175 |  | CORR | GENE | 03:39 | 05:57 | 05:10 | 82 | 1131 | 12 | EXT |  | 0.89 | (c)
90767.216 | 0.056 | 0.029 | -11.139 | -11.166 | -2008 | -1773 | -1810 | 1612 | 29 | 8176 |  | CORR | CIGR | 03:39 | 04:17 | 04:11 | 54 | 396 | 13 | EXT | Аномалия находится на отводе. | 0.89 | (c)
90788.635 | 0.065 | 0.042 | -11.635 | -11.658 | 1951 | -1823 | -2108 | 1706 | 42 | 8178 |  | CORR | GENE | 02:03 | 03:54 | 03:08 | 72 | 803 | 13 | EXT |  | 0.89 | (c)
90789.645 | 1.075 | 1.05 | -10.625 | -10.65 | 2201 | -2060 | -2010 | 1760 | 1050 | 8178 |  | CORR | CIGR | 02:44 | 03:16 | 03:24 | 46 | 500 | 10 | EXT |  | 0.89 | (c)
90792.949 | 4.379 | 4.349 | -7.321 | -7.351 | 1960 | 2186 | -2047 | 1592 | 4349 | 8178 |  | CORR | GENE | 02:05 | 02:41 | 03:18 | 114 | 908 | 12 | EXT |  | 0.9 | (c)
90793.144 | 4.574 | 4.547 | -7.126 | -7.153 | 1996 | 2045 | 2104 | 1996 | 4547 | 8178 |  | CORR | CIGR | 02:10 | 02:18 | 02:28 | 47 | 216 | 11 | EXT |  | 0.89 | (c)
90796.439 | 7.869 | 7.841 | -3.831 | -3.859 | -2162 | -1847 | -1885 | 1608 | 3804 | 8178 |  | CORR | CIGR | 02:59 | 03:50 | 03:44 | 55 | 553 | 10 | EXT |  | 0.89 | (c)
90799.838 | 11.268 | 11.002 | -0.432 | -0.698 | -2075 | -1777 | -1619 | 1163 | 352 | 8178 |  | CORR | GENE | 03:13 | 04:02 | 04:27 | 346 | 912 | 10 | EXT |  | 0.92 | (c)
90808.111 | 7.841 | 7.82 | -3.859 | -3.88 | 839 | 991 | 982 | 839 | 3841 | 8179 |  | CORR | CIGR | 03:31 | 03:55 | 03:54 | 39 | 287 | 12 | EXT |  | 0.89 | (c)
90809.086 | 8.816 | 8.796 | -2.884 | -2.904 | 304 | 451 | 498 | 304 | 2862 | 8179 |  | CORR | CIGR | 02:05 | 02:28 | 02:36 | 42 | 389 | 10 | EXT |  | 0.89 | (c)
90811.926 | 11.656 | 11.5 | -0.044 | -0.2 | 344 | 532 | 609 | 344 | 32 | 8179 |  | CORR | GENE | 02:11 | 02:41 | 02:54 | 168 | 531 | 12 | EXT |  | 0.9 | (c)
90812.073 | 0.103 | 0.087 | -11.037 | -11.053 | 396 | 527 | 545 | 396 | 87 | 8180 |  | CORR | CIGR | 07:27 | 07:48 | 07:51 | 38 | 299 | 11 | EXT |  | 0.89 | (c)
90819.297 | 7.327 | 7.255 | -3.813 | -3.885 | 31 | 137 | 270 | 31 | 3788 | 8180 |  | CORR | GENE | 06:28 | 06:45 | 07:07 | 97 | 477 | 10 | EXT |  | 0.89 | (c)
90819.664 | 7.694 | 7.663 | -3.446 | -3.477 | -1022 | -789 | -830 | 639 | 3412 | 8180 |  | CORR | GENE | 03:38 | 04:16 | 04:09 | 65 | 383 | 10 | EXT |  | 0.89 | (c)
90821.187 | 9.217 | 9.183 | -1.923 | -1.957 | -913 | -797 | -665 | 417 | 1841 | 8180 |  | CORR | GENE | 03:56 | 04:14 | 04:36 | 116 | 496 | 11 | EXT |  | 0.9 | (c)
90833.545 | 10.435 | 7.781 | -0.75 | -3.404 | 199 | 336 | 288 | 199 | 141 | 8181 |  | CORR | GENE | 07:49 | 08:11 | 08:03 | 3263 | 179 | 10 | EXT |  | 0.98 | (c)
90857.43 | 0.06 | 0.046 | -11.495 | -11.509 | -1592 | -1296 | -1333 | 1074 | 46 | 8184 |  | CORR | GENE | 07:42 | 08:30 | 08:24 | 100 | 518 | 10 | EXT | Аномалия находится на отводе. | 0.89 | (c)
90868.813 | 11.443 | 11.414 | -0.112 | -0.141 | 2037 | 2147 | 2136 | 2037 | 98 | 8184 |  | CORR | CIGR | 05:28 | 05:46 | 05:44 | 43 | 199 | 13 | EXT | Аномалия находится на отводе. | 0.89 | (c)
90880.097 | 11.172 | 11.151 | -0.533 | -0.554 | -1072 | -995 | -872 | 671 | 423 | 8185 |  | CORR | GENE | 07:02 | 07:14 | 07:34 | 131 | 401 | 10 | EXT |  | 0.9 | (c)
90894.276 | 1.951 | 1.923 | -9.379 | -9.407 | 233 | 323 | 331 | 233 | 1923 | 8187 |  | CORR | CIGR | 08:50 | 09:04 | 09:05 | 55 | 195 | 11 | EXT |  | 0.89 | (c)
90970.803 | 10.298 | 10.277 | -0.752 | -0.773 | 233 | 361 | 303 | 233 | 752 | 8193 |  | CORR | CIGR | 07:18 | 07:38 | 07:29 | 21 | 140 | 11 | EXT |  | 0.89 | (c)
90971.498 | 10.993 | 10.942 | -0.057 | -0.108 | 230 | 479 | 355 | 230 | 57 | 8193 |  | CORR | CIGR | 07:17 | 07:58 | 07:37 | 51 | 250 | 12 | EXT |  | 0.89 | (c)
90971.842 | 0.287 | 0.262 | -11.053 | -11.078 | 20 | 84 | 68 | 20 | 262 | 8194 |  | CORR | CIGR | 07:40 | 07:50 | 07:48 | 25 | 96 | 11 | EXT |  | 0.89 | (c)
90971.915 | 0.36 | 0.237 | -10.98 | -11.103 | -1177 | -1098 | -1061 | 946 | 237 | 8194 |  | CORR | GENE | 04:27 | 04:39 | 04:45 | 689 | 231 | 11 | EXT |  | 0.95 | (c)
90981.227 | 9.672 | 9.597 | -1.668 | -1.743 | -1656 | -1608 | -1609 | 1563 | 1598 | 8194 |  | ARTD | GENE | 03:09 | 03:17 | 03:17 | 145 | 94 |  | EXT | Эквивалент потери металла 12%. |  | (c)
90995.259 | 0.689 | 0.64 | -10.931 | -10.98 | -725 | -400 | -445 | 166 | 640 | 8196 |  | CORR | GENE | 06:22 | 07:14 | 07:07 | 77 | 558 | 11 | EXT |  | 0.89 | (c)
91005.012 | 10.442 | 10.43 | -1.178 | -1.19 | -301 | -165 | -212 | 123 | 1161 | 8196 |  | CORR | CIGR | 07:30 | 07:52 | 07:45 | 29 | 178 | 10 | EXT |  | 0.89 | (c)
91097.826 | 11.181 | 11.124 | -0.394 | -0.451 | -2010 | -1827 | -1555 | 1100 | 321 | 8204 |  | CORR | GENE | 02:15 | 02:44 | 03:28 | 130 | 910 | 10 | EXT |  | 0.9 | (c)
91114.487 | 4.652 | 4.619 | -6.988 | -7.021 | -972 | -836 | -845 | 719 | 4619 | 8206 |  | CORR | CIGR | 07:26 | 07:48 | 07:46 | 47 | 253 | 10 | EXT |  | 0.89 | (c)
91124.003 | 2.528 | 2.502 | -9.177 | -9.203 | 2142 | -2158 | -2066 | 1813 | 2502 | 8207 |  | CORR | GENE | 02:59 | 03:25 | 03:40 | 81 | 506 | 10 | EXT | Аномалия находится на отводе. | 0.89 | (c)
91129.153 | 7.678 | 7.305 | -4.027 | -4.4 | 1522 | 1624 | 1794 | 1522 | 4018 | 8207 |  | CORR | GENE | 01:19 | 01:35 | 02:03 | 382 | 543 | 11 | EXT | Аномалия находится на отводе. | 0.93 | (c)
91129.767 | 8.292 | 8.069 | -3.413 | -3.636 | 1560 | 1620 | 1784 | 1560 | 3299 | 8207 |  | CORR | GENE | 01:25 | 01:35 | 02:01 | 337 | 446 | 11 | EXT | Аномалия находится на отводе. | 0.93 | (c)
91156.457 | 0.102 | 0.082 | -11.288 | -11.308 | -1336 | -1279 | -1259 | 1182 | 82 | 8210 |  | CORR | CIGR | 04:03 | 04:12 | 04:16 | 34 | 154 | 11 | EXT |  | 0.89 | (c)
91246.03 | 9.12 | 9.101 | -2.57 | -2.589 | 1882 | 1962 | 1985 | 1882 | 2547 | 8217 |  | CORR | CIGR | 07:46 | 07:59 | 08:03 | 42 | 204 | 11 | EXT |  | 0.89 | (c)
91248.396 | 11.486 | 11.406 | -0.204 | -0.284 | -1396 | -1386 | -1382 | 1367 | 148 | 8217 | Металлургический дефект | MIAN | AXGR | 10:57 | 10:59 | 10:59 | 136 | 30 |  | INT | Металлургический дефект Эквивалент потери металла 10%. |  | (c)
91249.482 | 0.882 | 0.861 | -10.758 | -10.779 | 1480 | 1556 | 1589 | 1480 | 861 | 8218 |  | CORR | CIGR | 07:21 | 07:34 | 07:39 | 40 | 217 | 14 | EXT |  | 0.89 | (c)
91269.818 | 9.578 | 9.552 | -1.717 | -1.743 | -1515 | -1225 | -1219 | 922 | 1666 | 8219 |  | CORR | GENE | 04:37 | 05:23 | 05:25 | 77 | 593 | 11 | EXT |  | 0.89 | (c)
91397.753 | 2.368 | 2.331 | -9.187 | -9.224 | 81 | 240 | 264 | 81 | 2331 | 8231 |  | CORR | CIGR | 06:27 | 06:52 | 06:56 | 48 | 365 | 10 | EXT |  | 0.89 | (c)
91463.088 | 5.418 | 5.367 | -6.027 | -6.078 | -869 | -410 | -486 | 102 | 5367 | 8237 |  | CORR | GENE | 06:37 | 07:51 | 07:39 | 70 | 767 | 12 | EXT |  | 0.89 | (c)
91469.19 | 0.075 | 0.065 | -11.41 | -11.42 | -856 | -279 | -41 | 0 | 65 | 8238 |  | CORR | GENE | 04:12 | 05:45 | 06:24 | 133 | 1631 | 12 | EXT |  | 0.9 | (c)
91469.508 | 0.393 | 0.301 | -11.092 | -11.184 | 473 | 617 | 650 | 473 | 301 | 8238 |  | CORR | GENE | 07:47 | 08:10 | 08:15 | 157 | 355 | 10 | EXT |  | 0.9 | (c)
91492.082 | 11.482 | 11.161 | -0.128 | -0.449 | -1782 | -1094 | -1044 | 306 | 80 | 8239 |  | CORR | GENE | 04:05 | 05:56 | 06:04 | 369 | 1477 | 12 | EXT | Аномалия находится на упругопластическом изгибе: R=498 D, максимальное растяжение на 11.6 час. | 0.93 | (c)
91499.831 | 7.621 | 7.607 | -4.049 | -4.063 | 1767 | 1958 | 1885 | 1767 | 4040 | 8240 |  | CORR | CIGR | 04:04 | 04:34 | 04:23 | 23 | 235 | 12 | EXT | Аномалия находится на упругопластическом изгибе: R=263 D, максимальное растяжение на 12 час. | 0.89 | (c)
91577.668 | 4.758 | 4.724 | -6.887 | -6.921 | 23 | 201 | 210 | 23 | 4724 | 8247 |  | CORR | CIGR | 03:19 | 03:48 | 03:49 | 49 | 374 | 10 | EXT | Аномалия находится на отводе. | 0.89 | (c)
91584.603 | 0.048 | 0.041 | -11.602 | -11.609 | 374 | 510 | 672 | 374 | 41 | 8248 |  | CORR | GENE | 05:20 | 05:42 | 06:09 | 74 | 598 | 14 | EXT |  | 0.89 | (c)
91584.961 | 0.406 | 0.289 | -11.244 | -11.361 | 497 | 717 | 803 | 497 | 289 | 8248 |  | CORR | GENE | 05:40 | 06:16 | 06:30 | 227 | 612 | 11 | EXT |  | 0.91 | (c)
91585.212 | 0.657 | 0.635 | -10.993 | -11.015 | 532 | 1179 | 959 | 532 | 635 | 8248 |  | CORR | GENE | 05:46 | 07:30 | 06:55 | 92 | 854 | 10 | EXT |  | 0.89 | (c)
91589.371 | 4.816 | 4.76 | -6.834 | -6.89 | 272 | 691 | 699 | 272 | 4760 | 8248 |  | CORR | GENE | 05:04 | 06:12 | 06:13 | 129 | 854 | 10 | EXT |  | 0.9 | (c)
91592.683 | 8.128 | 8.108 | -3.522 | -3.542 | 682 | 843 | 832 | 682 | 3505 | 8248 |  | CORR | CIGR | 06:10 | 06:36 | 06:34 | 37 | 300 | 12 | EXT |  | 0.89 | (c)
91600.4 | 4.195 | 4.07 | -7.53 | -7.655 | -814 | -348 | -412 | 10 | 4070 | 8249 |  | CORR | GENE | 07:07 | 08:23 | 08:12 | 412 | 804 | 10 | EXT | Аномалия находится на отводе. | 0.93 | (c)
91612.348 | 4.418 | 4.401 | -7.267 | -7.284 | 1431 | 1480 | 1550 | 1431 | 4401 | 8250 |  | CORR | CIGR | 02:24 | 02:32 | 02:44 | 36 | 239 | 10 | EXT |  | 0.89 | (c)
91630.944 | 11.329 | 11.254 | -0.006 | -0.081 | 940 | 1021 | 1145 | 940 | 5 | 8251 |  | CORR | GENE | 03:26 | 03:39 | 03:59 | 76 | 410 | 18 | EXT |  | 0.89 | (c)
91631.127 | 0.177 | 0.105 | -11.153 | -11.225 | 1460 | 1621 | 1802 | 1460 | 105 | 8252 |  | CORR | GENE | 03:36 | 04:02 | 04:31 | 95 | 684 | 10 | EXT |  | 0.89 | (c)
91631.347 | 0.397 | 0.312 | -10.933 | -11.018 | 1472 | 1687 | 1674 | 1472 | 312 | 8252 |  | CORR | GENE | 03:38 | 04:12 | 04:10 | 187 | 404 | 10 | EXT |  | 0.9 | (c)
91632.042 | 1.092 | 0.891 | -10.238 | -10.439 | 1392 | 1773 | 1619 | 1392 | 891 | 8252 |  | CORR | GENE | 03:25 | 04:26 | 04:01 | 219 | 455 | 10 | EXT |  | 0.91 | (c)
91645.098 | 2.818 | 2.801 | -8.867 | -8.884 | -1165 | -1103 | -1096 | 1026 | 2801 | 8253 |  | GOUG | CIGR | 04:33 | 04:43 | 04:44 | 39 | 139 | 10 | EXT | Задир. |  | (c)
91668.986 | 3.686 | 3.674 | -7.769 | -7.781 | -119 | -57 | -67 | 15 | 3674 | 8255 |  | GOUG | CIGR | 05:28 | 05:38 | 05:36 | 26 | 104 | 10 | EXT | Задир. |  | (c)
91689.934 | 2.094 | 2.065 | -9.626 | -9.655 | 1918 | 2108 | 2080 | 1918 | 2065 | 8257 |  | CORR | CIGR | 08:23 | 08:54 | 08:49 | 50 | 324 | 10 | EXT | Аномалия находится на отводе. | 0.89 | (c)
91699.56 | 0 | -0.027 | -11.335 | -11.362 | -1830 | -1452 | -1534 | 1238 |  | 8258 | Нарушение формы кольцевого шва | GWAN |  | 06:05 | 07:06 | 06:53 | 0 | 592 |  | EXT | Нарушение формы кольцевого шва Аномалия находится на отводе. |  | (c)
91699.68 | 0.12 | 0.08 | -11.215 | -11.255 | 2086 | -2136 | -1951 | 1528 | 80 | 8258 |  | CORR | GENE | 04:37 | 05:16 | 05:46 | 199 | 847 | 13 | EXT |  | 0.91 | (c)
91725.454 | 3.144 | 3.131 | -8.451 | -8.464 | 1252 | 1318 | 1517 | 1252 | 3131 | 8260 |  | CORR | GENE | 06:24 | 06:35 | 07:07 | 136 | 529 | 10 | EXT | Аномалия находится на отводе. | 0.9 | (c)
91740.214 | 6.309 | 6.29 | -5.066 | -5.085 | -1478 | -1244 | -1299 | 1119 | 4932 | 8261 |  | CORR | GENE | 08:53 | 09:31 | 09:22 | 153 | 358 | 10 | EXT |  | 0.9 | (c)
91741.175 | 7.27 | 7.243 | -4.105 | -4.132 | -1383 | -1138 | -1228 | 1073 | 4035 | 8261 |  | CORR | GENE | 09:08 | 09:48 | 09:33 | 97 | 310 | 10 | EXT |  | 0.89 | (c)
91744.204 | 10.299 | 10.282 | -1.076 | -1.093 | -1473 | -1177 | -1258 | 1043 | 1034 | 8261 |  | CORR | GENE | 08:54 | 09:41 | 09:28 | 59 | 429 | 10 | EXT |  | 0.89 | (c)
91745.209 | 11.304 | 10.986 | -0.071 | -0.389 | -2200 | -1189 | -1585 | 969 | 42 | 8261 |  | CORR | GENE | 06:56 | 09:39 | 08:36 | 347 | 1231 | 10 | EXT |  | 0.92 | (c)
91783.603 | 3.793 | 3.748 | -7.897 | -7.942 | 1276 | 1390 | 1410 | 1276 | 3748 | 8265 |  | CORR | GENE | 07:52 | 08:10 | 08:13 | 57 | 267 | 10 | EXT |  | 0.89 | (c)
91785.232 | 5.422 | 5.392 | -6.268 | -6.298 | 1391 | 1452 | 1507 | 1391 | 5392 | 8265 |  | CORR | CIGR | 08:10 | 08:20 | 08:29 | 41 | 232 | 10 | EXT |  | 0.89 | (c)
91786.382 | 6.572 | 6.546 | -5.118 | -5.144 | 1146 | 1200 | 1221 | 1146 | 5087 | 8265 |  | CORR | GENE | 07:31 | 07:39 | 07:43 | 57 | 150 | 10 | EXT |  | 0.89 | (c)
91790.925 | 11.115 | 11.095 | -0.575 | -0.595 | 333 | 445 | 521 | 333 | 507 | 8265 |  | CORR | GENE | 05:19 | 05:37 | 05:50 | 88 | 375 | 10 | EXT |  | 0.89 | (c)
91791.449 | 11.639 | 11.615 | -0.051 | -0.075 | 263 | 407 | 856 | 263 | 21 | 8265 |  | CORR | CIGR | 05:08 | 05:31 | 06:44 | 54 | 1186 | 13 | EXT |  | 0.89 | (c)
91791.686 | 0.186 | 0.056 | -11.269 | -11.399 | -761 | -579 | -488 | 215 | 56 | 8266 |  | CORR | GENE | 05:47 | 06:16 | 06:31 | 159 | 545 | 15 | EXT |  | 0.91 | (c)
91791.809 | 0.309 | 0.228 | -11.146 | -11.227 | -67 | 83 | 260 | 0 | 228 | 8266 |  | CORR | GENE | 07:39 | 08:03 | 08:32 | 201 | 654 | 10 | EXT |  | 0.91 | (c)
91795.453 | 3.953 | 3.836 | -7.502 | -7.619 | -726 | -705 | -701 | 676 | 3836 | 8266 |  | CORR | AXGR | 05:53 | 05:56 | 05:57 | 205 | 50 | 10 | EXT |  | 0.91 | (c)
91795.565 | 4.065 | 3.623 | -7.39 | -7.832 | -608 | -602 | -566 | 524 | 3623 | 8266 |  | CORR | GENE | 06:12 | 06:13 | 06:18 | 547 | 84 | 10 | EXT |  | 0.94 | (c)
91808.583 | 5.628 | 5.615 | -5.932 | -5.945 | -1668 | -1566 | -1592 | 1516 | 5615 | 8267 |  | CORR | CIGR | 06:17 | 06:33 | 06:29 | 30 | 152 | 10 | EXT |  | 0.89 | (c)
91814.515 | 0 | -0.034 | -11.665 | -11.699 | 1944 | -1829 | -2099 | 1681 |  | 8268 | Нарушение формы кольцевого шва | GWAN |  | 08:07 | 09:58 | 09:15 | 0 | 836 |  | EXT | Нарушение формы кольцевого шва |  | (c)
91816.883 | 2.368 | 2.358 | -9.297 | -9.307 | 1023 | 1358 | 1418 | 1023 | 2358 | 8268 |  | CORR | GENE | 05:38 | 06:32 | 06:42 | 251 | 790 | 14 | EXT |  | 0.92 | (c)
91817.575 | 3.06 | 3.042 | -8.605 | -8.623 | 1255 | 1349 | 1476 | 1255 | 3042 | 8268 |  | CORR | GENE | 06:16 | 06:31 | 06:52 | 61 | 442 | 15 | EXT |  | 0.89 | (c)
91818.809 | 4.294 | 3.791 | -7.371 | -7.874 | 1640 | 1758 | 1725 | 1640 | 3791 | 8268 |  | CORR | GENE | 07:18 | 07:37 | 07:32 | 963 | 172 | 16 | EXT |  | 1.01 | (b)
91850.792 | 1.427 | 1.427 | -8.943 | -8.943 | -89 | 14 | 0 | 0 | 1427 | 8271 |  | CORR | CIGR | 04:57 | 05:14 | 05:12 | 40 | 177 | 10 | EXT |  | 0.89 | (c)
91856.112 | 6.747 | 6.731 | -3.623 | -3.639 | 164 | 306 | 397 | 164 | 3593 | 8271 |  | CORR | CIGR | 05:38 | 06:01 | 06:16 | 46 | 467 | 16 | EXT |  | 0.89 | (c)
91894.83 | 0.735 | 0.501 | -10.96 | -11.194 | 47 | 57 | 59 | 47 | 501 | 8276 |  | CORR | AXGR | 03:60 | 04:01 | 04:02 | 337 | 25 | 10 | EXT |  | 0.92 | (c)
91961.478 | 9.163 | 9.1 | -2.532 | -2.595 | -1984 | -1803 | -1832 | 1680 | 2500 | 8281 |  | CORR | GENE | 10:52 | 11:21 | 11:16 | 95 | 304 | 10 | EXT |  | 0.89 | (c)
91969.848 | 5.838 | 5.77 | -5.152 | -5.22 | -1828 | -1762 | -1781 | 1733 | 4974 | 8282 |  | GOUG | GENE | 06:12 | 06:22 | 06:19 | 246 | 95 | 16 | EXT | Зона задиров. |  | (c)
92042.198 | 11.223 | 11.053 | -0.057 | -0.227 | 1097 | 1652 | 1519 | 1097 | 48 | 8291 |  | CORR | GENE | 07:47 | 09:17 | 08:56 | 179 | 844 | 10 | EXT |  | 0.9 | (c)
92047.577 | 5.322 | 5.096 | -5.798 | -6.024 | 872 | 960 | 1091 | 872 | 5096 | 8292 |  | CORR | GENE | 03:51 | 04:06 | 04:27 | 243 | 438 | 10 | EXT |  | 0.91 | (c)
92058.945 | 5.57 | 5.544 | -6.02 | -6.046 | 2106 | -2222 | 2208 | 2106 | 5544 | 8293 |  | CORR | CIGR | 07:55 | 08:16 | 08:11 | 44 | 204 | 13 | EXT |  | 0.89 | (c)
92063.226 | 9.851 | 9.838 | -1.739 | -1.752 | 839 | 915 | 920 | 839 | 1726 | 8293 |  | CORR | CIGR | 04:30 | 04:43 | 04:43 | 26 | 163 | 10 | EXT |  | 0.89 | (c)
92076.267 | 0.147 | 0.1 | -11.258 | -11.305 | -1177 | -988 | -841 | 506 | 100 | 8295 |  | CORR | GENE | 03:25 | 03:56 | 04:19 | 119 | 671 | 11 | EXT |  | 0.9 | (c)
92195.635 | 3.975 | 3.958 | -6.59 | -6.607 | -841 | -766 | -736 | 632 | 3958 | 8305 |  | CORR | CIGR | 03:58 | 04:10 | 04:15 | 35 | 208 | 12 | EXT |  | 0.89 | (c)
92196.046 | 4.386 | 4.258 | -6.179 | -6.307 | -939 | -766 | -580 | 221 | 4258 | 8305 |  | CORR | GENE | 03:42 | 04:10 | 04:40 | 151 | 718 | 11 | EXT |  | 0.9 | (c)
92201.15 | 9.49 | 9.468 | -1.075 | -1.097 | 260 | 365 | 359 | 260 | 1053 | 8305 |  | CORR | CIGR | 06:55 | 07:12 | 07:11 | 44 | 200 | 11 | EXT |  | 0.89 | (c)
92201.918 | 10.258 | 10.173 | -0.307 | -0.392 | 249 | 273 | 361 | 249 | 275 | 8305 |  | CORR | GENE | 06:54 | 06:57 | 07:12 | 117 | 224 | 10 | EXT |  | 0.89 | (c)
92202.266 | 0.041 | 0.025 | -11.639 | -11.655 | 1003 | 1250 | 1307 | 1003 | 25 | 8306 |  | CORR | CIGR | 08:42 | 09:22 | 09:31 | 41 | 608 | 10 | EXT |  | 0.89 | (c)
92203.142 | 0.917 | 0.886 | -10.763 | -10.794 | 171 | 503 | 442 | 171 | 886 | 8306 |  | CORR | GENE | 06:27 | 07:21 | 07:11 | 158 | 542 | 10 | EXT |  | 0.9 | (c)
92208.221 | 5.996 | 5.923 | -5.684 | -5.757 | -1441 | -807 | -1020 | 599 | 5543 | 8306 |  | CORR | GENE | 02:07 | 03:50 | 03:15 | 214 | 842 | 10 | EXT |  | 0.91 | (c)
92215.096 | 1.191 | 1.167 | -10.479 | -10.503 | -1987 | -1945 | -1933 | 1879 | 1167 | 8307 |  | CORR | CIGR | 09:37 | 09:43 | 09:45 | 42 | 107 | 11 | EXT |  | 0.89 | (c)
92222.002 | 8.097 | 8.085 | -3.573 | -3.585 | 1633 | 1869 | 1792 | 1633 | 3547 | 8307 |  | CORR | CIGR | 07:21 | 07:59 | 07:47 | 38 | 318 | 10 | EXT |  | 0.89 | (c)
92225.371 | 11.466 | 11.333 | -0.204 | -0.337 | 1486 | 2173 | 1989 | 1486 | 123 | 8307 |  | CORR | GENE | 06:57 | 08:48 | 08:18 | 214 | 1005 | 10 | EXT |  | 0.91 | (c)
92235.642 | 10.067 | 10.048 | -1.623 | -1.642 | 46 | 95 | 114 | 46 | 1612 | 8308 |  | CORR | CIGR | 06:58 | 07:06 | 07:09 | 30 | 137 | 10 | EXT |  | 0.89 | (c)
92236.185 | 10.61 | 10.586 | -1.08 | -1.104 | 29 | 89 | 120 | 29 | 1068 | 8308 |  | CORR | CIGR | 06:55 | 07:05 | 07:10 | 36 | 183 | 12 | EXT |  | 0.89 | (c)
92237.146 | 11.571 | 11.5 | -0.119 | -0.19 | -536 | -327 | -287 | 37 | 35 | 8308 |  | CORR | GENE | 05:24 | 05:58 | 06:04 | 155 | 499 | 10 | EXT |  | 0.9 | (c)
92245.624 | 8.359 | 8.316 | -3.251 | -3.294 | 1145 | 1453 | 1462 | 1145 | 3151 | 8309 |  | CORR | GENE | 06:48 | 07:37 | 07:39 | 143 | 632 | 10 | EXT |  | 0.9 | (c)
92248.937 | 0.062 | 0.037 | -11.118 | -11.143 | 2171 | -2029 | -1965 | 1640 | 37 | 8310 |  | CORR | GENE | 03:37 | 04:20 | 04:30 | 103 | 650 | 14 | EXT |  | 0.9 | (c)
92248.972 | 0.097 | 0.073 | -11.083 | -11.107 | -1492 | -730 | -987 | 482 | 73 | 8310 |  | CORR | GENE | 05:46 | 07:49 | 07:08 | 61 | 1010 | 12 | EXT |  | 0.89 | (c)
92249.154 | 0.279 | 0.219 | -10.901 | -10.961 | -2085 | -1835 | -1841 | 1597 | 219 | 8310 |  | CORR | GENE | 04:11 | 04:51 | 04:50 | 150 | 488 | 12 | EXT |  | 0.9 | (c)
92249.747 | 0.872 | 0.419 | -10.308 | -10.761 | -1177 | -912 | -623 | 70 | 419 | 8310 |  | CORR | GENE | 06:37 | 07:20 | 08:06 | 502 | 1106 | 11 | EXT |  | 0.94 | (c)
92250.094 | 1.219 | 1.201 | -9.961 | -9.979 | -1843 | -1629 | -1663 | 1483 | 1201 | 8310 |  | CORR | GENE | 04:50 | 05:24 | 05:19 | 68 | 361 | 10 | EXT |  | 0.89 | (c)
92250.539 | 1.664 | 1.632 | -9.516 | -9.548 | -1884 | -1854 | -1766 | 1648 | 1632 | 8310 |  | CORR | CIGR | 04:43 | 04:48 | 05:02 | 47 | 236 | 11 | EXT |  | 0.89 | (c)
92251.02 | 2.145 | 2.047 | -9.035 | -9.133 | -1364 | -1267 | -1265 | 1167 | 2047 | 8310 |  | CORR | GENE | 06:07 | 06:23 | 06:23 | 115 | 197 | 10 | EXT |  | 0.89 | (c)
92251.183 | 2.308 | 2.283 | -8.872 | -8.897 | -2010 | -1775 | -1810 | 1610 | 2283 | 8310 |  | CORR | GENE | 04:23 | 05:01 | 04:55 | 87 | 400 | 10 | EXT |  | 0.89 | (c)
92252.596 | 3.721 | 3.678 | -7.459 | -7.502 | -1065 | -961 | -894 | 723 | 3678 | 8310 |  | CORR | GENE | 06:55 | 07:12 | 07:23 | 58 | 342 | 10 | EXT |  | 0.89 | (c)
92253.506 | 4.631 | 4.61 | -6.549 | -6.57 | -1014 | -783 | -764 | 513 | 4610 | 8310 |  | CORR | GENE | 07:03 | 07:41 | 07:44 | 97 | 501 | 10 | EXT |  | 0.89 | (c)
92254.016 | 5.141 | 5.118 | -6.039 | -6.062 | -454 | -389 | -376 | 299 | 5118 | 8310 |  | CORR | CIGR | 08:34 | 08:44 | 08:46 | 33 | 155 | 14 | EXT |  | 0.89 | (c)
92255.171 | 6.296 | 6.258 | -4.884 | -4.922 | -1963 | -1784 | -1811 | 1659 | 4771 | 8310 |  | CORR | GENE | 04:30 | 04:59 | 04:55 | 151 | 304 | 11 | EXT |  | 0.9 | (c)
92271.674 | 0.044 | 0.024 | -11.571 | -11.591 | 855 | 987 | 1292 | 855 | 24 | 8312 |  | CORR | GENE | 07:46 | 08:08 | 08:57 | 143 | 874 | 10 | EXT |  | 0.9 | (c)
92272.393 | 0.763 | 0.746 | -10.852 | -10.869 | -515 | -457 | -437 | 359 | 746 | 8312 |  | CORR | CIGR | 04:05 | 04:15 | 04:18 | 31 | 156 | 10 | EXT |  | 0.89 | (c)
92294.752 | 11.507 | 11.4 | -0.078 | -0.185 | -1717 | -1435 | -1306 | 894 | 36 | 8313 |  | CORR | GENE | 06:54 | 07:39 | 08:00 | 149 | 822 | 10 | EXT |  | 0.9 | (c)
92330.726 | 0.871 | 0.855 | -10.689 | -10.705 | 1080 | 1640 | 1411 | 1080 | 855 | 8317 |  | CORR | GENE | 04:26 | 05:56 | 05:19 | 105 | 662 | 10 | EXT |  | 0.89 | (c)
92335.32 | 5.465 | 5.451 | -6.095 | -6.109 | 953 | 1064 | 1075 | 953 | 5451 | 8317 |  | CORR | CIGR | 04:05 | 04:23 | 04:25 | 35 | 244 | 10 | EXT |  | 0.89 | (c)
92348.569 | 7.154 | 7.135 | -4.191 | -4.21 | -1583 | -1007 | -1140 | 698 | 4138 | 8318 |  | CORR | GENE | 05:17 | 06:50 | 06:28 | 72 | 886 | 10 | EXT |  | 0.89 | (c)
92361.147 | 8.387 | 8.372 | -3.293 | -3.308 | 816 | 992 | 983 | 816 | 3274 | 8319 |  | CORR | CIGR | 06:26 | 06:54 | 06:53 | 34 | 335 | 10 | EXT |  | 0.89 | (c)
92375.71 | 0.11 | 0.068 | -11.335 | -11.377 | 1797 | -2160 | -1928 | 1192 | 68 | 8321 |  | CORR | GENE | 04:34 | 05:56 | 06:33 | 129 | 1472 | 13 | EXT |  | 0.9 | (c)
92383.148 | 7.548 | 7.487 | -3.897 | -3.958 | 923 | 1117 | 1210 | 923 | 3839 | 8321 |  | CORR | GENE | 02:13 | 02:44 | 02:59 | 119 | 574 | 10 | EXT |  | 0.9 | (c)
92387.109 | 0.064 | 0.028 | -11.511 | -11.547 | 1141 | 1831 | 1611 | 1141 | 28 | 8322 |  | CORR | GENE | 01:58 | 03:49 | 03:14 | 116 | 940 | 10 | EXT |  | 0.89 | (c)
92402.587 | 3.967 | 3.915 | -7.158 | -7.21 | -1307 | -1080 | -1045 | 783 | 3915 | 8323 |  | CORR | GENE | 03:40 | 04:17 | 04:23 | 92 | 524 | 10 | EXT | Аномалия находится на упругопластическом изгибе: R=459 D, максимальное растяжение на 6.8 час. | 0.89 | (c)
92406.532 | 7.912 | 7.889 | -3.213 | -3.236 | 61 | 132 | 140 | 61 | 3196 | 8323 |  | CORR | CIGR | 07:21 | 07:33 | 07:34 | 40 | 158 | 10 | EXT | Аномалия находится на упругопластическом изгибе: R=425 D, максимальное растяжение на 6.8 час. | 0.89 | (c)
92406.55 | 7.93 | 7.904 | -3.195 | -3.221 | -1348 | -1123 | -1156 | 964 | 3142 | 8323 |  | CORR | GENE | 03:34 | 04:10 | 04:05 | 79 | 384 | 10 | EXT | Аномалия находится на упругопластическом изгибе: R=425 D, максимальное растяжение на 6.8 час. | 0.89 | (c)
92407.535 | 8.915 | 8.891 | -2.21 | -2.234 | -1438 | -1178 | -1239 | 1040 | 2086 | 8323 |  | CORR | GENE | 03:19 | 04:01 | 03:51 | 148 | 398 | 10 | EXT | Аномалия находится на упругопластическом изгибе: R=431 D, максимальное растяжение на 6.9 час. | 0.9 | (c)
92407.599 | 8.979 | 8.974 | -2.146 | -2.151 | 207 | 233 | 257 | 207 | 2135 | 8323 |  | GOUG | CISL | 07:45 | 07:49 | 07:53 | 16 | 99 | 6 | EXT | Задир. Аномалия находится на упругопластическом изгибе: R=431 D, максимальное растяжение на 6.9 час. |  | (c)
92409.848 | 0.103 | 0.04 | -11.577 | -11.64 | 1149 | 1974 | 1664 | 1149 | 40 | 8324 |  | CORR | GENE | 05:60 | 08:13 | 07:23 | 140 | 1031 | 10 | EXT | Аномалия находится на упругопластическом изгибе: R=461 D, максимальное растяжение на 6.8 час. | 0.9 | (c)
92409.9 | 0.155 | 0.134 | -11.525 | -11.546 | 322 | 438 | 424 | 322 | 134 | 8324 |  | CORR | CIGR | 03:46 | 04:05 | 04:03 | 38 | 205 | 12 | EXT | Аномалия находится на упругопластическом изгибе: R=461 D, максимальное растяжение на 6.8 час. | 0.89 | (c)
92417.746 | 8.001 | 7.974 | -3.679 | -3.706 | 1889 | 2052 | 2062 | 1889 | 3656 | 8324 |  | CORR | CIGR | 07:59 | 08:25 | 08:27 | 50 | 347 | 12 | EXT | Аномалия находится на упругопластическом изгибе: R=544 D, максимальное растяжение на 6.6 час. | 0.89 | (c)
92421.345 | 11.6 | 11.577 | -0.08 | -0.103 | 1441 | 1834 | 1795 | 1441 | 60 | 8324 |  | CORR | CIGR | 06:47 | 07:50 | 07:44 | 43 | 707 | 10 | EXT | Аномалия находится на упругопластическом изгибе: R=563 D, максимальное растяжение на 6.5 час. | 0.89 | (c)
92424.274 | 2.849 | 2.738 | -8.681 | -8.792 | -937 | -820 | -486 | 35 | 2738 | 8325 |  | CORR | GENE | 07:33 | 07:52 | 08:46 | 233 | 901 | 10 | EXT | Аномалия находится на упругопластическом изгибе: R=611 D, максимальное растяжение на 6.3 час. | 0.91 | (c)
92425.245 | 3.82 | 3.797 | -7.71 | -7.733 | -1486 | -1405 | -1388 | 1290 | 3797 | 8325 |  | CORR | CIGR | 06:04 | 06:17 | 06:20 | 40 | 196 | 11 | EXT | Аномалия находится на упругопластическом изгибе: R=647 D, максимальное растяжение на 6.2 час. | 0.89 | (c)
92425.434 | 4.009 | 3.993 | -7.521 | -7.537 | -2222 | -2146 | -2111 | 2000 | 3993 | 8325 |  | CORR | CIGR | 04:05 | 04:18 | 04:23 | 44 | 222 | 10 | EXT | Аномалия находится на упругопластическом изгибе: R=658 D, максимальное растяжение на 6.1 час. | 0.89 | (c)
92426.549 | 5.124 | 5.038 | -6.406 | -6.492 | -1210 | -902 | -997 | 784 | 5038 | 8325 |  | CORR | GENE | 06:49 | 07:39 | 07:23 | 100 | 425 | 10 | EXT | Аномалия находится на упругопластическом изгибе: R=714 D, максимальное растяжение на 5.9 час. | 0.89 | (c)
92427.507 | 6.082 | 6.067 | -5.448 | -5.463 | -1620 | -1327 | -1359 | 1099 | 5387 | 8325 |  | CORR | GENE | 05:43 | 06:30 | 06:25 | 76 | 520 | 11 | EXT | Аномалия находится на упругопластическом изгибе: R=784 D, максимальное растяжение на 5.8 час. | 0.89 | (c)
92428.215 | 6.79 | 6.651 | -4.74 | -4.879 | -1153 | -892 | -691 | 229 | 4677 | 8325 |  | CORR | GENE | 06:58 | 07:40 | 08:13 | 202 | 925 | 10 | EXT | Аномалия находится на упругопластическом изгибе: R=844 D, максимальное растяжение на 5.6 час. | 0.91 | (c)
92429.744 | 8.319 | 8.288 | -3.211 | -3.242 | 1976 | 2048 | 2042 | 1976 | 3207 | 8325 |  | CORR | CIGR | 03:23 | 03:35 | 03:34 | 35 | 133 | 10 | EXT |  | 0.89 | (c)
92429.953 | 8.528 | 8.456 | -3.002 | -3.074 | -1935 | -1347 | -1329 | 724 | 2855 | 8325 |  | CORR | GENE | 04:52 | 06:27 | 06:30 | 219 | 1211 | 13 | EXT |  | 0.91 | (c)
92430.829 | 9.404 | 9.32 | -2.126 | -2.21 | -1842 | -1629 | -1637 | 1431 | 2106 | 8325 |  | CORR | GENE | 05:07 | 05:41 | 05:40 | 104 | 411 | 10 | EXT |  | 0.89 | (c)
92431.163 | 9.738 | 9.617 | -1.792 | -1.913 | -1595 | -1403 | -1221 | 847 | 1734 | 8325 |  | CORR | GENE | 05:47 | 06:18 | 06:47 | 179 | 747 | 10 | EXT |  | 0.9 | (c)
92431.333 | 9.908 | 9.872 | -1.622 | -1.658 | -1818 | -1636 | -1682 | 1546 | 1596 | 8325 |  | CORR | GENE | 05:11 | 05:40 | 05:33 | 62 | 272 | 10 | EXT |  | 0.89 | (c)
92431.691 | 10.266 | 10.207 | -1.264 | -1.323 | -1666 | -1451 | -1295 | 923 | 1057 | 8325 |  | CORR | GENE | 05:35 | 06:10 | 06:35 | 266 | 742 | 10 | EXT |  | 0.91 | (c)
92433.049 | 0.094 | 0.053 | -10.621 | -10.662 | -1276 | -1057 | -943 | 609 | 53 | 8326 |  | CORR | GENE | 07:03 | 07:38 | 07:56 | 147 | 667 | 11 | EXT |  | 0.9 | (c)
92434.664 | 1.709 | 1.616 | -9.006 | -9.099 | -1414 | -1197 | -1222 | 1030 | 1616 | 8326 |  | CORR | GENE | 06:40 | 07:15 | 07:11 | 116 | 384 | 11 | EXT |  | 0.9 | (c)
92435.141 | 2.186 | 1.261 | -8.529 | -9.454 | 2114 | 2152 | 2140 | 2114 | 1261 | 8326 |  | CORR | AXGR | 04:10 | 04:16 | 04:14 | 1011 | 51 | 10 | EXT |  | 0.96 | (c)
92442.33 | 9.375 | 9.358 | -1.34 | -1.357 | -1157 | -1056 | -1072 | 988 | 1324 | 8326 |  | CORR | CIGR | 07:22 | 07:38 | 07:35 | 33 | 170 | 12 | EXT |  | 0.89 | (c)
92442.742 | 9.787 | 9.664 | -0.928 | -1.051 | -1409 | -1390 | -1388 | 1368 | 852 | 8326 |  | CORR | AXGR | 06:41 | 06:44 | 06:45 | 199 | 40 | 10 | EXT |  | 0.9 | (c)
92450.221 | 6.551 | 6.458 | -5.119 | -5.212 | -588 | -498 | -512 | 436 | 4723 | 8327 |  | CORR | GENE | 06:46 | 07:00 | 06:58 | 489 | 152 | 10 | EXT |  | 0.94 | (c)
92470.053 | 3.098 | 3.088 | -7.597 | -7.607 | 177 | 271 | 316 | 177 | 3088 | 8329 |  | CORR | GENE | 04:34 | 04:49 | 04:56 | 102 | 278 | 10 | EXT |  | 0.89 | (c)
92480.39 | 2.74 | 2.535 | -8.77 | -8.975 | -755 | -641 | -589 | 424 | 2535 | 8330 |  | DENT | GENE | 05:30 | 05:48 | 05:57 | 399 | 331 | 0.6 | N/A | Глубина вмятины: 8 мм (0,6%). Линейка: 40 см в (254 см; 05:48 ч:мин) |  | (c)
92495.036 | 5.876 | 5.696 | -4.569 | -4.749 | -97 | 37 | 110 | 0 | 4547 | 8331 |  | CORR | GENE | 05:57 | 06:19 | 06:31 | 202 | 414 | 10 | EXT |  | 0.91 | (c)
92499.55 | 10.39 | 10.367 | -0.055 | -0.078 | -574 | -518 | -429 | 285 | 29 | 8331 |  | CORR | CIGR | 04:40 | 04:49 | 05:04 | 49 | 290 | 10 | EXT |  | 0.89 | (c)
92499.712 | 0.107 | 0.07 | -11.423 | -11.46 | 673 | 852 | 811 | 673 | 70 | 8332 |  | CORR | CIGR | 04:02 | 04:31 | 04:24 | 52 | 276 | 10 | EXT |  | 0.89 | (c)
92499.898 | 0.293 | 0.27 | -11.237 | -11.26 | 772 | 932 | 905 | 772 | 270 | 8332 |  | CORR | CIGR | 04:18 | 04:44 | 04:39 | 45 | 266 | 15 | EXT |  | 0.89 | (c)
92507.138 | 7.533 | 7.468 | -3.997 | -4.062 | 699 | 699 | 711 | 699 | 3918 | 8332 |  | CORR | AXGR | 04:06 | 04:06 | 04:08 | 144 | 24 | 12 | EXT |  | 0.9 | (c)
92548.929 | 3.254 | 3.191 | -8.306 | -8.369 | 1675 | 1816 | 1902 | 1675 | 3191 | 8336 |  | CORR | GENE | 09:33 | 09:56 | 10:10 | 107 | 455 | 10 | EXT |  | 0.89 | (c)
92549.144 | 3.469 | 3.419 | -8.091 | -8.141 | 1681 | 1839 | 1882 | 1681 | 3419 | 8336 |  | CORR | GENE | 09:34 | 09:60 | 10:07 | 69 | 403 | 10 | EXT |  | 0.89 | (c)
92557.338 | 0.103 | 0.073 | -11.187 | -11.217 | -1324 | -1106 | -985 | 645 | 73 | 8337 |  | CORR | GENE | 03:03 | 03:39 | 03:58 | 87 | 679 | 10 | EXT |  | 0.89 | (c)
92568.984 | 0.459 | 0.219 | -11.111 | -11.351 | 1337 | 1882 | 2001 | 1337 | 219 | 8338 |  | CORR | GENE | 04:01 | 05:29 | 05:48 | 378 | 1326 | 11 | EXT |  | 0.93 | (c)
92572.305 | 3.78 | 3.761 | -7.79 | -7.809 | 1348 | 1486 | 1569 | 1348 | 3761 | 8338 |  | CORR | CIGR | 04:03 | 04:25 | 04:38 | 51 | 442 | 10 | EXT |  | 0.89 | (c)
92576.311 | 7.786 | 7.748 | -3.784 | -3.822 | -2167 | -2075 | -2019 | 1871 | 3772 | 8338 |  | CORR | CIGR | 06:35 | 06:50 | 06:59 | 50 | 296 | 12 | EXT |  | 0.89 | (c)
92614.064 | 0.059 | 0.03 | -11.591 | -11.62 | -1295 | -1052 | -914 | 533 | 30 | 8342 |  | CORR | GENE | 04:06 | 04:45 | 05:07 | 133 | 762 | 11 | EXT |  | 0.9 | (c)
92614.395 | 0.39 | 0.376 | -11.26 | -11.274 | -1183 | -921 | -787 | 392 | 376 | 8342 |  | CORR | GENE | 04:24 | 05:06 | 05:28 | 107 | 792 | 12 | EXT |  | 0.9 | (c)
92614.967 | 0.962 | 0.808 | -10.688 | -10.842 | -1104 | -810 | -504 | 0 | 808 | 8342 |  | CORR | GENE | 04:37 | 05:24 | 06:13 | 277 | 1201 | 12 | EXT |  | 0.92 | (c)
92616.412 | 2.407 | 2.393 | -9.243 | -9.257 | -1257 | -1176 | -1172 | 1086 | 2393 | 8342 |  | CORR | GENE | 04:12 | 04:25 | 04:26 | 70 | 171 | 10 | EXT |  | 0.89 | (c)
92616.708 | 2.703 | 2.551 | -8.947 | -9.099 | -1502 | -995 | -1150 | 798 | 2551 | 8342 |  | CORR | GENE | 03:32 | 04:54 | 04:29 | 220 | 704 | 10 | EXT |  | 0.91 | (c)
92630.731 | 5.076 | 5.062 | -6.149 | -6.163 | 1824 | 2126 | 2037 | 1824 | 5062 | 8343 |  | CORR | CIGR | 03:01 | 03:50 | 03:35 | 48 | 428 | 11 | EXT |  | 0.89 | (c)
92632.346 | 6.691 | 6.603 | -4.534 | -4.622 | 1983 | -2072 | -2147 | 1816 | 4513 | 8343 |  | CORR | GENE | 03:27 | 04:32 | 04:20 | 109 | 662 | 11 | EXT |  | 0.89 | (c)
92636.837 | 11.182 | 11.109 | -0.043 | -0.116 | 1761 | -1878 | -2159 | 1618 | 25 | 8343 |  | CORR | GENE | 02:51 | 05:03 | 04:18 | 91 | 1082 | 16 | EXT |  | 0.9 | (c)
92639.197 | 2.317 | 2.301 | -9.008 | -9.024 | -1729 | -1660 | -1662 | 1595 | 2301 | 8344 |  | CORR | CIGR | 03:50 | 04:01 | 04:01 | 33 | 134 | 11 | EXT | Аномалия находится на отводе. | 0.89 | (c)
92640.294 | 3.414 | 3.333 | -7.911 | -7.992 | -1932 | -1723 | -1798 | 1664 | 3333 | 8344 |  | CORR | GENE | 03:17 | 03:51 | 03:39 | 97 | 268 | 10 | EXT | Аномалия находится на отводе. | 0.89 | (c)
92651.817 | 3.612 | 3.6 | -7.628 | -7.64 | 1718 | 1812 | 1808 | 1718 | 3600 | 8345 |  | CORR | CIGR | 08:31 | 08:46 | 08:45 | 31 | 180 | 10 | EXT | Аномалия находится на упругопластическом изгибе: R=563 D, максимальное растяжение на 3.4 час. | 0.89 | (c)
92655.328 | 7.123 | 7.096 | -4.117 | -4.144 | 1623 | 1731 | 1746 | 1623 | 4098 | 8345 |  | CORR | CIGR | 08:15 | 08:33 | 08:35 | 46 | 247 | 10 | EXT | Аномалия находится на упругопластическом изгибе: R=522 D, максимальное растяжение на 1 час. | 0.89 | (c)
92658.35 | 10.145 | 10.113 | -1.095 | -1.127 | -456 | -335 | -270 | 85 | 1078 | 8345 |  | CORR | CIGR | 02:40 | 02:59 | 03:10 | 49 | 371 | 11 | EXT | Аномалия находится на упругопластическом изгибе: R=440 D, максимальное растяжение на 0.3 час. | 0.89 | (c)
92659.166 | 10.961 | 10.716 | -0.279 | -0.524 | 1143 | 1451 | 1324 | 1143 | 258 | 8345 |  | CORR | GENE | 06:58 | 07:47 | 07:27 | 266 | 361 | 10 | EXT | Аномалия находится на упругопластическом изгибе: R=423 D, максимальное растяжение на 0.1 час. | 0.91 | (c)
92659.568 | 0.123 | 0.073 | -11.567 | -11.617 | 809 | 1923 | 1569 | 809 | 73 | 8346 |  | CORR | GENE | 00:56 | 03:55 | 02:58 | 707 | 1520 | 12 | EXT | Аномалия находится на упругопластическом изгибе: R=420 D, максимальное растяжение на 0 час. | 0.96 | (c)
92659.593 | 0.148 | 0.112 | -11.542 | -11.578 | -1294 | -1143 | -1157 | 1019 | 112 | 8346 |  | CORR | GENE | 07:16 | 07:41 | 07:38 | 98 | 275 | 11 | EXT | Аномалия находится на упругопластическом изгибе: R=420 D, максимальное растяжение на 0 час. | 0.89 | (c)
92660.056 | 0.611 | 0.585 | -11.079 | -11.105 | -943 | -848 | -845 | 747 | 585 | 8346 |  | CORR | CIGR | 08:13 | 08:28 | 08:29 | 45 | 197 | 12 | EXT | Аномалия находится на упругопластическом изгибе: R=415 D, максимальное растяжение на 12 час. | 0.89 | (c)
92660.271 | 0.826 | 0.779 | -10.864 | -10.911 | -465 | -344 | -345 | 226 | 779 | 8346 |  | CORR | GENE | 09:30 | 09:49 | 09:49 | 159 | 240 | 11 | EXT | Аномалия находится на упругопластическом изгибе: R=414 D, максимальное растяжение на 11.9 час. | 0.9 | (c)
92670.787 | 11.342 | 11.319 | -0.348 | -0.371 | -976 | -869 | -870 | 763 | 332 | 8346 |  | CORR | CIGR | 08:07 | 08:25 | 08:25 | 39 | 213 | 10 | EXT | Аномалия находится на упругопластическом изгибе: R=349 D, максимальное растяжение на 11.5 час. | 0.89 | (c)
92671.155 | 0.02 | 0.017 | -11.335 | -11.338 | 451 | 896 | 775 | 451 | 17 | 8347 |  | CORR | GENE | 03:16 | 04:28 | 04:09 | 70 | 648 | 11 | EXT | Аномалия находится на упругопластическом изгибе: R=346 D, максимальное растяжение на 11.5 час. | 0.89 | (c)
92682.031 | 10.896 | 10.853 | -0.459 | -0.502 | 1299 | 1651 | 1528 | 1299 | 448 | 8347 |  | CORR | CIGR | 05:33 | 06:30 | 06:10 | 54 | 459 | 10 | EXT | Аномалия находится на упругопластическом изгибе: R=415 D, максимальное растяжение на 10.9 час. | 0.89 | (c)
92690.856 | 8.366 | 8.357 | -3.234 | -3.243 | 374 | 491 | 544 | 374 | 3176 | 8348 |  | CORR | GENE | 03:18 | 03:37 | 03:46 | 67 | 341 | 10 | EXT |  | 0.89 | (c)
92693.681 | 11.191 | 11.159 | -0.409 | -0.441 | 407 | 548 | 544 | 407 | 375 | 8348 |  | CORR | GENE | 03:24 | 03:46 | 03:46 | 66 | 273 | 10 | EXT |  | 0.89 | (c)
92717.613 | 0.888 | 0.834 | -10.807 | -10.861 | -1638 | -1453 | -1390 | 1142 | 834 | 8351 |  | CORR | GENE | 02:39 | 03:09 | 03:19 | 108 | 496 | 11 | EXT |  | 0.89 | (c)
92724.63 | 7.905 | 7.875 | -3.79 | -3.82 | -1605 | -1084 | -1168 | 730 | 3741 | 8351 |  | CORR | GENE | 02:44 | 04:09 | 03:55 | 79 | 875 | 12 | EXT |  | 0.89 | (c)
92736.646 | 8.226 | 8.188 | -2.909 | -2.947 | 838 | 964 | 970 | 838 | 2867 | 8352 |  | CORR | GENE | 06:31 | 06:52 | 06:53 | 80 | 263 | 11 | EXT | Аномалия находится на упругопластическом изгибе: R=514 D, максимальное растяжение на 6.9 час. | 0.89 | (c)
92742.66 | 3.105 | 3.084 | -8.585 | -8.606 | 835 | 1172 | 1316 | 835 | 3084 | 8353 |  | CORR | GENE | 05:41 | 06:36 | 06:59 | 88 | 963 | 14 | EXT | Аномалия находится на упругопластическом изгибе: R=319 D, максимальное растяжение на 6.4 час. | 1.07 | (b)
92751.108 | 11.553 | 11.529 | -0.137 | -0.161 | -1344 | -843 | -846 | 347 | 39 | 8353 |  | CORR | GENE | 11:49 | 01:10 | 13:10 | 122 | 997 | 13 | EXT | Аномалия находится на упругопластическом изгибе: R=223 D, максимальное растяжение на 5.9 час. | 0.9 | (c)
92751.319 | 0.074 | 0.049 | -11.151 | -11.176 | 323 | 493 | 768 | 323 | 49 | 8354 |  | CORR | GENE | 06:31 | 06:59 | 07:43 | 711 | 889 | 11 | EXT | Аномалия находится на упругопластическом изгибе: R=223 D, максимальное растяжение на 5.9 час. | 1.23 | (a)
92752.406 | 1.161 | 0.991 | -10.064 | -10.234 | 251 | 327 | 725 | 251 | 991 | 8354 |  | CORR | GENE | 06:20 | 06:32 | 07:36 | 423 | 948 | 10 | EXT | Аномалия находится на упругопластическом изгибе: R=229 D, максимальное растяжение на 5.8 час. | 1.26 | (a)
92762.556 | 0.086 | 0.042 | -10.749 | -10.793 | -454 | 1598 | 810 | 0 | 42 | 8355 |  | CORR | GENE | 03:25 | 08:56 | 06:49 | 135 | 2529 | 11 | EXT | Аномалия находится на упругопластическом изгибе: R=494 D, максимальное растяжение на 4.7 час. | 0.9 | (c)
92762.827 | 0.357 | 0.332 | -10.478 | -10.503 | -1504 | -987 | -1112 | 719 | 332 | 8355 |  | CORR | GENE | 00:35 | 01:59 | 01:39 | 174 | 785 | 10 | EXT | Аномалия находится на упругопластическом изгибе: R=499 D, максимальное растяжение на 4.7 час. | 0.9 | (c)
92763.26 | 0.79 | 0.724 | -10.045 | -10.111 | 785 | 1060 | 1460 | 785 | 724 | 8355 |  | CORR | GENE | 06:45 | 07:29 | 08:34 | 234 | 1350 | 10 | EXT | Аномалия находится на упругопластическом изгибе: R=509 D, максимальное растяжение на 4.6 час. | 0.91 | (c)
92765.365 | 2.895 | 2.853 | -7.94 | -7.982 | -1288 | -808 | -775 | 262 | 2853 | 8355 |  | CORR | GENE | 01:10 | 02:28 | 02:33 | 86 | 1026 | 10 | EXT | Аномалия находится на упругопластическом изгибе: R=516 D, максимальное растяжение на 4.5 час. | 0.89 | (c)
92773.69 | 0.385 | 0.342 | -11.275 | -11.318 | -1835 | -1547 | -1616 | 1398 | 342 | 8356 |  | CORR | GENE | 03:35 | 04:22 | 04:10 | 74 | 437 | 10 | EXT | Аномалия находится на упругопластическом изгибе: R=521 D, максимальное растяжение на 3.7 час. | 0.89 | (c)
92781.576 | 8.271 | 8.238 | -3.389 | -3.422 | 1806 | 1888 | 1956 | 1806 | 3346 | 8356 |  | CORR | GENE | 01:23 | 01:36 | 01:47 | 76 | 299 | 10 | EXT |  | 0.89 | (c)
92817.381 | 9.576 | 9.552 | -2.099 | -2.123 | -2096 | -2025 | -1980 | 1864 | 2077 | 8359 |  | CORR | CIGR | 06:59 | 07:11 | 07:18 | 46 | 232 | 11 | EXT |  | 0.89 | (c)
92818.181 | 10.376 | 10.354 | -1.299 | -1.321 | -2207 | -2107 | -2071 | 1935 | 1281 | 8359 |  | CORR | CIGR | 06:42 | 06:58 | 07:04 | 40 | 272 | 10 | EXT |  | 0.89 | (c)
92819.556 | 0.076 | 0.033 | -11.529 | -11.572 | 76 | 370 | 407 | 76 | 33 | 8360 |  | CORR | GENE | 06:58 | 07:45 | 07:51 | 91 | 661 | 10 | EXT |  | 0.89 | (c)
92820.184 | 0.704 | 0.617 | -10.901 | -10.988 | -320 | -231 | 41 | 0 | 617 | 8360 |  | CORR | GENE | 05:54 | 06:08 | 06:52 | 134 | 721 | 10 | EXT |  | 0.9 | (c)
92841.116 | 10.031 | 10.022 | -0.274 | -0.283 | 410 | 533 | 645 | 410 | 40 | 8361 |  | CORR | GENE | 06:41 | 07:00 | 07:18 | 243 | 470 | 12 | EXT |  | 0.92 | (c)
92841.71 | 0.32 | 0.288 | -11.365 | -11.397 | 933 | 1045 | 1080 | 933 | 288 | 8362 |  | CORR | GENE | 09:12 | 09:30 | 09:36 | 68 | 294 | 10 | EXT |  | 0.89 | (c)
92849.111 | 7.721 | 7.632 | -3.964 | -4.053 | -815 | -679 | -638 | 462 | 3917 | 8362 |  | CORR | GENE | 04:30 | 04:52 | 04:59 | 136 | 353 | 10 | EXT |  | 0.9 | (c)
92849.364 | 7.974 | 7.941 | -3.711 | -3.744 | 91 | 165 | 285 | 91 | 3629 | 8362 |  | CORR | GENE | 06:56 | 07:08 | 07:28 | 115 | 389 | 10 | EXT |  | 0.89 | (c)
92850.258 | 8.868 | 8.719 | -2.817 | -2.966 | -909 | -419 | -609 | 310 | 2766 | 8362 |  | CORR | GENE | 04:15 | 05:34 | 05:03 | 200 | 599 | 10 | EXT |  | 0.91 | (c)
92850.619 | 9.229 | 9.135 | -2.456 | -2.55 | -683 | -535 | -470 | 257 | 2442 | 8362 |  | CORR | GENE | 04:52 | 05:15 | 05:26 | 108 | 427 | 10 | EXT |  | 0.89 | (c)
92853.013 | 11.623 | 11.499 | -0.062 | -0.186 | -751 | -598 | -222 | 0 | 51 | 8362 |  | CORR | GENE | 04:41 | 05:05 | 06:06 | 135 | 1057 | 10 | EXT |  | 0.9 | (c)
92853.18 | 0.105 | 0.047 | -11.555 | -11.613 | 1538 | 1705 | 2017 | 1538 | 47 | 8363 |  | CORR | GENE | 05:04 | 05:31 | 06:22 | 130 | 958 | 10 | EXT |  | 0.9 | (c)
92853.457 | 0.382 | 0.348 | -11.278 | -11.312 | 1990 | 2130 | 2131 | 1990 | 348 | 8363 |  | CORR | CIGR | 06:17 | 06:40 | 06:40 | 48 | 282 | 16 | EXT |  | 0.89 | (c)
92863.802 | 10.727 | 10.657 | -0.933 | -1.003 | -1987 | -1782 | -1675 | 1362 | 805 | 8363 |  | CORR | GENE | 07:36 | 08:09 | 08:26 | 198 | 625 | 10 | EXT |  | 0.9 | (c)
92864.253 | 11.178 | 10.946 | -0.482 | -0.714 | 2212 | -1885 | -1573 | 897 | 395 | 8363 |  | CORR | GENE | 06:53 | 07:52 | 08:42 | 319 | 1353 | 10 | EXT |  | 0.92 | (c)
92864.614 | 11.539 | 11.367 | -0.121 | -0.293 | 2198 | -1865 | -1634 | 1004 | 100 | 8363 |  | CORR | GENE | 06:51 | 07:55 | 08:33 | 193 | 1258 | 16 | EXT |  | 0.92 | (c)
92864.973 | 0.238 | 0.125 | -11.157 | -11.27 | 1162 | -2108 | 1981 | 1162 | 125 | 8364 |  | CORR | GENE | 07:33 | 10:45 | 09:45 | 371 | 1639 | 10 | EXT |  | 0.93 | (c)
92900.35 | 1.02 | 0.989 | -10.665 | -10.696 | -1588 | -1455 | -1332 | 1075 | 989 | 8367 |  | CORR | CIGR | 07:01 | 07:23 | 07:42 | 53 | 512 | 11 | EXT |  | 0.89 | (c)
92901.548 | 2.218 | 2.201 | -9.467 | -9.484 | 1647 | 1755 | 1759 | 1647 | 2201 | 8367 |  | CORR | CIGR | 03:43 | 04:01 | 04:01 | 39 | 223 | 10 | EXT |  | 0.89 | (c)
92910.774 | 11.444 | 11.131 | -0.241 | -0.554 | 1852 | -2229 | -1712 | 815 | 84 | 8367 |  | CORR | GENE | 04:16 | 05:18 | 06:41 | 470 | 1794 | 12 | EXT |  | 0.94 | (c)
92911.372 | 0.357 | 0.048 | -11.158 | -11.467 | -1727 | -1151 | -904 | 82 | 48 | 8368 |  | CORR | GENE | 03:44 | 05:17 | 05:57 | 553 | 1645 | 11 | EXT |  | 0.95 | (c)
92913.318 | 2.303 | 2.28 | -9.212 | -9.235 | -1102 | -985 | -950 | 798 | 2280 | 8368 |  | CORR | CIGR | 05:25 | 05:44 | 05:49 | 40 | 304 | 10 | EXT |  | 0.89 | (c)
92914.2 | 3.185 | 3.156 | -8.33 | -8.359 | -1568 | -1469 | -1443 | 1317 | 3156 | 8368 |  | CORR | CIGR | 04:10 | 04:26 | 04:30 | 43 | 251 | 10 | EXT |  | 0.89 | (c)
92915.237 | 4.222 | 4.207 | -7.293 | -7.308 | -576 | -392 | -449 | 322 | 4207 | 8368 |  | CORR | CIGR | 06:50 | 07:19 | 07:10 | 50 | 253 | 11 | EXT |  | 0.89 | (c)
92915.492 | 4.477 | 4.459 | -7.038 | -7.056 | -1445 | -1324 | -1330 | 1216 | 4459 | 8368 |  | CORR | CIGR | 04:30 | 04:49 | 04:48 | 36 | 229 | 10 | EXT |  | 0.89 | (c)
92917.261 | 6.246 | 6.223 | -5.269 | -5.292 | -1339 | -1196 | -1245 | 1151 | 5265 | 8368 |  | CORR | CIGR | 04:47 | 05:10 | 05:02 | 27 | 188 | 11 | EXT |  | 0.89 | (c)
92922.667 | 0.137 | 0.039 | -11.428 | -11.526 | 1924 | 2085 | -2197 | 1856 | 39 | 8369 |  | CORR | GENE | 07:14 | 07:40 | 08:09 | 113 | 681 | 11 | EXT |  | 0.9 | (c)
92925.545 | 3.015 | 3.002 | -8.55 | -8.563 | 704 | 804 | 789 | 704 | 3002 | 8369 |  | CORR | CIGR | 03:57 | 04:13 | 04:10 | 31 | 170 | 12 | EXT |  | 0.89 | (c)
92930.382 | 7.852 | 7.833 | -3.713 | -3.732 | 834 | 904 | 910 | 834 | 3699 | 8369 |  | CORR | CIGR | 04:18 | 04:29 | 04:30 | 33 | 153 | 10 | EXT |  | 0.89 | (c)
92932.013 | 9.483 | 9.396 | -2.082 | -2.169 | 827 | 1708 | 1481 | 827 | 1952 | 8369 |  | CORR | GENE | 04:17 | 06:39 | 06:02 | 217 | 1307 | 12 | EXT |  | 0.91 | (c)
92932.183 | 9.653 | 9.635 | -1.912 | -1.93 | 1942 | 2014 | 2052 | 1942 | 1880 | 8369 |  | CORR | CIGR | 07:17 | 07:28 | 07:34 | 50 | 221 | 10 | EXT |  | 0.89 | (c)
92932.202 | 9.672 | 9.659 | -1.893 | -1.906 | 830 | 918 | 1009 | 830 | 1779 | 8369 |  | CORR | GENE | 04:17 | 04:31 | 04:46 | 127 | 358 | 10 | EXT |  | 0.9 | (c)
92932.336 | 9.806 | 9.788 | -1.759 | -1.777 | 1912 | 2015 | 1974 | 1912 | 1752 | 8369 |  | CORR | CIGR | 07:12 | 07:28 | 07:22 | 25 | 125 | 11 | EXT |  | 0.89 | (c)
92932.569 | 10.039 | 10.026 | -1.526 | -1.539 | 876 | 951 | 963 | 876 | 1408 | 8369 |  | CORR | GENE | 04:25 | 04:37 | 04:39 | 131 | 173 | 10 | EXT |  | 0.9 | (c)
92933.39 | 10.86 | 10.718 | -0.705 | -0.847 | 780 | 1254 | 1451 | 780 | 570 | 8369 |  | CORR | GENE | 04:09 | 05:26 | 05:57 | 277 | 1341 | 10 | EXT |  | 0.91 | (c)
92933.572 | 11.042 | 11.024 | -0.523 | -0.541 | 807 | 879 | 934 | 807 | 486 | 8369 |  | CORR | CIGR | 04:13 | 04:25 | 04:34 | 55 | 255 | 11 | EXT |  | 0.89 | (c)
92933.613 | 11.083 | 11.064 | -0.482 | -0.501 | 1720 | 2002 | 1945 | 1720 | 239 | 8369 |  | CORR | GENE | 06:41 | 07:26 | 07:17 | 262 | 449 | 14 | EXT |  | 0.92 | (c)
92934.894 | 0.799 | 0.363 | -10.336 | -10.772 | -1733 | -1714 | -1673 | 1612 | 363 | 8370 |  | CORR | GENE | 04:06 | 04:09 | 04:16 | 2980 | 121 | 10 | EXT | Аномалия находится на отводе. | 0.98 | (c)
92944.098 | 10.003 | 9.919 | -1.132 | -1.216 | -1595 | -1530 | -1464 | 1334 | 1118 | 8370 |  | CORR | GENE | 04:29 | 04:39 | 04:50 | 98 | 261 | 10 | EXT | Аномалия находится на отводе. | 0.89 | (c)
92944.967 | 10.872 | 10.861 | -0.263 | -0.274 | -1634 | -1479 | -1428 | 1223 | 162 | 8370 |  | CORR | GENE | 04:22 | 04:47 | 04:55 | 112 | 411 | 11 | EXT | Аномалия находится на отводе. | 0.9 | (c)
92945.134 | 11.039 | 11.024 | -0.096 | -0.111 | -622 | -508 | -487 | 352 | 84 | 8370 |  | CORR | CIGR | 07:06 | 07:24 | 07:27 | 27 | 271 | 10 | EXT | Аномалия находится на отводе. | 0.89 | (c)
92945.325 | 0.095 | 0.088 | -11.125 | -11.132 | 689 | 829 | 808 | 689 | 88 | 8371 |  | CORR | GENE | 07:04 | 07:26 | 07:23 | 127 | 239 | 15 | EXT |  | 0.9 | (c)
92946.341 | 1.111 | 1.019 | -10.109 | -10.201 | -326 | -248 | 271 | 0 | 1019 | 8371 |  | CORR | GENE | 04:20 | 04:32 | 05:56 | 190 | 1194 | 11 | EXT |  | 0.91 | (c)
92946.983 | 1.753 | 1.29 | -9.467 | -9.93 | 1773 | 1927 | 1883 | 1773 | 1290 | 8371 |  | ARTD | GENE | 09:59 | 10:23 | 10:16 | 530 | 220 |  | EXT | Эквивалент потери металла 11%. |  | (c)
92952.259 | 7.029 | 6.993 | -4.191 | -4.227 | -715 | -454 | -530 | 344 | 4099 | 8371 |  | CORR | GENE | 03:17 | 03:59 | 03:47 | 128 | 371 | 10 | EXT |  | 0.9 | (c)
92954.556 | 9.326 | 9.318 | -1.894 | -1.902 | 935 | 1003 | 997 | 935 | 1884 | 8371 |  | CORR | CISL | 07:43 | 07:54 | 07:53 | 18 | 124 | 10 | EXT |  | 0.89 | (c)
92956.5 | 0.05 | 0.031 | -11.63 | -11.649 | 1900 | 2039 | 2066 | 1900 | 31 | 8372 |  | CORR | CIGR | 07:42 | 08:05 | 08:09 | 42 | 332 | 11 | EXT |  | 0.89 | (c)
92961.98 | 5.53 | 5.51 | -6.15 | -6.17 | 1561 | 1775 | 1757 | 1561 | 5510 | 8372 |  | CORR | CIGR | 06:48 | 07:22 | 07:19 | 55 | 391 | 10 | EXT |  | 0.89 | (c)
92965.745 | 9.295 | 9.262 | -2.385 | -2.418 | 193 | 536 | 399 | 193 | 2351 | 8372 |  | CORR | GENE | 03:07 | 04:02 | 03:40 | 67 | 411 | 12 | EXT |  | 0.89 | (c)
92968.258 | 0.128 | 0.051 | -11.442 | -11.519 | 2054 | -1622 | -1819 | 1232 | 51 | 8373 |  | CORR | GENE | 05:24 | 07:31 | 06:59 | 173 | 1175 | 10 | EXT |  | 0.9 | (c)
92968.762 | 0.632 | 0.615 | -10.938 | -10.955 | -1952 | -1845 | -1839 | 1725 | 615 | 8373 |  | CORR | GENE | 06:37 | 06:55 | 06:56 | 61 | 228 | 10 | EXT |  | 0.89 | (c)
92971.436 | 3.306 | 3.257 | -8.264 | -8.313 | 802 | 841 | 851 | 802 | 3257 | 8373 |  | DENT | GENE | 02:02 | 02:08 | 02:10 | 95 | 98 | 1 | N/A | Глубина вмятины: 14 мм (1,0%). Линейка: 10 см в (326 см; 02:08 ч:мин) |  | (c)
92975.485 | 7.355 | 7.334 | -4.215 | -4.236 | 1131 | 1442 | 1318 | 1131 | 4203 | 8373 |  | CORR | CIGR | 02:55 | 03:45 | 03:25 | 33 | 373 | 11 | EXT |  | 0.89 | (c)
92975.909 | 7.779 | 7.762 | -3.791 | -3.808 | 1318 | 1440 | 1406 | 1318 | 3779 | 8373 |  | CORR | CIGR | 03:25 | 03:45 | 03:39 | 29 | 175 | 11 | EXT |  | 0.89 | (c)
92978.384 | 10.254 | 10.227 | -1.316 | -1.343 | 1093 | 1411 | 1387 | 1093 | 1253 | 8373 |  | CORR | GENE | 02:49 | 03:40 | 03:36 | 90 | 589 | 10 | EXT |  | 0.89 | (c)
92979.654 | 11.524 | 11.428 | -0.046 | -0.142 | 1239 | 1401 | 1490 | 1239 | 33 | 8373 |  | CORR | GENE | 03:12 | 03:39 | 03:53 | 109 | 502 | 11 | EXT |  | 0.89 | (c)
92979.81 | 0.11 | 0.042 | -11.285 | -11.353 | 970 | 1216 | 1360 | 970 | 42 | 8374 |  | CORR | GENE | 03:43 | 04:23 | 04:46 | 136 | 782 | 10 | EXT |  | 0.9 | (c)
92984.122 | 4.422 | 4.173 | -6.973 | -7.222 | 1886 | 2107 | 2072 | 1886 | 4173 | 8374 |  | CORR | GENE | 06:11 | 06:46 | 06:41 | 288 | 372 | 11 | EXT |  | 0.92 | (c)
92984.368 | 4.668 | 4.644 | -6.727 | -6.751 | 2062 | 2129 | 2150 | 2062 | 4644 | 8374 |  | CORR | CIGR | 06:39 | 06:50 | 06:53 | 38 | 177 | 13 | EXT |  | 0.89 | (c)
92984.844 | 5.144 | 5.127 | -6.251 | -6.268 | 2207 | -2142 | -2139 | 2025 | 5127 | 8374 |  | CORR | GENE | 07:02 | 07:21 | 07:21 | 112 | 229 | 10 | EXT |  | 0.89 | (c)
92984.952 | 5.252 | 5.15 | -6.143 | -6.245 | 885 | 1198 | 1122 | 885 | 5150 | 8374 |  | CORR | GENE | 03:29 | 04:20 | 04:07 | 151 | 474 | 10 | EXT |  | 0.9 | (c)
92985.821 | 6.121 | 6.092 | -5.274 | -5.303 | -2169 | -2087 | -1981 | 1794 | 5236 | 8374 |  | CORR | GENE | 07:16 | 07:29 | 07:46 | 67 | 376 | 11 | EXT |  | 0.89 | (c)
92986.192 | 6.492 | 6.471 | -4.903 | -4.924 | -2177 | -2095 | -2099 | 2022 | 4891 | 8374 |  | CORR | CIGR | 07:15 | 07:28 | 07:27 | 33 | 155 | 10 | EXT |  | 0.89 | (c)
92988.188 | 8.488 | 8.312 | -2.907 | -3.083 | 1976 | 1976 | 1992 | 1976 | 2799 | 8374 |  | CORR | AXGR | 06:25 | 06:25 | 06:28 | 284 | 33 | 10 | EXT |  | 0.92 | (c)
92988.61 | 8.91 | 8.897 | -2.485 | -2.498 | 1898 | 1970 | 1959 | 1898 | 2473 | 8374 |  | CORR | CIGR | 06:13 | 06:24 | 06:22 | 25 | 123 | 11 | EXT |  | 0.89 | (c)
92991.185 | 0.09 | 0.054 | -10.95 | -10.986 | -232 | -48 | 156 | 0 | 54 | 8375 |  | CORR | GENE | 02:12 | 02:42 | 03:15 | 92 | 775 | 11 | EXT |  | 0.89 | (c)
92998.798 | 7.703 | 7.689 | -3.337 | -3.351 | 1371 | 1485 | 1471 | 1371 | 3321 | 8375 |  | CORR | CIGR | 06:31 | 06:50 | 06:47 | 30 | 200 | 10 | EXT |  | 0.89 | (c)
92998.851 | 7.756 | 7.732 | -3.284 | -3.308 | 988 | 1040 | 1034 | 988 | 3284 | 8375 |  | CORR | CIGR | 05:29 | 05:38 | 05:37 | 24 | 92 | 10 | EXT |  | 0.89 | (c)
92999.123 | 8.028 | 8.004 | -3.012 | -3.036 | 996 | 1047 | 1043 | 996 | 3012 | 8375 |  | CORR | CIGR | 05:31 | 05:39 | 05:38 | 24 | 95 | 10 | EXT |  | 0.89 | (c)
92999.212 | 8.117 | 7.924 | -2.923 | -3.116 | 929 | 941 | 953 | 929 | 2769 | 8375 |  | CORR | AXGR | 05:20 | 05:22 | 05:24 | 347 | 48 | 10 | EXT |  | 0.92 | (c)
92999.375 | 8.28 | 8.126 | -2.76 | -2.914 | 1240 | 1480 | 1550 | 1240 | 2744 | 8375 |  | CORR | GENE | 06:10 | 06:49 | 06:60 | 170 | 620 | 10 | EXT |  | 0.9 | (c)
92999.529 | 8.434 | 8.414 | -2.606 | -2.626 | 987 | 1055 | 1045 | 987 | 2606 | 8375 |  | CORR | CIGR | 05:29 | 05:40 | 05:39 | 20 | 117 | 15 | EXT |  | 0.89 | (c)
92999.848 | 8.753 | 8.731 | -2.287 | -2.309 | 985 | 1055 | 1051 | 985 | 2285 | 8375 |  | CORR | CIGR | 05:29 | 05:40 | 05:39 | 24 | 132 | 15 | EXT |  | 0.89 | (c)
92999.905 | 8.81 | 8.789 | -2.23 | -2.251 | 919 | 1055 | 1016 | 919 | 2223 | 8375 |  | CORR | CIGR | 05:18 | 05:40 | 05:34 | 28 | 194 | 13 | EXT |  | 0.89 | (c)
92999.971 | 8.876 | 8.856 | -2.164 | -2.184 | 730 | 820 | 814 | 730 | 2164 | 8375 |  | CORR | CIGR | 04:48 | 05:02 | 05:01 | 20 | 169 | 10 | EXT |  | 0.89 | (c)
92999.971 | 8.876 | 8.855 | -2.164 | -2.185 | 983 | 1060 | 1056 | 983 | 2163 | 8375 |  | CORR | CIGR | 05:28 | 05:41 | 05:40 | 22 | 147 | 10 | EXT |  | 0.89 | (c)
93000.116 | 9.021 | 8.986 | -2.019 | -2.054 | 774 | 935 | 899 | 774 | 2013 | 8375 |  | CORR | CIGR | 04:55 | 05:21 | 05:15 | 41 | 251 | 12 | EXT |  | 0.89 | (c)
93001.335 | 10.24 | 10.092 | -0.8 | -0.948 | 1482 | 1631 | 1687 | 1482 | 775 | 8375 |  | CORR | GENE | 06:49 | 07:13 | 07:22 | 173 | 411 | 10 | EXT |  | 0.9 | (c)
93002.089 | 10.994 | 10.938 | -0.046 | -0.102 | 282 | 636 | 560 | 282 | 36 | 8375 |  | CORR | GENE | 03:35 | 04:33 | 04:20 | 66 | 556 | 10 | EXT |  | 0.89 | (c)
93002.297 | 0.162 | 0.087 | -11.528 | -11.603 | 710 | 1007 | 936 | 710 | 87 | 8376 |  | CORR | GENE | 03:58 | 04:46 | 04:35 | 92 | 451 | 10 | EXT |  | 0.89 | (c)
93011.927 | 9.792 | 9.715 | -1.898 | -1.975 | 1152 | 1404 | 1437 | 1152 | 1855 | 8376 |  | CORR | GENE | 05:09 | 05:50 | 05:55 | 120 | 571 | 10 | EXT |  | 0.9 | (c)
93024.146 | 10.321 | 9.892 | -1.289 | -1.718 | -1444 | -1394 | -1389 | 1333 | 305 | 8377 |  | CORR | GENE | 07:23 | 07:31 | 07:31 | 1413 | 111 | 11 | EXT |  | 0.98 | (c)
93025.363 | 11.538 | 11.515 | -0.072 | -0.095 | -1256 | -1135 | -1090 | 923 | 41 | 8377 |  | CORR | CIGR | 07:53 | 08:12 | 08:20 | 54 | 333 | 14 | EXT |  | 0.89 | (c)
93025.542 | 0.107 | 0.061 | -11.088 | -11.134 | 1185 | 1490 | 1602 | 1185 | 61 | 8378 |  | CORR | GENE | 03:32 | 04:21 | 04:39 | 69 | 833 | 11 | EXT |  | 0.89 | (c)
93025.546 | 0.111 | 0.053 | -11.084 | -11.142 | -2025 | -1614 | -1680 | 1335 | 53 | 8378 |  | CORR | GENE | 06:54 | 08:00 | 07:50 | 84 | 690 | 12 | EXT |  | 0.89 | (c)
93030.468 | 5.033 | 4.968 | -6.162 | -6.227 | -2162 | -2035 | -2065 | 1969 | 4968 | 8378 |  | CORR | GENE | 06:32 | 06:52 | 06:47 | 82 | 193 | 10 | EXT |  | 0.89 | (c)
93032.92 | 7.485 | 7.461 | -3.71 | -3.734 | -1195 | -1137 | -1122 | 1049 | 3685 | 8378 |  | CORR | CIGR | 09:08 | 09:17 | 09:20 | 49 | 146 | 10 | EXT |  | 0.89 | (c)
93034.165 | 8.73 | 8.717 | -2.465 | -2.478 | 1493 | 1556 | 1590 | 1493 | 2452 | 8378 |  | CORR | CIGR | 04:22 | 04:32 | 04:37 | 26 | 194 | 10 | EXT |  | 0.89 | (c)
93036.571 | 11.136 | 11.117 | -0.059 | -0.078 | 1476 | 1749 | 1689 | 1476 | 39 | 8378 |  | CORR | CIGR | 04:19 | 05:03 | 04:53 | 39 | 425 | 11 | EXT |  | 0.89 | (c)
93036.771 | 0.141 | 0.114 | -10.609 | -10.636 | 1 | 217 | 166 | 1 | 114 | 8379 |  | CORR | CIGR | 04:42 | 05:16 | 05:08 | 42 | 329 | 10 | EXT |  | 0.89 | (c)
93040.317 | 3.687 | 3.621 | -7.063 | -7.129 | 1714 | 1914 | 1896 | 1714 | 3621 | 8379 |  | CORR | GENE | 09:18 | 09:50 | 09:47 | 74 | 365 | 13 | EXT |  | 0.89 | (c)
93046.4 | 9.77 | 9.757 | -0.98 | -0.993 | 444 | 566 | 548 | 444 | 967 | 8379 |  | CORR | CIGR | 05:53 | 06:13 | 06:10 | 26 | 209 | 11 | EXT |  | 0.89 | (c)
93046.542 | 9.912 | 9.903 | -0.838 | -0.847 | 328 | 451 | 513 | 328 | 690 | 8379 |  | CORR | GENE | 05:34 | 05:54 | 06:04 | 157 | 371 | 10 | EXT |  | 0.9 | (c)
93047.135 | 10.505 | 10.46 | -0.245 | -0.29 | 330 | 564 | 516 | 330 | 208 | 8379 |  | CORR | GENE | 05:35 | 06:12 | 06:05 | 82 | 372 | 10 | EXT |  | 0.89 | (c)
93047.476 | 0.096 | 0.082 | -10.904 | -10.918 | -1865 | -1795 | -1766 | 1666 | 82 | 8380 |  | CORR | CIGR | 05:26 | 05:37 | 05:42 | 34 | 199 | 10 | EXT |  | 0.89 | (c)
93047.826 | 0.446 | 0.273 | -10.554 | -10.727 | -2038 | -1340 | -1546 | 1053 | 273 | 8380 |  | CORR | GENE | 04:58 | 06:51 | 06:18 | 348 | 985 | 13 | EXT |  | 0.94 | (c)
93048.344 | 0.964 | 0.954 | -10.036 | -10.046 | -2024 | -1951 | -1914 | 1803 | 954 | 8380 |  | CORR | CIGR | 05:00 | 05:12 | 05:18 | 39 | 221 | 10 | EXT |  | 0.89 | (c)
93049.364 | 1.984 | 1.954 | -9.016 | -9.046 | -2107 | -2028 | -1967 | 1828 | 1954 | 8380 |  | CORR | CIGR | 04:47 | 04:60 | 05:10 | 42 | 279 | 13 | EXT |  | 0.89 | (c)
93050.559 | 3.179 | 3.15 | -7.821 | -7.85 | -2088 | -2029 | -1685 | 1282 | 3150 | 8380 |  | CORR | GENE | 04:50 | 04:60 | 05:55 | 116 | 805 | 10 | EXT |  | 0.89 | (c)
93052.312 | 4.932 | 4.694 | -6.068 | -6.306 | -2006 | -1720 | -1582 | 1158 | 4694 | 8380 |  | CORR | GENE | 05:03 | 05:49 | 06:12 | 255 | 849 | 10 | EXT |  | 0.91 | (c)
93052.499 | 5.119 | 5.098 | -5.881 | -5.902 | -1895 | -1773 | -1792 | 1689 | 5098 | 8380 |  | CORR | CIGR | 05:21 | 05:41 | 05:38 | 35 | 206 | 12 | EXT |  | 0.89 | (c)
93054.614 | 7.234 | 7.206 | -3.766 | -3.794 | 2168 | -2107 | -2138 | 1982 | 3748 | 8380 |  | CORR | CIGR | 04:17 | 04:47 | 04:42 | 46 | 311 | 11 | EXT |  | 0.89 | (c)
93054.983 | 7.603 | 7.588 | -3.397 | -3.412 | -2152 | -2021 | -2029 | 1905 | 3379 | 8380 |  | CORR | CIGR | 04:40 | 05:01 | 04:60 | 33 | 247 | 10 | EXT |  | 0.89 | (c)
93055.154 | 7.774 | 7.758 | -3.226 | -3.242 | -2120 | -1950 | -1938 | 1755 | 3182 | 8380 |  | CORR | GENE | 04:45 | 05:12 | 05:14 | 60 | 365 | 10 | EXT |  | 0.89 | (c)
93062.857 | 4.477 | 4.427 | -6.993 | -7.043 | -1991 | -1855 | -1728 | 1464 | 4427 | 8381 |  | CORR | GENE | 04:53 | 05:15 | 05:35 | 75 | 527 | 10 | EXT |  | 0.89 | (c)
93064.276 | 5.896 | 5.828 | -5.574 | -5.642 | -2004 | -1883 | -1840 | 1677 | 5498 | 8381 |  | CORR | GENE | 04:51 | 05:10 | 05:17 | 144 | 327 | 10 | EXT |  | 0.9 | (c)
93079.845 | 9.995 | 9.978 | -1.01 | -1.027 | 2075 | 2124 | 2132 | 2075 | 993 | 8382 |  | CORR | CIGR | 00:12 | 00:20 | 00:21 | 34 | 115 | 14 | EXT |  | 0.89 | (c)
93113.463 | 10.098 | 10.025 | -1.262 | -1.335 | 1265 | 1570 | 1534 | 1265 | 1237 | 8385 |  | CORR | GENE | 06:18 | 07:07 | 07:01 | 98 | 538 | 10 | EXT | Аномалия находится на отводе. | 0.89 | (c)
93114.816 | 0.091 | 0.084 | -9.814 | -9.821 | 2027 | 2179 | -2202 | 1969 | 84 | 8386 |  | CORR | GENE | 07:11 | 07:35 | 07:48 | 98 | 465 | 10 | EXT |  | 0.89 | (c)
93137.544 | 1.369 | 1.35 | -9.996 | -10.015 | -808 | -721 | -717 | 626 | 1350 | 8388 |  | CORR | GENE | 07:47 | 08:01 | 08:02 | 259 | 182 | 12 | EXT | Аномалия находится на упругопластическом изгибе: R=298 D, максимальное растяжение на 0.5 час. | 0.92 | (c)
93155.591 | 8.051 | 8.013 | -3.594 | -3.632 | 1817 | 1973 | 1995 | 1817 | 3565 | 8389 |  | CORR | GENE | 03:47 | 04:13 | 04:16 | 67 | 358 | 12 | EXT |  | 0.89 | (c)
93156.315 | 8.775 | 8.364 | -2.87 | -3.281 | 1610 | 1945 | 1884 | 1610 | 2572 | 8389 |  | CORR | GENE | 03:14 | 04:08 | 03:58 | 709 | 547 | 10 | EXT |  | 0.95 | (c)
93167.89 | 8.705 | 8.631 | -2.77 | -2.844 | 1724 | 2167 | 2156 | 1724 | 2714 | 8390 |  | CORR | GENE | 07:45 | 08:57 | 08:55 | 130 | 865 | 12 | EXT | Аномалия находится на отводе. | 0.9 | (c)
93168.628 | 9.443 | 9.193 | -2.032 | -2.282 | 1700 | 2041 | 2064 | 1700 | 1319 | 8390 |  | CORR | GENE | 07:42 | 08:37 | 08:40 | 963 | 728 | 11 | EXT | Аномалия находится на отводе. | 0.97 | (c)
93169.135 | 9.95 | 9.922 | -1.525 | -1.553 | 375 | 517 | 506 | 375 | 1493 | 8390 |  | CORR | GENE | 04:08 | 04:31 | 04:29 | 60 | 260 | 10 | EXT | Аномалия находится на отводе. | 0.89 | (c)
93170.757 | 0.097 | 0.051 | -11.648 | -11.694 | 481 | 632 | 1681 | 481 | 51 | 8391 |  | CORR | GENE | 03:57 | 04:21 | 07:10 | 72 | 2400 | 11 | EXT | Аномалия находится на отводе. | 0.89 | (c)
93173.638 | 2.978 | 2.953 | -8.767 | -8.792 | 1860 | 2152 | 2066 | 1860 | 2953 | 8391 |  | CORR | GENE | 07:39 | 08:26 | 08:13 | 69 | 411 | 10 | EXT | Аномалия находится на отводе. | 0.89 | (c)
93173.973 | 3.313 | 3.213 | -8.432 | -8.532 | 1857 | 1883 | 2069 | 1857 | 3213 | 8391 |  | CORR | GENE | 07:39 | 07:43 | 08:13 | 149 | 424 | 10 | EXT | Аномалия находится на отводе. | 0.9 | (c)
93174.453 | 3.793 | 3.768 | -7.952 | -7.977 | 1892 | 2148 | 2145 | 1892 | 3768 | 8391 |  | CORR | GENE | 07:44 | 08:26 | 08:25 | 66 | 506 | 10 | EXT | Аномалия находится на отводе. | 0.89 | (c)
93182.03 | 11.37 | 11.32 | -0.375 | -0.425 | 227 | 631 | 546 | 227 | 275 | 8391 |  | CORR | GENE | 03:16 | 04:21 | 04:07 | 150 | 638 | 10 | EXT | Аномалия находится на отводе. | 0.9 | (c)
93188.457 | 6.052 | 5.915 | -5.463 | -5.6 | 215 | 698 | 655 | 215 | 5261 | 8392 |  | CORR | GENE | 03:21 | 04:39 | 04:32 | 339 | 881 | 10 | EXT | Аномалия находится на отводе. | 0.92 | (c)
93188.554 | 6.149 | 6.101 | -5.366 | -5.414 | 1851 | 2041 | 2041 | 1851 | 5343 | 8392 |  | CORR | GENE | 07:45 | 08:16 | 08:16 | 71 | 380 | 13 | EXT | Аномалия находится на отводе. | 0.89 | (c)
93195.448 | 1.528 | 1.511 | -10.132 | -10.149 | 2224 | -2158 | -2156 | 2075 | 1511 | 8393 |  | CORR | CIGR | 09:01 | 09:14 | 09:14 | 34 | 163 | 10 | EXT |  | 0.89 | (c)
93217.161 | 11.581 | 11.49 | -0.069 | -0.16 | 458 | 956 | 967 | 458 | 40 | 8394 |  | CORR | GENE | 02:33 | 03:54 | 03:55 | 120 | 1018 | 10 | EXT |  | 0.9 | (c)
93273.566 | 0.086 | 0.045 | -11.609 | -11.65 | 1765 | 1920 | -1442 | 187 | 45 | 8400 |  | CORR | GENE | 07:47 | 08:12 | 11:09 | 120 | 2510 | 11 | EXT |  | 0.9 | (c)
93285.039 | 11.559 | 11.536 | -0.136 | -0.159 | -769 | -414 | -498 | 228 | 91 | 8400 |  | CORR | GENE | 00:58 | 01:55 | 01:42 | 68 | 542 | 10 | EXT |  | 0.89 | (c)
93296.955 | 0.08 | 0.023 | -11.275 | -11.332 | 1726 | -1483 | -1603 | 471 | 23 | 8402 |  | CORR | GENE | 08:05 | 11:27 | 11:08 | 125 | 2264 | 14 | EXT |  | 0.9 | (c)
93299.849 | 2.974 | 2.896 | -8.381 | -8.459 | 264 | 775 | 796 | 264 | 2896 | 8402 |  | CORR | GENE | 04:09 | 05:32 | 05:35 | 109 | 1063 | 11 | EXT |  | 0.89 | (c)
93308.105 | 11.23 | 11.198 | -0.125 | -0.157 | 1892 | 2174 | -2210 | 1850 | 72 | 8402 |  | CORR | GENE | 08:32 | 09:18 | 09:30 | 85 | 719 | 12 | EXT |  | 0.89 | (c)
93309.704 | 1.474 | 1.435 | -9.776 | -9.815 | -820 | -717 | -638 | 455 | 1435 | 8403 |  | CORR | GENE | 03:53 | 04:10 | 04:23 | 59 | 364 | 10 | EXT |  | 0.89 | (c)
93318.721 | 10.491 | 10.48 | -0.759 | -0.77 | -865 | -771 | -768 | 670 | 742 | 8403 |  | CORR | CIGR | 03:46 | 04:01 | 04:02 | 28 | 195 | 10 | EXT |  | 0.89 | (c)
93319.066 | 10.836 | 10.812 | -0.414 | -0.438 | -780 | -626 | -644 | 508 | 390 | 8403 |  | CORR | CIGR | 03:60 | 04:25 | 04:22 | 48 | 271 | 10 | EXT |  | 0.89 | (c)
93319.396 | 11.166 | 11.12 | -0.084 | -0.13 | 619 | 1648 | 1312 | 619 | 68 | 8403 |  | CORR | GENE | 07:46 | 10:32 | 09:38 | 62 | 1386 | 12 | EXT |  | 0.89 | (c)
93319.405 | 11.175 | 11.136 | -0.075 | -0.114 | -1955 | -1181 | -1343 | 732 | 57 | 8403 |  | CORR | GENE | 00:50 | 02:55 | 02:29 | 57 | 1223 | 12 | EXT |  | 0.89 | (c)
93322.373 | 2.893 | 2.82 | -8.677 | -8.75 | 158 | 360 | 365 | 158 | 2820 | 8404 |  | CORR | GENE | 09:26 | 09:59 | 09:59 | 109 | 415 | 10 | EXT |  | 0.89 | (c)
93323.407 | 3.927 | 3.872 | -7.643 | -7.698 | 54 | 462 | 415 | 54 | 3872 | 8404 |  | CORR | GENE | 09:09 | 10:15 | 10:08 | 244 | 722 | 10 | EXT |  | 0.91 | (c)
93329.366 | 9.886 | 9.853 | -1.684 | -1.717 | 78 | 175 | 236 | 78 | 1672 | 8404 |  | CORR | CIGR | 09:13 | 09:29 | 09:39 | 45 | 317 | 12 | EXT |  | 0.89 | (c)
93339.304 | 8.254 | 8.214 | -3.436 | -3.476 | -2075 | -1910 | -1569 | 1063 | 3301 | 8405 |  | CORR | GENE | 04:58 | 05:24 | 06:19 | 175 | 1012 | 10 | EXT |  | 0.9 | (c)
93358.527 | 4.547 | 4.528 | -6.928 | -6.947 | 1918 | 2009 | 2008 | 1918 | 4528 | 8407 |  | CORR | CIGR | 09:60 | 10:15 | 10:14 | 34 | 180 | 10 | EXT | Аномалия находится на упругопластическом изгибе: R=366 D, максимальное растяжение на 0.6 час. | 0.89 | (c)
93387.084 | 9.939 | 9.89 | -1.746 | -1.795 | -542 | -352 | -356 | 170 | 1734 | 8409 |  | CORR | GENE | 04:03 | 04:33 | 04:33 | 61 | 372 | 12 | EXT |  | 0.89 | (c)
93387.333 | 10.188 | 10.17 | -1.497 | -1.515 | -475 | -350 | -332 | 189 | 1471 | 8409 |  | CORR | CIGR | 04:13 | 04:34 | 04:36 | 44 | 285 | 22 | EXT |  | 0.89 | (c)
93388.685 | 11.54 | 11.507 | -0.145 | -0.178 | 546 | 765 | 757 | 546 | 122 | 8409 |  | CORR | CIGR | 06:58 | 07:33 | 07:32 | 56 | 422 | 10 | EXT |  | 0.89 | (c)
93388.782 | 11.637 | 11.601 | -0.048 | -0.084 | -534 | -369 | -370 | 206 | 20 | 8409 |  | CORR | GENE | 04:04 | 04:30 | 04:30 | 64 | 328 | 10 | EXT |  | 0.89 | (c)
93423.252 | 0.137 | 0.072 | -10.988 | -11.053 | -1418 | -1317 | -1268 | 1117 | 72 | 8413 |  | CORR | GENE | 09:02 | 09:19 | 09:27 | 97 | 300 | 11 | EXT |  | 0.89 | (c)
93427.215 | 4.1 | 3.989 | -7.025 | -7.136 | 2123 | -2002 | -1772 | 1206 | 3989 | 8413 |  | CORR | GENE | 06:34 | 07:28 | 08:05 | 138 | 1132 | 10 | EXT |  | 0.9 | (c)
93427.862 | 4.747 | 4.73 | -6.378 | -6.395 | -1776 | -1292 | -1414 | 1051 | 4730 | 8413 |  | CORR | GENE | 08:05 | 09:23 | 09:03 | 337 | 724 | 10 | EXT |  | 0.92 | (c)
93429.945 | 6.83 | 6.807 | -4.295 | -4.318 | -1631 | -1250 | -1316 | 1001 | 4247 | 8413 |  | CORR | GENE | 08:28 | 09:29 | 09:19 | 71 | 630 | 12 | EXT |  | 0.89 | (c)
93430.502 | 7.387 | 7.358 | -3.738 | -3.767 | -1332 | -1185 | -1218 | 1105 | 3726 | 8413 |  | CORR | CIGR | 09:16 | 09:40 | 09:35 | 41 | 227 | 12 | EXT |  | 0.89 | (c)
93431.148 | 8.033 | 7.903 | -3.092 | -3.222 | -1526 | -1398 | -1199 | 871 | 2986 | 8413 |  | CORR | GENE | 08:45 | 09:06 | 09:38 | 236 | 655 | 10 | EXT |  | 0.91 | (c)
93431.22 | 8.105 | 8.07 | -3.02 | -3.055 | 1845 | 1975 | 2013 | 1845 | 2979 | 8413 |  | CORR | GENE | 05:49 | 06:10 | 06:16 | 76 | 337 | 10 | EXT |  | 0.89 | (c)
93431.353 | 8.238 | 8.216 | -2.887 | -2.909 | -1108 | -976 | -965 | 822 | 2847 | 8413 |  | CORR | GENE | 09:52 | 10:14 | 10:15 | 62 | 286 | 10 | EXT |  | 0.89 | (c)
93433.293 | 10.178 | 10.132 | -0.947 | -0.993 | 1373 | 1676 | 1909 | 1373 | 927 | 8413 |  | CORR | GENE | 04:33 | 05:22 | 05:59 | 66 | 1072 | 10 | EXT |  | 0.89 | (c)
93433.519 | 10.404 | 10.392 | -0.721 | -0.733 | 1399 | 1782 | 1646 | 1399 | 687 | 8413 |  | CORR | CIGR | 04:37 | 05:39 | 05:17 | 46 | 494 | 11 | EXT |  | 0.89 | (c)
93469.345 | 0 | -0.027 | -0.39 | -0.417 | [5 empty] | 8419 | Нарушение формы кольцевого шва | GWAN |  | 05:07 | 05:34 | 06:18 | 0 | 884 |  | INT | Нарушение формы кольцевого шва |  | (c)